## fuentes
fuente_id | autor | anio | titulo | tipo | archivo
G2010 | Golder Associates | 2010 | Caracterización ROM IPCC | primaria | Golder_2010_ROM_verificado.csv
G2012 | Golder Associates / IDIEM | 2012 | Triaxiales gran escala en mármol negro (Doc. 446; IDIEM 708.397-A) | primaria | Golder_2012_marmol_verificado.csv
G2021 | Golder Associates | 2021 | Ensayos de laboratorio commingling | primaria | Golder_2021_commingling_verificado.csv
W2022 | WSP / IDIEM / Golder / USC | 2022 | Pruebas de enrocado 3B a gran escala, hornfels (deformación) | primaria | WSP_2022_hornfels3B_verificado.csv
W2024 | WSP / IDIEM | 2024 | Ensayos gran escala mezcla co-disposición (Fase 1) | primaria | WSP_2024_codisposicion_verificado.csv
I2025 | IDIEM (para WSP) | 2025 | Triaxiales gran escala Codisposal 100 % intrusivo (Fases 2–3) | primaria | IDIEM_2025_verificado.csv
A2024 | Anddes Geolab | 2024 | Triaxial CU 6 in (solicitud EPE-23.10.141) | primaria | ensayos_triaxial_CU_verificado.csv
A2024DS | Anddes Geolab | 2024 | Corte directo de gran escala LSDS | primaria | ensayos_corte_directo_verificado.csv
LE2 | Antamina | 2025 | Resultados parámetros geotécnicos LE2 (03-09-2025), núcleos por RMU | primaria (roca) | indices_roca_LE2.csv
FRAG | Antamina | 2025 | Fragmentación desmonte 2025 (análisis por fotos) | primaria (campo) | fragmentacion.csv
MR24 | Antamina | 2024 | Modelo de bloques MR2024 y sondajes LE2 (proporción y propiedades por litología) | primaria (modelo) | litologias_proporcion.csv
S2023 | Stantec | 2023 | Láminas A.5.4 y A.5.5: interpretación antigua | histórica (no se usa) | —
OV2020 | Ovalle et al. | 2020 | Compilación de triaxiales grandes (Zenodo 3625778), no Antamina | externa | Ovalle_2020.csv

## materiales
id_material | fuente_id | set_id | litologia | litologia_detalle | litologia_proporcion | clase_desmonte_std | clase_confianza | relave_pct_masa_total | escala | n_probetas | tipos_ensayo | sigma3_min_kPa | sigma3_max_kPa | Dmax_mm | D50_mm | Cu | finos_pct | Gs | e0_adoptado | UCS_MPa | fuente | origen_muestra | clase_desmonte | Dmax_campo_mm | granulometria_campo | densidad_campo | escalamiento_metodo | Dmax_lab_mm | D_probeta_mm | H_probeta_mm | D_sobre_Dmax | granulometria_lab | preparacion | gamma_d_montaje_kNm3 | w_montaje_pct | Gs_valor | Gs_origen | e0_recalculado | saturacion | contrapresion_kPa | consolidacion | gamma_d_post_consolidacion_kNm3 | drenaje_corte | velocidad_pct_min | deformacion_final_pct | criterio_falla_informe | hay_pico | hay_curva_tabulada | envolvente_informe | Bg_metodo | UCS | Is50 | LA_pct | durabilidad | absorcion_pct | paginas | notas_verificacion | tipo_ensayo | n_probetas_cond | e0_csv_extraido | e0_alternativas | verificado_imagen | notas | material_mezcla | UCS_Is50_LA_durabilidad_absorcion | fuente_set | submuestras_verificadas | clase_desmonte_base | litologia_informe | litologia_metodo | fechas_ensayo | informe | rho_d_montaje_gcm3 | w_montaje_vs_proctor | pagina
A2024DS¦Pila 01 (MP1-B-M-1, MP1-B-M2, MP1-B-M3, MP1-H-Material B) | A2024DS | Pila 01 (MP1-B-M-1, MP1-B-M2, MP1-B-M3, MP1-H-Material B) | Mezcla |  | Mármol + Hornfels, proporción no indicada | ROM | criterio experto: rumas perforadas en el Botadero Este (desmonte depositado por camión) y pilas experimentales | 0 | media (240–305 mm) | 3 | Corte directo CD |  |  | 25.4 |  |  |  | 2.9 | 0.385
A2024DS¦Pila 02 (MP2-A-M-1 a MP2-A-M-5, MP2-H-Material A) | A2024DS | Pila 02 (MP2-A-M-1 a MP2-A-M-5, MP2-H-Material A) | Intrusivo |  |  | ROM | criterio experto: rumas perforadas en el Botadero Este (desmonte depositado por camión) y pilas experimentales | 0 | media (240–305 mm) | 3 | Corte directo CD |  |  | 25.4 |  |  |  | 2.74 | 0.4785285
A2024DS¦Ruma 01 (M-1 al M-13) | A2024DS | Ruma 01 (M-1 al M-13) | Mármol |  |  | ROM | criterio experto: rumas perforadas en el Botadero Este (desmonte depositado por camión) y pilas experimentales | 0 | media (240–305 mm) | 3 | Corte directo CD |  |  | 25.4 |  |  |  | 3.06 | 0.2622582
A2024DS¦Ruma 02 (H-1 al H-12) | A2024DS | Ruma 02 (H-1 al H-12) | Hornfels |  |  | ROM | criterio experto: rumas perforadas en el Botadero Este (desmonte depositado por camión) y pilas experimentales | 0 | media (240–305 mm) | 3 | Corte directo CD |  |  | 25.4 |  |  |  | 2.94 | 0.3319048
A2024DS¦Ruma 03 / Fase 10 A (I-1 al I-12) | A2024DS | Ruma 03 / Fase 10 A (I-1 al I-12) | Intrusivo |  |  | ROM | criterio experto: rumas perforadas en el Botadero Este (desmonte depositado por camión) y pilas experimentales | 0 | media (240–305 mm) | 3 | Corte directo CD |  |  | 25.4 |  |  |  | 2.75 | 0.4101295
A2024¦Pila 01 (MP1-B-M-1, MP1-B-M2, MP1-B-M3, MP1-H-Material B) | A2024 | Pila 01 (MP1-B-M-1, MP1-B-M2, MP1-B-M3, MP1-H-Material B) | Mezcla |  | Mármol + Hornfels, proporción no indicada | ROM | criterio experto: rumas perforadas en el Botadero Este (desmonte depositado por camión) y pilas experimentales | 0 | 6 in (≈150 mm) | 3 | Triaxial CU | 500 | 2000 | no informado |  |  |  | 2.9 | 0.385 |  | Anddes Geolab 2024 (solicitud EPE-23.10.141) | Zona «Pilas Experimentales Medio Ambiente»; profundidad «--»; código Pila 01; N° de muestra MP1-B-M-1, MP1-B-M2, MP1-B-M3, MP1-H-Material B; recepción 2024-09-03; fecha y punto de muestreo no informados | no indicada | no informado (la muestra recibida pasa 100 % por 3 in = 75 mm) | no informada; solo la de la muestra recibida: Muestra recibida: 100 % pasa 3 in; 0 % bolonería; 59/30/11 %; D30 1,50, D50 8,0, D60 12,6 mm; D10 < 0,075 mm (no 1,54); NP; GP-GM informado, no verificable (podría ser GW-GM) | no informado | no informado (el TX no declara tamizado, truncamiento ni escalamiento) | no informado | 152.0 | 310 | no calculable (Dmax de probeta no informado); si fuera la fracción < 19 mm del Proctor, D/Dmax = 8 (supuesto, no documentado) | no informada para la probeta | «Reconstituido al 90% de la máxima densidad seca (MDS) de 2.327 g/cm³ y óptimo contenido de agua de 7.4 %» (p.1-7). Método (pisón, vibración), número de capas y fracción usada: no informados. Formato marca «Grado de compactación: Medio». Densa respecto de la colocación: no se puede juzgar | 20.54 | 7.4 | 2.9 | leído del rótulo «Curva 100% saturación (Gs=2.9)» del gráfico Proctor (fracción < 19 mm); no hay ensayo de Gs. La geometría de la línea da Gs ≈ 2.89 | 0.385 | método no informado; B = 0.95/0.97/0.96 (500/1000/2000 kPa) | 187 | isotrópica; σ′3c = 500, 1000 y 2000 kPa (celda 687/1187/2187 − 187); duración no informada; ΔV de consolidación recalculado 6.1/8.6/10.7 % | 500 kPa: 2.229 g/cm³ = 21.87 kN/m³; 1000 kPa: 2.289 g/cm³ = 22.46 kN/m³; 2000 kPa: 2.345 g/cm³ = 23.00 kN/m³ | no drenado con medición de u | 0,025 cm/min sobre H = 31,0 cm = 0,081 %/min | 15.0 | 15 % de deformación axial para la envolvente efectiva y Su (p.1); envolvente total a 2 % (M, H, I) o 15 % (P1, P2) en p.7, pedida por el cliente | 500 kPa: máx. q 666.5 a 2.0 %; 1000 kPa: máx. q 1365.5 a 2.5 %; 2000 kPa: máx. q 3067.8 a 14.0 % | sí: 28 puntos de 0 a 15 % por probeta (q, u, p, q, p′, q′, q′/p′, σ′1/σ′3), p.3-5 |  | no informado (no hay granulometría después del ensayo) | no informado en estos informes | no informado en estos informes | no informado | no informado | no informado (el Proctor da «w» de la fracción sobre tamaño, que no es absorción) |  |  | Triaxial CU (CIU) 6 in, ASTM D4767-11 (2020) | [7 empty] | Pila 01 Mármol + Hornfels | MP1-B-M-1, MP1-B-M2, MP1-B-M3, MP1-H-Material B (4) | El texto no dice ROM, Chancado ni Enrocado. El N° de muestra contiene «Material B»: podría ser la clase de material de Antamina (A/B/C), que no es ROM/Chancado/Enrocado; inferencia no confirmada | Mármol + Hornfels | descripción del solicitante («Las muestras han sido proporcionadas e identificadas por el solicitante»); sin petrografía ni conteo | 2024-10-02 / 2024-10-10 | EPE-23.10.141_1,2,3,4_110_R0_TXCU | 2.094 | igual al óptimo Proctor | TX p.1, p.3-5, p.7
A2024¦Pila 01 (MP1-B-M-1, MP1-B-M2, MP1-B-M3, MP1-H-Material B) | A2024 | Pila 01 (MP1-B-M-1, MP1-B-M2, MP1-B-M3, MP1-H-Material B) | Mezcla |  | Mármol + Hornfels, proporción no indicada | ROM | criterio experto: rumas perforadas en el Botadero Este (desmonte depositado por camión) y pilas experimentales | 0 | 6 in (≈150 mm) | 3 | Triaxial CU | 500 | 2000 | no informado |  |  |  | 2.9 | 0.385 |  | Anddes Geolab 2024 (solicitud EPE-23.10.141) | Zona «Pilas Experimentales Medio Ambiente»; profundidad «--»; código Pila 01; N° de muestra MP1-B-M-1, MP1-B-M2, MP1-B-M3, MP1-H-Material B; recepción 2024-09-03; fecha y punto de muestreo no informados | no indicada | no informado (la muestra recibida pasa 100 % por 3 in = 75 mm) | no informada; solo la de la muestra recibida: Muestra recibida: 100 % pasa 3 in; 0 % bolonería; 59/30/11 %; D30 1,50, D50 8,0, D60 12,6 mm; D10 < 0,075 mm (no 1,54); NP; GP-GM informado, no verificable (podría ser GW-GM) | no informado | no informado; «TM: 1 in» en el esquema de la caja (p.2). Ni el truncamiento ni la granulometría de la probeta se informan | 25.4 | caja cuadrada 305 × 305 | 178 | lado/TM = 305/25,4 = 12,0; altura/TM = 7,0 | no informada | ρd inicial 2.094 g/cm³ (= 90 % de la MDS 2.327, que corresponde a la fracción < 19 mm) y w 7.40 % (p.2). Método de compactación y capas: no informados | 20.54 | 7.4 | 2.9 | leído del rótulo «Curva 100% saturación (Gs=2.9)» del gráfico Proctor (fracción < 19 mm); no hay ensayo de Gs. La geometría de la línea da Gs ≈ 2.89 | 0.385 | «Los especímenes fueron saturados durante el ensayo, salvo excepciones» (p.2); sin verificación. Sr final recalculado: ver ensayos_corte_directo_verificado.csv | no aplica | 16,0 h al esfuerzo normal σn = 300/600/1000 kPa | no informado (solo ρd final después del corte, p.2) | drenado (CD) | 0,5 mm/min (desplazamiento horizontal); separación de cajas 1,0 mm; fin a unos 65 mm | unos 65 mm de desplazamiento horizontal | τ pico y τ a 6,6 cm de desplazamiento; envolvente lineal por mínimos cuadrados | pico poco marcado: τ pico y τ a 6,6 cm difieren menos de 5 % salvo I a 1200 kPa (945,1 → 885,6 kPa; caída visible después de unos 4,3 cm en el gráfico p.2) y P1/P2 a 300 kPa (356,3 → 340,0; 353,9 → 349,1) | no (solo gráficos τ-δh y δv-δh) |  | no informado (no hay granulometría después del ensayo) | no informado en estos informes | no informado en estos informes | no informado | no informado | no informado (el Proctor da «w» de la fracción sobre tamaño, que no es absorción) |  |  | Corte directo gran escala CD, ASTM D3080/D3080M-23 | [7 empty] | Pila 01 Mármol + Hornfels | MP1-B-M-1, MP1-B-M2, MP1-B-M3, MP1-H-Material B (4) | El texto no dice ROM, Chancado ni Enrocado. El N° de muestra contiene «Material B»: podría ser la clase de material de Antamina (A/B/C), que no es ROM/Chancado/Enrocado; inferencia no confirmada | Mármol + Hornfels | descripción del solicitante («Las muestras han sido proporcionadas e identificadas por el solicitante»); sin petrografía ni conteo | 2024-10-15 / 2024-10-25 | EPE-23.10.141_1,2,3,4_110_R0_LSDS | 2.094 | igual al óptimo Proctor | LSDS p.1-2
A2024¦Pila 02 (MP2-A-M-1 a MP2-A-M-5, MP2-H-Material A) | A2024 | Pila 02 (MP2-A-M-1 a MP2-A-M-5, MP2-H-Material A) | Intrusivo |  |  | ROM | criterio experto: rumas perforadas en el Botadero Este (desmonte depositado por camión) y pilas experimentales | 0 | 6 in (≈150 mm) | 3 | Triaxial CU | 500 | 2000 | no informado |  |  |  | 2.74 | 0.4785285 |  | Anddes Geolab 2024 (solicitud EPE-23.10.141) | Zona «Pilas Experimentales Medio Ambiente»; profundidad «--»; código Pila 02; N° de muestra MP2-A-M-1 a MP2-A-M-5 y MP2-H-Material A; recepción 2024-09-03; fecha y punto de muestreo no informados | no indicada | no informado (la muestra recibida pasa 100 % por 3 in = 75 mm) | no informada; solo la de la muestra recibida: Muestra recibida: 100 % pasa 3 in; 1 % bolonería (incoherente con 100 % < 3 in); 57/34/9 %; D10 0,084, D30 1,50, D50 7,1, D60 11,5 mm; Cu 137, Cc 2,3; NP; GW-GM | no informado | no informado (el TX no declara tamizado, truncamiento ni escalamiento) | no informado | 152.0 | 310 | no calculable (Dmax de probeta no informado); si fuera la fracción < 19 mm del Proctor, D/Dmax = 8 (supuesto, no documentado) | no informada para la probeta | «Reconstituido al 90% de la máxima densidad seca (MDS) de 2.034 g/cm³ y óptimo contenido de agua de 11.1 %» (p.1-7). Método (pisón, vibración), número de capas y fracción usada: no informados. Formato marca «Grado de compactación: Medio». Densa respecto de la colocación: no se puede juzgar | 17.96 | 11.1 | 2.74 | leído del rótulo «Curva 100% saturación (Gs=2.74)» del gráfico Proctor (fracción < 19 mm); no hay ensayo de Gs. La geometría de la línea da Gs ≈ 2.73 | 0.496 | método no informado; B = 0.98/0.95/0.95 (500/1000/2000 kPa) | 187 | isotrópica; σ′3c = 500, 1000 y 2000 kPa (celda 687/1187/2187 − 187); duración no informada; ΔV de consolidación recalculado 7.6/9.8/12.3 % | 500 kPa: 1.983 g/cm³ = 19.45 kN/m³; 1000 kPa: 2.028 g/cm³ = 19.89 kN/m³; 2000 kPa: 2.087 g/cm³ = 20.47 kN/m³ | no drenado con medición de u | 0,025 cm/min sobre H = 31,0 cm = 0,081 %/min | 15.0 | 15 % de deformación axial para la envolvente efectiva y Su (p.1); envolvente total a 2 % (M, H, I) o 15 % (P1, P2) en p.7, pedida por el cliente | 500 kPa: máx. q 658.3 a 2.5 %; 1000 kPa: máx. q 1368.6 a 15.0 %; 2000 kPa: máx. q 2782.7 a 15.0 % | sí: 28 puntos de 0 a 15 % por probeta (q, u, p, q, p′, q′, q′/p′, σ′1/σ′3), p.3-5 |  | no informado (no hay granulometría después del ensayo) | no informado en estos informes | no informado en estos informes | no informado | no informado | no informado (el Proctor da «w» de la fracción sobre tamaño, que no es absorción) |  |  | Triaxial CU (CIU) 6 in, ASTM D4767-11 (2020) | [7 empty] | Pila 02 Intrusivo | MP2-A-M-1 a MP2-A-M-5, MP2-H-Material A (6) | El texto no dice ROM, Chancado ni Enrocado. El N° de muestra contiene «Material A» (posible clase de material de Antamina, no ROM/Chancado/Enrocado); inferencia no confirmada | Intrusivo | descripción del solicitante («Las muestras han sido proporcionadas e identificadas por el solicitante»); sin petrografía ni conteo | 2024-10-03 / 2024-10-10 | EPE-23.10.141_5,6,7,8,9,10_110_R0_TXCU | 1.831 | igual al óptimo Proctor | TX p.1, p.3-5, p.7
A2024¦Pila 02 (MP2-A-M-1 a MP2-A-M-5, MP2-H-Material A) | A2024 | Pila 02 (MP2-A-M-1 a MP2-A-M-5, MP2-H-Material A) | Intrusivo |  |  | ROM | criterio experto: rumas perforadas en el Botadero Este (desmonte depositado por camión) y pilas experimentales | 0 | 6 in (≈150 mm) | 3 | Triaxial CU | 500 | 2000 | no informado |  |  |  | 2.74 | 0.4785285 |  | Anddes Geolab 2024 (solicitud EPE-23.10.141) | Zona «Pilas Experimentales Medio Ambiente»; profundidad «--»; código Pila 02; N° de muestra MP2-A-M-1 a MP2-A-M-5 y MP2-H-Material A; recepción 2024-09-03; fecha y punto de muestreo no informados | no indicada | no informado (la muestra recibida pasa 100 % por 3 in = 75 mm) | no informada; solo la de la muestra recibida: Muestra recibida: 100 % pasa 3 in; 1 % bolonería (incoherente con 100 % < 3 in); 57/34/9 %; D10 0,084, D30 1,50, D50 7,1, D60 11,5 mm; Cu 137, Cc 2,3; NP; GW-GM | no informado | no informado; «TM: 1 in» en el esquema de la caja (p.2). Ni el truncamiento ni la granulometría de la probeta se informan | 25.4 | caja cuadrada 305 × 305 | 178 | lado/TM = 305/25,4 = 12,0; altura/TM = 7,0 | no informada | ρd inicial 1.831 g/cm³ (= 90 % de la MDS 2.034, que corresponde a la fracción < 19 mm) y w 11.10 % (p.2). Método de compactación y capas: no informados | 17.96 | 11.1 | 2.74 | leído del rótulo «Curva 100% saturación (Gs=2.74)» del gráfico Proctor (fracción < 19 mm); no hay ensayo de Gs. La geometría de la línea da Gs ≈ 2.73 | 0.496 | «Los especímenes fueron saturados durante el ensayo, salvo excepciones» (p.2); sin verificación. Sr final recalculado: ver ensayos_corte_directo_verificado.csv | no aplica | 16,0 h al esfuerzo normal σn = 300/600/1200 kPa | no informado (solo ρd final después del corte, p.2) | drenado (CD) | 0,5 mm/min (desplazamiento horizontal); separación de cajas 1,0 mm; fin a unos 65 mm | unos 65 mm de desplazamiento horizontal | τ pico y τ a 6,6 cm de desplazamiento; envolvente lineal por mínimos cuadrados | pico poco marcado: τ pico y τ a 6,6 cm difieren menos de 5 % salvo I a 1200 kPa (945,1 → 885,6 kPa; caída visible después de unos 4,3 cm en el gráfico p.2) y P1/P2 a 300 kPa (356,3 → 340,0; 353,9 → 349,1) | no (solo gráficos τ-δh y δv-δh) |  | no informado (no hay granulometría después del ensayo) | no informado en estos informes | no informado en estos informes | no informado | no informado | no informado (el Proctor da «w» de la fracción sobre tamaño, que no es absorción) |  |  | Corte directo gran escala CD, ASTM D3080/D3080M-23 | [7 empty] | Pila 02 Intrusivo | MP2-A-M-1 a MP2-A-M-5, MP2-H-Material A (6) | El texto no dice ROM, Chancado ni Enrocado. El N° de muestra contiene «Material A» (posible clase de material de Antamina, no ROM/Chancado/Enrocado); inferencia no confirmada | Intrusivo | descripción del solicitante («Las muestras han sido proporcionadas e identificadas por el solicitante»); sin petrografía ni conteo | 2024-10-05 / 2024-10-15 | EPE-23.10.141_5,6,7,8,9,10_110_R0_SUCS (sic, en el LSDS) | 1.831 | igual al óptimo Proctor | LSDS p.1-2
A2024¦Ruma 01 (M-1 al M-13) | A2024 | Ruma 01 (M-1 al M-13) | Mármol |  |  | ROM | criterio experto: rumas perforadas en el Botadero Este (desmonte depositado por camión) y pilas experimentales | 0 | 6 in (≈150 mm) | 3 | Triaxial CU | 500 | 2000 | no informado |  |  |  | 3.06 | 0.2622582 |  | Anddes Geolab 2024 (solicitud EPE-23.10.141) | Perforación (proyecto «Perforaciones Geotécnicas e Hidrogeológicas 2023»); Zona «Patio de servicios / Botadero Este»; profundidad 40,00-90,00 m; código 01 (Ruma 01); compuesta de 13 submuestras M-1 a M-13; recepción 2023-11-23; fecha de muestreo no informada | no indicada | no informado (la muestra recibida pasa 100 % por 3 in = 75 mm, tamaño limitado por la perforación o el muestreo) | no informada; solo la de la muestra recibida: Muestra recibida: 100 % pasa 3 in; 65/25/10 % grava/arena/finos; D30 2,77, D50 13,4, D60 22,2 mm (interpolados); D10 = 0,075 mm (no 1,54); Cu ≈ 296, Cc ≈ 4,6 (recalculados); NP; GP-GM | no informado | no informado (el TX no declara tamizado, truncamiento ni escalamiento) | no informado | 152.0 | 310 | no calculable (Dmax de probeta no informado); si fuera la fracción < 19 mm del Proctor, D/Dmax = 8 (supuesto, no documentado) | no informada para la probeta | «Reconstituido al 90% de la máxima densidad seca (MDS) de 2.425 g/cm³ y óptimo contenido de agua de 6.8 %» (p.1-7). Método (pisón, vibración), número de capas y fracción usada: no informados. Formato marca «Grado de compactación: Medio». Densa respecto de la colocación: no se puede juzgar | 21.41 | 6.8 | 3.06 | leído del rótulo «Curva 100% saturación (Gs=3.06)» del gráfico Proctor (fracción < 19 mm); no hay ensayo de Gs. La geometría de la línea da Gs ≈ 3.05 | 0.402 | método no informado; B = 0.95/0.96/0.97 (500/1000/2000 kPa) | 187 | isotrópica; σ′3c = 500, 1000 y 2000 kPa (celda 687/1187/2187 − 187); duración no informada; ΔV de consolidación recalculado 10.5/10.7/13.2 % | 500 kPa: 2.438 g/cm³ = 23.92 kN/m³; 1000 kPa: 2.444 g/cm³ = 23.98 kN/m³; 2000 kPa: 2.514 g/cm³ = 24.66 kN/m³ | no drenado con medición de u | 0,025 cm/min sobre H = 31,0 cm = 0,081 %/min | 15.0 | 15 % de deformación axial para la envolvente efectiva y Su (p.1); envolvente total a 2 % (M, H, I) o 15 % (P1, P2) en p.7, pedida por el cliente | 500 kPa: máx. q 516.8 a 1.75 %; 1000 kPa: máx. q 1148.2 a 2.0 %; 2000 kPa: máx. q 2018.3 a 15.0 % | sí: 28 puntos de 0 a 15 % por probeta (q, u, p, q, p′, q′, q′/p′, σ′1/σ′3), p.3-5 |  | no informado (no hay granulometría después del ensayo) | no informado en estos informes | no informado en estos informes | no informado | no informado | no informado (el Proctor da «w» de la fracción sobre tamaño, que no es absorción) |  |  | Triaxial CU (CIU) 6 in, ASTM D4767-11 (2020) | [7 empty] | Marmol M-1 al M-13 | M-1 a M-13 (13; el N° de informe TX lista 13 ítems) | El texto no la menciona. Inferencia (no textual): desmonte ya depositado en el Botadero Este y recuperado por perforación a 40-90 m; por la definición de DECISIONES.md (transportado en camión) sería ROM, pero el informe no lo dice | Marmol | descripción del solicitante («Las muestras han sido proporcionadas e identificadas por el solicitante»); sin petrografía ni conteo | 2024-04-16 / 2024-04-19 | EPE-23.10.141_17,19,20,13,23,22,25,24,14,15,12,16,21_200_R0_TXCU (13 ítems) | 2.182 | igual al óptimo Proctor | TX p.1, p.3-5, p.7
A2024¦Ruma 01 (M-1 al M-13) | A2024 | Ruma 01 (M-1 al M-13) | Mármol |  |  | ROM | criterio experto: rumas perforadas en el Botadero Este (desmonte depositado por camión) y pilas experimentales | 0 | 6 in (≈150 mm) | 3 | Triaxial CU | 500 | 2000 | no informado |  |  |  | 3.06 | 0.2622582 |  | Anddes Geolab 2024 (solicitud EPE-23.10.141) | Perforación (proyecto «Perforaciones Geotécnicas e Hidrogeológicas 2023»); Zona «Patio de servicios / Botadero Este»; profundidad 40,00-90,00 m; código 01 (Ruma 01); compuesta de 13 submuestras M-1 a M-13; recepción 2023-11-23; fecha de muestreo no informada | no indicada | no informado (la muestra recibida pasa 100 % por 3 in = 75 mm, tamaño limitado por la perforación o el muestreo) | no informada; solo la de la muestra recibida: Muestra recibida: 100 % pasa 3 in; 65/25/10 % grava/arena/finos; D30 2,77, D50 13,4, D60 22,2 mm (interpolados); D10 = 0,075 mm (no 1,54); Cu ≈ 296, Cc ≈ 4,6 (recalculados); NP; GP-GM | no informado | no informado; «TM: 1 in» en el esquema de la caja (p.2). Ni el truncamiento ni la granulometría de la probeta se informan | 25.4 | caja cuadrada 305 × 305 | 178 | lado/TM = 305/25,4 = 12,0; altura/TM = 7,0 | no informada | ρd inicial 2.182 g/cm³ (= 90 % de la MDS 2.425, que corresponde a la fracción < 19 mm) y w 6.80 % (p.2). Método de compactación y capas: no informados | 21.41 | 6.8 | 3.06 | leído del rótulo «Curva 100% saturación (Gs=3.06)» del gráfico Proctor (fracción < 19 mm); no hay ensayo de Gs. La geometría de la línea da Gs ≈ 3.05 | 0.402 | «Los especímenes fueron saturados durante el ensayo, salvo excepciones» (p.2); sin verificación. Sr final recalculado: ver ensayos_corte_directo_verificado.csv | no aplica | 16,0 h al esfuerzo normal σn = 300/600/1200 kPa | no informado (solo ρd final después del corte, p.2) | drenado (CD) | 0,5 mm/min (desplazamiento horizontal); separación de cajas 1,0 mm; fin a unos 65 mm | unos 65 mm de desplazamiento horizontal | τ pico y τ a 6,6 cm de desplazamiento; envolvente lineal por mínimos cuadrados | pico poco marcado: τ pico y τ a 6,6 cm difieren menos de 5 % salvo I a 1200 kPa (945,1 → 885,6 kPa; caída visible después de unos 4,3 cm en el gráfico p.2) y P1/P2 a 300 kPa (356,3 → 340,0; 353,9 → 349,1) | no (solo gráficos τ-δh y δv-δh) |  | no informado (no hay granulometría después del ensayo) | no informado en estos informes | no informado en estos informes | no informado | no informado | no informado (el Proctor da «w» de la fracción sobre tamaño, que no es absorción) |  |  | Corte directo gran escala CD, ASTM D3080/D3080M-23 | [7 empty] | Marmol M-1 al M-13 | M-1 a M-13 (13; el N° de informe TX lista 13 ítems) | El texto no la menciona. Inferencia (no textual): desmonte ya depositado en el Botadero Este y recuperado por perforación a 40-90 m; por la definición de DECISIONES.md (transportado en camión) sería ROM, pero el informe no lo dice | Marmol | descripción del solicitante («Las muestras han sido proporcionadas e identificadas por el solicitante»); sin petrografía ni conteo | 2024-07-16 / 2024-07-23 | EPE-23.10141_12al25_200_R0_LSDS | 2.182 | igual al óptimo Proctor | LSDS p.1-2
A2024¦Ruma 02 (H-1 al H-12) | A2024 | Ruma 02 (H-1 al H-12) | Hornfels |  |  | ROM | criterio experto: rumas perforadas en el Botadero Este (desmonte depositado por camión) y pilas experimentales | 0 | 6 in (≈150 mm) | 3 | Triaxial CU | 500 | 2000 | no informado |  |  |  | 2.94 | 0.3319048 |  | Anddes Geolab 2024 (solicitud EPE-23.10.141) | Perforación (proyecto «Perforaciones Geotécnicas e Hidrogeológicas 2023»); Zona «Patio de servicios / Botadero Este»; profundidad 40,00-90,00 m; código 02 (Ruma 02); compuesta de 12 submuestras H-1 a H-12; recepción 2023-11-23; fecha de muestreo no informada | no indicada | no informado (la muestra recibida pasa 100 % por 3 in = 75 mm, tamaño limitado por la perforación o el muestreo) | no informada; solo la de la muestra recibida: Muestra recibida: 100 % pasa 3 in; 68/21/11 %; D30 3,56, D50 12,9, D60 19,6 mm (interpolados); D10 < 0,075 mm (no 1,54); LL 16, NP; GP-GM | no informado | no informado (el TX no declara tamizado, truncamiento ni escalamiento) | no informado | 152.0 | 310 | no calculable (Dmax de probeta no informado); si fuera la fracción < 19 mm del Proctor, D/Dmax = 8 (supuesto, no documentado) | no informada para la probeta | «Reconstituido al 90% de la máxima densidad seca (MDS) de 2.333 g/cm³ y óptimo contenido de agua de 6.0 %» (p.1-7). Método (pisón, vibración), número de capas y fracción usada: no informados. Formato marca «Grado de compactación: Medio». Densa respecto de la colocación: no se puede juzgar | 20.6 | 6 | 2.94 | leído del rótulo «Curva 100% saturación (Gs=2.94)» del gráfico Proctor (fracción < 19 mm); no hay ensayo de Gs. La geometría de la línea da Gs ≈ 2.93 | 0.4 | método no informado; B = 0.95/0.96/0.97 (500/1000/2000 kPa) | 187 | isotrópica; σ′3c = 500, 1000 y 2000 kPa (celda 687/1187/2187 − 187); duración no informada; ΔV de consolidación recalculado 8.6/11.3/13.8 % | 500 kPa: 2.298 g/cm³ = 22.54 kN/m³; 1000 kPa: 2.368 g/cm³ = 23.23 kN/m³; 2000 kPa: 2.433 g/cm³ = 23.87 kN/m³ | no drenado con medición de u | 0,025 cm/min sobre H = 31,0 cm = 0,081 %/min | 15.0 | 15 % de deformación axial para la envolvente efectiva y Su (p.1); envolvente total a 2 % (M, H, I) o 15 % (P1, P2) en p.7, pedida por el cliente | 500 kPa: máx. q 555.4 a 15.0 %; 1000 kPa: máx. q 1090.6 a 2.0 %; 2000 kPa: máx. q 1756.6 a 2.0 % | sí: 28 puntos de 0 a 15 % por probeta (q, u, p, q, p′, q′, q′/p′, σ′1/σ′3), p.3-5 |  | no informado (no hay granulometría después del ensayo) | no informado en estos informes | no informado en estos informes | no informado | no informado | no informado (el Proctor da «w» de la fracción sobre tamaño, que no es absorción) |  |  | Triaxial CU (CIU) 6 in, ASTM D4767-11 (2020) | [7 empty] | HORNFELS H-1 al H-12 | H-1 a H-12 (12; el N° de informe TX lista 12 ítems) | El texto no la menciona. Inferencia (no textual): desmonte del Botadero Este recuperado por perforación a 40-90 m; sería ROM por definición, no confirmado | HORNFELS | descripción del solicitante («Las muestras han sido proporcionadas e identificadas por el solicitante»); sin petrografía ni conteo | 2024-01-25 / 2024-01-29 | EPE-23.10.141_7,9,2,4,11,8,1,3,5,6,18,10_200_R0_TXCU (12 ítems) | 2.1 | DISTINTO: TX 6.0 % rotulado «óptimo»; Proctor da 7.7 % y el LSDS usa 7.7 % | TX p.1, p.3-5, p.7
A2024¦Ruma 02 (H-1 al H-12) | A2024 | Ruma 02 (H-1 al H-12) | Hornfels |  |  | ROM | criterio experto: rumas perforadas en el Botadero Este (desmonte depositado por camión) y pilas experimentales | 0 | 6 in (≈150 mm) | 3 | Triaxial CU | 500 | 2000 | no informado |  |  |  | 2.94 | 0.3319048 |  | Anddes Geolab 2024 (solicitud EPE-23.10.141) | Perforación (proyecto «Perforaciones Geotécnicas e Hidrogeológicas 2023»); Zona «Patio de servicios / Botadero Este»; profundidad 40,00-90,00 m; código 02 (Ruma 02); compuesta de 12 submuestras H-1 a H-12; recepción 2023-11-23; fecha de muestreo no informada | no indicada | no informado (la muestra recibida pasa 100 % por 3 in = 75 mm, tamaño limitado por la perforación o el muestreo) | no informada; solo la de la muestra recibida: Muestra recibida: 100 % pasa 3 in; 68/21/11 %; D30 3,56, D50 12,9, D60 19,6 mm (interpolados); D10 < 0,075 mm (no 1,54); LL 16, NP; GP-GM | no informado | no informado; «TM: 1 in» en el esquema de la caja (p.2). Ni el truncamiento ni la granulometría de la probeta se informan | 25.4 | caja cuadrada 305 × 305 | 178 | lado/TM = 305/25,4 = 12,0; altura/TM = 7,0 | no informada | ρd inicial 2.100 g/cm³ (= 90 % de la MDS 2.333, que corresponde a la fracción < 19 mm) y w 7.70 % (p.2). Método de compactación y capas: no informados | 20.6 | 7.7 | 2.94 | leído del rótulo «Curva 100% saturación (Gs=2.94)» del gráfico Proctor (fracción < 19 mm); no hay ensayo de Gs. La geometría de la línea da Gs ≈ 2.93 | 0.4 | «Los especímenes fueron saturados durante el ensayo, salvo excepciones» (p.2); sin verificación. Sr final recalculado: ver ensayos_corte_directo_verificado.csv | no aplica | 16,0 h al esfuerzo normal σn = 300/600/1200 kPa | no informado (solo ρd final después del corte, p.2) | drenado (CD) | 0,5 mm/min (desplazamiento horizontal); separación de cajas 1,0 mm; fin a unos 65 mm | unos 65 mm de desplazamiento horizontal | τ pico y τ a 6,6 cm de desplazamiento; envolvente lineal por mínimos cuadrados | pico poco marcado: τ pico y τ a 6,6 cm difieren menos de 5 % salvo I a 1200 kPa (945,1 → 885,6 kPa; caída visible después de unos 4,3 cm en el gráfico p.2) y P1/P2 a 300 kPa (356,3 → 340,0; 353,9 → 349,1) | no (solo gráficos τ-δh y δv-δh) |  | no informado (no hay granulometría después del ensayo) | no informado en estos informes | no informado en estos informes | no informado | no informado | no informado (el Proctor da «w» de la fracción sobre tamaño, que no es absorción) |  |  | Corte directo gran escala CD, ASTM D3080/D3080M-23 | [7 empty] | HORNFELS H-1 al H-12 | H-1 a H-12 (12; el N° de informe TX lista 12 ítems) | El texto no la menciona. Inferencia (no textual): desmonte del Botadero Este recuperado por perforación a 40-90 m; sería ROM por definición, no confirmado | HORNFELS | descripción del solicitante («Las muestras han sido proporcionadas e identificadas por el solicitante»); sin petrografía ni conteo | 2024-07-24 / 2024-08-01 | EPE-23.10141_1al18_200_R0_LSDS | 2.1 | igual al óptimo Proctor | LSDS p.1-2
A2024¦Ruma 03 / Fase 10 A (I-1 al I-12) | A2024 | Ruma 03 / Fase 10 A (I-1 al I-12) | Intrusivo |  |  | ROM | criterio experto: rumas perforadas en el Botadero Este (desmonte depositado por camión) y pilas experimentales | 0 | 6 in (≈150 mm) | 3 | Triaxial CU | 500 | 2000 | no informado |  |  |  | 2.75 | 0.4101295 |  | Anddes Geolab 2024 (solicitud EPE-23.10.141) | Perforación (proyecto «Perforaciones Geotécnicas e Hidrogeológicas 2023»); Zona «Botadero Este»; profundidad 20,00-60,00 m; código 03 (Ruma 03) / Fase 10 A; submuestras I-1 a I-11 (el TX dice I-1 al I-12, pero su N° de informe lista 11 ítems); recepción 2023-11-23; fecha de muestreo no informada | no indicada | no informado (la muestra recibida pasa 100 % por 3 in = 75 mm, tamaño limitado por la perforación o el muestreo) | no informada; solo la de la muestra recibida: Muestra recibida: 100 % pasa 3 in; 63/29/8 %; D10 0,126, D30 2,98, D50 9,9, D60 15,3 mm; Cu 121, Cc 4,7; LL 17, NP; GP-GM | no informado | no informado (el TX no declara tamizado, truncamiento ni escalamiento) | no informado | 152.0 | 310 | no calculable (Dmax de probeta no informado); si fuera la fracción < 19 mm del Proctor, D/Dmax = 8 (supuesto, no documentado) | no informada para la probeta | «Reconstituido al 90% de la máxima densidad seca (MDS) de 2.134 g/cm³ y óptimo contenido de agua de 8.0 %» (p.1-7). Método (pisón, vibración), número de capas y fracción usada: no informados. Formato marca «Grado de compactación: Medio». Densa respecto de la colocación: no se puede juzgar | 18.85 | 8 | 2.75 | leído del rótulo «Curva 100% saturación (Gs=2.75)» del gráfico Proctor (fracción < 19 mm); no hay ensayo de Gs. La geometría de la línea da Gs ≈ 2.74 | 0.432 | método no informado; B = 0.95/0.96/0.97 (500/1000/2000 kPa) | 187 | isotrópica; σ′3c = 500, 1000 y 2000 kPa (celda 687/1187/2187 − 187); duración no informada; ΔV de consolidación recalculado 8.7/11.5/13.2 % | 500 kPa: 2.103 g/cm³ = 20.63 kN/m³; 1000 kPa: 2.169 g/cm³ = 21.28 kN/m³; 2000 kPa: 2.213 g/cm³ = 21.71 kN/m³ | no drenado con medición de u | 0,025 cm/min sobre H = 31,0 cm = 0,081 %/min | 15.0 | 15 % de deformación axial para la envolvente efectiva y Su (p.1); envolvente total a 2 % (M, H, I) o 15 % (P1, P2) en p.7, pedida por el cliente | 500 kPa: máx. q 862.7 a 1.75 %; 1000 kPa: máx. q 1232.6 a 1.75 %; 2000 kPa: máx. q 2005.5 a 2.5 % | sí: 28 puntos de 0 a 15 % por probeta (q, u, p, q, p′, q′, q′/p′, σ′1/σ′3), p.3-5 |  | no informado (no hay granulometría después del ensayo) | no informado en estos informes | no informado en estos informes | no informado | no informado | no informado (el Proctor da «w» de la fracción sobre tamaño, que no es absorción) |  |  | Triaxial CU (CIU) 6 in, ASTM D4767-11 (2020) | [7 empty] | Intrusivo I-1 al I-12 | I-1 a I-11 (11): así lo dicen SUCS, Proctor, CA y LSDS, y el N° de informe TX lista 11 ítems; el encabezado TX y los nombres de archivo dicen I-1 al I-12 (error probable) | El texto no la menciona. Inferencia (no textual): desmonte del Botadero Este recuperado por perforación a 20-60 m; sería ROM por definición, no confirmado. «Fase 10 A» no se explica en el informe | Intrusivo | descripción del solicitante («Las muestras han sido proporcionadas e identificadas por el solicitante»); sin petrografía ni conteo | 2024-04-24 / 2024-04-29 | EPE-23.10.141_28,27,26,43,34,35,41,39,40,38,36_200_R0_TXCU (11 ítems) | 1.921 | DISTINTO: TX 8.0 % rotulado «óptimo»; Proctor da 9.8 % y el LSDS usa 9.8 % | TX p.1, p.3-5, p.7
A2024¦Ruma 03 / Fase 10 A (I-1 al I-12) | A2024 | Ruma 03 / Fase 10 A (I-1 al I-12) | Intrusivo |  |  | ROM | criterio experto: rumas perforadas en el Botadero Este (desmonte depositado por camión) y pilas experimentales | 0 | 6 in (≈150 mm) | 3 | Triaxial CU | 500 | 2000 | no informado |  |  |  | 2.75 | 0.4101295 |  | Anddes Geolab 2024 (solicitud EPE-23.10.141) | Perforación (proyecto «Perforaciones Geotécnicas e Hidrogeológicas 2023»); Zona «Botadero Este»; profundidad 20,00-60,00 m; código 03 (Ruma 03) / Fase 10 A; submuestras I-1 a I-11 (el TX dice I-1 al I-12, pero su N° de informe lista 11 ítems); recepción 2023-11-23; fecha de muestreo no informada | no indicada | no informado (la muestra recibida pasa 100 % por 3 in = 75 mm, tamaño limitado por la perforación o el muestreo) | no informada; solo la de la muestra recibida: Muestra recibida: 100 % pasa 3 in; 63/29/8 %; D10 0,126, D30 2,98, D50 9,9, D60 15,3 mm; Cu 121, Cc 4,7; LL 17, NP; GP-GM | no informado | no informado; «TM: 1 in» en el esquema de la caja (p.2). Ni el truncamiento ni la granulometría de la probeta se informan | 25.4 | caja cuadrada 305 × 305 | 178 | lado/TM = 305/25,4 = 12,0; altura/TM = 7,0 | no informada | ρd inicial 1.921 g/cm³ (= 90 % de la MDS 2.134, que corresponde a la fracción < 19 mm) y w 9.80 % (p.2). Método de compactación y capas: no informados | 18.85 | 9.8 | 2.75 | leído del rótulo «Curva 100% saturación (Gs=2.75)» del gráfico Proctor (fracción < 19 mm); no hay ensayo de Gs. La geometría de la línea da Gs ≈ 2.74 | 0.432 | «Los especímenes fueron saturados durante el ensayo, salvo excepciones» (p.2); sin verificación. Sr final recalculado: ver ensayos_corte_directo_verificado.csv | no aplica | 16,0 h al esfuerzo normal σn = 300/600/1200 kPa | no informado (solo ρd final después del corte, p.2) | drenado (CD) | 0,5 mm/min (desplazamiento horizontal); separación de cajas 1,0 mm; fin a unos 65 mm | unos 65 mm de desplazamiento horizontal | τ pico y τ a 6,6 cm de desplazamiento; envolvente lineal por mínimos cuadrados | pico poco marcado: τ pico y τ a 6,6 cm difieren menos de 5 % salvo I a 1200 kPa (945,1 → 885,6 kPa; caída visible después de unos 4,3 cm en el gráfico p.2) y P1/P2 a 300 kPa (356,3 → 340,0; 353,9 → 349,1) | no (solo gráficos τ-δh y δv-δh) |  | no informado (no hay granulometría después del ensayo) | no informado en estos informes | no informado en estos informes | no informado | no informado | no informado (el Proctor da «w» de la fracción sobre tamaño, que no es absorción) |  |  | Corte directo gran escala CD, ASTM D3080/D3080M-23 | [7 empty] | Intrusivo I-1 al I-12 | I-1 a I-11 (11): así lo dicen SUCS, Proctor, CA y LSDS, y el N° de informe TX lista 11 ítems; el encabezado TX y los nombres de archivo dicen I-1 al I-12 (error probable) | El texto no la menciona. Inferencia (no textual): desmonte del Botadero Este recuperado por perforación a 20-60 m; sería ROM por definición, no confirmado. «Fase 10 A» no se explica en el informe | Intrusivo | descripción del solicitante («Las muestras han sido proporcionadas e identificadas por el solicitante»); sin petrografía ni conteo | 2024-07-08 / 2024-07-15 | EPE-23.10141_26al43_200_R0_LSDS | 1.921 | igual al óptimo Proctor | LSDS p.1-2
G2010¦G2010-A-EXO-2.8in | G2010 | G2010-A-EXO-2.8in | Skarn | exoskarn diópsido |  | ROM | dudosa: muestras del acopio de la chancadora secundaria; hojas de Fase A dicen «Material Chancado» | 0 | pequeña (<120 mm) | 3 | Triaxial CU | 394 | 1573 | 9.5 |  |  |  | 3.484 | 0.532 | 73.3 | 2010_Golder_Caracterizacion ROM IPCC.pdf | Acopio parte baja de chancadora secundaria (hojas de humedad/granulometría p.19-34); muestreado por personal de mina el 29/08/2009; tajo, fase y banco no informados; densidad in situ medida el 02/09/2009 en «Parte baja chancadora secundaria» | ROM. Base textual p.1: «La Fase A corresponde al conjunto de actividades realizadas en el material original procedente del tajo». Contradicción: las hojas de densidad in situ (p.35-38) rotulan «Material Chancado Fase A» en «Parte baja chancadora secundaria». | 483 | Hoja p.30 (ASTM D422/D1140): D60=33.0 mm, D30=8.5 mm, D10=0.8 mm, Cu=41.3, Cc=2.7; D50 y D80 no informados; bloques >12" 4.6 %, cantos 3-12" 15.6 %, grava 58.0 %, arena 19.0 %, finos 2.7 %; SUCS GP; TM 19" (483 mm); Cu/Cc de la figura: 41.3/2.7 (Fig.2) | Reemplazo de agua ASTM D5030 (p.38): γ húmeda 2.35 t/m³, γd 2.273 t/m³ (= 22.30 kN/m³), w de la hoja 3.4 % | Truncado (scalping) de la matriz: p.3 «Los ensayos de compresión triaxial CU se realizaron considerando materiales menores que 3"» y cuadro Ø 2.8"→3/8", 4"→5/8", 6"→1"; hojas: «Se usó material <3/8"» / «<5/8"» | 9.5 | 71.4/71.4/71.4 | 142.2/142.2/142.2 | 7.5 | no informada (no hay curva de la fracción ensayada; no se recalculó nada) | Remoldeado a la densidad de campo δ=2.273 gr/cm3 y 6% de humedad, solicitado por el cliente; material <3/8"; método de compactación y número de capas no informados | 22.31/22.33/22.31 | 5.9/5.9/5.9 | 3.484 | ASTM D854 (p.49) sobre la misma litología y fase, impreso como «G. Específica Promedio» en la hoja CU; fracción ensayada en el picnómetro no especificada. Gs grueso C127 bulk = 3.212 (p.48); Tabla 2 da 3.172. Con Gs grueso e0 sería menor. | 0.532/0.531/0.532 (hoja: 0.532/0.531/0.532) | no informado (B no figura; S final ≈100 % según la hoja) | no informado | isotrópica según ASTM D4767 (σ'3c = 394/787/1573 kPa); duración no informada; t50 «-» | 23.04/23.63/24.11 (γd 2.349/2.409/2.458 g/cm³; e 0.483/0.446/0.417; S final 100.0/99.5/99.3 %) | no drenado (CU, ASTM D4767) | 0.125/0.125/0.125 | no informada numéricamente (solo gráficos) | Esfuerzo desviador máximo (hoja Golder) | no determinable: la hoja Golder solo da el estado de falla y gráficos | no (solo gráficos q-εa, u-εa, p'-q) | Hoja Mohr p.99: total c=80 kPa φ=11°; efectiva c'=0 kPa φ'=29°; Tabla 3 (p.9) da estos c y c' en kg/cm² aunque rotula kPa (80→1, 0→0) | no informado (sin granulometría post-ensayo) | 73.3 MPa (79.3; 67.3), p.69 | 28.8 kg/cm² (4; σc 67.79 MPa), p.77 | 37.0, p.53 | 5.9 % MgSO4, p.61 (hoja: sulfato de magnesio; texto p.2: sulfato de sodio) | 1.44, p.48 | 97-101;8;9;30;38;48;49 | Densidad «de campo» usada para montar = la de la hoja de densidad in situ rotulada «Material Chancado Fase A».
G2010¦G2010-A-EXO-4in | G2010 | G2010-A-EXO-4in | Skarn | exoskarn diópsido |  | ROM | dudosa: muestras del acopio de la chancadora secundaria; hojas de Fase A dicen «Material Chancado» | 0 | pequeña (<120 mm) | 3 | Triaxial CU | 392 | 783 | 15.9 |  |  |  | 3.484 | 0.695 | 73.3 | 2010_Golder_Caracterizacion ROM IPCC.pdf | Acopio parte baja de chancadora secundaria (hojas de humedad/granulometría p.19-34); muestreado por personal de mina el 29/08/2009; tajo, fase y banco no informados; densidad in situ medida el 02/09/2009 en «Parte baja chancadora secundaria» | ROM. Base textual p.1: «La Fase A corresponde al conjunto de actividades realizadas en el material original procedente del tajo». Contradicción: las hojas de densidad in situ (p.35-38) rotulan «Material Chancado Fase A» en «Parte baja chancadora secundaria». | 483 | Hoja p.30 (ASTM D422/D1140): D60=33.0 mm, D30=8.5 mm, D10=0.8 mm, Cu=41.3, Cc=2.7; D50 y D80 no informados; bloques >12" 4.6 %, cantos 3-12" 15.6 %, grava 58.0 %, arena 19.0 %, finos 2.7 %; SUCS GP; TM 19" (483 mm); Cu/Cc de la figura: 41.3/2.7 (Fig.2) | Reemplazo de agua ASTM D5030 (p.38): γ húmeda 2.35 t/m³, γd 2.273 t/m³ (= 22.30 kN/m³), w de la hoja 3.4 % | Truncado (scalping) de la matriz: p.3 «Los ensayos de compresión triaxial CU se realizaron considerando materiales menores que 3"» y cuadro Ø 2.8"→3/8", 4"→5/8", 6"→1"; hojas: «Se usó material <3/8"» / «<5/8"» | 15.9 | 100.7/101.1/101.1 | 200.4/211.1/211.1 | 6.3 | no informada (no hay curva de la fracción ensayada; no se recalculó nada) | Remoldeado a la densidad mínima δ=2.180 gr/cm3 y 6% de humedad, solicitado por el cliente; material <5/8"; método de compactación y número de capas no informados | 21.39/20.17/20.07 | 5.6/5.5/5.5 | 3.484 | ASTM D854 (p.49) sobre la misma litología y fase, impreso como «G. Específica Promedio» en la hoja CU; fracción ensayada en el picnómetro no especificada. Gs grueso C127 bulk = 3.212 (p.48); Tabla 2 da 3.172. Con Gs grueso e0 sería menor. | 0.598/0.695/0.703 (hoja: 0.598/0.695/0.703) | no informado (B no figura; S final ≈100 % según la hoja) | no informado | isotrópica según ASTM D4767 (σ'3c = 392/588/783 kPa); duración no informada; t50 «-» | 22.20/21.05/21.61 (γd 2.263/2.146/2.203 g/cm³; e 0.54/0.624/0.582; S final 100.0/100.0/100.0 %) | no drenado (CU, ASTM D4767) | 0.125/0.125/0.125 | no informada numéricamente (solo gráficos) | Esfuerzo desviador máximo (hoja Golder) | no determinable: la hoja Golder solo da el estado de falla y gráficos | no (solo gráficos q-εa, u-εa, p'-q) | Hoja Mohr p.114: total c=4 kPa φ=17°; efectiva c'=29 kPa φ'=26° | no informado (sin granulometría post-ensayo) | 73.3 MPa (79.3; 67.3), p.69 | 28.8 kg/cm² (4; σc 67.79 MPa), p.77 | 37.0, p.53 | 5.9 % MgSO4, p.61 (hoja: sulfato de magnesio; texto p.2: sulfato de sodio) | 1.44, p.48 | 112-116;8;9;30;38;48;49 | Probetas 2 y 3 montadas a γd 2.056 y 2.046 g/cm³, por debajo de la γd mínima de laboratorio 2.175 (p.43) y de la «densidad mínima 2.180» declarada: e0 0.695/0.703 > emax=0.602 (con Gs 3.484). Densidad «de campo» usada para montar = la de la hoja de densidad in situ rotulada «Material Chancado Fase A».
G2010¦G2010-A-HG-2.8in | G2010 | G2010-A-HG-2.8in | Hornfels | hornfels gris |  | ROM | dudosa: muestras del acopio de la chancadora secundaria; hojas de Fase A dicen «Material Chancado» | 0 | pequeña (<120 mm) | 3 | Triaxial CU | 393 | 1577 | 9.5 |  |  |  | 2.791 | 0.377 | 49.2 | 2010_Golder_Caracterizacion ROM IPCC.pdf | Acopio parte baja de chancadora secundaria (hojas de humedad/granulometría p.19-34); muestreado por personal de mina el 06/07/2009; tajo, fase y banco no informados; densidad in situ medida el 02/09/2009 en «Parte baja chancadora secundaria» | ROM. Base textual p.1: «La Fase A corresponde al conjunto de actividades realizadas en el material original procedente del tajo». Contradicción: las hojas de densidad in situ (p.35-38) rotulan «Material Chancado Fase A» en «Parte baja chancadora secundaria». | >889 | Hoja p.28 (ASTM D422/D1140): D60=205.0 mm, D30=78.0 mm, D10=20.0 mm, Cu=10.3, Cc=1.5; D50 y D80 no informados; bloques >12" 22.1 %, cantos 3-12" 49.3 %, grava 24.9 %, arena 2.9 %, finos 0.9 %; SUCS GP; TM >35" (94.9 % pasa 35" = 889 mm); Cu/Cc de la figura: 10.3/1.5 (Fig.1) | Reemplazo de agua ASTM D5030 (p.36): γ húmeda 2.055 t/m³, γd 2.026 t/m³ (= 19.88 kN/m³), w de la hoja 1.44 % | Truncado (scalping) de la matriz: p.3 «Los ensayos de compresión triaxial CU se realizaron considerando materiales menores que 3"» y cuadro Ø 2.8"→3/8", 4"→5/8", 6"→1"; hojas: «Se usó material <3/8"» / «<5/8"» | 9.5 | 71.7/71.7/71.7 | 142.2/142.2/142.2 | 7.5 | no informada (no hay curva de la fracción ensayada; no se recalculó nada) | Remoldeado a la densidad de campo δ=2.026 gr/cm3 y 6% de humedad, solicitado por el cliente; material <3/8"; método de compactación y número de capas no informados | 19.88/19.88/19.88 | 6.0/6.0/6.0 | 2.791 | ASTM D854 (p.49) sobre la misma litología y fase, impreso como «G. Específica Promedio» en la hoja CU; fracción ensayada en el picnómetro no especificada. Gs grueso C127 bulk = 2.737 (p.48); Tabla 2 da 2.733. Con Gs grueso e0 sería menor. | 0.377/0.377/0.377 (hoja: 0.377/0.377/0.377) | no informado (B no figura; S final ≈100 % según la hoja) | no informado | isotrópica según ASTM D4767 (σ'3c = 393/786/1577 kPa); duración no informada; t50 «-» | 20.27/20.91/21.16 (γd 2.066/2.131/2.157 g/cm³; e 0.351/0.31/0.294; S final 100.0/100.0/100.0 %) | no drenado (CU, ASTM D4767) | 0.083/0.083/0.083 | no informada numéricamente (solo gráficos) | Esfuerzo desviador máximo (hoja Golder) | no determinable: la hoja Golder solo da el estado de falla y gráficos | no (solo gráficos q-εa, u-εa, p'-q) | Hoja Mohr p.89: total c=149 kPa φ=15°; efectiva c'=33 kPa φ'=35°; Tabla 3 (p.9) da estos c y c' en kg/cm² aunque rotula kPa (149→2, 33→0) | no informado (sin granulometría post-ensayo) | 49.2 MPa (46.8; 51.6), p.67 | 31.1 kg/cm² (4; σc 72.99 MPa), p.75 | 23.7, p.51 | 0.7 % MgSO4, p.59 (hoja: sulfato de magnesio; texto p.2: sulfato de sodio) | 0.24, p.48 | 87-91;8;9;28;36;48;49 | Densidad «de campo» usada para montar = la de la hoja de densidad in situ rotulada «Material Chancado Fase A».
G2010¦G2010-A-HG-4in | G2010 | G2010-A-HG-4in | Hornfels | hornfels gris |  | ROM | dudosa: muestras del acopio de la chancadora secundaria; hojas de Fase A dicen «Material Chancado» | 0 | pequeña (<120 mm) | 3 | Triaxial CU | 392 | 785 | 15.9 |  |  |  | 2.791 | 0.377 | 49.2 | 2010_Golder_Caracterizacion ROM IPCC.pdf | Acopio parte baja de chancadora secundaria (hojas de humedad/granulometría p.19-34); muestreado por personal de mina el 06/07/2009; tajo, fase y banco no informados; densidad in situ medida el 02/09/2009 en «Parte baja chancadora secundaria» | ROM. Base textual p.1: «La Fase A corresponde al conjunto de actividades realizadas en el material original procedente del tajo». Contradicción: las hojas de densidad in situ (p.35-38) rotulan «Material Chancado Fase A» en «Parte baja chancadora secundaria». | >889 | Hoja p.28 (ASTM D422/D1140): D60=205.0 mm, D30=78.0 mm, D10=20.0 mm, Cu=10.3, Cc=1.5; D50 y D80 no informados; bloques >12" 22.1 %, cantos 3-12" 49.3 %, grava 24.9 %, arena 2.9 %, finos 0.9 %; SUCS GP; TM >35" (94.9 % pasa 35" = 889 mm); Cu/Cc de la figura: 10.3/1.5 (Fig.1) | Reemplazo de agua ASTM D5030 (p.36): γ húmeda 2.055 t/m³, γd 2.026 t/m³ (= 19.88 kN/m³), w de la hoja 1.44 % | Truncado (scalping) de la matriz: p.3 «Los ensayos de compresión triaxial CU se realizaron considerando materiales menores que 3"» y cuadro Ø 2.8"→3/8", 4"→5/8", 6"→1"; hojas: «Se usó material <3/8"» / «<5/8"» | 15.9 | 102.2/102.2/102.2 | 203.5/204.0/203.5 | 6.4 | no informada (no hay curva de la fracción ensayada; no se recalculó nada) | Remoldeado a la densidad de campo δ=2.026 gr/cm3 y 4% de humedad, solicitado por el cliente; material <5/8"; método de compactación y número de capas no informados | 19.88/19.84/19.88 | 4.0/4.0/4.0 | 2.791 | ASTM D854 (p.49) sobre la misma litología y fase, impreso como «G. Específica Promedio» en la hoja CU; fracción ensayada en el picnómetro no especificada. Gs grueso C127 bulk = 2.737 (p.48); Tabla 2 da 2.733. Con Gs grueso e0 sería menor. | 0.377/0.380/0.377 (hoja: 0.377/0.381/0.377) | no informado (B no figura; S final ≈100 % según la hoja) | no informado | isotrópica según ASTM D4767 (σ'3c = 392/591/785 kPa); duración no informada; t50 «-» | 20.61/20.74/20.98 (γd 2.101/2.114/2.139 g/cm³; e 0.328/0.321/0.305; S final 99.8/99.9/100.0 %) | no drenado (CU, ASTM D4767) | 0.083/0.083/0.083 | no informada numéricamente (solo gráficos) | Esfuerzo desviador máximo (hoja Golder) | no determinable: la hoja Golder solo da el estado de falla y gráficos | no (solo gráficos q-εa, u-εa, p'-q) | Hoja Mohr p.104: total c=376 kPa φ=3°; efectiva c'=272 kPa φ'=14° | no informado (sin granulometría post-ensayo) | 49.2 MPa (46.8; 51.6), p.67 | 31.1 kg/cm² (4; σc 72.99 MPa), p.75 | 23.7, p.51 | 0.7 % MgSO4, p.59 (hoja: sulfato de magnesio; texto p.2: sulfato de sodio) | 0.24, p.48 | 102-106;8;9;28;36;48;49 | Densidad «de campo» usada para montar = la de la hoja de densidad in situ rotulada «Material Chancado Fase A».
G2010¦G2010-A-INT-2.8in | G2010 | G2010-A-INT-2.8in | Intrusivo |  |  | ROM | dudosa: muestras del acopio de la chancadora secundaria; hojas de Fase A dicen «Material Chancado» | 0 | pequeña (<120 mm) | 3 | Triaxial CU | 394 | 1570 | 9.5 |  |  |  | 2.674 | 0.434 | 46.8 | 2010_Golder_Caracterizacion ROM IPCC.pdf | Acopio parte baja de chancadora secundaria (hojas de humedad/granulometría p.19-34); muestreado por personal de mina el 07/07/2009; tajo, fase y banco no informados; densidad in situ medida el 02/09/2009 en «Parte baja chancadora secundaria» | ROM. Base textual p.1: «La Fase A corresponde al conjunto de actividades realizadas en el material original procedente del tajo». Contradicción: las hojas de densidad in situ (p.35-38) rotulan «Material Chancado Fase A» en «Parte baja chancadora secundaria». | 762 | Hoja p.29 (ASTM D422/D1140): D60=183.0 mm, D30=55.0 mm, D10=9.0 mm, Cu=20.3, Cc=1.8; D50 y D80 no informados; bloques >12" 21.8 %, cantos 3-12" 38.8 %, grava 31.4 %, arena 6.5 %, finos 1.6 %; SUCS GP; TM 30" (762 mm); Cu/Cc de la figura: 30.3/1.8 (Fig.4: Cu mal copiado; hoja 20.3) | Reemplazo de agua ASTM D5030 (p.37): γ húmeda 1.931 t/m³, γd 1.865 t/m³ (= 18.30 kN/m³), w de la hoja 3.5 % | Truncado (scalping) de la matriz: p.3 «Los ensayos de compresión triaxial CU se realizaron considerando materiales menores que 3"» y cuadro Ø 2.8"→3/8", 4"→5/8", 6"→1"; hojas: «Se usó material <3/8"» / «<5/8"» | 9.5 | 71.7/71.7/71.7 | 142.2/142.2/142.2 | 7.5 | no informada (no hay curva de la fracción ensayada; no se recalculó nada) | Remoldeado a la densidad de campo δ=1.863 gr/cm3 y 9% de humedad, solicitado por el cliente; material <3/8"; método de compactación y número de capas no informados | 18.29/18.29/18.29 | 9.0/9.0/9.0 | 2.674 | ASTM D854 (p.49) sobre la misma litología y fase, impreso como «G. Específica Promedio» en la hoja CU; fracción ensayada en el picnómetro no especificada. Gs grueso C127 bulk = 2.461 (p.48); Tabla 2 da 2.451. Con Gs grueso e0 sería menor. | 0.435/0.435/0.435 (hoja: 0.434/0.434/0.434) | no informado (B no figura; S final ≈100 % según la hoja) | no informado | isotrópica según ASTM D4767 (σ'3c = 394/788/1570 kPa); duración no informada; t50 «-» | 18.75/18.90/19.06 (γd 1.911/1.927/1.943 g/cm³; e 0.4/0.388/0.376; S final 100.0/99.8/99.9 %) | no drenado (CU, ASTM D4767) | 0.083/0.083/0.083 | no informada numéricamente (solo gráficos) | Esfuerzo desviador máximo (hoja Golder) | no determinable: la hoja Golder solo da el estado de falla y gráficos | no (solo gráficos q-εa, u-εa, p'-q) | Hoja Mohr p.94: total c=313 kPa φ=10°; efectiva c'=103 kPa φ'=30°; Tabla 3 (p.9) da estos c y c' en kg/cm² aunque rotula kPa (313→3, 103→1) | no informado (sin granulometría post-ensayo) | 46.8 MPa (48.4; 45.1), p.68 | 34.2 kg/cm² (4; σc 80.56 MPa), p.76 | 49.8, p.52 | 33.4 % MgSO4, p.60 (hoja: sulfato de magnesio; texto p.2: sulfato de sodio) | 1.66, p.48 | 92-96;8;9;29;37;48;49 | Densidad «de campo» usada para montar = la de la hoja de densidad in situ rotulada «Material Chancado Fase A».
G2010¦G2010-A-INT-4in | G2010 | G2010-A-INT-4in | Intrusivo |  |  | ROM | dudosa: muestras del acopio de la chancadora secundaria; hojas de Fase A dicen «Material Chancado» | 0 | pequeña (<120 mm) | 3 | Triaxial CU | 393 | 786 | 15.9 |  |  |  | 2.674 | 0.435 | 46.8 | 2010_Golder_Caracterizacion ROM IPCC.pdf | Acopio parte baja de chancadora secundaria (hojas de humedad/granulometría p.19-34); muestreado por personal de mina el 07/07/2009; tajo, fase y banco no informados; densidad in situ medida el 02/09/2009 en «Parte baja chancadora secundaria» | ROM. Base textual p.1: «La Fase A corresponde al conjunto de actividades realizadas en el material original procedente del tajo». Contradicción: las hojas de densidad in situ (p.35-38) rotulan «Material Chancado Fase A» en «Parte baja chancadora secundaria». | 762 | Hoja p.29 (ASTM D422/D1140): D60=183.0 mm, D30=55.0 mm, D10=9.0 mm, Cu=20.3, Cc=1.8; D50 y D80 no informados; bloques >12" 21.8 %, cantos 3-12" 38.8 %, grava 31.4 %, arena 6.5 %, finos 1.6 %; SUCS GP; TM 30" (762 mm); Cu/Cc de la figura: 30.3/1.8 (Fig.4: Cu mal copiado; hoja 20.3) | Reemplazo de agua ASTM D5030 (p.37): γ húmeda 1.931 t/m³, γd 1.865 t/m³ (= 18.30 kN/m³), w de la hoja 3.5 % | Truncado (scalping) de la matriz: p.3 «Los ensayos de compresión triaxial CU se realizaron considerando materiales menores que 3"» y cuadro Ø 2.8"→3/8", 4"→5/8", 6"→1"; hojas: «Se usó material <3/8"» / «<5/8"» | 15.9 | 102.2/102.2/102.2 | 203.5/203.4/203.5 | 6.4 | no informada (no hay curva de la fracción ensayada; no se recalculó nada) | Remoldeado a la densidad de campo δ=1.863 gr/cm3 y 9% de humedad, solicitado por el cliente; material <5/8"; método de compactación y número de capas no informados | 18.28/18.28/18.28 | 9.0/9.0/9.0 | 2.674 | ASTM D854 (p.49) sobre la misma litología y fase, impreso como «G. Específica Promedio» en la hoja CU; fracción ensayada en el picnómetro no especificada. Gs grueso C127 bulk = 2.461 (p.48); Tabla 2 da 2.451. Con Gs grueso e0 sería menor. | 0.435/0.435/0.435 (hoja: 0.435/0.435/0.435) | no informado (B no figura; S final ≈100 % según la hoja) | no informado | isotrópica según ASTM D4767 (σ'3c = 393/590/786 kPa); duración no informada; t50 «-» | 18.55/18.60/18.63 (γd 1.891/1.896/1.899 g/cm³; e 0.414/0.41/0.408; S final 100.0/99.9/100.0 %) | no drenado (CU, ASTM D4767) | 0.083/0.083/0.083 | no informada numéricamente (solo gráficos) | Esfuerzo desviador máximo (hoja Golder) | no determinable: la hoja Golder solo da el estado de falla y gráficos | no (solo gráficos q-εa, u-εa, p'-q) | Hoja Mohr p.109: total c=0 kPa φ=17°; efectiva c'=0 kPa φ'=36° | no informado (sin granulometría post-ensayo) | 46.8 MPa (48.4; 45.1), p.68 | 34.2 kg/cm² (4; σc 80.56 MPa), p.76 | 49.8, p.52 | 33.4 % MgSO4, p.60 (hoja: sulfato de magnesio; texto p.2: sulfato de sodio) | 1.66, p.48 | 107-111;8;9;29;37;48;49 | Densidad «de campo» usada para montar = la de la hoja de densidad in situ rotulada «Material Chancado Fase A».
G2010¦G2010-A-MN-2.8in | G2010 | G2010-A-MN-2.8in | Mármol | mármol negro |  | ROM | dudosa: muestras del acopio de la chancadora secundaria; hojas de Fase A dicen «Material Chancado» | 0 | pequeña (<120 mm) | 3 | Triaxial CU | 324 | 1570 | 9.5 |  |  |  | 2.763 | 0.29 | 44.7 | 2010_Golder_Caracterizacion ROM IPCC.pdf | Acopio parte baja de chancadora secundaria (hojas de humedad/granulometría p.19-34); muestreado por personal de mina el 02/07/2009; tajo, fase y banco no informados; densidad in situ medida el 02/09/2009 en «Parte baja chancadora secundaria» | ROM. Base textual p.1: «La Fase A corresponde al conjunto de actividades realizadas en el material original procedente del tajo». Contradicción: las hojas de densidad in situ (p.35-38) rotulan «Material Chancado Fase A» en «Parte baja chancadora secundaria». | 889 | Hoja p.27 (ASTM D422/D1140): D60=265.0 mm, D30=60.0 mm, D10=3.0 mm, Cu=88.3, Cc=4.5; D50 y D80 no informados; bloques >12" 35.1 %, cantos 3-12" 30.2 %, grava 23.6 %, arena 8.3 %, finos 2.8 %; SUCS GP-GM; TM 35" (889 mm); 100 % pasa 35"; Cu/Cc de la figura: 88.3/4.5 (Fig.3) | Reemplazo de agua ASTM D5030 (p.35): γ húmeda 2.185 t/m³, γd 2.135 t/m³ (= 20.94 kN/m³), w de la hoja 2.4 % | Truncado (scalping) de la matriz: p.3 «Los ensayos de compresión triaxial CU se realizaron considerando materiales menores que 3"» y cuadro Ø 2.8"→3/8", 4"→5/8", 6"→1"; hojas: «Se usó material <3/8"» / «<5/8"» | 9.5 | 71.4/71.5/71.4 | 142.5/142.5/142.5 | 7.5 | no informada (no hay curva de la fracción ensayada; no se recalculó nada) | Remoldeado a la densidad de campo δ=2.135 gr/cm3 y 7% de humedad, solicitado por el cliente; material <3/8"; método de compactación y número de capas no informados | 21.00/20.93/21.00 | 7.0/7.0/7.0 | 2.763 | ASTM D854 (p.49) sobre la misma litología y fase, impreso como «G. Específica Promedio» en la hoja CU; fracción ensayada en el picnómetro no especificada. Gs grueso C127 bulk = 2.717 (p.48); Tabla 2 da 2.696. Con Gs grueso e0 sería menor. | 0.291/0.295/0.291 (hoja: 0.29/0.295/0.29) | no informado (B no figura; S final ≈100 % según la hoja) | no informado | isotrópica según ASTM D4767 (σ'3c = 324/788/1570 kPa); duración no informada; t50 «-» | 21.37/21.57/21.77 (γd 2.178/2.199/2.219 g/cm³; e 0.269/0.256/0.245; S final 100.0/99.9/100.0 %) | no drenado (CU, ASTM D4767) | 0.083/0.083/0.083 | no informada numéricamente (solo gráficos) | Esfuerzo desviador máximo (hoja Golder) | no determinable: la hoja Golder solo da el estado de falla y gráficos | no (solo gráficos q-εa, u-εa, p'-q) | Hoja Mohr p.84: total c=871 kPa φ=10°; efectiva c'=259 kPa φ'=31°; Tabla 3 (p.9) da estos c y c' en kg/cm² aunque rotula kPa (871→9, 259→3) | no informado (sin granulometría post-ensayo) | 44.7 MPa (41.0; 48.3), ASTM D2938, 2 probetas, p.66 | 13.7 kg/cm² (4 probetas; σc PL 32.24 MPa), p.74 | 62.1 (C535), p.50 | 43.4 % MgSO4, p.58 (hoja: sulfato de magnesio; texto p.2: sulfato de sodio) | 0.34 (C127), p.48 | 82-86;8;9;27;35;48;49 | Densidad «de campo» usada para montar = la de la hoja de densidad in situ rotulada «Material Chancado Fase A».
G2010¦G2010-B-EXO-2.8in | G2010 | G2010-B-EXO-2.8in | Skarn | exoskarn diópsido |  | Chancado | dudosa: muestras del acopio de la chancadora secundaria; hojas de Fase A dicen «Material Chancado» | 0 | pequeña (<120 mm) | 3 | Triaxial CU | 393 | 1568 | 9.5 |  |  |  | 3.338 | 0.416 | 97.4 | 2010_Golder_Caracterizacion ROM IPCC.pdf | Acopio parte baja de chancadora secundaria (hojas de humedad/granulometría p.19-34); muestreado por personal de mina el 23/09/2009; tajo, fase y banco no informados; densidad in situ medida el 25/09/2009 en «Parte baja chancadora secundaria» | Chancado. Base textual p.1: «La Fase B corresponde al conjunto de actividades realizadas en el material chancado»; LA p.54-57: «Material Chancado, en la planta secundaria». | 305 | Hoja p.34 (ASTM D422/D1140): D60=18.9 mm, D30=5.1 mm, D10=0.2 mm, Cu=84.0, Cc=6.0; D50 y D80 no informados; bloques >12" 0.0 %, cantos 3-12" 10.7 %, grava 60.9 %, arena 23.0 %, finos 5.4 %; SUCS GP; TM 12" (305 mm) según Tabla 1; Tabla 2 repite 19"; Cu/Cc de la figura: 76.2/6.4 (Fig.2) | Reemplazo de agua ASTM D5030 (p.42): γ húmeda 2.418 t/m³, γd 2.357 t/m³ (= 23.12 kN/m³), w de la hoja 2.6 % | Truncado (scalping) de la matriz: p.3 «Los ensayos de compresión triaxial CU se realizaron considerando materiales menores que 3"» y cuadro Ø 2.8"→3/8", 4"→5/8", 6"→1"; hojas: «Se usó material <3/8"» / «<5/8"» | 9.5 | 71.5/71.5/71.5 | 142.5/142.4/142.4 | 7.5 | no informada (no hay curva de la fracción ensayada; no se recalculó nada) | Remoldeado a la densidad de campo δ=2.357 gr/cm3 y 6% de humedad, solicitado por el cliente; material <3/8"; método de compactación y número de capas no informados | 23.11/23.12/23.12 | 6.2/6.2/6.2 | 3.338 | ASTM D854 (p.49) sobre la misma litología y fase, impreso como «G. Específica Promedio» en la hoja CU; fracción ensayada en el picnómetro no especificada. Gs grueso C127 bulk = 3.102 (p.48); Tabla 2 da 3.102. Con Gs grueso e0 sería menor. | 0.417/0.416/0.416 (hoja: 0.417/0.416/0.416) | no informado (B no figura; S final ≈100 % según la hoja) | no informado | isotrópica según ASTM D4767 (σ'3c = 393/784/1568 kPa); duración no informada; t50 «-» | 23.74/23.96/24.29 (γd 2.42/2.442/2.476 g/cm³; e 0.379/0.367/0.348; S final 105.2/101.6/101.8 %) | no drenado (CU, ASTM D4767) | 0.125/0.125/0.125 | no informada numéricamente (solo gráficos) | Esfuerzo desviador máximo (hoja Golder) | no determinable: la hoja Golder solo da el estado de falla y gráficos | no (solo gráficos q-εa, u-εa, p'-q) | Hoja Mohr p.134: total c=102 kPa φ=16°; efectiva c'=0 kPa φ'=37° | no informado (sin granulometría post-ensayo) | 97.4 MPa (101.7; 93.1), p.73 | 53.0 kg/cm² (8; σc 124.78 MPa), p.81 | 27.6, p.57 | 6.7 % MgSO4, p.65 (hoja: sulfato de magnesio; texto p.2: sulfato de sodio) | 1.30, p.48 | 132-136;8;10;34;42;48;49 | Saturación final >100 % (hasta 105.2 %): Gs 3.338 o γd inconsistentes; e0 incierto.
G2010¦G2010-B-EXO-4in | G2010 | G2010-B-EXO-4in | Skarn | exoskarn diópsido |  | Chancado | dudosa: muestras del acopio de la chancadora secundaria; hojas de Fase A dicen «Material Chancado» | 0 | pequeña (<120 mm) | 3 | Triaxial CU | 391 | 784 | 15.9 |  |  |  | 3.338 | 0.538 | 97.4 | 2010_Golder_Caracterizacion ROM IPCC.pdf | Acopio parte baja de chancadora secundaria (hojas de humedad/granulometría p.19-34); muestreado por personal de mina el 23/09/2009; tajo, fase y banco no informados; densidad in situ medida el 25/09/2009 en «Parte baja chancadora secundaria» | Chancado. Base textual p.1: «La Fase B corresponde al conjunto de actividades realizadas en el material chancado»; LA p.54-57: «Material Chancado, en la planta secundaria». | 305 | Hoja p.34 (ASTM D422/D1140): D60=18.9 mm, D30=5.1 mm, D10=0.2 mm, Cu=84.0, Cc=6.0; D50 y D80 no informados; bloques >12" 0.0 %, cantos 3-12" 10.7 %, grava 60.9 %, arena 23.0 %, finos 5.4 %; SUCS GP; TM 12" (305 mm) según Tabla 1; Tabla 2 repite 19"; Cu/Cc de la figura: 76.2/6.4 (Fig.2) | Reemplazo de agua ASTM D5030 (p.42): γ húmeda 2.418 t/m³, γd 2.357 t/m³ (= 23.12 kN/m³), w de la hoja 2.6 % | Truncado (scalping) de la matriz: p.3 «Los ensayos de compresión triaxial CU se realizaron considerando materiales menores que 3"» y cuadro Ø 2.8"→3/8", 4"→5/8", 6"→1"; hojas: «Se usó material <3/8"» / «<5/8"» | 15.9 | 100.4/100.2/100.3 | 199.9/199.9/199.9 | 6.3 | no informada (no hay curva de la fracción ensayada; no se recalculó nada) | Remoldeado a la densidad mínima δ=2.161 gr/cm3 y 5% de humedad, solicitado por el cliente; material <5/8"; método de compactación y número de capas no informados | 21.27/21.35/21.30 | 5.0/5.0/5.0 | 3.338 | ASTM D854 (p.49) sobre la misma litología y fase, impreso como «G. Específica Promedio» en la hoja CU; fracción ensayada en el picnómetro no especificada. Gs grueso C127 bulk = 3.102 (p.48); Tabla 2 da 3.102. Con Gs grueso e0 sería menor. | 0.540/0.534/0.538 (hoja: 0.539/0.534/0.538) | no informado (B no figura; S final ≈100 % según la hoja) | no informado | isotrópica según ASTM D4767 (σ'3c = 391/589/784 kPa); duración no informada; t50 «-» | 22.41/22.96/23.72 (γd 2.284/2.34/2.418 g/cm³; e 0.461/0.427/0.38; S final 100.2/100.2/100.4 %) | no drenado (CU, ASTM D4767) | 0.125/0.125/0.125 | no informada numéricamente (solo gráficos) | Esfuerzo desviador máximo (hoja Golder) | no determinable: la hoja Golder solo da el estado de falla y gráficos | no (solo gráficos q-εa, u-εa, p'-q) | Hoja Mohr p.154: total c=0 kPa φ=14°; efectiva c'=14 kPa φ'=26° | no informado (sin granulometría post-ensayo) | 97.4 MPa (101.7; 93.1), p.73 | 53.0 kg/cm² (8; σc 124.78 MPa), p.81 | 27.6, p.57 | 6.7 % MgSO4, p.65 (hoja: sulfato de magnesio; texto p.2: sulfato de sodio) | 1.30, p.48 | 152-156;8;10;34;42;48;49 | Saturación final >100 % (hasta 105.2 %): Gs 3.338 o γd inconsistentes; e0 incierto.
G2010¦G2010-B-EXO-6in | G2010 | G2010-B-EXO-6in | Skarn | exoskarn diópsido |  | Chancado | dudosa: muestras del acopio de la chancadora secundaria; hojas de Fase A dicen «Material Chancado» | 0 | 6 in (≈150 mm) | 3 | Triaxial CU | 125 | 500 | 25.4 |  |  |  | 3.338 | 0.419 | 97.4 | 2010_Golder_Caracterizacion ROM IPCC.pdf | Acopio parte baja de chancadora secundaria (hojas de humedad/granulometría p.19-34); muestreado por personal de mina el 23/09/2009; tajo, fase y banco no informados; densidad in situ medida el 25/09/2009 en «Parte baja chancadora secundaria» | Chancado. Base textual p.1: «La Fase B corresponde al conjunto de actividades realizadas en el material chancado»; LA p.54-57: «Material Chancado, en la planta secundaria». | 305 | Hoja p.34 (ASTM D422/D1140): D60=18.9 mm, D30=5.1 mm, D10=0.2 mm, Cu=84.0, Cc=6.0; D50 y D80 no informados; bloques >12" 0.0 %, cantos 3-12" 10.7 %, grava 60.9 %, arena 23.0 %, finos 5.4 %; SUCS GP; TM 12" (305 mm) según Tabla 1; Tabla 2 repite 19"; Cu/Cc de la figura: 76.2/6.4 (Fig.2) | Reemplazo de agua ASTM D5030 (p.42): γ húmeda 2.418 t/m³, γd 2.357 t/m³ (= 23.12 kN/m³), w de la hoja 2.6 % | Truncado (scalping) de la matriz: p.3 «Los ensayos de compresión triaxial CU se realizaron considerando materiales menores que 3"» y cuadro Ø 2.8"→3/8", 4"→5/8", 6"→1"; hojas: «Se usó material <3/8"» / «<5/8"» | 25.4 | 151.5/151.5/151.5 | 310.0/310.0/310.0 | 6 | no informada (no hay curva de la fracción ensayada; no se recalculó nada) | Remoldeado (estado «Remoldeado» en la hoja Vector); criterio de densidad y método de compactación no informados | 23.08/23.09/22.88 | 3.50/3.50/3.50 | 3.338 | ASTM D854 (p.49) sobre la misma litología y fase, impreso como «G. Específica Promedio» en la hoja CU; fracción ensayada en el picnómetro no especificada. Gs grueso C127 bulk = 3.102 (p.48); Tabla 2 da 3.102. Con Gs grueso e0 sería menor. | 0.419/0.418/0.431 | Parámetro B = 0.89/0.88/0.9 (menor que 0.95) | 205/205/205 | isotrópica; σ'3c = 500/250/125 kPa (celda 705/455/330 kPa); duración no informada | 23.94/23.63/23.35 (γd final de consolidación 2.44/2.409/2.38 g/cm³) | no drenado (CU, ASTM D4767) | 0.082 (0.01 pulg/min sobre H=31 cm) | 14 | Pico de esfuerzo desviador y 12 % de deformación (Vector) | 500 y 250 kPa: pico local temprano y luego endurecimiento; 125 kPa: sin pico (endurece hasta 14 %) | sí (tabla εa, Δσ, u, σ'3, σ'1, p, q, oblicuidad) | Hoja p.183: pico total c=0 φ=24.3°, efectiva c'=0 φ'=34.1°; 12 %: total c=66 φ=25.5°, efectiva c'=0 φ'=42° | no informado (sin granulometría post-ensayo) | 97.4 MPa (101.7; 93.1), p.73 | 53.0 kg/cm² (8; σc 124.78 MPa), p.81 | 27.6, p.57 | 6.7 % MgSO4, p.65 (hoja: sulfato de magnesio; texto p.2: sulfato de sodio) | 1.30, p.48 | 179-184;3;10;34;42;49 | Vector no informa Gs, e0 ni granulometría; e0 calculado con Gs D854 de Golder. Vector no indica el tamaño máximo: el 1" sale del cuadro de p.3.
G2010¦G2010-B-HG-2.8in | G2010 | G2010-B-HG-2.8in | Hornfels | hornfels gris |  | Chancado | dudosa: muestras del acopio de la chancadora secundaria; hojas de Fase A dicen «Material Chancado» | 0 | pequeña (<120 mm) | 3 | Triaxial CU | 387 | 1576 | 9.5 |  |  |  | 2.802 | 0.312 | 65.5 | 2010_Golder_Caracterizacion ROM IPCC.pdf | Acopio parte baja de chancadora secundaria (hojas de humedad/granulometría p.19-34); muestreado por personal de mina el 22/09/2009; tajo, fase y banco no informados; densidad in situ medida el 25/09/2009 en «Parte baja chancadora secundaria» | Chancado. Base textual p.1: «La Fase B corresponde al conjunto de actividades realizadas en el material chancado»; LA p.54-57: «Material Chancado, en la planta secundaria». | 305 | Hoja p.32 (ASTM D422/D1140): D60=63.0 mm, D30=23.8 mm, D10=6.8 mm, Cu=9.3, Cc=1.3; D50 y D80 no informados; bloques >12" 0.0 %, cantos 3-12" 35.6 %, grava 56.3 %, arena 5.4 %, finos 2.7 %; SUCS GP; TM 12" (305 mm) según Tabla 1; Tabla 2 repite 35"; Cu/Cc de la figura: 7.9/1.0 (Fig.1) | Reemplazo de agua ASTM D5030 (p.40): γ húmeda 2.162 t/m³, γd 2.137 t/m³ (= 20.96 kN/m³), w de la hoja 1.2 % | Truncado (scalping) de la matriz: p.3 «Los ensayos de compresión triaxial CU se realizaron considerando materiales menores que 3"» y cuadro Ø 2.8"→3/8", 4"→5/8", 6"→1"; hojas: «Se usó material <3/8"» / «<5/8"» | 9.5 | 71.5/71.5/71.5 | 142.5/142.5/142.5 | 7.5 | no informada (no hay curva de la fracción ensayada; no se recalculó nada) | Remoldeado a la densidad de campo δ=2.137 gr/cm3 y 7% de humedad, solicitado por el cliente; material <3/8"; método de compactación y número de capas no informados | 20.94/20.95/20.96 | 7.1/7.1/7.1 | 2.802 | ASTM D854 (p.49) sobre la misma litología y fase, impreso como «G. Específica Promedio» en la hoja CU; fracción ensayada en el picnómetro no especificada. Gs grueso C127 bulk = 2.74 (p.48); Tabla 2 da 2.74. Con Gs grueso e0 sería menor. | 0.312/0.312/0.311 (hoja: 0.312/0.312/0.311) | no informado (B no figura; S final ≈100 % según la hoja) | no informado | isotrópica según ASTM D4767 (σ'3c = 387/786/1576 kPa); duración no informada; t50 «-» | 21.45/21.79/21.94 (γd 2.187/2.221/2.237 g/cm³; e 0.281/0.261/0.253; S final 100.0/100.0/100.0 %) | no drenado (CU, ASTM D4767) | 0.167/0.167/0.125 | no informada numéricamente (solo gráficos) | Esfuerzo desviador máximo (hoja Golder) | no determinable: la hoja Golder solo da el estado de falla y gráficos | no (solo gráficos q-εa, u-εa, p'-q) | Hoja Mohr p.124: total c=23 kPa φ=18°; efectiva c'=0 kPa φ'=40° | no informado (sin granulometría post-ensayo) | 65.5 MPa (62.6; 68.3), p.71 | 42.7 kg/cm² (8; σc 100.42 MPa), p.79 | 20.3, p.55 | 0.6 % MgSO4, p.63 (hoja: sulfato de magnesio; texto p.2: sulfato de sodio) | 0.12, p.48 | 122-126;8;10;32;40;48;49
G2010¦G2010-B-HG-4in | G2010 | G2010-B-HG-4in | Hornfels | hornfels gris |  | Chancado | dudosa: muestras del acopio de la chancadora secundaria; hojas de Fase A dicen «Material Chancado» | 0 | pequeña (<120 mm) | 3 | Triaxial CU | 393 | 783 | 15.9 |  |  |  | 2.802 | 0.502 | 65.5 | 2010_Golder_Caracterizacion ROM IPCC.pdf | Acopio parte baja de chancadora secundaria (hojas de humedad/granulometría p.19-34); muestreado por personal de mina el 22/09/2009; tajo, fase y banco no informados; densidad in situ medida el 25/09/2009 en «Parte baja chancadora secundaria» | Chancado. Base textual p.1: «La Fase B corresponde al conjunto de actividades realizadas en el material chancado»; LA p.54-57: «Material Chancado, en la planta secundaria». | 305 | Hoja p.32 (ASTM D422/D1140): D60=63.0 mm, D30=23.8 mm, D10=6.8 mm, Cu=9.3, Cc=1.3; D50 y D80 no informados; bloques >12" 0.0 %, cantos 3-12" 35.6 %, grava 56.3 %, arena 5.4 %, finos 2.7 %; SUCS GP; TM 12" (305 mm) según Tabla 1; Tabla 2 repite 35"; Cu/Cc de la figura: 7.9/1.0 (Fig.1) | Reemplazo de agua ASTM D5030 (p.40): γ húmeda 2.162 t/m³, γd 2.137 t/m³ (= 20.96 kN/m³), w de la hoja 1.2 % | Truncado (scalping) de la matriz: p.3 «Los ensayos de compresión triaxial CU se realizaron considerando materiales menores que 3"» y cuadro Ø 2.8"→3/8", 4"→5/8", 6"→1"; hojas: «Se usó material <3/8"» / «<5/8"» | 15.9 | 100.6/100.6/100.5 | 199.9/199.9/200.4 | 6.3 | no informada (no hay curva de la fracción ensayada; no se recalculó nada) | Remoldeado a la densidad mínima δ=1.861 gr/cm3 y 5% de humedad, solicitado por el cliente; material <5/8"; método de compactación y número de capas no informados | 18.30/18.31/18.29 | 5.0/5.0/5.0 | 2.802 | ASTM D854 (p.49) sobre la misma litología y fase, impreso como «G. Específica Promedio» en la hoja CU; fracción ensayada en el picnómetro no especificada. Gs grueso C127 bulk = 2.74 (p.48); Tabla 2 da 2.74. Con Gs grueso e0 sería menor. | 0.502/0.502/0.503 (hoja: 0.502/0.501/0.503) | no informado (B no figura; S final ≈100 % según la hoja) | no informado | isotrópica según ASTM D4767 (σ'3c = 393/580/783 kPa); duración no informada; t50 «-» | 18.84/19.19/19.68 (γd 1.92/1.956/2.006 g/cm³; e 0.459/0.433/0.397; S final 100.0/100.0/100.0 %) | no drenado (CU, ASTM D4767) | 0.125/0.125/0.125 | no informada numéricamente (solo gráficos) | Esfuerzo desviador máximo (hoja Golder) | no determinable: la hoja Golder solo da el estado de falla y gráficos | no (solo gráficos q-εa, u-εa, p'-q) | Hoja Mohr p.144: total c=0 kPa φ=15°; efectiva c'=22 kPa φ'=21° | no informado (sin granulometría post-ensayo) | 65.5 MPa (62.6; 68.3), p.71 | 42.7 kg/cm² (8; σc 100.42 MPa), p.79 | 20.3, p.55 | 0.6 % MgSO4, p.63 (hoja: sulfato de magnesio; texto p.2: sulfato de sodio) | 0.12, p.48 | 142-146;8;10;32;40;48;49
G2010¦G2010-B-HG-6in | G2010 | G2010-B-HG-6in | Hornfels | hornfels gris |  | Chancado | dudosa: muestras del acopio de la chancadora secundaria; hojas de Fase A dicen «Material Chancado» | 0 | 6 in (≈150 mm) | 3 | Triaxial CU | 125 | 500 | 25.4 |  |  |  | 2.802 | 0.31 | 65.5 | 2010_Golder_Caracterizacion ROM IPCC.pdf | Acopio parte baja de chancadora secundaria (hojas de humedad/granulometría p.19-34); muestreado por personal de mina el 22/09/2009; tajo, fase y banco no informados; densidad in situ medida el 25/09/2009 en «Parte baja chancadora secundaria» | Chancado. Base textual p.1: «La Fase B corresponde al conjunto de actividades realizadas en el material chancado»; LA p.54-57: «Material Chancado, en la planta secundaria». | 305 | Hoja p.32 (ASTM D422/D1140): D60=63.0 mm, D30=23.8 mm, D10=6.8 mm, Cu=9.3, Cc=1.3; D50 y D80 no informados; bloques >12" 0.0 %, cantos 3-12" 35.6 %, grava 56.3 %, arena 5.4 %, finos 2.7 %; SUCS GP; TM 12" (305 mm) según Tabla 1; Tabla 2 repite 35"; Cu/Cc de la figura: 7.9/1.0 (Fig.1) | Reemplazo de agua ASTM D5030 (p.40): γ húmeda 2.162 t/m³, γd 2.137 t/m³ (= 20.96 kN/m³), w de la hoja 1.2 % | Truncado (scalping) de la matriz: p.3 «Los ensayos de compresión triaxial CU se realizaron considerando materiales menores que 3"» y cuadro Ø 2.8"→3/8", 4"→5/8", 6"→1"; hojas: «Se usó material <3/8"» / «<5/8"» | 25.4 | 151.4/151.4/151.4 | 310.0/310.0/310.0 | 6 | no informada (no hay curva de la fracción ensayada; no se recalculó nada) | Remoldeado (estado «Remoldeado» en la hoja Vector); criterio de densidad y método de compactación no informados | 20.94/20.98/20.98 | 3.30/3.30/3.30 | 2.802 | ASTM D854 (p.49) sobre la misma litología y fase, impreso como «G. Específica Promedio» en la hoja CU; fracción ensayada en el picnómetro no especificada. Gs grueso C127 bulk = 2.74 (p.48); Tabla 2 da 2.74. Con Gs grueso e0 sería menor. | 0.312/0.310/0.310 | Parámetro B = 0.9/0.91/0.93 (menor que 0.95) | 207/205/205 | isotrópica; σ'3c = 500/250/125 kPa (celda 707/455/330 kPa); duración no informada | 21.60/21.48/21.43 (γd final de consolidación 2.202/2.19/2.185 g/cm³) | no drenado (CU, ASTM D4767) | 0.082 (0.01 pulg/min sobre H=31 cm) | 14 | Pico de esfuerzo desviador y 12 % de deformación (Vector) | 500 kPa: pico a 1.25 %; 250 y 125 kPa: pico local temprano y luego endurecimiento hasta 14 % | sí (tabla εa, Δσ, u, σ'3, σ'1, p, q, oblicuidad) | Hoja p.171: pico total c=0 φ=22.8°, efectiva c'=6 φ'=29.2°; 12 %: total c=0 φ=26°, efectiva c'=5 φ'=39.2° | no informado (sin granulometría post-ensayo) | 65.5 MPa (62.6; 68.3), p.71 | 42.7 kg/cm² (8; σc 100.42 MPa), p.79 | 20.3, p.55 | 0.6 % MgSO4, p.63 (hoja: sulfato de magnesio; texto p.2: sulfato de sodio) | 0.12, p.48 | 167-172;3;10;32;40;49 | Vector no informa Gs, e0 ni granulometría; e0 calculado con Gs D854 de Golder. Vector no indica el tamaño máximo: el 1" sale del cuadro de p.3.
G2010¦G2010-B-INT-2.8in | G2010 | G2010-B-INT-2.8in | Intrusivo |  |  | Chancado | dudosa: muestras del acopio de la chancadora secundaria; hojas de Fase A dicen «Material Chancado» | 0 | pequeña (<120 mm) | 3 | Triaxial CU | 390 | 1568 | 9.5 |  |  |  | 2.742 | 0.358 | 54 | 2010_Golder_Caracterizacion ROM IPCC.pdf | Acopio parte baja de chancadora secundaria (hojas de humedad/granulometría p.19-34); muestreado por personal de mina el 23/09/2009; tajo, fase y banco no informados; densidad in situ medida el 25/09/2009 en «Parte baja chancadora secundaria» | Chancado. Base textual p.1: «La Fase B corresponde al conjunto de actividades realizadas en el material chancado»; LA p.54-57: «Material Chancado, en la planta secundaria». | 305 | Hoja p.33 (ASTM D422/D1140): D60=57.5 mm, D30=8.5 mm, D10=0.1 mm, Cu=410.7, Cc=9.0; D50 y D80 no informados; bloques >12" 0.0 %, cantos 3-12" 34.7 %, grava 40.7 %, arena 17.6 %, finos 7.0 %; SUCS GP-GM; TM 12" (305 mm) según Tabla 1; Tabla 2 repite 30"; Cu/Cc de la figura: 400/10 (Fig.4) | Reemplazo de agua ASTM D5030 (p.41): γ húmeda 2.06 t/m³, γd 2.019 t/m³ (= 19.81 kN/m³), w de la hoja 2.0 % | Truncado (scalping) de la matriz: p.3 «Los ensayos de compresión triaxial CU se realizaron considerando materiales menores que 3"» y cuadro Ø 2.8"→3/8", 4"→5/8", 6"→1"; hojas: «Se usó material <3/8"» / «<5/8"» | 9.5 | 71.5/71.5/71.5 | 142.4/142.5/142.4 | 7.5 | no informada (no hay curva de la fracción ensayada; no se recalculó nada) | Remoldeado a la densidad de campo δ=2.019 gr/cm3 y 8% de humedad, solicitado por el cliente; material <3/8"; método de compactación y número de capas no informados | 19.81/19.81/19.81 | 7.5/7.4/7.5 | 2.742 | ASTM D854 (p.49) sobre la misma litología y fase, impreso como «G. Específica Promedio» en la hoja CU; fracción ensayada en el picnómetro no especificada. Gs grueso C127 bulk = 2.647 (p.48); Tabla 2 da 2.647. Con Gs grueso e0 sería menor. | 0.358/0.358/0.358 (hoja: 0.358/0.358/0.358) | no informado (B no figura; S final ≈100 % según la hoja) | no informado | isotrópica según ASTM D4767 (σ'3c = 390/785/1568 kPa); duración no informada; t50 «-» | 20.28/20.47/20.76 (γd 2.067/2.087/2.116 g/cm³; e 0.326/0.314/0.296; S final 100.0/99.5/100.0 %) | no drenado (CU, ASTM D4767) | 0.125/0.125/0.125 | no informada numéricamente (solo gráficos) | Esfuerzo desviador máximo (hoja Golder) | no determinable: la hoja Golder solo da el estado de falla y gráficos | no (solo gráficos q-εa, u-εa, p'-q) | Hoja Mohr p.129: total c=162 kPa φ=15°; efectiva c'=42 kPa φ'=34° | no informado (sin granulometría post-ensayo) | 54.0 MPa (56.1; 51.8), p.72 | 32.7 kg/cm² (8; σc Tabla 2 78.06 MPa, hoja 76.97 MPa), p.80 | 32.2, p.56 | 18.6 % MgSO4, p.64 (hoja: sulfato de magnesio; texto p.2: sulfato de sodio) | 2.17, p.48 | 127-131;8;10;33;41;48;49
G2010¦G2010-B-INT-4in | G2010 | G2010-B-INT-4in | Intrusivo |  |  | Chancado | dudosa: muestras del acopio de la chancadora secundaria; hojas de Fase A dicen «Material Chancado» | 0 | pequeña (<120 mm) | 3 | Triaxial CU | 392 | 780 | 15.9 |  |  |  | 2.742 | 0.492 | 54 | 2010_Golder_Caracterizacion ROM IPCC.pdf | Acopio parte baja de chancadora secundaria (hojas de humedad/granulometría p.19-34); muestreado por personal de mina el 23/09/2009; tajo, fase y banco no informados; densidad in situ medida el 25/09/2009 en «Parte baja chancadora secundaria» | Chancado. Base textual p.1: «La Fase B corresponde al conjunto de actividades realizadas en el material chancado»; LA p.54-57: «Material Chancado, en la planta secundaria». | 305 | Hoja p.33 (ASTM D422/D1140): D60=57.5 mm, D30=8.5 mm, D10=0.1 mm, Cu=410.7, Cc=9.0; D50 y D80 no informados; bloques >12" 0.0 %, cantos 3-12" 34.7 %, grava 40.7 %, arena 17.6 %, finos 7.0 %; SUCS GP-GM; TM 12" (305 mm) según Tabla 1; Tabla 2 repite 30"; Cu/Cc de la figura: 400/10 (Fig.4) | Reemplazo de agua ASTM D5030 (p.41): γ húmeda 2.06 t/m³, γd 2.019 t/m³ (= 19.81 kN/m³), w de la hoja 2.0 % | Truncado (scalping) de la matriz: p.3 «Los ensayos de compresión triaxial CU se realizaron considerando materiales menores que 3"» y cuadro Ø 2.8"→3/8", 4"→5/8", 6"→1"; hojas: «Se usó material <3/8"» / «<5/8"» | 15.9 | 100.4/100.6/100.4 | 199.9/199.9/199.9 | 6.3 | no informada (no hay curva de la fracción ensayada; no se recalculó nada) | Remoldeado a la densidad mínima δ=1.833 gr/cm3 y 5% de humedad, solicitado por el cliente; material <5/8"; método de compactación y número de capas no informados | 18.03/17.96/18.03 | 5.0/5.0/5.0 | 2.742 | ASTM D854 (p.49) sobre la misma litología y fase, impreso como «G. Específica Promedio» en la hoja CU; fracción ensayada en el picnómetro no especificada. Gs grueso C127 bulk = 2.647 (p.48); Tabla 2 da 2.647. Con Gs grueso e0 sería menor. | 0.492/0.498/0.492 (hoja: 0.492/0.498/0.492) | no informado (B no figura; S final ≈100 % según la hoja) | no informado | isotrópica según ASTM D4767 (σ'3c = 392/589/780 kPa); duración no informada; t50 «-» | 18.62/18.76/19.23 (γd 1.898/1.912/1.96 g/cm³; e 0.444/0.434/0.399; S final 100.0/100.0/100.0 %) | no drenado (CU, ASTM D4767) | 0.125/0.125/0.125 | no informada numéricamente (solo gráficos) | Esfuerzo desviador máximo (hoja Golder) | no determinable: la hoja Golder solo da el estado de falla y gráficos | no (solo gráficos q-εa, u-εa, p'-q) | Hoja Mohr p.149: total c=7 kPa φ=12°; efectiva c'=0 kPa φ'=23° | no informado (sin granulometría post-ensayo) | 54.0 MPa (56.1; 51.8), p.72 | 32.7 kg/cm² (8; σc Tabla 2 78.06 MPa, hoja 76.97 MPa), p.80 | 32.2, p.56 | 18.6 % MgSO4, p.64 (hoja: sulfato de magnesio; texto p.2: sulfato de sodio) | 2.17, p.48 | 147-151;8;10;33;41;48;49
G2010¦G2010-B-INT-6in | G2010 | G2010-B-INT-6in | Intrusivo |  |  | Chancado | dudosa: muestras del acopio de la chancadora secundaria; hojas de Fase A dicen «Material Chancado» | 0 | 6 in (≈150 mm) | 3 | Triaxial CU | 125 | 500 | 25.4 |  |  |  | 2.742 | 0.354 | 54 | 2010_Golder_Caracterizacion ROM IPCC.pdf | Acopio parte baja de chancadora secundaria (hojas de humedad/granulometría p.19-34); muestreado por personal de mina el 23/09/2009; tajo, fase y banco no informados; densidad in situ medida el 25/09/2009 en «Parte baja chancadora secundaria» | Chancado. Base textual p.1: «La Fase B corresponde al conjunto de actividades realizadas en el material chancado»; LA p.54-57: «Material Chancado, en la planta secundaria». | 305 | Hoja p.33 (ASTM D422/D1140): D60=57.5 mm, D30=8.5 mm, D10=0.1 mm, Cu=410.7, Cc=9.0; D50 y D80 no informados; bloques >12" 0.0 %, cantos 3-12" 34.7 %, grava 40.7 %, arena 17.6 %, finos 7.0 %; SUCS GP-GM; TM 12" (305 mm) según Tabla 1; Tabla 2 repite 30"; Cu/Cc de la figura: 400/10 (Fig.4) | Reemplazo de agua ASTM D5030 (p.41): γ húmeda 2.06 t/m³, γd 2.019 t/m³ (= 19.81 kN/m³), w de la hoja 2.0 % | Truncado (scalping) de la matriz: p.3 «Los ensayos de compresión triaxial CU se realizaron considerando materiales menores que 3"» y cuadro Ø 2.8"→3/8", 4"→5/8", 6"→1"; hojas: «Se usó material <3/8"» / «<5/8"» | 25.4 | 151.2/151.2/151.3 | 310.0/310.0/310.0 | 6 | no informada (no hay curva de la fracción ensayada; no se recalculó nada) | Remoldeado (estado «Remoldeado» en la hoja Vector); criterio de densidad y método de compactación no informados | 19.88/19.87/19.85 | 4.50/4.50/4.50 | 2.742 | ASTM D854 (p.49) sobre la misma litología y fase, impreso como «G. Específica Promedio» en la hoja CU; fracción ensayada en el picnómetro no especificada. Gs grueso C127 bulk = 2.647 (p.48); Tabla 2 da 2.647. Con Gs grueso e0 sería menor. | 0.353/0.354/0.355 | Parámetro B = 0.87/0.88/0.86 (menor que 0.95) | 207/205/205 | isotrópica; σ'3c = 500/250/125 kPa (celda 707/455/330 kPa); duración no informada | 21.08/20.63/20.34 (γd final de consolidación 2.149/2.103/2.073 g/cm³) | no drenado (CU, ASTM D4767) | 0.082 (0.01 pulg/min sobre H=31 cm) | 14 | Pico de esfuerzo desviador y 12 % de deformación (Vector) | sí en las 3 (εa 0.75-1.75 %); a 125 kPa σ'3 cae a ≈13 kPa (casi licuación) | sí (tabla εa, Δσ, u, σ'3, σ'1, p, q, oblicuidad) | Hoja p.177: pico total c=0 φ=15.3°, efectiva c'=0 φ'=27.9°; 12 %: total c=0 φ=12.4°, efectiva c'=0 φ'=38.1° | no informado (sin granulometría post-ensayo) | 54.0 MPa (56.1; 51.8), p.72 | 32.7 kg/cm² (8; σc Tabla 2 78.06 MPa, hoja 76.97 MPa), p.80 | 32.2, p.56 | 18.6 % MgSO4, p.64 (hoja: sulfato de magnesio; texto p.2: sulfato de sodio) | 2.17, p.48 | 173-178;3;10;33;41;49 | Vector no informa Gs, e0 ni granulometría; e0 calculado con Gs D854 de Golder. Vector no indica el tamaño máximo: el 1" sale del cuadro de p.3. Cabeceras MN e INT idénticas en w inicial (4.50 %) y w final (8.50/8.84/9.56 %): posible plantilla copiada.
G2010¦G2010-B-MN-2.8in | G2010 | G2010-B-MN-2.8in | Mármol | mármol negro |  | Chancado | dudosa: muestras del acopio de la chancadora secundaria; hojas de Fase A dicen «Material Chancado» | 0 | pequeña (<120 mm) | 3 | Triaxial CU | 391 | 1577 | 9.5 |  |  |  | 2.747 | 0.273 | 49.6 | 2010_Golder_Caracterizacion ROM IPCC.pdf | Acopio parte baja de chancadora secundaria (hojas de humedad/granulometría p.19-34); muestreado por personal de mina el 22/09/2009; tajo, fase y banco no informados; densidad in situ medida el 25/09/2009 en «Parte baja chancadora secundaria» | Chancado. Base textual p.1: «La Fase B corresponde al conjunto de actividades realizadas en el material chancado»; LA p.54-57: «Material Chancado, en la planta secundaria». | 305 | Hoja p.31 (ASTM D422/D1140): D60=50.5 mm, D30=11.2 mm, D10=0.1 mm, Cu=476.4, Cc=23.4; D50 y D80 no informados; bloques >12" 0.0 %, cantos 3-12" 34.0 %, grava 43.3 %, arena 15.5 %, finos 7.2 %; SUCS GP-GM; TM 12" (305 mm) según Tabla 1; Tabla 2 repite 35"; Cu/Cc de la figura: 485.3/26.6 (Fig.3) | Reemplazo de agua ASTM D5030 (p.39): γ húmeda 2.2 t/m³, γd 2.151 t/m³ (= 21.10 kN/m³), w de la hoja 2.3 % | Truncado (scalping) de la matriz: p.3 «Los ensayos de compresión triaxial CU se realizaron considerando materiales menores que 3"» y cuadro Ø 2.8"→3/8", 4"→5/8", 6"→1"; hojas: «Se usó material <3/8"» / «<5/8"» | 9.5 | 71.5/71.4/71.4 | 142.5/142.5/142.5 | 7.5 | no informada (no hay curva de la fracción ensayada; no se recalculó nada) | Remoldeado a la densidad de campo δ=2.151 gr/cm3 y 8% de humedad, solicitado por el cliente; material <3/8"; método de compactación y número de capas no informados | 21.09/21.16/21.16 | 7.6/7.6/7.6 | 2.747 | ASTM D854 (p.49) sobre la misma litología y fase, impreso como «G. Específica Promedio» en la hoja CU; fracción ensayada en el picnómetro no especificada. Gs grueso C127 bulk = 2.725 (p.48); Tabla 2 da 2.725. Con Gs grueso e0 sería menor. | 0.278/0.274/0.274 (hoja: 0.278/0.273/0.273) | no informado (B no figura; S final ≈100 % según la hoja) | no informado | isotrópica según ASTM D4767 (σ'3c = 391/788/1577 kPa); duración no informada; t50 «-» | 21.54/21.76/21.86 (γd 2.196/2.218/2.228 g/cm³; e 0.251/0.238/0.233; S final 100.0/100.0/100.0 %) | no drenado (CU, ASTM D4767) | 0.125/0.125/0.125 | no informada numéricamente (solo gráficos) | Esfuerzo desviador máximo (hoja Golder) | no determinable: la hoja Golder solo da el estado de falla y gráficos | no (solo gráficos q-εa, u-εa, p'-q) | Hoja Mohr p.119: total c=927 kPa φ=15°; efectiva c'=188 kPa φ'=35° | no informado (sin granulometría post-ensayo) | 49.6 MPa (41.5; 57.7), p.70 | 10.4 kg/cm² (8; σc 24.56 MPa), p.78 | 62.4, p.54 | 49.8 % MgSO4, p.62 (hoja: sulfato de magnesio; texto p.2: sulfato de sodio) | 0.33, p.48 | 117-121;8;10;31;39;48;49
G2010¦G2010-B-MN-4in | G2010 | G2010-B-MN-4in | Mármol | mármol negro |  | Chancado | dudosa: muestras del acopio de la chancadora secundaria; hojas de Fase A dicen «Material Chancado» | 0 | pequeña (<120 mm) | 3 | Triaxial CU | 392 | 785 | 15.9 |  |  |  | 2.747 | 0.506 | 49.6 | 2010_Golder_Caracterizacion ROM IPCC.pdf | Acopio parte baja de chancadora secundaria (hojas de humedad/granulometría p.19-34); muestreado por personal de mina el 22/09/2009; tajo, fase y banco no informados; densidad in situ medida el 25/09/2009 en «Parte baja chancadora secundaria» | Chancado. Base textual p.1: «La Fase B corresponde al conjunto de actividades realizadas en el material chancado»; LA p.54-57: «Material Chancado, en la planta secundaria». | 305 | Hoja p.31 (ASTM D422/D1140): D60=50.5 mm, D30=11.2 mm, D10=0.1 mm, Cu=476.4, Cc=23.4; D50 y D80 no informados; bloques >12" 0.0 %, cantos 3-12" 34.0 %, grava 43.3 %, arena 15.5 %, finos 7.2 %; SUCS GP-GM; TM 12" (305 mm) según Tabla 1; Tabla 2 repite 35"; Cu/Cc de la figura: 485.3/26.6 (Fig.3) | Reemplazo de agua ASTM D5030 (p.39): γ húmeda 2.2 t/m³, γd 2.151 t/m³ (= 21.10 kN/m³), w de la hoja 2.3 % | Truncado (scalping) de la matriz: p.3 «Los ensayos de compresión triaxial CU se realizaron considerando materiales menores que 3"» y cuadro Ø 2.8"→3/8", 4"→5/8", 6"→1"; hojas: «Se usó material <3/8"» / «<5/8"» | 15.9 | 100.6/100.4/100.6 | 200.9/201.9/213.1 | 6.3 | no informada (no hay curva de la fracción ensayada; no se recalculó nada) | Remoldeado a la densidad mínima δ=1.821 gr/cm3 y 5% de humedad, solicitado por el cliente; material <5/8"; método de compactación y número de capas no informados | 17.90/17.89/16.89 | 5.0/5.0/5.0 | 2.747 | ASTM D854 (p.49) sobre la misma litología y fase, impreso como «G. Específica Promedio» en la hoja CU; fracción ensayada en el picnómetro no especificada. Gs grueso C127 bulk = 2.725 (p.48); Tabla 2 da 2.725. Con Gs grueso e0 sería menor. | 0.505/0.506/0.595 (hoja: 0.505/0.506/0.595) | no informado (B no figura; S final ≈100 % según la hoja) | no informado | isotrópica según ASTM D4767 (σ'3c = 392/550/785 kPa); duración no informada; t50 «-» | 18.09/18.69/17.88 (γd 1.844/1.905/1.823 g/cm³; e 0.49/0.442/0.507; S final 100.0/100.0/100.0 %) | no drenado (CU, ASTM D4767) | 0.125/0.125/0.125 | no informada numéricamente (solo gráficos) | Esfuerzo desviador máximo (hoja Golder) | no determinable: la hoja Golder solo da el estado de falla y gráficos | no (solo gráficos q-εa, u-εa, p'-q) | Hoja Mohr p.139: total c=47 kPa φ=11°; efectiva c'=67 kPa φ'=16° | no informado (sin granulometría post-ensayo) | 49.6 MPa (41.5; 57.7), p.70 | 10.4 kg/cm² (8; σc 24.56 MPa), p.78 | 62.4, p.54 | 49.8 % MgSO4, p.62 (hoja: sulfato de magnesio; texto p.2: sulfato de sodio) | 0.33, p.48 | 137-141;8;10;31;39;48;49 | Probeta 3 a γd 1.722 (< γd mínima 1.821); la Tabla 4 da 1.722 como «promedio».
G2010¦G2010-B-MN-6in | G2010 | G2010-B-MN-6in | Mármol | mármol negro |  | Chancado | dudosa: muestras del acopio de la chancadora secundaria; hojas de Fase A dicen «Material Chancado» | 0 | 6 in (≈150 mm) | 3 | Triaxial CU | 125 | 500 | 25.4 |  |  |  | 2.747 | 0.357 | 49.6 | 2010_Golder_Caracterizacion ROM IPCC.pdf | Acopio parte baja de chancadora secundaria (hojas de humedad/granulometría p.19-34); muestreado por personal de mina el 22/09/2009; tajo, fase y banco no informados; densidad in situ medida el 25/09/2009 en «Parte baja chancadora secundaria» | Chancado. Base textual p.1: «La Fase B corresponde al conjunto de actividades realizadas en el material chancado»; LA p.54-57: «Material Chancado, en la planta secundaria». | 305 | Hoja p.31 (ASTM D422/D1140): D60=50.5 mm, D30=11.2 mm, D10=0.1 mm, Cu=476.4, Cc=23.4; D50 y D80 no informados; bloques >12" 0.0 %, cantos 3-12" 34.0 %, grava 43.3 %, arena 15.5 %, finos 7.2 %; SUCS GP-GM; TM 12" (305 mm) según Tabla 1; Tabla 2 repite 35"; Cu/Cc de la figura: 485.3/26.6 (Fig.3) | Reemplazo de agua ASTM D5030 (p.39): γ húmeda 2.2 t/m³, γd 2.151 t/m³ (= 21.10 kN/m³), w de la hoja 2.3 % | Truncado (scalping) de la matriz: p.3 «Los ensayos de compresión triaxial CU se realizaron considerando materiales menores que 3"» y cuadro Ø 2.8"→3/8", 4"→5/8", 6"→1"; hojas: «Se usó material <3/8"» / «<5/8"» | 25.4 | 151.2/151.2/151.3 | 310.0/310.0/310.0 | 6 | no informada (no hay curva de la fracción ensayada; no se recalculó nada) | Remoldeado (estado «Remoldeado» en la hoja Vector); criterio de densidad y método de compactación no informados | 19.88/19.87/19.86 | 4.50/4.50/4.50 | 2.747 | ASTM D854 (p.49) sobre la misma litología y fase, impreso como «G. Específica Promedio» en la hoja CU; fracción ensayada en el picnómetro no especificada. Gs grueso C127 bulk = 2.725 (p.48); Tabla 2 da 2.725. Con Gs grueso e0 sería menor. | 0.355/0.357/0.357 | Parámetro B = 0.88/0.87/0.89 (menor que 0.95) | 207/205/205 | isotrópica; σ'3c = 500/250/125 kPa (celda 707/455/330 kPa); duración no informada | 20.21/20.12/20.04 (γd final de consolidación 2.06/2.051/2.043 g/cm³) | no drenado (CU, ASTM D4767) | 0.082 (0.01 pulg/min sobre H=31 cm) | 14 | Pico de esfuerzo desviador y 12 % de deformación (Vector) | sí en las 3 probetas (εa 1.0-1.5 %), con ablandamiento posterior | sí (tabla εa, Δσ, u, σ'3, σ'1, p, q, oblicuidad) | Hoja p.165: pico total c=60 φ=29.6°, efectiva c'=25 φ'=36.4°; 12 %: total c=0 φ=26°, efectiva c'=10 φ'=38° | no informado (sin granulometría post-ensayo) | 49.6 MPa (41.5; 57.7), p.70 | 10.4 kg/cm² (8; σc 24.56 MPa), p.78 | 62.4, p.54 | 49.8 % MgSO4, p.62 (hoja: sulfato de magnesio; texto p.2: sulfato de sodio) | 0.33, p.48 | 161-166;3;10;31;39;49 | Vector no informa Gs, e0 ni granulometría; e0 calculado con Gs D854 de Golder. Vector no indica el tamaño máximo: el 1" sale del cuadro de p.3. Cabeceras MN e INT idénticas en w inicial (4.50 %) y w final (8.50/8.84/9.56 %): posible plantilla copiada.
G2012¦G2012-MN-C | G2012 | G2012-MN-C | Mármol | mármol negro |  | Enrocado | asignada: material para presa; el texto lo llama run-of-the-mine | 0 | 1.0 m | 6 | Edómetro; Triaxial CD | 490.3 | 1961.3 | 177.8 | 39.48 | 34.4 | 4.9 | 2.7 | 0.3121963 | 97.3 | 2012_Golder_Triaxiales Gran Escala en Marmol Negro.pdf | 'Type C rockfill from Phase 5, Polygon 12022607, elevation 4478', ~16,000 kg, 'angular run-of-the-mine material'; muestreo según Informe 379 (Golder 2011, no incluido) (p1–p2). IDIEM: fecha de muestreo '---', lugar 'Realizado por Cliente', recepción abril 2011 (p25) | C ('identified by Antamina as Type C rockfill', p1). Material de presa; origen ROM ('run-of-the-mine') (p2) | 558.8 ('oversize particles up to 559 mm', p2) | Solo gráfico (Fig. 1 p2): macro-granulometría 'Run-of-Mine' con Dmax 558.8 mm, Cu 35.0, Cc 2.5; ≈3–4 % pasa 0.074 mm (lectura del gráfico). D10/D50/D80 no tabulados | no informada | Truncado: 'scalped at 178 mm to produce samples for testing with comparable grain size curves' (p2) | 177.8 | 1000 | 1800 | 5.6 | IDIEM inicial (p27): 100/97.9/93.2/87.9/75.5/67.6/59.2/48.7/38.0/31.2/20.3/14.7/10.8/8.9/7.9/7.3/5.5/4.9 % pasa 178…0.074 mm. Informe: Cu 34.4, Cc 4.1 (Fig. 1). Recalculado log-lineal: D10 1.39, D30 17.6, D50 39.5, D60 51.9 mm; Cu 37.4, Cc 4.3; grava 85.3, arena 9.8, finos 4.9 % | Molde Ø1.0×1.8 m, 2 membranas 5 mm + geotextil; 6 capas de 0.3 m de material SECO con pisón vibratorio pequeño a ρd objetivo 2.1 t/m³; vacío 0.3 kg/cm² (p5). Criterio: densidad objetivo (sin % Proctor ni Dr) | 20.60 (2.10 g/cm³ en las 5 hojas) | 0.09 (hojas) | 2.7 | SUPUESTO: 'The specific gravity of this rock type was not determined' (p3); 'estimated assuming Gs=2.7' (p7); IDIEM 'Peso específico integral 2,700' (p72) | 0.286 | CO2 24 h + agua destilada desaireada; saturada con B > 95 % (p7); B por probeta no informado | 196 (2 kg/cm²; p7 y hojas) | Isotrópica en incrementos hasta σ'c (p7); ΔV 34,670 / 41,604 / 65,378 / 92,453 / 116,227 cm³; duración no informada | 21.09, 21.19, 21.58, 22.07, 22.46 (2.15, 2.16, 2.20, 2.25, 2.29 t/m³; e 0.256, 0.250, 0.227, 0.200, 0.179; Tabla 3 p7) | Drenado | no informada ('--'); controlado por carga en incrementos (p7) | 19.97 / 20.39 / 18.73 / 19.97 / 19.74 | 'Peak friction angle' estimado por ensayo (p10) = máximo de t=(σ1−σ3)/2 | No marcado: máximo a 17–20 % con caída posterior ≤ 4.6 % (P1 −4.6 %, P2 −1.7 %, P3 −1.2 %, P4 −0.5 %, P5 −2.9 %) | sí (p29–p70) |  | Marsal (1967) declarado como 'sum of the positive differences' (p17); tamices 7" a #200 (p27–p28). PERO la Tabla 5 (26.8, 28.6, 40.8, 50.2, 55.4) es Σ¦ΔW¦ = 2×Bg; Bg correcto 13.4, 14.3, 20.4, 25.1, 27.7 | Informe 379 (Golder 2011), 8 probetas M1-1…M4-2, Ø 45–45.5 mm, L/D 2.0: 540, 1110, 1080, 1310, 560, 620, 1380, 1340 kg/cm² (= 53–135 MPa; prom. 97.3 MPa) (Golder 2012 Tabla 1 p3). WSP 2022 Tabla 2 (p8) recalcula de la carga: 53, 108, 106, 129, 54, 61, 136, 132 MPa (mismos ensayos; diferencia solo de redondeo). Norma no indicada; Informe 379 no incluido | no informado | 44 y 41 (2 muestras; Informe 379; Golder 2012 p17). WSP p38 lo resume como 43 %. Norma no indicada | no informado | no informado | 1–3;5;7;10;17;25–29;31–70 |  | CID monótono (P1, P4) y carga-descarga (P2, P3, P5), IDIEM 708.397-A | 5 (σ'c 5, 5, 10, 20, 20 kg/cm²) | 0.286 | sin dato de densidad de roca para acotar Gs | sí | Registro PRIMARIO de estos ensayos; WSP 2022 (p252–p293, p66–p67) los reproduce idénticos. No hay ensayos no drenados (sección B de VERIFICACION.md no aplica).
G2012¦G2012-MN-C | G2012 | G2012-MN-C | Mármol | mármol negro |  | Enrocado | asignada: material para presa; el texto lo llama run-of-the-mine | 0 | 1.0 m | 6 | Edómetro; Triaxial CD | 490.3 | 1961.3 | 177.8 | 39.48 | 34.4 | 4.9 | 2.7 | 0.3121963 | 97.3 | 2012_Golder_Triaxiales Gran Escala en Marmol Negro.pdf | 'Type C rockfill from Phase 5, Polygon 12022607, elevation 4478', ~16,000 kg, 'angular run-of-the-mine material'; muestreo según Informe 379 (Golder 2011, no incluido) (p1–p2). IDIEM: fecha de muestreo '---', lugar 'Realizado por Cliente', recepción abril 2011 (p25) | C (p1) | 558.8 | Solo gráfico (Fig. 1 p2): macro-granulometría 'Run-of-Mine' con Dmax 558.8 mm, Cu 35.0, Cc 2.5; ≈3–4 % pasa 0.074 mm (lectura del gráfico). D10/D50/D80 no tabulados | no informada | Truncado a 178 mm (p2) | 177.8 | 949.7 | 900 | 5.3 | IDIEM inicial (p27): 100/97.9/93.2/87.9/75.5/67.6/59.2/48.7/38.0/31.2/20.3/14.7/10.8/8.9/7.9/7.3/5.5/4.9 % pasa 178…0.074 mm. Informe: Cu 34.4, Cc 4.1 (Fig. 1). Recalculado log-lineal: D10 1.39, D30 17.6, D50 39.5, D60 51.9 mm; Cu 37.4, Cc 4.3; grava 85.3, arena 9.8, finos 4.9 % | Capas de 0.3 m, pisón vibratorio pequeño, 3 capas de material seco a 2.1 t/m³ (p13) | 20.60 (2.100) | 0.088 | 2.7 | supuesto (p13) | 0.286 (confección) | Inundación a carga de asiento 0.18 kg/cm²; colapso 0.8 mm (0.09 %) (p13) | no aplica | Hasta 60 kg/cm² (5884 kPa): 20 incrementos de 2 kg/cm² y 4 de 5 kg/cm²; cada uno hasta sin deformación ≥100 min; los dos últimos ≈15 días; descarga en 12 etapas; ≈2.5 meses (p13) | ρd 2.309 (22.65 kN/m³), e 0.170 a 60 kg/cm² (p72) | no aplica | no aplica | 9.03 a 60 kg/cm² | no aplica | no aplica | sí (p72) |  | Igual que triaxiales; Tabla 5 da 28.8 (= 2×Bg); correcto 14.4 | Informe 379 (Golder 2011), 8 probetas M1-1…M4-2, Ø 45–45.5 mm, L/D 2.0: 540, 1110, 1080, 1310, 560, 620, 1380, 1340 kg/cm² (= 53–135 MPa; prom. 97.3 MPa) (Golder 2012 Tabla 1 p3). WSP 2022 Tabla 2 (p8) recalcula de la carga: 53, 108, 106, 129, 54, 61, 136, 132 MPa (mismos ensayos; diferencia solo de redondeo). Norma no indicada; Informe 379 no incluido | no informado | 44 y 41 (2 muestras; Informe 379; Golder 2012 p17). WSP p38 lo resume como 43 %. Norma no indicada | no informado | no informado | 13–17;28;72–79 |  | Edómetro de gran escala (Probeta 6) con permeabilidad de carga constante | 1 | 0.286 | hoja: 0.284 a 0.18 kg/cm² | sí | k = 1.4E-1 a 8.2E-2 cm/s entre 6 y 60 kg/cm² (Tabla 4 p16). Módulo E ≈400 kg/cm² (σ'v<40) a ≈800 kg/cm² (40–60) (p15).
G2021¦G21-ALT1-1:1 | G2021 | G21-ALT1-1:1 | Mezcla | Tipo B = mármol y hornfels (el informe no separa su reparto); sin subtipos (mármol blanco/negro, skarn, etc.) indicados | Intrusivo 35 %; Mármol + Hornfels 15 % (Tipo B, reparto no indicado); Hornfels 50 % (proporciones del desmonte, masa seca); la mezcla lleva además 50 % de relave en masa seca | Mezcla co-disposición (desmonte ROM + relave) | criterio experto: compuesto de desmonte por tipos geoquímicos A/B/C para co-disposición en botadero | 50 | 6 in (≈150 mm) | 4 | Permeabilidad; Triaxial CD | 103 | 1202 | 25.4 | 0.2833 | 35.57 | 26.2 | 3 | 0.668 |  | 2021_Golder_Ensayos de Laboratorio Commingling.pdf | no informado (tajo, fase, banco o botadero no indicados). Muestras Tipo A/B/C recibidas en el laboratorio Golder Lima el 11/08/2020 (Tabla 1, p.6-7); relaves del segundo lote (16/09 y 21/10/2020, p.7 y p.9) | no indicada. El informe solo tipifica A/B/C por geoquímica: p.6 «cuya tipificación obedece a consideraciones geoquímicas de potencial de generación de acidez»; no dice ROM, Chancado ni Enrocado | no informado | no informada (solo se ensayaron muestras truncadas a 1") | no informada | Truncado (scalping): p.9 «Las muestras primigenias de desmonte Tipo A, Tipo B y Tipo C fueron limitadas a partículas menores a una pulgada, debido a las limitaciones inherentes a los equipos de laboratorio»; aplicado antes de mezclar. p.29: los resultados «no representan de manera verídica el comportamiento de los materiales in-situ a escala real» | 25.4 | 152.4 | 305.1 | 6 | Hoja p.49 (ASTM D422/D7928, hidrómetro): D10=0.0208, D30=0.0952, D50=0.2833, D60=0.7395 mm, Cu=35.57, Cc=0.59; grava 29.8, arena 44.0, finos 26.2 %; SUCS SM; no recalculada | Remoldeado «a la DS 1.8 g/cm3 ... según solicitud del cliente» (hojas p.129-131); ≈78-80 % del Proctor estándar de la Tabla 6 (suelta). Método de compactación y capas no informados | 17.68/17.67/17.68 | 8.15/8.20/8.18 | 3 | «G. Específica (Promedio)» impresa en las hojas triaxiales (p.129-131); no es el Gs de finos (D854) ni el de gruesos (C127) de la Tabla 5 y el informe no explica su cálculo. Golder calculó e0 con este valor | 0.665/0.666/0.665 (Tabla 8: 0.66/0.67/0.67) | Por contrapresión; B = 0.96/0.99/0.98 | 264/265/267 | isotrópica; σ'3c = 103/404/1202 kPa (celda 367/669/1469 kPa); duración no informada (t90 en la hoja) | 21.58/21.68/22.46 (hojas; Tabla 8 «antes del corte» equivalente) | drenado (CID, ASTM D7181) | 0.111 | ≈20 | «Esfuerzo Desv. Máximo» (hoja; pero σ1 impreso corresponde a εa≈16 %); Tabla 8 «Máx. Esfuerzo Desviador» | ver columna hay_pico del CSV verificado (por probeta) | sí | Tabla 7 (p.19): c=24 kPa φ=38°; hoja p.133: c=22 kPa φ=38° | no informado (sin granulometría post-ensayo) | no ensayado | no ensayado | no ensayado | no ensayado | gruesos de la mezcla, C127 (p.87-95); ver resumen | 6;9;11;15;18;19;20-22;49;129-131;133;23;180 | Permeabilidad pared flexible ASTM D5084 (p.180) a σ'=399 kPa sobre la probeta triaxial de ≈400 kPa: k20 = 8.9E-07 (Tabla 9: 8.90E-06) m/s.
G2021¦G21-ALT1-4:1 | G2021 | G21-ALT1-4:1 | Mezcla | Tipo B = mármol y hornfels (el informe no separa su reparto); sin subtipos (mármol blanco/negro, skarn, etc.) indicados | Intrusivo 35 %; Mármol + Hornfels 15 % (Tipo B, reparto no indicado); Hornfels 50 % (proporciones del desmonte, masa seca); la mezcla lleva además 20 % de relave en masa seca | Mezcla co-disposición (desmonte ROM + relave) | criterio experto: compuesto de desmonte por tipos geoquímicos A/B/C para co-disposición en botadero | 20 | 6 in (≈150 mm) | 3 | Triaxial CD | 100 | 1202 | 25.4 | 4.0365 | 167.06 | 15.9 | 2.846 | 0.58 |  | 2021_Golder_Ensayos de Laboratorio Commingling.pdf | no informado (tajo, fase, banco o botadero no indicados). Muestras Tipo A/B/C recibidas en el laboratorio Golder Lima el 11/08/2020 (Tabla 1, p.6-7); relaves del segundo lote (16/09 y 21/10/2020, p.7 y p.9) | no indicada. El informe solo tipifica A/B/C por geoquímica: p.6 «cuya tipificación obedece a consideraciones geoquímicas de potencial de generación de acidez»; no dice ROM, Chancado ni Enrocado | no informado | no informada (solo se ensayaron muestras truncadas a 1") | no informada | Truncado (scalping): p.9 «Las muestras primigenias de desmonte Tipo A, Tipo B y Tipo C fueron limitadas a partículas menores a una pulgada, debido a las limitaciones inherentes a los equipos de laboratorio»; aplicado antes de mezclar. p.29: los resultados «no representan de manera verídica el comportamiento de los materiales in-situ a escala real» | 25.4 | 152.4 | 305.1 | 6 | Hoja p.48 (ASTM D422/D7928, hidrómetro): D10=0.0443, D30=0.2874, D50=4.0365, D60=7.4082 mm, Cu=167.06, Cc=0.25; grava 47.7, arena 36.4, finos 15.9 %; SUCS GM; no recalculada | Remoldeado «a la DS 1.8 g/cm3 ... según solicitud del cliente» (hojas p.122-124); ≈78-80 % del Proctor estándar de la Tabla 6 (suelta). Método de compactación y capas no informados | 17.68/17.68/17.68 | 3.28/3.28/3.25 | 2.846 | «G. Específica (Promedio)» impresa en las hojas triaxiales (p.122-124); no es el Gs de finos (D854) ni el de gruesos (C127) de la Tabla 5 y el informe no explica su cálculo. Golder calculó e0 con este valor | 0.579/0.579/0.579 (Tabla 8: 0.58/0.58/0.58) | Por contrapresión; B = 0.98/0.99/0.99 | 265/264/268 | isotrópica; σ'3c = 100/402/1202 kPa (celda 366/666/1470 kPa); duración no informada (t90 en la hoja) | 21.29/22.07/22.66 (hojas; Tabla 8 «antes del corte» equivalente) | drenado (CID, ASTM D7181) | 0.111 | ≈20 | «Esfuerzo Desv. Máximo» (hoja; pero σ1 impreso corresponde a εa≈16 %); Tabla 8 «Máx. Esfuerzo Desviador» | ver columna hay_pico del CSV verificado (por probeta) | sí | Tabla 7 (p.19): c=59 kPa φ=40°; hoja p.126: c=58 kPa φ=40° | no informado (sin granulometría post-ensayo) | no ensayado | no ensayado | no ensayado | no ensayado | gruesos de la mezcla, C127 (p.87-95); ver resumen | 6;9;11;15;18;19;20-22;48;122-124;126
G2021¦G21-ALT1-9:1 | G2021 | G21-ALT1-9:1 | Mezcla | Tipo B = mármol y hornfels (el informe no separa su reparto); sin subtipos (mármol blanco/negro, skarn, etc.) indicados | Intrusivo 35 %; Mármol + Hornfels 15 % (Tipo B, reparto no indicado); Hornfels 50 % (proporciones del desmonte, masa seca); la mezcla lleva además 10 % de relave en masa seca | Mezcla co-disposición (desmonte ROM + relave) | criterio experto: compuesto de desmonte por tipos geoquímicos A/B/C para co-disposición en botadero | 10 | 6 in (≈150 mm) | 4 | Permeabilidad; Triaxial CD | 101 | 1203 | 25.4 | 5.7715 | 172.96 | 13.1 | 2.793 | 0.55 |  | 2021_Golder_Ensayos de Laboratorio Commingling.pdf | no informado (tajo, fase, banco o botadero no indicados). Muestras Tipo A/B/C recibidas en el laboratorio Golder Lima el 11/08/2020 (Tabla 1, p.6-7); relaves del segundo lote (16/09 y 21/10/2020, p.7 y p.9) | no indicada. El informe solo tipifica A/B/C por geoquímica: p.6 «cuya tipificación obedece a consideraciones geoquímicas de potencial de generación de acidez»; no dice ROM, Chancado ni Enrocado | no informado | no informada (solo se ensayaron muestras truncadas a 1") | no informada | Truncado (scalping): p.9 «Las muestras primigenias de desmonte Tipo A, Tipo B y Tipo C fueron limitadas a partículas menores a una pulgada, debido a las limitaciones inherentes a los equipos de laboratorio»; aplicado antes de mezclar. p.29: los resultados «no representan de manera verídica el comportamiento de los materiales in-situ a escala real» | 25.4 | 152.4 | 305.1 | 6 | Hoja p.47 (ASTM D422/D7928, hidrómetro): D10=0.0507, D30=0.6621, D50=5.7715, D60=8.7665 mm, Cu=172.96, Cc=0.99; grava 53.6, arena 33.3, finos 13.1 %; SUCS GM; no recalculada | Remoldeado «a la DS 1.8 g/cm3 ... según solicitud del cliente» (hojas p.115-117); ≈78-80 % del Proctor estándar de la Tabla 6 (suelta). Método de compactación y capas no informados | 17.68/17.68/17.68 | 1.65/1.65/1.65 | 2.793 | «G. Específica (Promedio)» impresa en las hojas triaxiales (p.115-117); no es el Gs de finos (D854) ni el de gruesos (C127) de la Tabla 5 y el informe no explica su cálculo. Golder calculó e0 con este valor | 0.550/0.550/0.550 (Tabla 8: 0.55/0.55/0.55) | Por contrapresión; B = 0.98/0.99/1 | 266/267/262 | isotrópica; σ'3c = 101/400/1203 kPa (celda 366/667/1466 kPa); duración no informada (t90 en la hoja) | 21.19/21.78/22.27 (hojas; Tabla 8 «antes del corte» equivalente) | drenado (CID, ASTM D7181) | 0.111 | ≈20 | «Esfuerzo Desv. Máximo» (hoja; pero σ1 impreso corresponde a εa≈16 %); Tabla 8 «Máx. Esfuerzo Desviador» | ver columna hay_pico del CSV verificado (por probeta) | sí | Tabla 7 (p.19): c=84 kPa φ=40°; hoja p.119: c=83 kPa φ=40° | no informado (sin granulometría post-ensayo) | no ensayado | no ensayado | no ensayado | no ensayado | gruesos de la mezcla, C127 (p.87-95); ver resumen | 6;9;11;15;18;19;20-22;47;115-117;119;23;179 | Permeabilidad pared flexible ASTM D5084 (p.179) a σ'=399 kPa sobre la probeta triaxial de ≈400 kPa: k20 = 5.6E-06 m/s.
G2021¦G21-ALT2-1:1 | G2021 | G21-ALT2-1:1 | Mezcla | Tipo B = mármol y hornfels (el informe no separa su reparto); sin subtipos (mármol blanco/negro, skarn, etc.) indicados | Intrusivo 35 %; Mármol + Hornfels 15 % (Tipo B, reparto no indicado); Hornfels 50 % (proporciones del desmonte, masa seca); la mezcla lleva además 50 % de relave en masa seca | Mezcla co-disposición (desmonte ROM + relave) | criterio experto: compuesto de desmonte por tipos geoquímicos A/B/C para co-disposición en botadero | 50 | 6 in (≈150 mm) | 4 | Permeabilidad; Triaxial CD | 100 | 1204 | 25.4 | 0.3191 | 47.36 | 25.3 | 3.006 | 0.67 |  | 2021_Golder_Ensayos de Laboratorio Commingling.pdf | no informado (tajo, fase, banco o botadero no indicados). Muestras Tipo A/B/C recibidas en el laboratorio Golder Lima el 11/08/2020 (Tabla 1, p.6-7); relaves del segundo lote (16/09 y 21/10/2020, p.7 y p.9) | no indicada. El informe solo tipifica A/B/C por geoquímica: p.6 «cuya tipificación obedece a consideraciones geoquímicas de potencial de generación de acidez»; no dice ROM, Chancado ni Enrocado | no informado | no informada (solo se ensayaron muestras truncadas a 1") | no informada | Truncado (scalping): p.9 «Las muestras primigenias de desmonte Tipo A, Tipo B y Tipo C fueron limitadas a partículas menores a una pulgada, debido a las limitaciones inherentes a los equipos de laboratorio»; aplicado antes de mezclar. p.29: los resultados «no representan de manera verídica el comportamiento de los materiales in-situ a escala real» | 25.4 | 152.4 | 305.1 | 6 | Hoja p.52 (ASTM D422/D7928, hidrómetro): D10=0.0215, D30=0.1020, D50=0.3191, D60=1.0164 mm, Cu=47.36, Cc=0.48; grava 29.9, arena 44.8, finos 25.3 %; SUCS SM; no recalculada | Remoldeado «a la DS 1.8 g/cm3 ... según solicitud del cliente» (hojas p.150-152); ≈78-80 % del Proctor estándar de la Tabla 6 (suelta). Método de compactación y capas no informados | 17.68/17.68/17.68 | 8.5/8.5/8.5 | 3.006 | «G. Específica (Promedio)» impresa en las hojas triaxiales (p.150-152); no es el Gs de finos (D854) ni el de gruesos (C127) de la Tabla 5 y el informe no explica su cálculo. Golder calculó e0 con este valor | 0.668/0.668/0.668 (Tabla 8: 0.67/0.67/0.67) | Por contrapresión; B = 1/0.98/0.99 | 262/263/263 | isotrópica; σ'3c = 100/401/1204 kPa (celda 362/664/1468 kPa); duración no informada (t90 en la hoja) | 21.75/22.21/22.77 (hojas; Tabla 8 «antes del corte» equivalente) | drenado (CID, ASTM D7181) | 0.111 | ≈20 | «Esfuerzo Desv. Máximo» (hoja; pero σ1 impreso corresponde a εa≈16 %); Tabla 8 «Máx. Esfuerzo Desviador» | ver columna hay_pico del CSV verificado (por probeta) | sí | Tabla 7 (p.19): c=29 kPa φ=39°; hoja p.154: c=29 kPa φ=39° | no informado (sin granulometría post-ensayo) | no ensayado | no ensayado | no ensayado | no ensayado | gruesos de la mezcla, C127 (p.87-95); ver resumen | 6;9;11;15;18;19;20-22;52;150-152;154;23;182 | Permeabilidad pared flexible ASTM D5084 (p.182) a σ'=399 kPa sobre la probeta triaxial de ≈400 kPa: k20 = 1.4E-06 m/s.
G2021¦G21-ALT2-4:1 | G2021 | G21-ALT2-4:1 | Mezcla | Tipo B = mármol y hornfels (el informe no separa su reparto); sin subtipos (mármol blanco/negro, skarn, etc.) indicados | Intrusivo 35 %; Mármol + Hornfels 15 % (Tipo B, reparto no indicado); Hornfels 50 % (proporciones del desmonte, masa seca); la mezcla lleva además 20 % de relave en masa seca | Mezcla co-disposición (desmonte ROM + relave) | criterio experto: compuesto de desmonte por tipos geoquímicos A/B/C para co-disposición en botadero | 20 | 6 in (≈150 mm) | 3 | Triaxial CD | 98 | 1200 | 25.4 | 3.9094 | 191.11 | 16.8 | 2.851 | 0.58 |  | 2021_Golder_Ensayos de Laboratorio Commingling.pdf | no informado (tajo, fase, banco o botadero no indicados). Muestras Tipo A/B/C recibidas en el laboratorio Golder Lima el 11/08/2020 (Tabla 1, p.6-7); relaves del segundo lote (16/09 y 21/10/2020, p.7 y p.9) | no indicada. El informe solo tipifica A/B/C por geoquímica: p.6 «cuya tipificación obedece a consideraciones geoquímicas de potencial de generación de acidez»; no dice ROM, Chancado ni Enrocado | no informado | no informada (solo se ensayaron muestras truncadas a 1") | no informada | Truncado (scalping): p.9 «Las muestras primigenias de desmonte Tipo A, Tipo B y Tipo C fueron limitadas a partículas menores a una pulgada, debido a las limitaciones inherentes a los equipos de laboratorio»; aplicado antes de mezclar. p.29: los resultados «no representan de manera verídica el comportamiento de los materiales in-situ a escala real» | 25.4 | 152.4 | 305.1 | 6 | Hoja p.51 (ASTM D422/D7928, hidrómetro): D10=0.0394, D30=0.2431, D50=3.9094, D60=7.5292 mm, Cu=191.11, Cc=0.20; grava 47.7, arena 35.5, finos 16.8 %; SUCS GM; no recalculada | Remoldeado «a la DS 1.8 g/cm3 ... según solicitud del cliente» (hojas p.143-145); ≈78-80 % del Proctor estándar de la Tabla 6 (suelta). Método de compactación y capas no informados | 17.68/17.68/17.68 | 5.0/5.0/5.0 | 2.851 | «G. Específica (Promedio)» impresa en las hojas triaxiales (p.143-145); no es el Gs de finos (D854) ni el de gruesos (C127) de la Tabla 5 y el informe no explica su cálculo. Golder calculó e0 con este valor | 0.582/0.582/0.582 (Tabla 8: 0.58/0.58/0.58) | Por contrapresión; B = 0.98/0.97/1 | 267/266/267 | isotrópica; σ'3c = 98/402/1200 kPa (celda 365/668/1467 kPa); duración no informada (t90 en la hoja) | 21.67/22.01/22.74 (hojas; Tabla 8 «antes del corte» equivalente) | drenado (CID, ASTM D7181) | 0.111 | ≈20 (13.85 en Alt.2 4:1 a 1200 kPa) | «Esfuerzo Desv. Máximo» (hoja; pero σ1 impreso corresponde a εa≈16 %); Tabla 8 «Máx. Esfuerzo Desviador» | ver columna hay_pico del CSV verificado (por probeta) | sí | Tabla 7 (p.19): c=41 kPa φ=40°; hoja p.147: c=41 kPa φ=40° | no informado (sin granulometría post-ensayo) | no ensayado | no ensayado | no ensayado | no ensayado | gruesos de la mezcla, C127 (p.87-95); ver resumen | 6;9;11;15;18;19;20-22;51;143-145;147
G2021¦G21-ALT2-9:1 | G2021 | G21-ALT2-9:1 | Mezcla | Tipo B = mármol y hornfels (el informe no separa su reparto); sin subtipos (mármol blanco/negro, skarn, etc.) indicados | Intrusivo 35 %; Mármol + Hornfels 15 % (Tipo B, reparto no indicado); Hornfels 50 % (proporciones del desmonte, masa seca); la mezcla lleva además 10 % de relave en masa seca | Mezcla co-disposición (desmonte ROM + relave) | criterio experto: compuesto de desmonte por tipos geoquímicos A/B/C para co-disposición en botadero | 10 | 6 in (≈150 mm) | 4 | Permeabilidad; Triaxial CD | 98 | 1203 | 25.4 | 6.3687 | 201.9 | 13.1 | 2.789 | 0.55 |  | 2021_Golder_Ensayos de Laboratorio Commingling.pdf | no informado (tajo, fase, banco o botadero no indicados). Muestras Tipo A/B/C recibidas en el laboratorio Golder Lima el 11/08/2020 (Tabla 1, p.6-7); relaves del segundo lote (16/09 y 21/10/2020, p.7 y p.9) | no indicada. El informe solo tipifica A/B/C por geoquímica: p.6 «cuya tipificación obedece a consideraciones geoquímicas de potencial de generación de acidez»; no dice ROM, Chancado ni Enrocado | no informado | no informada (solo se ensayaron muestras truncadas a 1") | no informada | Truncado (scalping): p.9 «Las muestras primigenias de desmonte Tipo A, Tipo B y Tipo C fueron limitadas a partículas menores a una pulgada, debido a las limitaciones inherentes a los equipos de laboratorio»; aplicado antes de mezclar. p.29: los resultados «no representan de manera verídica el comportamiento de los materiales in-situ a escala real» | 25.4 | 152.4 | 305.1 | 6 | Hoja p.50 (ASTM D422/D7928, hidrómetro): D10=0.0526, D30=0.6079, D50=6.3687, D60=10.6137 mm, Cu=201.90, Cc=0.66; grava 53.7, arena 33.2, finos 13.1 %; SUCS GM; no recalculada | Remoldeado «a la DS 1.8 g/cm3 ... según solicitud del cliente» (hojas p.136-138); ≈78-80 % del Proctor estándar de la Tabla 6 (suelta). Método de compactación y capas no informados | 17.68/17.68/17.68 | 2.5/2.5/2.5 | 2.789 | «G. Específica (Promedio)» impresa en las hojas triaxiales (p.136-138); no es el Gs de finos (D854) ni el de gruesos (C127) de la Tabla 5 y el informe no explica su cálculo. Golder calculó e0 con este valor | 0.548/0.548/0.548 (Tabla 8: 0.55/0.55/0.55) | Por contrapresión; B = 1/0.98/0.99 | 268/266/268 | isotrópica; σ'3c = 98/402/1203 kPa (celda 366/668/1471 kPa); duración no informada (t90 en la hoja) | 21.33/21.80/22.11 (hojas; Tabla 8 «antes del corte» equivalente) | drenado (CID, ASTM D7181) | 0.111 | ≈20 | «Esfuerzo Desv. Máximo» (hoja; pero σ1 impreso corresponde a εa≈16 %); Tabla 8 «Máx. Esfuerzo Desviador» | ver columna hay_pico del CSV verificado (por probeta) | sí | Tabla 7 (p.19): c=53 kPa φ=40°; hoja p.140: c=53 kPa φ=40° | no informado (sin granulometría post-ensayo) | no ensayado | no ensayado | no ensayado | no ensayado | gruesos de la mezcla, C127 (p.87-95); ver resumen | 6;9;11;15;18;19;20-22;50;136-138;140;23;181 | Permeabilidad pared flexible ASTM D5084 (p.181) a σ'=399 kPa sobre la probeta triaxial de ≈400 kPa: k20 = 8.1E-06 m/s.
G2021¦G21-ALT4-1:1 | G2021 | G21-ALT4-1:1 | Mezcla | Tipo B = mármol y hornfels (el informe no separa su reparto); sin subtipos (mármol blanco/negro, skarn, etc.) indicados | Intrusivo 35 %; Mármol + Hornfels 15 % (Tipo B, reparto no indicado); Hornfels 50 % (proporciones del desmonte, masa seca); la mezcla lleva además 50 % de relave en masa seca | Mezcla co-disposición (desmonte ROM + relave) | criterio experto: compuesto de desmonte por tipos geoquímicos A/B/C para co-disposición en botadero | 50 | 6 in (≈150 mm) | 4 | Permeabilidad; Triaxial CD | 96 | 1206 | 25.4 | 0.3076 | 15.19 | 18.7 | 3.003 | 0.67 |  | 2021_Golder_Ensayos de Laboratorio Commingling.pdf | no informado (tajo, fase, banco o botadero no indicados). Muestras Tipo A/B/C recibidas en el laboratorio Golder Lima el 11/08/2020 (Tabla 1, p.6-7); relaves del segundo lote (16/09 y 21/10/2020, p.7 y p.9) | no indicada. El informe solo tipifica A/B/C por geoquímica: p.6 «cuya tipificación obedece a consideraciones geoquímicas de potencial de generación de acidez»; no dice ROM, Chancado ni Enrocado | no informado | no informada (solo se ensayaron muestras truncadas a 1") | no informada | Truncado (scalping): p.9 «Las muestras primigenias de desmonte Tipo A, Tipo B y Tipo C fueron limitadas a partículas menores a una pulgada, debido a las limitaciones inherentes a los equipos de laboratorio»; aplicado antes de mezclar. p.29: los resultados «no representan de manera verídica el comportamiento de los materiales in-situ a escala real» | 25.4 | 152.4 | 305.1 | 6 | Hoja p.55 (ASTM D422/D7928, hidrómetro): D10=0.0449, D30=0.1250, D50=0.3076, D60=0.6814 mm, Cu=15.19, Cc=0.51; grava 29.8, arena 51.5, finos 18.7 %; SUCS SM; no recalculada | Remoldeado «a la DS 1.8 g/cm3 ... según solicitud del cliente» (hojas p.171-173); ≈78-80 % del Proctor estándar de la Tabla 6 (suelta). Método de compactación y capas no informados | 17.68/17.68/17.68 | 8.1/8.1/8.1 | 3.003 | «G. Específica (Promedio)» impresa en las hojas triaxiales (p.171-173); no es el Gs de finos (D854) ni el de gruesos (C127) de la Tabla 5 y el informe no explica su cálculo. Golder calculó e0 con este valor | 0.666/0.666/0.666 (Tabla 8: 0.67/0.67/0.67) | Por contrapresión; B = 1/0.99/0.99 | 262/268/260 | isotrópica; σ'3c = 96/400/1206 kPa (celda 358/669/1467 kPa); duración no informada (t90 en la hoja) | 21.55/22.02/22.66 (hojas; Tabla 8 «antes del corte» equivalente) | drenado (CID, ASTM D7181) | 0.111 | ≈20 | «Esfuerzo Desv. Máximo» (hoja; pero σ1 impreso corresponde a εa≈16 %); Tabla 8 «Máx. Esfuerzo Desviador» | ver columna hay_pico del CSV verificado (por probeta) | sí | Tabla 7 (p.19): c=51 kPa φ=37°; hoja p.175: c=51 kPa φ=37° | no informado (sin granulometría post-ensayo) | no ensayado | no ensayado | no ensayado | no ensayado | gruesos de la mezcla, C127 (p.87-95); ver resumen | 6;9;11;15;18;19;20-22;55;171-173;175;23;184 | Permeabilidad pared flexible ASTM D5084 (p.184) a σ'=399 kPa sobre la probeta triaxial de ≈400 kPa: k20 = 2.5E-06 m/s.
G2021¦G21-ALT4-4:1 | G2021 | G21-ALT4-4:1 | Mezcla | Tipo B = mármol y hornfels (el informe no separa su reparto); sin subtipos (mármol blanco/negro, skarn, etc.) indicados | Intrusivo 35 %; Mármol + Hornfels 15 % (Tipo B, reparto no indicado); Hornfels 50 % (proporciones del desmonte, masa seca); la mezcla lleva además 20 % de relave en masa seca | Mezcla co-disposición (desmonte ROM + relave) | criterio experto: compuesto de desmonte por tipos geoquímicos A/B/C para co-disposición en botadero | 20 | 6 in (≈150 mm) | 3 | Triaxial CD | 98 | 1204 | 25.4 | 4.0732 | 120.18 | 12.7 | 2.846 | 0.58 |  | 2021_Golder_Ensayos de Laboratorio Commingling.pdf | no informado (tajo, fase, banco o botadero no indicados). Muestras Tipo A/B/C recibidas en el laboratorio Golder Lima el 11/08/2020 (Tabla 1, p.6-7); relaves del segundo lote (16/09 y 21/10/2020, p.7 y p.9) | no indicada. El informe solo tipifica A/B/C por geoquímica: p.6 «cuya tipificación obedece a consideraciones geoquímicas de potencial de generación de acidez»; no dice ROM, Chancado ni Enrocado | no informado | no informada (solo se ensayaron muestras truncadas a 1") | no informada | Truncado (scalping): p.9 «Las muestras primigenias de desmonte Tipo A, Tipo B y Tipo C fueron limitadas a partículas menores a una pulgada, debido a las limitaciones inherentes a los equipos de laboratorio»; aplicado antes de mezclar. p.29: los resultados «no representan de manera verídica el comportamiento de los materiales in-situ a escala real» | 25.4 | 152.4 | 305.1 | 6 | Hoja p.54 (ASTM D422/D7928, hidrómetro): D10=0.0593, D30=0.3140, D50=4.0732, D60=7.1259 mm, Cu=120.18, Cc=0.23; grava 47.7, arena 39.6, finos 12.7 %; SUCS GM; no recalculada | Remoldeado «a la DS 1.8 g/cm3 ... según solicitud del cliente» (hojas p.164-166); ≈78-80 % del Proctor estándar de la Tabla 6 (suelta). Método de compactación y capas no informados | 17.68/17.68/17.68 | 3.3/3.3/3.3 | 2.846 | «G. Específica (Promedio)» impresa en las hojas triaxiales (p.164-166); no es el Gs de finos (D854) ni el de gruesos (C127) de la Tabla 5 y el informe no explica su cálculo. Golder calculó e0 con este valor | 0.579/0.579/0.579 (Tabla 8: 0.58/0.58/0.23 (0.23 es error)) | Por contrapresión; B = 0.98/0.98/1 | 268/265/265 | isotrópica; σ'3c = 98/409/1204 kPa (celda 366/674/1469 kPa); duración no informada (t90 en la hoja) | 21.65/22.09/22.72 (hojas; Tabla 8 «antes del corte» equivalente) | drenado (CID, ASTM D7181) | 0.111 | ≈20 | «Esfuerzo Desv. Máximo» (hoja; pero σ1 impreso corresponde a εa≈16 %); Tabla 8 «Máx. Esfuerzo Desviador» | ver columna hay_pico del CSV verificado (por probeta) | sí | Tabla 7 (p.19): c=66 kPa φ=39°; hoja p.168: c=66 kPa φ=39° | no informado (sin granulometría post-ensayo) | no ensayado | no ensayado | no ensayado | no ensayado | gruesos de la mezcla, C127 (p.87-95); ver resumen | 6;9;11;15;18;19;20-22;54;164-166;168
G2021¦G21-ALT4-9:1 | G2021 | G21-ALT4-9:1 | Mezcla | Tipo B = mármol y hornfels (el informe no separa su reparto); sin subtipos (mármol blanco/negro, skarn, etc.) indicados | Intrusivo 35 %; Mármol + Hornfels 15 % (Tipo B, reparto no indicado); Hornfels 50 % (proporciones del desmonte, masa seca); la mezcla lleva además 10 % de relave en masa seca | Mezcla co-disposición (desmonte ROM + relave) | criterio experto: compuesto de desmonte por tipos geoquímicos A/B/C para co-disposición en botadero | 10 | 6 in (≈150 mm) | 4 | Permeabilidad; Triaxial CD | 102 | 1202 | 25.4 | 5.717 | 131.25 | 11.4 | 2.793 | 0.55 |  | 2021_Golder_Ensayos de Laboratorio Commingling.pdf | no informado (tajo, fase, banco o botadero no indicados). Muestras Tipo A/B/C recibidas en el laboratorio Golder Lima el 11/08/2020 (Tabla 1, p.6-7); relaves del segundo lote (16/09 y 21/10/2020, p.7 y p.9) | no indicada. El informe solo tipifica A/B/C por geoquímica: p.6 «cuya tipificación obedece a consideraciones geoquímicas de potencial de generación de acidez»; no dice ROM, Chancado ni Enrocado | no informado | no informada (solo se ensayaron muestras truncadas a 1") | no informada | Truncado (scalping): p.9 «Las muestras primigenias de desmonte Tipo A, Tipo B y Tipo C fueron limitadas a partículas menores a una pulgada, debido a las limitaciones inherentes a los equipos de laboratorio»; aplicado antes de mezclar. p.29: los resultados «no representan de manera verídica el comportamiento de los materiales in-situ a escala real» | 25.4 | 152.4 | 305.1 | 6 | Hoja p.53 (ASTM D422/D7928, hidrómetro): D10=0.0654, D30=0.7774, D50=5.7170, D60=8.5892 mm, Cu=131.25, Cc=1.08; grava 53.7, arena 34.9, finos 11.4 %; SUCS GW-GM; no recalculada | Remoldeado «a la DS 1.8 g/cm3 ... según solicitud del cliente» (hojas p.157-159); ≈78-80 % del Proctor estándar de la Tabla 6 (suelta). Método de compactación y capas no informados | 17.68/17.68/17.68 | 1.6/1.6/1.6 | 2.793 | «G. Específica (Promedio)» impresa en las hojas triaxiales (p.157-159); no es el Gs de finos (D854) ni el de gruesos (C127) de la Tabla 5 y el informe no explica su cálculo. Golder calculó e0 con este valor | 0.550/0.550/0.550 (Tabla 8: 0.55/0.55/0.55) | Por contrapresión; B = 1/0.99/1 | 262/264/268 | isotrópica; σ'3c = 102/409/1202 kPa (celda 364/673/1470 kPa); duración no informada (t90 en la hoja) | 21.30/21.76/22.04 (hojas; Tabla 8 «antes del corte» equivalente) | drenado (CID, ASTM D7181) | 0.111 | ≈20 | «Esfuerzo Desv. Máximo» (hoja; pero σ1 impreso corresponde a εa≈16 %); Tabla 8 «Máx. Esfuerzo Desviador» | ver columna hay_pico del CSV verificado (por probeta) | sí | Tabla 7 (p.19): c=62 kPa φ=40°; hoja p.161: c=62 kPa φ=40° | no informado (sin granulometría post-ensayo) | no ensayado | no ensayado | no ensayado | no ensayado | gruesos de la mezcla, C127 (p.87-95); ver resumen | 6;9;11;15;18;19;20-22;53;157-159;161;23;183 | Permeabilidad pared flexible ASTM D5084 (p.183) a σ'=399 kPa sobre la probeta triaxial de ≈400 kPa: k20 = 6.7E-06 m/s.
G2021¦G21-DESM-COMP | G2021 | G21-DESM-COMP | Mezcla | Tipo B = mármol y hornfels (el informe no separa su reparto); sin subtipos (mármol blanco/negro, skarn, etc.) indicados | Intrusivo 35 %; Mármol + Hornfels 15 % (Tipo B, reparto no indicado); Hornfels 50 % (proporciones del desmonte, masa seca) | ROM | criterio experto: compuesto de desmonte por tipos geoquímicos A/B/C para co-disposición en botadero | 0 | 6 in (≈150 mm) | 3 | Triaxial CD | 98 | 1200 | 25.4 | 7.3703 | 129.97 | 9.7 | 2.762 | 0.32 |  | 2021_Golder_Ensayos de Laboratorio Commingling.pdf | no informado (tajo, fase, banco o botadero no indicados). Muestras Tipo A/B/C recibidas en el laboratorio Golder Lima el 11/08/2020 (Tabla 1, p.6-7); relaves del segundo lote (16/09 y 21/10/2020, p.7 y p.9) | no indicada. El informe solo tipifica A/B/C por geoquímica: p.6 «cuya tipificación obedece a consideraciones geoquímicas de potencial de generación de acidez»; no dice ROM, Chancado ni Enrocado | no informado | no informada (solo se ensayaron muestras truncadas a 1") | no informada | Truncado (scalping): p.9 «Las muestras primigenias de desmonte Tipo A, Tipo B y Tipo C fueron limitadas a partículas menores a una pulgada, debido a las limitaciones inherentes a los equipos de laboratorio»; aplicado antes de mezclar. p.29: los resultados «no representan de manera verídica el comportamiento de los materiales in-situ a escala real» | 25.4 | 152.4 | 305.1 | 6 | Hoja p.46 (ASTM D422/D7928, hidrómetro): D10=0.0778, D30=1.5869, D50=7.3703, D60=10.1146 mm, Cu=129.97, Cc=3.20; grava 59.5 %, arena 30.8 %, finos 9.7 % (limo 9.2, arcilla 0.5); SUCS GP-GM; no recalculada | Remoldeado «a la densidad seca de 2.084 g/cm3 y 2.0 % de humedad» (hojas p.108-110); real 2.089/2.089/2.087 g/cm³ = 90 % del Proctor estándar corregido por sobretamaño (22.72 kN/m³, ASTM D698 + D4718, p.97) o 92 % del no corregido (22.26). Método de compactación y capas no informados | 20.49/20.49/20.47 | 2.00/2.00/2.0 | 2.762 | «G. Específica (Promedio)» impresa en las hojas triaxiales (p.108-110); no es el Gs de finos (D854) ni el de gruesos (C127) de la Tabla 5 y el informe no explica su cálculo. Golder calculó e0 con este valor | 0.322/0.322/0.323 (Tabla 8: 0.32/0.32/0.32) | Por contrapresión; B = 0.97/0.95/0.95 | 264/263/266 | isotrópica; σ'3c = 98/399/1200 kPa (celda 363/662/1466 kPa); duración no informada (t90 en la hoja) | 21.19/21.48/22.18 (hojas; Tabla 8 «antes del corte» equivalente) | drenado (CID, ASTM D7181) | 0.111 | ≈20 | «Esfuerzo Desv. Máximo» (hoja; pero σ1 impreso corresponde a εa≈16 %); Tabla 8 «Máx. Esfuerzo Desviador» | ver columna hay_pico del CSV verificado (por probeta) | sí | Tabla 7 (p.19): c=0 kPa φ=40°; hoja p.112: c=0 kPa φ=41° | no informado (sin granulometría post-ensayo) | no ensayado | no ensayado | no ensayado | no ensayado | compuesto 0.54 % (C127, Tabla 5 y p.86); A 3.39, B 1.22, C 0.61 % (p.83-85) | 6;9;11;15;18;19;20-22;46;108-110;112
I2025¦Codisposal 1 (100% Intrusivo) | I2025 | Codisposal 1 (100% Intrusivo) | Intrusivo |  |  | ROM | criterio experto: mismo programa Codisposal que W2024; intrusivo del tajo | 0 | 1.0 m | 3 | Triaxial CD | 490.3 | 1961.3 | 177.8 | 53.9 | 315 | 5.5 |  | 0.357 |  | 2025_IDIEM_Triaxiales Gran Escala Codisposal 100 Intrusivo.pdf | "Intrusivo" 139 184 kg y "Relave" 64 864 kg, perturbadas, en maxisacos, recibidas el 12, 14 y 16-08-2024 (Tabla 2 p.6); calicata y cota "---"; tajo, fase, banco no informados | no indicada (solo "Intrusivo", p.3 y p.6) | no informado | no informado (granulometría inicial en informe 1.966.314-A, no incluido) | no informado | truncado: "el cliente ha decidido cortar el material en 7”" (p.8) | 177.8 | 1000 | 1800 | 5.62 | solo gráfico (Gráfico 1 p.8), digitalizado: D10 0,22; D30 17,4; D50 53,9; D60 67,7 mm; Cu 315; Cc 20,8; finos 5,5 %; pasa N°4 21,2 % (verificado en imagen ±0,5 %) | capas en molde rígido con geomembrana; peso y espesor por capa (p.8); ρd 2,10 g/cm³ definida por el cliente; criterio (% Proctor, Dr) no informado; n.° de capas no informado | 20.6 | 0 | no informado | no informado en IDIEM 2025; posible referencia externa 2.85 (WSP 2024 Tabla 5, Codisposal 4, otro lote y otra curva) | no calculable con el informe; condicional con Gs 2.85 (WSP 2024): 0.357 | B ≥ 0,95 (p.8); método no descrito | 98,1 / 196,1 / 98,1 (1 / 2 / 1 kgf/cm², pp.10, 16, 22) | isotrópica hasta σ′3c = 490/981/1961 kPa (cámara 6/12/21 − contrapresión 1/2/1 kgf/cm²); fin al estabilizar εv; duración no informada; ΔV 16 200/57 500/131 400 cm³ | 20,80 / 21,48 / 22,66 (2,12/2,19/2,31 g/cm³, Tabla 4 p.29; verificado con ΔV/V0) | drenado, monótona, carga controlada por escalones de esfuerzo vertical (p.8) | no informado ("---") | 19,09 / 15,02 / 16,70 | no informa criterio ni φ; tabla p-q (MIT) hasta el final | probeta 1 sí (frágil, εa 3,98 %); probetas 2 y 3 meseta (máx. en 12,97 y 11,18 %) | sí, εa-εv-p-q en kgf/cm² (pp.10-14, 16-20, 22-27) |  | no informado (granulometrías post-ensayo pendientes, Tabla 1) | [13 empty] | Codisposal 1 = 100 % intrusivo, sin relave (numeración de Fase 2-3, distinta de WSP 2024) | no informado en IDIEM 2025 (para el lote de Fase 1 ver WSP 2024; no es el mismo lote)
W2022¦HF-0.15m-Golder | W2022 | HF-0.15m-Golder | Hornfels | hornfels gris (H6), Tajo Fase 8; vetillas de calcita en núcleos UCS |  | Enrocado | textual | 0 | 6 in (≈150 mm) | 1 | Triaxial CD carga-descarga | 977 | 977 | 25.4 | 4.55 | 34 |  | 2.75 | 0.31 | 64.5 | 2022_WSP_Pruebas de enrocado 3B a Gran Escala Hornfels para Deformacion.pdf | Tajo Mina, Fase 8 / Norte, Pala 11, polígono 8-NP-4193-46-03, cota 4193 m s.n.m.; macro-granulometría M-001 muestreada 23/10/2020 por W. Paz (p47). Muestras UCS/LA M-001: 'Tajo Mina - Fase 8', lugar 'Acopio punto F / M-01 y M-02', 31/10/2020 (p48–p51). Texto: del Tajo al Acopio G (p4). Lote IDIEM 'H6 HORNFEL GRIS': fecha y lugar de muestreo '----', recibido 12/04/2021 (p59, p231). 39 t enviadas a IDIEM (<7"), 200 kg a Golder y USC (<1") (p5–p6) | C: rótulo manuscrito 'MATERIAL TIPO C – HORNFELS GRIS – TAJO MINA FASE 8' en fotos de probetas UCS/LA (p8, p48–p51). Material de enrocado 3B para recrecimiento de la presa (p3) | entre 406 y 914 | Macro-granulometría M-001 (ASTM D5519/D6913, p47): 100 % pasa 36" (914 mm); 88.2 % pasa 16"; 58.3 % pasa 6"; 31.5 % pasa 1"; 13.1 % pasa #4; 2.49 % pasa #200; Cu 33.0 y Cc 2.5 (calculados por el informe con material <3"); GW-GM; humedad en blanco. Calculado aquí (log-lineal, curva completa): D10≈2.6 mm, D50≈86 mm, D80≈288 mm | no informada (sin ensayo de densidad in situ). La 'densidad especificada' de 2.1 t/m³ se describe como ≈97 % del Proctor estándar ESTIMADO por correlación (Dorador et al. 2018), no medido (p31–p32) | material <1" (p4: '24.5 mm (1")', errata de 25.4); método no declarado; densidad 'estimada con base en Dorador et al. (2018) a partir de granulometría y densidades mín./máx.' (p14) | 25.4 | 152.0 | 327.0 | 6.0 | Sin tabla: solo curva 'INICIAL 0.15m' (Fig. 3 p6 hornfels; Fig. 4 p7 mármol, idénticas). Leída de la figura: 100 % pasa 25.4 mm, ≈72 % 9.5 mm, ≈51 % 4.76 mm, ≈32 % 2 mm, ≈9 % 0.15 mm; D10≈0.19, D30≈1.7, D50≈4.6, D60≈6.4 mm; Cu≈34 | Reconstituida, compactada en capas hasta densidad objetivo (p14); 'Saturation Method: Dry' (p353). ρmáx/ρmín índice del material 1" (ASTM D4253/D4254): 2232 (seco), 2308 (húmedo) / 1852 kg/m³ (p85) | 20.58 | 3.4 | 2.75 | Hoja Golder 'Specific Gravity (calculated)' (p350, p353); procedimiento no descrito; coherente con e0 0.31 | 0.311 | B = 0.99; Sat 99 % tras consolidación (p353) | 688 (σpwp, p353) | Isotrópica, σ'3c 992 kPa (σcell 1667 kPa); ΔV −386 cc; t100 0.0 min | 21.62 (ec 0.25) | Drenado | 0.0167 (1.00 %/h) | ≈17.6 (curva p351) | 'Failure at maximum deviator stress' (p350) | La hoja da máx. 4100 kPa a 11.44 %, pero la curva p351 sigue subiendo hasta ≈4600 kPa a ≈17.5 %: inconsistencia | no (solo gráficos p351–p352) |  | Bg Marsal 15 (Tabla 7 p41); granulometría post solo en gráfico (Fig. 35); no verificable | (1) Golder 2021a, CQA Antamina, ASTM D7012 Método C: muestra M-001/M-01: 66.0 y 64.5 MPa (prom. 65.3), M-001/M-02: 65.1 y 62.5 MPa (prom. 63.8); núcleos 74–74.6 mm, L/D 1.9 (p49, p51); la Tabla 1 (p7) los resume como 65 y 64 MPa (la carga de M-2, 27,259 kg, es errata: el promedio de la hoja es 28,258.5 kg). (2) IDIEM 1.555.677-D (15/06/2022), ASTM D7012-14e1, 3 núcleos de 54 mm del lote 'H6 HORNFEL GRIS' enviado a IDIEM: 26.3, 40.8 y 24.5 MPa (corregidos a D50; 25.9, 40.2, 24.1 a D54); ρd de roca 2.66, 2.71, 2.69 g/cm³; falla 'Mixta (Tipo B2)'; vetillas de calcita (p72, p74, p76). El texto del memo solo cita (1) | no informado | 15.5 (M-01) y 17.3 (M-02); prom. 16.4. ASTM C535, gradación 2, 1000 rev. (p48, p50). El texto (p38) dice 'promedio de 17 %' | no informado | no informado | 4;6;14;41;85;350–353 |  | CID carga-descarga Ø6" (Golder Burnaby B21-132, ASTM D7181-11) | 1 (σ'3c 992 kPa) | 0.31 | Gs 2.71 → 0.292 | sí | La hoja de hornfels dice 'Sample: MR' y la curva 'CID 6" MR' (errata de rótulo).
W2022¦HF-1.0m-IDIEM-cd | W2022 | HF-1.0m-IDIEM-cd | Hornfels | hornfels gris (H6), Tajo Fase 8; vetillas de calcita en núcleos UCS |  | Enrocado | textual | 0 | 1.0 m | 3 | Triaxial CD carga-descarga | 981 | 2452 | 177.8 | 28 | 13.4 | 2.6 | 2.75 | 0.335 | 64.5 | 2022_WSP_Pruebas de enrocado 3B a Gran Escala Hornfels para Deformacion.pdf | Tajo Mina, Fase 8 / Norte, Pala 11, polígono 8-NP-4193-46-03, cota 4193 m s.n.m.; macro-granulometría M-001 muestreada 23/10/2020 por W. Paz (p47). Muestras UCS/LA M-001: 'Tajo Mina - Fase 8', lugar 'Acopio punto F / M-01 y M-02', 31/10/2020 (p48–p51). Texto: del Tajo al Acopio G (p4). Lote IDIEM 'H6 HORNFEL GRIS': fecha y lugar de muestreo '----', recibido 12/04/2021 (p59, p231). 39 t enviadas a IDIEM (<7"), 200 kg a Golder y USC (<1") (p5–p6) | C: rótulo manuscrito 'MATERIAL TIPO C – HORNFELS GRIS – TAJO MINA FASE 8' en fotos de probetas UCS/LA (p8, p48–p51). Material de enrocado 3B para recrecimiento de la presa (p3) | entre 406 y 914; no informado exacto | Macro-granulometría M-001 (ASTM D5519/D6913, p47): 100 % pasa 36" (914 mm); 88.2 % pasa 16"; 58.3 % pasa 6"; 31.5 % pasa 1"; 13.1 % pasa #4; 2.49 % pasa #200; Cu 33.0 y Cc 2.5 (calculados por el informe con material <3"); GW-GM; humedad en blanco. Calculado aquí (log-lineal, curva completa): D10≈2.6 mm, D50≈86 mm, D80≈288 mm | no informada (sin ensayo de densidad in situ). La 'densidad especificada' de 2.1 t/m³ se describe como ≈97 % del Proctor estándar ESTIMADO por correlación (Dorador et al. 2018), no medido (p31–p32) | no declarado (p4) | 177.8 | 1000 | 1800 | 5.6 | IDIEM inicial (p62, ASTM D422): 100 % pasa 177.8 mm; D10 2.61, D30 13.3, D50 28.0, D60 35.0 mm; Cu 13.4, Cc 1.94 (recalculados log-lineal; el informe no los da); grava 87.3, arena 10.1, finos 2.6 % | Igual procedimiento que los monótonos (p11), pero las hojas dan ρd 2.06 g/cm³ y w 5 %, menor que el objetivo 2.1 t/m³ | 20.21 (ρd 2.06 g/cm³; p106, p119, p169) | 5.00 | 2.75 | Igual que set monótono (Golder 'calculated', otro laboratorio, mismo lote) | 0.335 | CO2 + agua desaireada, B > 0.95 (p13); B por probeta no informado | 98 (1.00 kg/cm² en las 3 hojas) | Isotrópica a 10, 20, 25 kg/cm²; ΔV 29,390 / 73,737 / 87,571 cm³; duración no informada | no informado; calculado de ΔV: 20.64, 21.32, 21.54 | Drenado | no informada en hoja; texto ≈98 kPa/min (p13) | 19.15 / 19.33 / 19.52 | Ángulo de fricción máximo (p19); etapas: 33 % τu + 1 ciclo; 50 % τu + 3 ciclos parciales; 15 ciclos a 50 % τu; carga monótona hasta ≈20 % (p13) | P4: no (máx. = último punto 19.15 %); P5: meseta (18.80 %); P6: meseta (18.98 %) | sí (p106–p227, con ciclos) |  | Marsal (1967): suma de diferencias positivas de % retenido por fracción, antes y después; tamices 7" a #200 (18 tamices) + fondo; Tabla 7: 24, 36, 39 (recalculado 24.2, 35.5, 38.9) | (1) Golder 2021a, CQA Antamina, ASTM D7012 Método C: muestra M-001/M-01: 66.0 y 64.5 MPa (prom. 65.3), M-001/M-02: 65.1 y 62.5 MPa (prom. 63.8); núcleos 74–74.6 mm, L/D 1.9 (p49, p51); la Tabla 1 (p7) los resume como 65 y 64 MPa (la carga de M-2, 27,259 kg, es errata: el promedio de la hoja es 28,258.5 kg). (2) IDIEM 1.555.677-D (15/06/2022), ASTM D7012-14e1, 3 núcleos de 54 mm del lote 'H6 HORNFEL GRIS' enviado a IDIEM: 26.3, 40.8 y 24.5 MPa (corregidos a D50; 25.9, 40.2, 24.1 a D54); ρd de roca 2.66, 2.71, 2.69 g/cm³; falla 'Mixta (Tipo B2)'; vetillas de calcita (p72, p74, p76). El texto del memo solo cita (1) | no informado | 15.5 (M-01) y 17.3 (M-02); prom. 16.4. ASTM C535, gradación 2, 1000 rev. (p48, p50). El texto (p38) dice 'promedio de 17 %' | no informado | no informado | 13;41;62–63;104–227 |  | CID carga-descarga, 4 etapas (IDIEM 1.555.677-E) | 3 (σ'c 10, 20, 25 kg/cm²) | 0.335 | Gs 2.71 → 0.316; Gs 2.60 → 0.262 | sí | Asignación de columnas post-ensayo de 20 y 25 kgf/cm² (p63) confirmada por Bg recalculado vs Tabla 7.
W2022¦HF-1.0m-IDIEM-mono | W2022 | HF-1.0m-IDIEM-mono | Hornfels | hornfels gris (H6), Tajo Fase 8; vetillas de calcita en núcleos UCS |  | Enrocado | textual | 0 | 1.0 m | 3 | Triaxial CD | 981 | 2452 | 177.8 | 28 | 13.4 | 2.6 | 2.75 | 0.31 | 64.5 | 2022_WSP_Pruebas de enrocado 3B a Gran Escala Hornfels para Deformacion.pdf | Tajo Mina, Fase 8 / Norte, Pala 11, polígono 8-NP-4193-46-03, cota 4193 m s.n.m.; macro-granulometría M-001 muestreada 23/10/2020 por W. Paz (p47). Muestras UCS/LA M-001: 'Tajo Mina - Fase 8', lugar 'Acopio punto F / M-01 y M-02', 31/10/2020 (p48–p51). Texto: del Tajo al Acopio G (p4). Lote IDIEM 'H6 HORNFEL GRIS': fecha y lugar de muestreo '----', recibido 12/04/2021 (p59, p231). 39 t enviadas a IDIEM (<7"), 200 kg a Golder y USC (<1") (p5–p6) | C: rótulo manuscrito 'MATERIAL TIPO C – HORNFELS GRIS – TAJO MINA FASE 8' en fotos de probetas UCS/LA (p8, p48–p51). Material de enrocado 3B para recrecimiento de la presa (p3) | entre 406 y 914 (100 % pasa 36"; 11.8 % retenido en 16"); valor exacto no informado | Macro-granulometría M-001 (ASTM D5519/D6913, p47): 100 % pasa 36" (914 mm); 88.2 % pasa 16"; 58.3 % pasa 6"; 31.5 % pasa 1"; 13.1 % pasa #4; 2.49 % pasa #200; Cu 33.0 y Cc 2.5 (calculados por el informe con material <3"); GW-GM; humedad en blanco. Calculado aquí (log-lineal, curva completa): D10≈2.6 mm, D50≈86 mm, D80≈288 mm | no informada (sin ensayo de densidad in situ). La 'densidad especificada' de 2.1 t/m³ se describe como ≈97 % del Proctor estándar ESTIMADO por correlación (Dorador et al. 2018), no medido (p31–p32) | 'ajustadas a granulometrías con tamaño menor a 178 mm (7")' (p4); método no declarado (ni paralelo ni truncado) | 177.8 | 1000 | 1800 | 5.6 | IDIEM inicial (p62, ASTM D422): 100 % pasa 177.8 mm; D10 2.61, D30 13.3, D50 28.0, D60 35.0 mm; Cu 13.4, Cc 1.94 (recalculados log-lineal; el informe no los da); grava 87.3, arena 10.1, finos 2.6 % | Molde Ø1.0×1.8 m con 2 membranas de 5 mm y geotextil; 6 capas de 0.3 m de material seco compactadas con pisón vibrador a ρd objetivo 2.1 t/m³; vacío ≈30 kPa para desmoldar (p11). Densidad 'especificada' (≈97 % Proctor estándar estimado) (p31) | 20.60 (ρd 2.10 g/cm³ en las 3 hojas) | 3.00 (hojas p233, p238, p245) | 2.75 | NO ensayado sobre estas probetas: las hojas IDIEM no traen Gs. 2.75 = 'Specific Gravity (calculated)' de Golder Burnaby sobre el mismo lote <1" (p350, p353), método no descrito. Otros valores del mismo material: 2.71 'Estimated' (USC, p373) y 2.60 'estimado' (IDIEM edómetro, p300), este último incompatible con ρd de núcleos 2.66–2.71 | 0.310 | CO2 24 h + agua desaireada; saturada si B > 0.95 (p13). Valor de B por probeta no informado | 196 (P1), 98 (P2), 196 (P3) [2.00/1.00/2.00 kg/cm², hojas p233/p238/p245] | Isotrópica, incremental hasta σ'c = 10, 20 y 25 kg/cm² (981, 1961, 2452 kPa); ΔV drenado 28,920.61 / 68,762.28 / 92,728 cm³; duración no informada | no informado; calculado de ΔV/V0 (V0=1.4137 m³): 21.03, 21.65, 22.05 | Drenado | no informada en hoja ('--'); texto: carga controlada ≈98 kPa/min (p13) | 19.05 / 19.04 / 19.63 | 'Ángulo de fricción máximo' (p19) a partir del máximo de t=(σ1−σ3)/2 | P1: pico leve (máx. a 13.13 %, −5.3 % al final); P2: no (máx. = último punto); P3: meseta (máx. 17.83 %) | sí (εa, εv, p, q en kg/cm²; p233–p250) |  | Marsal (1967): suma de diferencias positivas de % retenido por fracción, antes y después; tamices 7" a #200 (18 tamices) + fondo; post-ensayo p62–p63. Bg Tabla 7: 20, 29, 37 (recalculado 20.3, 29.3, 36.5) | (1) Golder 2021a, CQA Antamina, ASTM D7012 Método C: muestra M-001/M-01: 66.0 y 64.5 MPa (prom. 65.3), M-001/M-02: 65.1 y 62.5 MPa (prom. 63.8); núcleos 74–74.6 mm, L/D 1.9 (p49, p51); la Tabla 1 (p7) los resume como 65 y 64 MPa (la carga de M-2, 27,259 kg, es errata: el promedio de la hoja es 28,258.5 kg). (2) IDIEM 1.555.677-D (15/06/2022), ASTM D7012-14e1, 3 núcleos de 54 mm del lote 'H6 HORNFEL GRIS' enviado a IDIEM: 26.3, 40.8 y 24.5 MPa (corregidos a D50; 25.9, 40.2, 24.1 a D54); ρd de roca 2.66, 2.71, 2.69 g/cm³; falla 'Mixta (Tipo B2)'; vetillas de calcita (p72, p74, p76). El texto del memo solo cita (1) | no informado | 15.5 (M-01) y 17.3 (M-02); prom. 16.4. ASTM C535, gradación 2, 1000 rev. (p48, p50). El texto (p38) dice 'promedio de 17 %' | no informado | no informado | 4–8;11;13;31;41;47–51;59;62–63;72–76;233–250;300;350;373 |  | CID monótono (IDIEM 1.555.677-B.2) | 3 (σ'c 10, 20, 25 kg/cm²) | 0.31 | Gs 2.71 → 0.290; Gs 2.60 → 0.238 | sí | Fechas de las hojas '17-12-2022 a 23-12-2022' posteriores a la emisión del memo (sept. 2022): errata. Probeta 2 con contrapresión distinta (1 kg/cm²).
W2022¦HF-USC-ciclico-350 | W2022 | HF-USC-ciclico-350 | Hornfels | hornfels gris (H6), Tajo Fase 8; vetillas de calcita en núcleos UCS |  | Enrocado | textual | 0 | 6 in (≈150 mm) | 3 | Triaxial cíclico + monótono post-cíclico | 350 | 350 | 25.4 | 4.55 | 34 |  | 2.71 | 0.239 | 64.5 | 2022_WSP_Pruebas de enrocado 3B a Gran Escala Hornfels para Deformacion.pdf | Tajo Mina, Fase 8 / Norte, Pala 11, polígono 8-NP-4193-46-03, cota 4193 m s.n.m.; macro-granulometría M-001 muestreada 23/10/2020 por W. Paz (p47). Muestras UCS/LA M-001: 'Tajo Mina - Fase 8', lugar 'Acopio punto F / M-01 y M-02', 31/10/2020 (p48–p51). Texto: del Tajo al Acopio G (p4). Lote IDIEM 'H6 HORNFEL GRIS': fecha y lugar de muestreo '----', recibido 12/04/2021 (p59, p231). 39 t enviadas a IDIEM (<7"), 200 kg a Golder y USC (<1") (p5–p6) | C: rótulo manuscrito 'MATERIAL TIPO C – HORNFELS GRIS – TAJO MINA FASE 8' en fotos de probetas UCS/LA (p8, p48–p51). Material de enrocado 3B para recrecimiento de la presa (p3) | entre 406 y 914 | Macro-granulometría M-001 (ASTM D5519/D6913, p47): 100 % pasa 36" (914 mm); 88.2 % pasa 16"; 58.3 % pasa 6"; 31.5 % pasa 1"; 13.1 % pasa #4; 2.49 % pasa #200; Cu 33.0 y Cc 2.5 (calculados por el informe con material <3"); GW-GM; humedad en blanco. Calculado aquí (log-lineal, curva completa): D10≈2.6 mm, D50≈86 mm, D80≈288 mm | no informada (sin ensayo de densidad in situ). La 'densidad especificada' de 2.1 t/m³ se describe como ≈97 % del Proctor estándar ESTIMADO por correlación (Dorador et al. 2018), no medido (p31–p32) | material <1"; no declarado | 25.4 | 146.5 / 100 / 100 | 266.7 / 203.2 / 203.2 | 5.8 / 3.9 / 3.9 | Sin tabla: solo curva 'INICIAL 0.15m' (Fig. 3 p6 hornfels; Fig. 4 p7 mármol, idénticas). Leída de la figura: 100 % pasa 25.4 mm, ≈72 % 9.5 mm, ≈51 % 4.76 mm, ≈32 % 2 mm, ≈9 % 0.15 mm; D10≈0.19, D30≈1.7, D50≈4.6, D60≈6.4 mm; Cu≈34 | Hojas USC: 'Moist Tamping' con w=5 %. Texto p15: 'preparada en estado seco con densidad 2.2 t/m³, equivalente a IDIEM corregida por tamaño (Dorador et al. 2018)' — contradice la hoja | 21.46 (las 3) | 5.00 | 2.71 | 'Estimated Specific Gravity' USC en la hoja 6" (p373); las de 4" no traen Gs | 0.239 | CO2 + agua desaireada; B = 0.95 (LCTX2), 0.97 (CTX1), 0.96 (CTX4) | ≈444–451 (presión de poros inicial, p361/p367/p373) | Isotrópica σ'c = 350 kPa | no informado | Drenado (cíclico y post-cíclico) | cíclico: 19.4–20.2 kPa/min; post-cíclico 5.00 %/h = 0.083 %/min | 20.00 / 1.68 / 7.37 (Max. Axial Strain de las hojas) | 'Max. Principal Stress Difference' (hoja USC) | LCTX2: no (máx. = valor a 20 %). CTX1 y CTX4: ensayo post-cíclico detenido a 1.68 % y 7.37 %: el 'máximo' es el último punto, no falla | no (gráficos) |  | Un único Bg = 8 para los 3 cíclicos (Tabla 7 p41); no verificable | (1) Golder 2021a, CQA Antamina, ASTM D7012 Método C: muestra M-001/M-01: 66.0 y 64.5 MPa (prom. 65.3), M-001/M-02: 65.1 y 62.5 MPa (prom. 63.8); núcleos 74–74.6 mm, L/D 1.9 (p49, p51); la Tabla 1 (p7) los resume como 65 y 64 MPa (la carga de M-2, 27,259 kg, es errata: el promedio de la hoja es 28,258.5 kg). (2) IDIEM 1.555.677-D (15/06/2022), ASTM D7012-14e1, 3 núcleos de 54 mm del lote 'H6 HORNFEL GRIS' enviado a IDIEM: 26.3, 40.8 y 24.5 MPa (corregidos a D50; 25.9, 40.2, 24.1 a D54); ρd de roca 2.66, 2.71, 2.69 g/cm³; falla 'Mixta (Tipo B2)'; vetillas de calcita (p72, p74, p76). El texto del memo solo cita (1) | no informado | 15.5 (M-01) y 17.3 (M-02); prom. 16.4. ASTM C535, gradación 2, 1000 rev. (p48, p50). El texto (p38) dice 'promedio de 17 %' | no informado | no informado | 10;15;28–29;41;361–378 |  | Triaxial cíclico drenado (compresión-extensión) + carga monótona drenada post-cíclica (USC, GDS ELDyn) | 3 (HR-LCTX2 6" CSR 0.38; HR-CTX1 4" CSR 0.33; HR-CTX4 4" CSR 0.20) | 0.239 | Gs 2.75 → 0.257; e tras consolidación (HR-LCTX2) 0.19 (p373) | sí | CSR de las hojas (0.38, 0.33, 0.20) no coincide con Tabla 3 (0.50, 0.40, 0.33) ni con los diámetros. HR-CTX1 y HR-CTX4 tienen masas idénticas (3665.03/3490.50 g): no son mediciones independientes.
W2022¦HF-edo-0.24m-1.8 | W2022 | HF-edo-0.24m-1.8 | Hornfels | hornfels gris (H6), Tajo Fase 8; vetillas de calcita en núcleos UCS |  | Enrocado | textual | 0 | media (240–305 mm) | 1 | Edómetro |  |  | 25.4 | [6 empty] | 2022_WSP_Pruebas de enrocado 3B a Gran Escala Hornfels para Deformacion.pdf | Tajo Mina, Fase 8 / Norte, Pala 11, polígono 8-NP-4193-46-03, cota 4193 m s.n.m.; macro-granulometría M-001 muestreada 23/10/2020 por W. Paz (p47). Muestras UCS/LA M-001: 'Tajo Mina - Fase 8', lugar 'Acopio punto F / M-01 y M-02', 31/10/2020 (p48–p51). Texto: del Tajo al Acopio G (p4). Lote IDIEM 'H6 HORNFEL GRIS': fecha y lugar de muestreo '----', recibido 12/04/2021 (p59, p231). 39 t enviadas a IDIEM (<7"), 200 kg a Golder y USC (<1") (p5–p6) | C: rótulo manuscrito 'MATERIAL TIPO C – HORNFELS GRIS – TAJO MINA FASE 8' en fotos de probetas UCS/LA (p8, p48–p51). Material de enrocado 3B para recrecimiento de la presa (p3) | entre 406 y 914 | Macro-granulometría M-001 (ASTM D5519/D6913, p47): 100 % pasa 36" (914 mm); 88.2 % pasa 16"; 58.3 % pasa 6"; 31.5 % pasa 1"; 13.1 % pasa #4; 2.49 % pasa #200; Cu 33.0 y Cc 2.5 (calculados por el informe con material <3"); GW-GM; humedad en blanco. Calculado aquí (log-lineal, curva completa): D10≈2.6 mm, D50≈86 mm, D80≈288 mm | no informada (sin ensayo de densidad in situ). La 'densidad especificada' de 2.1 t/m³ se describe como ≈97 % del Proctor estándar ESTIMADO por correlación (Dorador et al. 2018), no medido (p31–p32) | material <1"; densidad corregida por tamaño según Dorador et al. (2018) (p32) | 25.4 | 240 | ≈200 | 9.4 | Sin tabla: solo curva 'INICIAL 0.15m' (Fig. 3 p6 hornfels; Fig. 4 p7 mármol, idénticas). Leída de la figura: 100 % pasa 25.4 mm, ≈72 % 9.5 mm, ≈51 % 4.76 mm, ≈32 % 2 mm, ≈9 % 0.15 mm; D10≈0.19, D30≈1.7, D50≈4.6, D60≈6.4 mm; Cu≈34 | Pistón de compactación estándar, en capas ('de 0.3 m', errata para 0.20 m de altura) (p32). Densidad menor, ≈92 % Proctor estándar estimado (p31–p32) | 17.66 | no informado | no informado | no informado (no hay hoja del ensayo) | no calculable sin Gs | no informado (el 0.24 m no mide permeabilidad, p37) | no aplica | hasta 4.8 MPa (p32) | no informado | no aplica | no aplica | ≈17 % a 4.8 MPa (texto p32) | no aplica | no aplica | no: solo gráfico (Fig. 33d); la curva del CSV de edómetros es digitalizada |  | Bg 8; granulometría post solo en Fig. 35; no verificable | (1) Golder 2021a, CQA Antamina, ASTM D7012 Método C: muestra M-001/M-01: 66.0 y 64.5 MPa (prom. 65.3), M-001/M-02: 65.1 y 62.5 MPa (prom. 63.8); núcleos 74–74.6 mm, L/D 1.9 (p49, p51); la Tabla 1 (p7) los resume como 65 y 64 MPa (la carga de M-2, 27,259 kg, es errata: el promedio de la hoja es 28,258.5 kg). (2) IDIEM 1.555.677-D (15/06/2022), ASTM D7012-14e1, 3 núcleos de 54 mm del lote 'H6 HORNFEL GRIS' enviado a IDIEM: 26.3, 40.8 y 24.5 MPa (corregidos a D50; 25.9, 40.2, 24.1 a D54); ρd de roca 2.66, 2.71, 2.69 g/cm³; falla 'Mixta (Tipo B2)'; vetillas de calcita (p72, p74, p76). El texto del memo solo cita (1) | no informado | 15.5 (M-01) y 17.3 (M-02); prom. 16.4. ASTM C535, gradación 2, 1000 rev. (p48, p50). El texto (p38) dice 'promedio de 17 %' | no informado | no informado | 31–35;41 |  | Edómetro Ø0.24 m (Golder Burnaby) – Probeta 3 | 1 | (vacío) | Gs 2.75 → 0.528 | sí (texto y figura)
W2022¦HF-edo-0.24m-2.1 | W2022 | HF-edo-0.24m-2.1 | Hornfels | hornfels gris (H6), Tajo Fase 8; vetillas de calcita en núcleos UCS |  | Enrocado | textual | 0 | media (240–305 mm) | 1 | Edómetro |  |  | 25.4 | [6 empty] | 2022_WSP_Pruebas de enrocado 3B a Gran Escala Hornfels para Deformacion.pdf | Tajo Mina, Fase 8 / Norte, Pala 11, polígono 8-NP-4193-46-03, cota 4193 m s.n.m.; macro-granulometría M-001 muestreada 23/10/2020 por W. Paz (p47). Muestras UCS/LA M-001: 'Tajo Mina - Fase 8', lugar 'Acopio punto F / M-01 y M-02', 31/10/2020 (p48–p51). Texto: del Tajo al Acopio G (p4). Lote IDIEM 'H6 HORNFEL GRIS': fecha y lugar de muestreo '----', recibido 12/04/2021 (p59, p231). 39 t enviadas a IDIEM (<7"), 200 kg a Golder y USC (<1") (p5–p6) | C: rótulo manuscrito 'MATERIAL TIPO C – HORNFELS GRIS – TAJO MINA FASE 8' en fotos de probetas UCS/LA (p8, p48–p51). Material de enrocado 3B para recrecimiento de la presa (p3) | entre 406 y 914 | Macro-granulometría M-001 (ASTM D5519/D6913, p47): 100 % pasa 36" (914 mm); 88.2 % pasa 16"; 58.3 % pasa 6"; 31.5 % pasa 1"; 13.1 % pasa #4; 2.49 % pasa #200; Cu 33.0 y Cc 2.5 (calculados por el informe con material <3"); GW-GM; humedad en blanco. Calculado aquí (log-lineal, curva completa): D10≈2.6 mm, D50≈86 mm, D80≈288 mm | no informada (sin ensayo de densidad in situ). La 'densidad especificada' de 2.1 t/m³ se describe como ≈97 % del Proctor estándar ESTIMADO por correlación (Dorador et al. 2018), no medido (p31–p32) | material <1"; densidad corregida por tamaño según Dorador et al. (2018) (p32) | 25.4 | 240 | ≈200 | 9.4 | Sin tabla: solo curva 'INICIAL 0.15m' (Fig. 3 p6 hornfels; Fig. 4 p7 mármol, idénticas). Leída de la figura: 100 % pasa 25.4 mm, ≈72 % 9.5 mm, ≈51 % 4.76 mm, ≈32 % 2 mm, ≈9 % 0.15 mm; D10≈0.19, D30≈1.7, D50≈4.6, D60≈6.4 mm; Cu≈34 | Pistón de compactación estándar, en capas ('de 0.3 m', errata para 0.20 m de altura) (p32). Objetivo 2.3 t/m³ (densidad especificada corregida) no alcanzable: se compactó a 2.1 t/m³ (≈97 % Proctor) (p31 nota 4, p32) | 20.60 | no informado | no informado | no informado (no hay hoja del ensayo) | no calculable sin Gs | no informado (el 0.24 m no mide permeabilidad, p37) | no aplica | hasta 4.8 MPa (p32) | no informado | no aplica | no aplica | ≈6 % a 4.8 MPa (texto p32) | no aplica | no aplica | no: solo gráfico (Fig. 33c); la curva del CSV de edómetros es digitalizada |  | Bg 12 (Tabla 7 la rotula 2.3 t/m³; Tabla 4 y texto dicen 2.1); granulometría post solo en Fig. 35; no verificable | (1) Golder 2021a, CQA Antamina, ASTM D7012 Método C: muestra M-001/M-01: 66.0 y 64.5 MPa (prom. 65.3), M-001/M-02: 65.1 y 62.5 MPa (prom. 63.8); núcleos 74–74.6 mm, L/D 1.9 (p49, p51); la Tabla 1 (p7) los resume como 65 y 64 MPa (la carga de M-2, 27,259 kg, es errata: el promedio de la hoja es 28,258.5 kg). (2) IDIEM 1.555.677-D (15/06/2022), ASTM D7012-14e1, 3 núcleos de 54 mm del lote 'H6 HORNFEL GRIS' enviado a IDIEM: 26.3, 40.8 y 24.5 MPa (corregidos a D50; 25.9, 40.2, 24.1 a D54); ρd de roca 2.66, 2.71, 2.69 g/cm³; falla 'Mixta (Tipo B2)'; vetillas de calcita (p72, p74, p76). El texto del memo solo cita (1) | no informado | 15.5 (M-01) y 17.3 (M-02); prom. 16.4. ASTM C535, gradación 2, 1000 rev. (p48, p50). El texto (p38) dice 'promedio de 17 %' | no informado | no informado | 31–35;41 |  | Edómetro Ø0.24 m (Golder Burnaby) – Probeta 2 | 1 | (vacío) | Gs 2.75 → 0.310 | sí (texto y figura)
W2022¦HF-edo-1.0m | W2022 | HF-edo-1.0m | Hornfels | hornfels gris (H6), Tajo Fase 8; vetillas de calcita en núcleos UCS |  | Enrocado | textual | 0 | 1.0 m | 1 | Edómetro |  |  | 177.8 | 28 | 13.4 | 2.6 | 2.6 | 0.3094231 |  | 2022_WSP_Pruebas de enrocado 3B a Gran Escala Hornfels para Deformacion.pdf | Tajo Mina, Fase 8 / Norte, Pala 11, polígono 8-NP-4193-46-03, cota 4193 m s.n.m.; macro-granulometría M-001 muestreada 23/10/2020 por W. Paz (p47). Muestras UCS/LA M-001: 'Tajo Mina - Fase 8', lugar 'Acopio punto F / M-01 y M-02', 31/10/2020 (p48–p51). Texto: del Tajo al Acopio G (p4). Lote IDIEM 'H6 HORNFEL GRIS': fecha y lugar de muestreo '----', recibido 12/04/2021 (p59, p231). 39 t enviadas a IDIEM (<7"), 200 kg a Golder y USC (<1") (p5–p6) | C: rótulo manuscrito 'MATERIAL TIPO C – HORNFELS GRIS – TAJO MINA FASE 8' en fotos de probetas UCS/LA (p8, p48–p51). Material de enrocado 3B para recrecimiento de la presa (p3) | entre 406 y 914 | Macro-granulometría M-001 (ASTM D5519/D6913, p47): 100 % pasa 36" (914 mm); 88.2 % pasa 16"; 58.3 % pasa 6"; 31.5 % pasa 1"; 13.1 % pasa #4; 2.49 % pasa #200; Cu 33.0 y Cc 2.5 (calculados por el informe con material <3"); GW-GM; humedad en blanco. Calculado aquí (log-lineal, curva completa): D10≈2.6 mm, D50≈86 mm, D80≈288 mm | no informada (sin ensayo de densidad in situ). La 'densidad especificada' de 2.1 t/m³ se describe como ≈97 % del Proctor estándar ESTIMADO por correlación (Dorador et al. 2018), no medido (p31–p32) | no declarado | 177.8 | 1000 (área 7853.98 cm²) | 700 (hoja p300; p4 dice 0.9 m) | 5.6 | IDIEM inicial (p62, ASTM D422): 100 % pasa 177.8 mm; D10 2.61, D30 13.3, D50 28.0, D60 35.0 mm; Cu 13.4, Cc 1.94 (recalculados log-lineal; el informe no los da); grava 87.3, arena 10.1, finos 2.6 % | Capas de 0.3 m con pisón vibratorio pequeño a 2.1 t/m³ (p32); muestra remoldeada, método B (p300) | 20.60 (2.100 g/cm³) | 1.69 | 2.60 | 'Peso específico estimado, para cálculo de parámetros entregados' (IDIEM p300, nota 3). No ensayado. Incompatible con ρd de núcleos del mismo lote 2.66–2.71 g/cm³ | 0.238 | Inundada a la carga de asiento (texto p32: 18 kPa); '(*) lectura después de saturar' (p300) | no aplica | Carga vertical hasta 70 kg/cm² (6865 kPa), con descarga-recarga a 60 kg/cm²; escalones de 2 kg/cm²; 8–48 h por escalón (p32) | final 2.205 g/cm³ húmedo (no seco); e final 0.179 (p300) | no aplica | no aplica | 5.014 a 70 kg/cm²; 4.743 tras descarga | no aplica | no aplica | sí (σv, εv, e; p300–p302; 69 filas comprobadas contra WSP_2022_edometro.csv) |  | Marsal (1967): suma de diferencias positivas de % retenido por fracción, antes y después; tamices 7" a #200 (18 tamices) + fondo; Bg 23 (Tabla 7; recalculado 23.0, p62) | (1) Golder 2021a, CQA Antamina, ASTM D7012 Método C: muestra M-001/M-01: 66.0 y 64.5 MPa (prom. 65.3), M-001/M-02: 65.1 y 62.5 MPa (prom. 63.8); núcleos 74–74.6 mm, L/D 1.9 (p49, p51); la Tabla 1 (p7) los resume como 65 y 64 MPa (la carga de M-2, 27,259 kg, es errata: el promedio de la hoja es 28,258.5 kg). (2) IDIEM 1.555.677-D (15/06/2022), ASTM D7012-14e1, 3 núcleos de 54 mm del lote 'H6 HORNFEL GRIS' enviado a IDIEM: 26.3, 40.8 y 24.5 MPa (corregidos a D50; 25.9, 40.2, 24.1 a D54); ρd de roca 2.66, 2.71, 2.69 g/cm³; falla 'Mixta (Tipo B2)'; vetillas de calcita (p72, p74, p76). El texto del memo solo cita (1) | no informado | 15.5 (M-01) y 17.3 (M-02); prom. 16.4. ASTM C535, gradación 2, 1000 rev. (p48, p50). El texto (p38) dice 'promedio de 17 %' | no informado | no informado | 32;35;37;41;62;298–302 |  | Edómetro Ø1.0 m (IDIEM 1.555.677-B.1; encabezado de hoja 1.555.677-A), con permeabilidad de carga constante | 1 | 0.238 | Gs 2.75 → 0.310; Gs 2.71 → 0.290 | sí | Fecha de hoja '05-11-2022'; IDIEM p298 indica trabajos 05/11/2021–20/01/2022.
W2022¦MN-0.15m-Golder | W2022 | MN-0.15m-Golder | Mármol | mármol negro |  | Enrocado | textual | 0 | 6 in (≈150 mm) | 1 | Triaxial CD carga-descarga | 982 | 982 | 25.4 | 4.55 | 34 |  | 2.7 | 0.3 |  | 2022_WSP_Pruebas de enrocado 3B a Gran Escala Hornfels para Deformacion.pdf | Tajo Mina, Fase 8 Sur (Pala 10, rótulo de foto), polígono 8-NP-4133-25-04, Acopio punto G; muestreado 23–24/11/2020 por A. Tabata / M. Vilela (p52–p56); texto: Acopio Punto G (p8). Lote IDIEM 'MARMOL (REG 41061)' / 'MARMOL NEGRO': recibido 12/04/2021, muestreo '----' (p59, p322). 7 t a IDIEM (<7"), 200 kg a Golder y USC (<1") | C: rótulo 'MATERIAL TIPO C – MARMOL NEGRO (MN) – polígono 8-NP-4133-25-04 – Acopio punto G – Fase 8 Sur Pala 10' en fotos UCS/LA (p9, p53–p56) | entre 406 y 914 | Macro-granulometría M-001 mármol (p52): 100 % pasa 36"; 95.1 % pasa 16"; 68.6 % pasa 6"; 29.5 % pasa 1"; 11.95 % pasa #4; 4.07 % pasa #200; Cu 113.1, Cc 7.0 (informe, mat. <3"); GP-GM; humedad 4.2 %. Calculado aquí: D10≈2.6 mm, D50≈66 mm, D80≈193 mm | no informada (sin ensayo de densidad in situ). La 'densidad especificada' de 2.1 t/m³ se describe como ≈97 % del Proctor estándar ESTIMADO por correlación (Dorador et al. 2018), no medido (p31–p32) | material <1"; no declarado | 25.4 | 151.9 | 330.0 | 6.0 | Sin tabla: solo curva 'INICIAL 0.15m' (Fig. 3 p6 hornfels; Fig. 4 p7 mármol, idénticas). Leída de la figura: 100 % pasa 25.4 mm, ≈72 % 9.5 mm, ≈51 % 4.76 mm, ≈32 % 2 mm, ≈9 % 0.15 mm; D10≈0.19, D30≈1.7, D50≈4.6, D60≈6.4 mm; Cu≈34 | Reconstituida, 'Saturation Method: Dry' (p357); ρmáx/ρmín índice 1": 2297 (seco) / 2398 (húmedo) / 1905 kg/m³ (p86) | 20.37 | 3.5 | 2.70 | Hoja Golder 'calculated' (p354, p357); no ensayado; < ρd núcleos REG 41061 | 0.300 | B = 0.99 (p357) | 1104 (σpwp) | Isotrópica σ'3c 976 kPa (σcell 2081); ΔV −192.9 cc | 21.50 (ec 0.23) | Drenado | 0.0167 (1.00 %/h) | ≈22.4 (curva p355) | 'Failure at maximum deviator stress': 3823 kPa a 18.51 %, εv −6.51 % | sí: cae después de 18.5 % (p355) | no |  | Bg 30 (Tabla 7); no verificable | (1) Golder 2021a, ASTM D7012 C: M-001: 45.6 y 42.9 MPa (prom. 44.3); M-002: 42.6 y 40.5 MPa (prom. 41.5); núcleos 68.5–69 mm (p54, p56); Tabla 2 (p8): 44 y 42 MPa. (2) IDIEM 1.555.677-D, 3 núcleos 54 mm de 'REG 41061' (= lote de mármol del edómetro IDIEM 2021): 96.6, 66.9 y 103.5 MPa (D50); ρd roca 2.74–2.75 g/cm³; falla por matriz (Tipo A) (p78, p80, p82) | no informado | 55.8 (M-001) y 45.2 (M-002), ASTM C535 gradación 2 (p53, p55). El texto (p38) dice 'entre 45 % y 50 %': el 55.8 % lo contradice | no informado | no informado | 7;41;86;354–357 |  | CID carga-descarga Ø6" (Golder Burnaby) | 1 (σ'3c 976 kPa) | 0.30 | Gs 2.75 → 0.324 | sí | w post 27.4 % y Sat 319 % en la hoja: erratas. Texto (p26) da φ 45°; con la hoja φsec = 41.3°.
W2022¦MN-1.0m-IDIEM-2011 | W2022 | MN-1.0m-IDIEM-2011 | Mármol | mármol negro |  | Enrocado | textual | 0 | 1.0 m | 5 | Triaxial CD; Triaxial CD carga-descarga | 490.3 | 1961.3 | 177.8 | 39.5 | 34.4 | 4.9 | 2.7 | 0.3121963 | 97.3 | 2022_WSP_Pruebas de enrocado 3B a Gran Escala Hornfels para Deformacion.pdf | Ver condiciones_Golder2012.csv (registro primario): Fase 5, polígono 12022607, cota 4478; NO del Acopio G | C ('Type C rockfill', Golder 2012 p1) | 558.8 (Golder 2012 p2) | ver Golder 2012 | no informada | truncado (scalping) a 178 mm (Golder 2012 p2); WSP no lo dice | 177.8 | 1000 | 1800 | 5.6 | p66 = Golder 2012 p27 | ver Golder 2012 | 20.60 | 0.09 | 2.70 | supuesto (Golder 2012 p3, p7) | 0.286 | CO2 + agua, B > 0.95 (Golder 2012 p7); el CSV extraído decía 'no indicado' | 196 (2.00 kg/cm²) | ver Golder 2012 | 21.09, 21.19, 21.58, 22.07, 22.46 (Golder 2012 Tabla 3) | Drenado | '--' (controlado por carga) | 19.97 / 20.39 / 18.73 / 19.97 / 19.74 | máximo t (ángulo máximo, p26) | ver Golder 2012 | sí (p252–p293, idénticas a Golder 2012 p29–p70) |  | Marsal; Tabla 7: 13, 25, 14, 20, 28 (correcto; Golder 2012 Tabla 5 los duplica) | Informe 379 (Golder 2011), 8 probetas M1-1…M4-2, Ø 45–45.5 mm, L/D 2.0: 540, 1110, 1080, 1310, 560, 620, 1380, 1340 kg/cm² (= 53–135 MPa; prom. 97.3 MPa) (Golder 2012 Tabla 1 p3). WSP 2022 Tabla 2 (p8) recalcula de la carga: 53, 108, 106, 129, 54, 61, 136, 132 MPa (mismos ensayos; diferencia solo de redondeo). Norma no indicada; Informe 379 no incluido | no informado | 44 y 41 (2 muestras; Informe 379; Golder 2012 p17). WSP p38 lo resume como 43 %. Norma no indicada | no informado | no informado | 10;41;66–67;252–293 |  | CID monótono (2) y carga-descarga (3), IDIEM 708.397-A — DUPLICADO de Golder 2012 | 5 | 0.286 | — | sí | Registro primario: Golder 2012. No contar dos veces.
W2022¦MN-USC-ciclico-350 | W2022 | MN-USC-ciclico-350 | Mármol | mármol negro |  | Enrocado | textual | 0 | pequeña (<120 mm) | 3 | Triaxial cíclico + monótono post-cíclico | 350 | 350 | 25.4 | 4.55 | 34 |  | 2.71 | 0.205 |  | 2022_WSP_Pruebas de enrocado 3B a Gran Escala Hornfels para Deformacion.pdf | Tajo Mina, Fase 8 Sur (Pala 10, rótulo de foto), polígono 8-NP-4133-25-04, Acopio punto G; muestreado 23–24/11/2020 por A. Tabata / M. Vilela (p52–p56); texto: Acopio Punto G (p8). Lote IDIEM 'MARMOL (REG 41061)' / 'MARMOL NEGRO': recibido 12/04/2021, muestreo '----' (p59, p322). 7 t a IDIEM (<7"), 200 kg a Golder y USC (<1") | C: rótulo 'MATERIAL TIPO C – MARMOL NEGRO (MN) – polígono 8-NP-4133-25-04 – Acopio punto G – Fase 8 Sur Pala 10' en fotos UCS/LA (p9, p53–p56) | entre 406 y 914 (100 % pasa 36"; 4.9 % retenido en 16") | Macro-granulometría M-001 mármol (p52): 100 % pasa 36"; 95.1 % pasa 16"; 68.6 % pasa 6"; 29.5 % pasa 1"; 11.95 % pasa #4; 4.07 % pasa #200; Cu 113.1, Cc 7.0 (informe, mat. <3"); GP-GM; humedad 4.2 %. Calculado aquí: D10≈2.6 mm, D50≈66 mm, D80≈193 mm | no informada (sin ensayo de densidad in situ). La 'densidad especificada' de 2.1 t/m³ se describe como ≈97 % del Proctor estándar ESTIMADO por correlación (Dorador et al. 2018), no medido (p31–p32) | material <1"; no declarado | 25.4 | 100 / 146.5 / 146.5 | 203.2 / 266.7 / 266.7 | 3.9 / 5.8 / 5.8 | Sin tabla: solo curva 'INICIAL 0.15m' (Fig. 3 p6 hornfels; Fig. 4 p7 mármol, idénticas). Leída de la figura: 100 % pasa 25.4 mm, ≈72 % 9.5 mm, ≈51 % 4.76 mm, ≈32 % 2 mm, ≈9 % 0.15 mm; D10≈0.19, D30≈1.7, D50≈4.6, D60≈6.4 mm; Cu≈34 | Hojas: 'Moist Tamping', w=5 %. Texto p15 dice estado seco a 2.2 t/m³ | 22.07 (las 3) | 5.00 | 2.71 | 'Estimated Specific Gravity' USC (p385, p391); no ensayado; < ρd de núcleos REG 41061 (2.74–2.75) | 0.205 | B = 0.97 (CTX3), 0.95 (LCTX1), 0.96 (LCTX2) | ≈431–451 (presión de poros inicial) | Isotrópica σ'c = 350 kPa | no informado | Drenado | cíclico 18.75–20.19 kPa/min; post-cíclico 0.083 (5 %/h) | 4.89 / 20.00 / 20.00 | 'Max. Principal Stress Difference' | CTX3: detenido a 4.89 % (no falla); LCTX1: máx. 1575.9 y 1392.7 a 20 % (pico); LCTX2: máx. 1550.5 y 1414.8 a 20 % (pico) | no |  | Bg único = 6 (Tabla 7); no verificable | (1) Golder 2021a, ASTM D7012 C: M-001: 45.6 y 42.9 MPa (prom. 44.3); M-002: 42.6 y 40.5 MPa (prom. 41.5); núcleos 68.5–69 mm (p54, p56); Tabla 2 (p8): 44 y 42 MPa. (2) IDIEM 1.555.677-D, 3 núcleos 54 mm de 'REG 41061' (= lote de mármol del edómetro IDIEM 2021): 96.6, 66.9 y 103.5 MPa (D50); ρd roca 2.74–2.75 g/cm³; falla por matriz (Tipo A) (p78, p80, p82) | no informado | 55.8 (M-001) y 45.2 (M-002), ASTM C535 gradación 2 (p53, p55). El texto (p38) dice 'entre 45 % y 50 %': el 55.8 % lo contradice | no informado | no informado | 10;15;30;41;52–56;379–396 |  | Triaxial cíclico drenado + carga monótona post-cíclica (USC) | 3 (MN-CTX3 4" CSR 0.25; MN-LCTX1 6" CSR 0.19; MN-LCTX2 6" CSR 0.38) | 0.205 | Gs 2.75 → 0.222; la hoja da e tras consolidación 0.21 y 0.25 (> e0): inconsistente | sí | MN-LCTX1 y MN-LCTX2 con masas idénticas.
W2022¦MN-edo-0.24m-1.86 | W2022 | MN-edo-0.24m-1.86 | Mármol | mármol negro |  | Enrocado | textual | 0 | media (240–305 mm) | 1 | Edómetro |  |  | 25.4 |  |  |  | 2.7 | 0.455 |  | 2022_WSP_Pruebas de enrocado 3B a Gran Escala Hornfels para Deformacion.pdf | Tajo Mina, Fase 8 Sur (Pala 10, rótulo de foto), polígono 8-NP-4133-25-04, Acopio punto G; muestreado 23–24/11/2020 por A. Tabata / M. Vilela (p52–p56); texto: Acopio Punto G (p8). Lote IDIEM 'MARMOL (REG 41061)' / 'MARMOL NEGRO': recibido 12/04/2021, muestreo '----' (p59, p322). 7 t a IDIEM (<7"), 200 kg a Golder y USC (<1") | C: rótulo 'MATERIAL TIPO C – MARMOL NEGRO (MN) – polígono 8-NP-4133-25-04 – Acopio punto G – Fase 8 Sur Pala 10' en fotos UCS/LA (p9, p53–p56) | entre 406 y 914 | Macro-granulometría M-001 mármol (p52): 100 % pasa 36"; 95.1 % pasa 16"; 68.6 % pasa 6"; 29.5 % pasa 1"; 11.95 % pasa #4; 4.07 % pasa #200; Cu 113.1, Cc 7.0 (informe, mat. <3"); GP-GM; humedad 4.2 %. Calculado aquí: D10≈2.6 mm, D50≈66 mm, D80≈193 mm | no informada (sin ensayo de densidad in situ). La 'densidad especificada' de 2.1 t/m³ se describe como ≈97 % del Proctor estándar ESTIMADO por correlación (Dorador et al. 2018), no medido (p31–p32) | material <1"; densidad corregida (Dorador 2018) | 25.4 | 241.0 | 202.0 | 9.5 | Sin tabla: solo curva 'INICIAL 0.15m' (Fig. 3 p6 hornfels; Fig. 4 p7 mármol, idénticas). Leída de la figura: 100 % pasa 25.4 mm, ≈72 % 9.5 mm, ≈51 % 4.76 mm, ≈32 % 2 mm, ≈9 % 0.15 mm; D10≈0.19, D30≈1.7, D50≈4.6, D60≈6.4 mm; Cu≈34 | Densidad menor, ≈92 % Proctor estándar estimado (Tabla 4: Probeta 4, 1.8 t/m³; el texto p33 invierte la numeración 3/4) | 18.21 (ρd 1856 kg/m³) | 1.20 | 2.70 | 'Assumed' (p359) | 0.455 | final S 100 % (p359) | no aplica | hasta 4799–4800 kPa con descarga-recarga; 'Advanced to 15 kPa due to swelling' (p358) | ρd final 2213 kg/m³; e 0.220 | no aplica | no aplica | 15.63 a 4799 kPa (15.67 a 4800 tras recarga) | no aplica | no aplica | sí (p359; 26 filas comprobadas) |  | Bg 21 (Tabla 7); no verificable | (1) Golder 2021a, ASTM D7012 C: M-001: 45.6 y 42.9 MPa (prom. 44.3); M-002: 42.6 y 40.5 MPa (prom. 41.5); núcleos 68.5–69 mm (p54, p56); Tabla 2 (p8): 44 y 42 MPa. (2) IDIEM 1.555.677-D, 3 núcleos 54 mm de 'REG 41061' (= lote de mármol del edómetro IDIEM 2021): 96.6, 66.9 y 103.5 MPa (D50); ρd roca 2.74–2.75 g/cm³; falla por matriz (Tipo A) (p78, p80, p82) | no informado | 55.8 (M-001) y 45.2 (M-002), ASTM C535 gradación 2 (p53, p55). El texto (p38) dice 'entre 45 % y 50 %': el 55.8 % lo contradice | no informado | no informado | 31–36;41;358–359 |  | Edómetro Ø0.24 m (Golder 'Test 1', ASTM D2435 Método B) | 1 | 0.455 | Gs 2.75 → 0.482 | sí | El edómetro de 2.3 t/m³ (Tabla 4 Probeta 3) no tiene hoja; Bg '-' en Tabla 7. Texto (p31) cita 17 % de εv para la probeta suelta; la hoja da 15.63 %.
W2022¦MN-edo-1.0m-2011 | W2022 | MN-edo-1.0m-2011 | Mármol | mármol negro |  | Enrocado | textual | 0 | 1.0 m | 1 | Edómetro |  |  | 177.8 | 39.48 | 34.4 | 4.9 | 2.7 | 0.3101556 | 97.3 | 2022_WSP_Pruebas de enrocado 3B a Gran Escala Hornfels para Deformacion.pdf | Golder 2012 (Fase 5, polígono 12022607, cota 4478) | C (Golder 2012 p1) | 558.8 | ver Golder 2012 | no informada | truncado a 178 mm (Golder 2012 p2) | 177.8 | 949.7 | 900 | 5.3 |  | 3 capas de 0.3 m, pisón vibratorio, 2.1 t/m³ (Golder 2012 p13) | 20.60 | 0.088 | 2.70 | 'Peso específico integral 2,700' (p295) = supuesto (Golder 2012 p13) | 0.286 (confección); 0.284 a 0.18 kg/cm² (hoja) | inundada a 0.18 kg/cm² | no aplica | hasta 60 kg/cm² (5884 kPa) | ρd 2.309 g/cm³ (22.65 kN/m³) a 60 kg/cm²; e 0.170 | no aplica | no aplica | 9.03 | no aplica | no aplica | sí (p295 = Golder 2012 p72; 38 filas comprobadas) |  | Marsal; Tabla 7: 14 (correcto; Golder 2012 da 28.8 = 2×Bg) | Informe 379 (Golder 2011), 8 probetas M1-1…M4-2, Ø 45–45.5 mm, L/D 2.0: 540, 1110, 1080, 1310, 560, 620, 1380, 1340 kg/cm² (= 53–135 MPa; prom. 97.3 MPa) (Golder 2012 Tabla 1 p3). WSP 2022 Tabla 2 (p8) recalcula de la carga: 53, 108, 106, 129, 54, 61, 136, 132 MPa (mismos ensayos; diferencia solo de redondeo). Norma no indicada; Informe 379 no incluido | no informado | 44 y 41 (2 muestras; Informe 379; Golder 2012 p17). WSP p38 lo resume como 43 %. Norma no indicada | no informado | no informado | 41;67;295 |  | Edómetro IDIEM 708.397-A — DUPLICADO de Golder 2012 | 1 | 0.284 | — | sí | La Tabla 7 (p41) asigna 6800 kPa como esfuerzo máximo, pero la hoja llega a 60 kg/cm² (5884 kPa).
W2022¦MN-edo-1.0m-2021 | W2022 | MN-edo-1.0m-2021 | Mármol | mármol negro |  | Enrocado | textual | 0 | 1.0 m | 1 | Edómetro |  |  | 177.8 | 23.4 |  | 10.9 | 2.6 | 0.3118038 |  | 2022_WSP_Pruebas de enrocado 3B a Gran Escala Hornfels para Deformacion.pdf | Tajo Mina, Fase 8 Sur (Pala 10, rótulo de foto), polígono 8-NP-4133-25-04, Acopio punto G; muestreado 23–24/11/2020 por A. Tabata / M. Vilela (p52–p56); texto: Acopio Punto G (p8). Lote IDIEM 'MARMOL (REG 41061)' / 'MARMOL NEGRO': recibido 12/04/2021, muestreo '----' (p59, p322). 7 t a IDIEM (<7"), 200 kg a Golder y USC (<1") | C: rótulo 'MATERIAL TIPO C – MARMOL NEGRO (MN) – polígono 8-NP-4133-25-04 – Acopio punto G – Fase 8 Sur Pala 10' en fotos UCS/LA (p9, p53–p56) | entre 406 y 914 | Macro-granulometría M-001 mármol (p52): 100 % pasa 36"; 95.1 % pasa 16"; 68.6 % pasa 6"; 29.5 % pasa 1"; 11.95 % pasa #4; 4.07 % pasa #200; Cu 113.1, Cc 7.0 (informe, mat. <3"); GP-GM; humedad 4.2 %. Calculado aquí: D10≈2.6 mm, D50≈66 mm, D80≈193 mm | no informada (sin ensayo de densidad in situ). La 'densidad especificada' de 2.1 t/m³ se describe como ≈97 % del Proctor estándar ESTIMADO por correlación (Dorador et al. 2018), no medido (p31–p32) | no declarado | 177.8 | 1000 | 700 | 5.6 | IDIEM inicial (p61): D10 < 0.074 (10.9 % pasa #200); D30 7.68, D50 23.5, D60 33.6 mm (recalculados); grava 75.8, arena 13.3, finos 10.9 %. Post: 25.7 % finos | Capas de 0.3 m con pisón vibratorio a 2.1 t/m³ (p32); remoldeada, método B (p324) | 20.60 | 1.50 | 2.60 | 'estimado' por IDIEM (p324 nota 3); incompatible con ρd 2.74–2.75 de núcleos REG 41061 del mismo lote | 0.238 | inundada; '(*) lectura después de saturar' | no aplica | hasta 70 kg/cm² (6865 kPa) con descarga-recarga a 60 kg/cm² | e final 0.163 (p324) | no aplica | no aplica | 6.386 a 70 kg/cm²; 6.071 tras descarga | no aplica | no aplica | sí (p324; 69 filas comprobadas contra WSP_2022_edometro.csv) |  | Marsal (1967): suma de diferencias positivas de % retenido por fracción, antes y después; tamices 7" a #200 (18 tamices) + fondo. Tabla 7 da 45; con p61 (inicial y post del MISMO ensayo) resulta 37.8. El 45 se reproduce (45.6) comparando con la inicial de 2011: error probable | (1) Golder 2021a, ASTM D7012 C: M-001: 45.6 y 42.9 MPa (prom. 44.3); M-002: 42.6 y 40.5 MPa (prom. 41.5); núcleos 68.5–69 mm (p54, p56); Tabla 2 (p8): 44 y 42 MPa. (2) IDIEM 1.555.677-D, 3 núcleos 54 mm de 'REG 41061' (= lote de mármol del edómetro IDIEM 2021): 96.6, 66.9 y 103.5 MPa (D50); ρd roca 2.74–2.75 g/cm³; falla por matriz (Tipo A) (p78, p80, p82) | no informado | 55.8 (M-001) y 45.2 (M-002), ASTM C535 gradación 2 (p53, p55). El texto (p38) dice 'entre 45 % y 50 %': el 55.8 % lo contradice | no informado | no informado | 32–37;41;61;78–82;322–324 |  | Edómetro Ø1.0 m (IDIEM 1.555.677-A REV2) con permeabilidad | 1 | 0.238 | Gs 2.70 → 0.286; Gs 2.75 → 0.310 | sí
W2024¦WSP24_C1_CD | W2024 | WSP24_C1_CD | Intrusivo | tonalita (31 de 38 fragmentos de carga puntual, IDIEM-F pp.356-362); incluye fragmentos de caliza (7 de 38) | Nominal (informe): intrusivo 78 % / relave 22 %, aplicado a la fracción < 3/4" (59.7 % de la masa); efectivo en masa seca total: desmonte intrusivo 86.9 %, relave 13.1 % (intrusivo:relave ≈ 6.6:1). Dentro del desmonte, por conteo de 38 fragmentos de carga puntual (no por masa): tonalita 31 (82 %), caliza 7 (18 %) | Mezcla co-disposición (desmonte ROM + relave) | criterio experto: desmonte del tajo recibido con Dmax 10 in, escalado; programa de co-disposición de desmonte de camión |  | 0.6 m | 3 | Triaxial CD carga-descarga | 490.3 | 1961.3 | 101.6 | 12 | 148 | 7.1 | 2.93 | 0.415 | 95.2 | 2024_WSP_Ensayos gran escala mezcla co-disposicion.pdf | Desmonte "Desmonte de Mina (Intrusivo)", 46 191 kg en 5 maxisacos, y relave 10 630 kg, recibidos por IDIEM el 15-11-2023 (IDIEM-A p.89); calicata y cota "---"; fase, banco o botadero no informados. Ensayos índice WSP Lima sobre muestras distintas: "Tajo Mina" / "Material Intrusivo / Tajo Mina", códigos CD-EGS-001, CD-ECU-001, CD-ERD-001, muestreo Antamina 10-02-2024 a 07-03-2024 (pp.45-82) | no indicada (el informe solo dice "desmonte tipo intrusivo" / "Desmonte de Mina (Intrusivo)", p.8 y p.89) | no informado (Dmax de la muestra recibida 254 mm = 10", IDIEM-A p.93) | no informada para terreno; muestra recibida (IDIEM-A p.93): Dmax 10", 96,2 % pasa 4", 57,4 % pasa 3/4", 25,7 % pasa N°4, 6,6 % pasa N°200; 6,8 % retenido en 3" | no informado | truncado (scalping) en 4" definido por el cliente; "se trabaja el material integral bajo 3/4"" (IDIEM p.108/142/231/267) | 101.6 | 600 | 1200 | 5.91 | igual a C1_MON | capas en molde rígido con geomembrana de caucho y geotextil; peso y espesor controlados por capa; vacío y montaje con grúa (p.16-17, IDIEM p.108); número de capas y energía no informados; ρd objetivo definida por el cliente (2.07 g/cm³, Tabla 9 p.15); criterio (% Proctor, Dr) no informado; Dr implícita con ρdmín/ρdmáx de Tabla 8 (material < 3", no < 4"): C1 58 %, C2 51 %, C3 61 %, C4 50 % (no del informe) | 20.31 | 3 | 2.93 | Gs global ponderado del informe (Tabla 5 p.12; hojas IDIEM: "ponderado proporcionado por el cliente"): Gs aparente > N°4 = 2.87 (WSP Lima, ASTM C127, otra muestra) y Gs < N°4 = 3.07 (IDIEM p.271/339, ASTM D854) | 0.415 | CO2 + agua hasta flujo constante; B > 0,95 en todas (p.17) | 98.1 | isotrópica, incrementos continuos hasta σ′3c = 490/980/1960 kPa (5/10/20 kgf/cm²); fin al estabilizar εv; duración no informada; ΔV drenado 8200/11800/21300 cm³ | 20.80 / 20.99 / 21.68 (2.12/2.14/2.21 g/cm³, p.341); e_c = 0.382 / 0.369 / 0.326 | drenado, carga-descarga (ciclos a εa 2, 5 y 8 %, Tabla 10 p.18) | no informado ("--" en hojas; corte a carga controlada) | 19.99 / 20.55 / 20.79 | máximo φ′ (pico) por probeta, Fig. 13 p.27; no ajusta envolventes | sí (máximo de q) | sí, εa-εv-p-q en kgf/cm² (pp.283-326) |  | Marsal (1967): suma de diferencias positivas de % retenido inicial vs post (p.35); inicial = curva teórica de montaje (Gráfico 1); post: probeta secada, tamizado total hasta 1 1/2", cuarteo de 200 kg hasta N°4 y 4×2 kg lavados (IDIEM p.109); tamices 4", 3", 2", 1 1/2", 1", 3/4", 3/8", N°4, N°10, N°20, N°40, N°60, N°140, N°200 | [13 empty] | Codisposal 1: intrusivo + relave, nominal 3.5:1 (78/22) aplicado a la fracción < 3/4"; relave efectivo 13,1 % de la masa seca total | UCS 61,1–143,1 MPa, media 95,2 MPa (7 probetas ~49×107 mm, ASTM D7012 Método C, WSP Lima, Tabla 6 p.12 y pp.61-74; el texto dice mínimo 64,0 por error); Is50 por hoja 5,48 / 4,36 / 4,11 / 6,16 MPa (IDIEM 1.914.482-G, ASTM D5731, Tabla 6 p.364, promedios con fragmentos no válidos; solo válidos 5,49 / 4,90 / 3,27 / 6,12); Los Ángeles 21,2–39,9 %, media 30,4 % (8 muestras, ASTM C535 gradación 1 según fichas pp.75-82; el texto p.13 dice C131); durabilidad no informada; absorción 0,8–1,6 %, media 1,08 % (ASTM C127, Tabla 3 p.11)
W2024¦WSP24_C1_MON | W2024 | WSP24_C1_MON | Intrusivo | tonalita (31 de 38 fragmentos de carga puntual, IDIEM-F pp.356-362); incluye fragmentos de caliza (7 de 38) | Nominal (informe): intrusivo 78 % / relave 22 %, aplicado a la fracción < 3/4" (59.7 % de la masa); efectivo en masa seca total: desmonte intrusivo 86.9 %, relave 13.1 % (intrusivo:relave ≈ 6.6:1). Dentro del desmonte, por conteo de 38 fragmentos de carga puntual (no por masa): tonalita 31 (82 %), caliza 7 (18 %) | Mezcla co-disposición (desmonte ROM + relave) | criterio experto: desmonte del tajo recibido con Dmax 10 in, escalado; programa de co-disposición de desmonte de camión |  | 0.6 m | 3 | Triaxial CD | 490.3 | 1961.3 | 101.6 | 12 | 148 | 7.1 | 2.93 | 0.415 | 95.2 | 2024_WSP_Ensayos gran escala mezcla co-disposicion.pdf | Desmonte "Desmonte de Mina (Intrusivo)", 46 191 kg en 5 maxisacos, y relave 10 630 kg, recibidos por IDIEM el 15-11-2023 (IDIEM-A p.89); calicata y cota "---"; fase, banco o botadero no informados. Ensayos índice WSP Lima sobre muestras distintas: "Tajo Mina" / "Material Intrusivo / Tajo Mina", códigos CD-EGS-001, CD-ECU-001, CD-ERD-001, muestreo Antamina 10-02-2024 a 07-03-2024 (pp.45-82) | no indicada (el informe solo dice "desmonte tipo intrusivo" / "Desmonte de Mina (Intrusivo)", p.8 y p.89) | no informado (Dmax de la muestra recibida 254 mm = 10", IDIEM-A p.93) | no informada para terreno; muestra recibida (IDIEM-A p.93): Dmax 10", 96,2 % pasa 4", 57,4 % pasa 3/4", 25,7 % pasa N°4, 6,6 % pasa N°200; 6,8 % retenido en 3" | no informado | truncado (scalping) en 4" definido por el cliente; "se trabaja el material integral bajo 3/4"" (IDIEM p.108/142/231/267) | 101.6 | 600 | 1200 | 5.91 | D10 0,13; D30 2,1; D50 12,0; D60 19,2 mm; Cu 148; Cc 1,8; finos 7,1 %; pasa N°4 34,0 % (digitalizado del Gráfico 1 p.268; recalculado exacto con desmonte p.93 + relave p.355: D30 2,15; Cc 1,87; finos 7,0 %) | capas en molde rígido con geomembrana de caucho y geotextil; peso y espesor controlados por capa; vacío y montaje con grúa (p.16-17, IDIEM p.108); número de capas y energía no informados; ρd objetivo definida por el cliente (2.07 g/cm³, Tabla 9 p.15); criterio (% Proctor, Dr) no informado; Dr implícita con ρdmín/ρdmáx de Tabla 8 (material < 3", no < 4"): C1 58 %, C2 51 %, C3 61 %, C4 50 % (no del informe) | 20.31 | 3 | 2.93 | Gs global ponderado del informe (Tabla 5 p.12; hojas IDIEM: "ponderado proporcionado por el cliente"): Gs aparente > N°4 = 2.87 (WSP Lima, ASTM C127, otra muestra) y Gs < N°4 = 3.07 (IDIEM p.271/339, ASTM D854) | 0.415 | CO2 + agua hasta flujo constante; B > 0,95 en todas (p.17) | 98.1 | isotrópica, incrementos continuos hasta σ′3c = 490/980/1960 kPa (5/10/20 kgf/cm²); fin al estabilizar εv; duración no informada; ΔV drenado 10700/19000/32200 cm³ | 20.99 / 21.48 / 22.37 (2.14/2.19/2.28 g/cm³, p.339); e_c = 0.369 / 0.338 / 0.285 | drenado, monótona | no informado ("--" en hojas; corte a carga controlada) | 19.94 / 20.55 / 20.85 | máximo φ′ (pico) por probeta, Fig. 13 p.27; no ajusta envolventes | sí (máximo de q) | sí, εa-εv-p-q en kgf/cm² (pp.274-281) |  | Marsal (1967): suma de diferencias positivas de % retenido inicial vs post (p.35); inicial = curva teórica de montaje (Gráfico 1); post: probeta secada, tamizado total hasta 1 1/2", cuarteo de 200 kg hasta N°4 y 4×2 kg lavados (IDIEM p.109); tamices 4", 3", 2", 1 1/2", 1", 3/4", 3/8", N°4, N°10, N°20, N°40, N°60, N°140, N°200 | [13 empty] | Codisposal 1: intrusivo + relave, nominal 3.5:1 (78/22) aplicado a la fracción < 3/4"; relave efectivo 13,1 % de la masa seca total | UCS 61,1–143,1 MPa, media 95,2 MPa (7 probetas ~49×107 mm, ASTM D7012 Método C, WSP Lima, Tabla 6 p.12 y pp.61-74; el texto dice mínimo 64,0 por error); Is50 por hoja 5,48 / 4,36 / 4,11 / 6,16 MPa (IDIEM 1.914.482-G, ASTM D5731, Tabla 6 p.364, promedios con fragmentos no válidos; solo válidos 5,49 / 4,90 / 3,27 / 6,12); Los Ángeles 21,2–39,9 %, media 30,4 % (8 muestras, ASTM C535 gradación 1 según fichas pp.75-82; el texto p.13 dice C131); durabilidad no informada; absorción 0,8–1,6 %, media 1,08 % (ASTM C127, Tabla 3 p.11)
W2024¦WSP24_C2_CD | W2024 | WSP24_C2_CD | Intrusivo | tonalita (31 de 38 fragmentos de carga puntual, IDIEM-F pp.356-362); incluye fragmentos de caliza (7 de 38) | Nominal (informe): intrusivo 82 % / relave 18 %, aplicado a la fracción < 3/4" (59.7 % de la masa); efectivo en masa seca total: desmonte intrusivo 89.3 %, relave 10.7 % (intrusivo:relave ≈ 8.3:1). Dentro del desmonte, por conteo de 38 fragmentos de carga puntual (no por masa): tonalita 31 (82 %), caliza 7 (18 %) | Mezcla co-disposición (desmonte ROM + relave) | criterio experto: desmonte del tajo recibido con Dmax 10 in, escalado; programa de co-disposición de desmonte de camión |  | 0.6 m | 3 | Triaxial CD carga-descarga | 490.3 | 1961.3 | 101.6 | 12.2 | 141 | 7.1 | 2.9 | 0.429 | 95.2 | 2024_WSP_Ensayos gran escala mezcla co-disposicion.pdf | Desmonte "Desmonte de Mina (Intrusivo)", 46 191 kg en 5 maxisacos, y relave 10 630 kg, recibidos por IDIEM el 15-11-2023 (IDIEM-A p.89); calicata y cota "---"; fase, banco o botadero no informados. Ensayos índice WSP Lima sobre muestras distintas: "Tajo Mina" / "Material Intrusivo / Tajo Mina", códigos CD-EGS-001, CD-ECU-001, CD-ERD-001, muestreo Antamina 10-02-2024 a 07-03-2024 (pp.45-82) | no indicada (el informe solo dice "desmonte tipo intrusivo" / "Desmonte de Mina (Intrusivo)", p.8 y p.89) | no informado (Dmax de la muestra recibida 254 mm = 10", IDIEM-A p.93) | no informada para terreno; muestra recibida (IDIEM-A p.93): Dmax 10", 96,2 % pasa 4", 57,4 % pasa 3/4", 25,7 % pasa N°4, 6,6 % pasa N°200; 6,8 % retenido en 3" | no informado | truncado (scalping) en 4" definido por el cliente; "se trabaja el material integral bajo 3/4"" (IDIEM p.108/142/231/267) | 101.6 | 600 | 1200 | 5.91 | igual a C2_MON | capas en molde rígido con geomembrana de caucho y geotextil; peso y espesor controlados por capa; vacío y montaje con grúa (p.16-17, IDIEM p.108); número de capas y energía no informados; ρd objetivo definida por el cliente (2.03 g/cm³, Tabla 9 p.15); criterio (% Proctor, Dr) no informado; Dr implícita con ρdmín/ρdmáx de Tabla 8 (material < 3", no < 4"): C1 58 %, C2 51 %, C3 61 %, C4 50 % (no del informe) | 19.91 | 3 | 2.9 | Gs global ponderado del informe (Tabla 5 p.12; hojas IDIEM: "ponderado proporcionado por el cliente"): Gs aparente > N°4 = 2.87 (WSP Lima, ASTM C127, otra muestra) y Gs < N°4 = 2.97 (solo WSP Tabla 5 p.12, ASTM D854) | 0.429 | CO2 + agua hasta flujo constante; B > 0,95 en todas (p.17) | 98.1 | isotrópica, incrementos continuos hasta σ′3c = 490/980/1960 kPa (5/10/20 kgf/cm²); fin al estabilizar εv; duración no informada; ΔV drenado 9100/17400/26900 cm³ | 20.50 / 20.99 / 21.58 (2.09/2.14/2.2 g/cm³, p.219); e_c = 0.388 / 0.355 / 0.318 | drenado, carga-descarga (ciclos a εa 2, 5 y 8 %, Tabla 10 p.18) | no informado ("--" en hojas; corte a carga controlada) | 19.45 / 20.17 / 20.15 | máximo φ′ (pico) por probeta, Fig. 13 p.27; no ajusta envolventes | sí (máximo de q) | sí, εa-εv-p-q en kgf/cm² (pp.157-204) |  | Marsal (1967): suma de diferencias positivas de % retenido inicial vs post (p.35); inicial = curva teórica de montaje (Gráfico 1); post: probeta secada, tamizado total hasta 1 1/2", cuarteo de 200 kg hasta N°4 y 4×2 kg lavados (IDIEM p.109); tamices 4", 3", 2", 1 1/2", 1", 3/4", 3/8", N°4, N°10, N°20, N°40, N°60, N°140, N°200 | [13 empty] | Codisposal 2: nominal 4.5:1 (82/18) aplicado a la fracción < 3/4"; relave efectivo 10,7 % de la masa seca total | UCS 61,1–143,1 MPa, media 95,2 MPa (7 probetas ~49×107 mm, ASTM D7012 Método C, WSP Lima, Tabla 6 p.12 y pp.61-74; el texto dice mínimo 64,0 por error); Is50 por hoja 5,48 / 4,36 / 4,11 / 6,16 MPa (IDIEM 1.914.482-G, ASTM D5731, Tabla 6 p.364, promedios con fragmentos no válidos; solo válidos 5,49 / 4,90 / 3,27 / 6,12); Los Ángeles 21,2–39,9 %, media 30,4 % (8 muestras, ASTM C535 gradación 1 según fichas pp.75-82; el texto p.13 dice C131); durabilidad no informada; absorción 0,8–1,6 %, media 1,08 % (ASTM C127, Tabla 3 p.11)
W2024¦WSP24_C2_MON | W2024 | WSP24_C2_MON | Intrusivo | tonalita (31 de 38 fragmentos de carga puntual, IDIEM-F pp.356-362); incluye fragmentos de caliza (7 de 38) | Nominal (informe): intrusivo 82 % / relave 18 %, aplicado a la fracción < 3/4" (59.7 % de la masa); efectivo en masa seca total: desmonte intrusivo 89.3 %, relave 10.7 % (intrusivo:relave ≈ 8.3:1). Dentro del desmonte, por conteo de 38 fragmentos de carga puntual (no por masa): tonalita 31 (82 %), caliza 7 (18 %) | Mezcla co-disposición (desmonte ROM + relave) | criterio experto: desmonte del tajo recibido con Dmax 10 in, escalado; programa de co-disposición de desmonte de camión |  | 0.6 m | 3 | Triaxial CD | 490.3 | 1961.3 | 101.6 | 12.2 | 141 | 7.1 | 2.9 | 0.429 | 95.2 | 2024_WSP_Ensayos gran escala mezcla co-disposicion.pdf | Desmonte "Desmonte de Mina (Intrusivo)", 46 191 kg en 5 maxisacos, y relave 10 630 kg, recibidos por IDIEM el 15-11-2023 (IDIEM-A p.89); calicata y cota "---"; fase, banco o botadero no informados. Ensayos índice WSP Lima sobre muestras distintas: "Tajo Mina" / "Material Intrusivo / Tajo Mina", códigos CD-EGS-001, CD-ECU-001, CD-ERD-001, muestreo Antamina 10-02-2024 a 07-03-2024 (pp.45-82) | no indicada (el informe solo dice "desmonte tipo intrusivo" / "Desmonte de Mina (Intrusivo)", p.8 y p.89) | no informado (Dmax de la muestra recibida 254 mm = 10", IDIEM-A p.93) | no informada para terreno; muestra recibida (IDIEM-A p.93): Dmax 10", 96,2 % pasa 4", 57,4 % pasa 3/4", 25,7 % pasa N°4, 6,6 % pasa N°200; 6,8 % retenido en 3" | no informado | truncado (scalping) en 4" definido por el cliente; "se trabaja el material integral bajo 3/4"" (IDIEM p.108/142/231/267) | 101.6 | 600 | 1200 | 5.91 | D10 0,135; D30 2,8; D50 12,2; D60 19,0 mm; Cu 141; Cc 3,1; finos 7,1 %; pasa N°4 32,8 % (digitalizado Gráfico 1 p.143; recalculado exacto: D30 2,88; Cc 3,2; finos 7,0 %) | capas en molde rígido con geomembrana de caucho y geotextil; peso y espesor controlados por capa; vacío y montaje con grúa (p.16-17, IDIEM p.108); número de capas y energía no informados; ρd objetivo definida por el cliente (2.03 g/cm³, Tabla 9 p.15); criterio (% Proctor, Dr) no informado; Dr implícita con ρdmín/ρdmáx de Tabla 8 (material < 3", no < 4"): C1 58 %, C2 51 %, C3 61 %, C4 50 % (no del informe) | 19.91 | 3 | 2.9 | Gs global ponderado del informe (Tabla 5 p.12; hojas IDIEM: "ponderado proporcionado por el cliente"): Gs aparente > N°4 = 2.87 (WSP Lima, ASTM C127, otra muestra) y Gs < N°4 = 2.97 (solo WSP Tabla 5 p.12, ASTM D854) | 0.429 | CO2 + agua hasta flujo constante; B > 0,95 en todas (p.17) | 98.1 | isotrópica, incrementos continuos hasta σ′3c = 490/980/1960 kPa (5/10/20 kgf/cm²); fin al estabilizar εv; duración no informada; ΔV drenado 8500/16000/22600 cm³ | 20.40 / 20.90 / 21.29 (2.08/2.13/2.17 g/cm³, p.217); e_c = 0.394 / 0.362 / 0.336 | drenado, monótona | no informado ("--" en hojas; corte a carga controlada) | 19.94 / 20.29 / 20.6 | máximo φ′ (pico) por probeta, Fig. 13 p.27; no ajusta envolventes | sí (máximo de q) | sí, εa-εv-p-q en kgf/cm² (pp.148-155) |  | Marsal (1967): suma de diferencias positivas de % retenido inicial vs post (p.35); inicial = curva teórica de montaje (Gráfico 1); post: probeta secada, tamizado total hasta 1 1/2", cuarteo de 200 kg hasta N°4 y 4×2 kg lavados (IDIEM p.109); tamices 4", 3", 2", 1 1/2", 1", 3/4", 3/8", N°4, N°10, N°20, N°40, N°60, N°140, N°200 | [13 empty] | Codisposal 2: nominal 4.5:1 (82/18) aplicado a la fracción < 3/4"; relave efectivo 10,7 % de la masa seca total | UCS 61,1–143,1 MPa, media 95,2 MPa (7 probetas ~49×107 mm, ASTM D7012 Método C, WSP Lima, Tabla 6 p.12 y pp.61-74; el texto dice mínimo 64,0 por error); Is50 por hoja 5,48 / 4,36 / 4,11 / 6,16 MPa (IDIEM 1.914.482-G, ASTM D5731, Tabla 6 p.364, promedios con fragmentos no válidos; solo válidos 5,49 / 4,90 / 3,27 / 6,12); Los Ángeles 21,2–39,9 %, media 30,4 % (8 muestras, ASTM C535 gradación 1 según fichas pp.75-82; el texto p.13 dice C131); durabilidad no informada; absorción 0,8–1,6 %, media 1,08 % (ASTM C127, Tabla 3 p.11)
W2024¦WSP24_C3_MON | W2024 | WSP24_C3_MON | Intrusivo | tonalita (31 de 38 fragmentos de carga puntual, IDIEM-F pp.356-362); incluye fragmentos de caliza (7 de 38) | Nominal (informe): intrusivo 85 % / relave 15 %, aplicado a la fracción < 3/4" (59.7 % de la masa); efectivo en masa seca total: desmonte intrusivo 91.0 %, relave 9.0 % (intrusivo:relave ≈ 10.2:1). Dentro del desmonte, por conteo de 38 fragmentos de carga puntual (no por masa): tonalita 31 (82 %), caliza 7 (18 %) | Mezcla co-disposición (desmonte ROM + relave) | criterio experto: desmonte del tajo recibido con Dmax 10 in, escalado; programa de co-disposición de desmonte de camión |  | 0.6 m | 3 | Triaxial CD | 490.3 | 1961.3 | 101.6 | 12.4 | 137 | 7.1 | 2.89 | 0.41 | 95.2 | 2024_WSP_Ensayos gran escala mezcla co-disposicion.pdf | Desmonte "Desmonte de Mina (Intrusivo)", 46 191 kg en 5 maxisacos, y relave 10 630 kg, recibidos por IDIEM el 15-11-2023 (IDIEM-A p.89); calicata y cota "---"; fase, banco o botadero no informados. Ensayos índice WSP Lima sobre muestras distintas: "Tajo Mina" / "Material Intrusivo / Tajo Mina", códigos CD-EGS-001, CD-ECU-001, CD-ERD-001, muestreo Antamina 10-02-2024 a 07-03-2024 (pp.45-82) | no indicada (el informe solo dice "desmonte tipo intrusivo" / "Desmonte de Mina (Intrusivo)", p.8 y p.89) | no informado (Dmax de la muestra recibida 254 mm = 10", IDIEM-A p.93) | no informada para terreno; muestra recibida (IDIEM-A p.93): Dmax 10", 96,2 % pasa 4", 57,4 % pasa 3/4", 25,7 % pasa N°4, 6,6 % pasa N°200; 6,8 % retenido en 3" | no informado | truncado (scalping) en 4" definido por el cliente; "se trabaja el material integral bajo 3/4"" (IDIEM p.108/142/231/267) | 101.6 | 600 | 1200 | 5.91 | D10 0,14; D30 3,4; D50 12,4; D60 19,0 mm; Cu 137; Cc 4,5; finos 7,1 %; pasa N°4 31,8 % (digitalizado Gráfico 1 p.232; recalculado exacto: D30 3,51; Cc 4,6; finos 6,9 %) | capas en molde rígido con geomembrana de caucho y geotextil; peso y espesor controlados por capa; vacío y montaje con grúa (p.16-17, IDIEM p.108); número de capas y energía no informados; ρd objetivo definida por el cliente (2.05 g/cm³, Tabla 9 p.15); criterio (% Proctor, Dr) no informado; Dr implícita con ρdmín/ρdmáx de Tabla 8 (material < 3", no < 4"): C1 58 %, C2 51 %, C3 61 %, C4 50 % (no del informe) | 20.11 | 3 | 2.89 | Gs global ponderado del informe (Tabla 5 p.12; hojas IDIEM: "ponderado proporcionado por el cliente"): Gs aparente > N°4 = 2.87 (WSP Lima, ASTM C127, otra muestra) y Gs < N°4 = 2.94 (solo WSP Tabla 5 p.12, ASTM D854) | 0.41 | CO2 + agua hasta flujo constante; B > 0,95 en todas (p.17) | 98.1 | isotrópica, incrementos continuos hasta σ′3c = 490/980/1960 kPa (5/10/20 kgf/cm²); fin al estabilizar εv; duración no informada; ΔV drenado 9800/14300/27000 cm³ | 20.70 / 20.99 / 21.78 (2.11/2.14/2.22 g/cm³, p.255); e_c = 0.370 / 0.350 / 0.302 | drenado, monótona | no informado ("--" en hojas; corte a carga controlada) | 19.96 / 20.05 / 20.25 | máximo φ′ (pico) por probeta, Fig. 13 p.27; no ajusta envolventes | sí (máximo de q) | sí, εa-εv-p-q en kgf/cm² (pp.236-243) |  | Marsal (1967): suma de diferencias positivas de % retenido inicial vs post (p.35); inicial = curva teórica de montaje (Gráfico 1); post: probeta secada, tamizado total hasta 1 1/2", cuarteo de 200 kg hasta N°4 y 4×2 kg lavados (IDIEM p.109); tamices 4", 3", 2", 1 1/2", 1", 3/4", 3/8", N°4, N°10, N°20, N°40, N°60, N°140, N°200 | [13 empty] | Codisposal 3: nominal 5.5:1 (85/15) aplicado a la fracción < 3/4"; relave efectivo 9,0 % de la masa seca total | UCS 61,1–143,1 MPa, media 95,2 MPa (7 probetas ~49×107 mm, ASTM D7012 Método C, WSP Lima, Tabla 6 p.12 y pp.61-74; el texto dice mínimo 64,0 por error); Is50 por hoja 5,48 / 4,36 / 4,11 / 6,16 MPa (IDIEM 1.914.482-G, ASTM D5731, Tabla 6 p.364, promedios con fragmentos no válidos; solo válidos 5,49 / 4,90 / 3,27 / 6,12); Los Ángeles 21,2–39,9 %, media 30,4 % (8 muestras, ASTM C535 gradación 1 según fichas pp.75-82; el texto p.13 dice C131); durabilidad no informada; absorción 0,8–1,6 %, media 1,08 % (ASTM C127, Tabla 3 p.11)
W2024¦WSP24_C4_MON | W2024 | WSP24_C4_MON | Intrusivo | tonalita (31 de 38 fragmentos de carga puntual, IDIEM-F pp.356-362); incluye fragmentos de caliza (7 de 38) | Intrusivo 100 % (sin relave). Por conteo de 38 fragmentos de carga puntual (no por masa ni petrografía): tonalita 31 (82 %), caliza 7 (18 %) | ROM | criterio experto: desmonte del tajo recibido con Dmax 10 in, escalado; programa de co-disposición de desmonte de camión |  | 0.6 m | 3 | Triaxial CD | 490.3 | 1961.3 | 101.6 | 13.3 | 96 | 6.9 | 2.85 | 0.425 | 95.2 | 2024_WSP_Ensayos gran escala mezcla co-disposicion.pdf | Desmonte "Desmonte de Mina (Intrusivo)", 46 191 kg en 5 maxisacos, y relave 10 630 kg, recibidos por IDIEM el 15-11-2023 (IDIEM-A p.89); calicata y cota "---"; fase, banco o botadero no informados. Ensayos índice WSP Lima sobre muestras distintas: "Tajo Mina" / "Material Intrusivo / Tajo Mina", códigos CD-EGS-001, CD-ECU-001, CD-ERD-001, muestreo Antamina 10-02-2024 a 07-03-2024 (pp.45-82) | no indicada (el informe solo dice "desmonte tipo intrusivo" / "Desmonte de Mina (Intrusivo)", p.8 y p.89) | no informado (Dmax de la muestra recibida 254 mm = 10", IDIEM-A p.93) | no informada para terreno; muestra recibida (IDIEM-A p.93): Dmax 10", 96,2 % pasa 4", 57,4 % pasa 3/4", 25,7 % pasa N°4, 6,6 % pasa N°200; 6,8 % retenido en 3" | no informado | truncado (scalping) en 4" definido por el cliente; "se trabaja el material integral bajo 3/4"" (IDIEM p.108/142/231/267) | 101.6 | 600 | 1200 | 5.91 | D10 0,20; D30 5,59; D50 13,3; D60 19,2 mm; Cu 96; Cc 8,1; finos 6,9 %; pasa N°4 26,7 % (calculado de la tabla p.93 truncada a 4"; verificado) | capas en molde rígido con geomembrana de caucho y geotextil; peso y espesor controlados por capa; vacío y montaje con grúa (p.16-17, IDIEM p.108); número de capas y energía no informados; ρd objetivo definida por el cliente (2.00 g/cm³, Tabla 9 p.15); criterio (% Proctor, Dr) no informado; Dr implícita con ρdmín/ρdmáx de Tabla 8 (material < 3", no < 4"): C1 58 %, C2 51 %, C3 61 %, C4 50 % (no del informe) | 19.62 | 3 | 2.85 | Gs global ponderado del informe (Tabla 5 p.12; hojas IDIEM: "ponderado proporcionado por el cliente"): Gs aparente > N°4 = 2.87 (WSP Lima, ASTM C127, otra muestra) y Gs < N°4 = 2.8 (IDIEM p.110, ASTM D854) | 0.425 | CO2 + agua hasta flujo constante; B > 0,95 en todas (p.17) | 98.1 | isotrópica, incrementos continuos hasta σ′3c = 490/980/1960 kPa (5/10/20 kgf/cm²); fin al estabilizar εv; duración no informada; ΔV drenado 3100/17400/22500 cm³ | 19.82 / 20.70 / 20.99 (2.02/2.11/2.14 g/cm³, p.130); e_c = 0.411 / 0.351 / 0.332 | drenado, monótona | no informado ("--" en hojas; corte a carga controlada) | 20.26 / 20.7 / 20.98 | máximo φ′ (pico) por probeta, Fig. 13 p.27; no ajusta envolventes | sí (máximo de q); C4 a 980 kPa: máximo al final (εa 20,7 %), límite inferior | sí, εa-εv-p-q en kgf/cm² (pp.111-118) |  | Marsal (1967): suma de diferencias positivas de % retenido inicial vs post (p.35); inicial = curva teórica de montaje (Gráfico 1); post: probeta secada, tamizado total hasta 1 1/2", cuarteo de 200 kg hasta N°4 y 4×2 kg lavados (IDIEM p.109); tamices 4", 3", 2", 1 1/2", 1", 3/4", 3/8", N°4, N°10, N°20, N°40, N°60, N°140, N°200 | [13 empty] | Codisposal 4: 100 % desmonte intrusivo, sin relave | UCS 61,1–143,1 MPa, media 95,2 MPa (7 probetas ~49×107 mm, ASTM D7012 Método C, WSP Lima, Tabla 6 p.12 y pp.61-74; el texto dice mínimo 64,0 por error); Is50 por hoja 5,48 / 4,36 / 4,11 / 6,16 MPa (IDIEM 1.914.482-G, ASTM D5731, Tabla 6 p.364, promedios con fragmentos no válidos; solo válidos 5,49 / 4,90 / 3,27 / 6,12); Los Ángeles 21,2–39,9 %, media 30,4 % (8 muestras, ASTM C535 gradación 1 según fichas pp.75-82; el texto p.13 dice C131); durabilidad no informada; absorción 0,8–1,6 %, media 1,08 % (ASTM C127, Tabla 3 p.11)

## ensayos
fuente_id | fuente | anio | autor_informe | laboratorio | set_id | ensayo_id | litologia_informe | litologia | litologia_detalle | litologia_proporcion | alteracion | tipo_material | clase_desmonte | tipo_ensayo | saturado | diametro_mm | altura_mm | Dmax_mm | D10_mm | D30_mm | D50_mm | D60_mm | Cu | Cc | grava_pct | arena_pct | finos_pct | escalamiento | Gs | gamma_d_kNm3 | e0 | e0_origen | Dr_pct | w_pct | UCS_MPa | sigma3_kPa | sigma1_kPa | q_kPa | criterio_falla | phi_sec_deg | eps_axial_falla_pct | eps_vol_falla_pct | u_falla_kPa | p_falla_kPa | q_falla_und_kPa | Su_kPa | Bg_pct | Br | finos_post_pct | sigma_n_kPa | tau_kPa | pagina | verificado_imagen | notas | sigma3c_kPa | sigma3f_kPa | sigma1f_kPa | maxdev_eps_pct | maxdev_sigma3f_kPa | maxdev_sigma1f_kPa | maxdev_q_kPa | maxdev_u_kPa | maxobl_eps_pct | maxobl_sigma3f_kPa | maxobl_sigma1f_kPa | maxobl_q_kPa | maxobl_u_kPa | maxobl_ratio | B_valor | contrapresion_kPa | velocidad_pct_min | gamma_d_post_consol_kNm3 | e_post_consol | S_final_pct | e0_Gs_usado | verificacion_2026 | hoja_maxdev_eps_pct | hoja_maxdev_q_kPa | hoja_maxdev_sigma3f_kPa | hoja_maxdev_sigma1f_kPa | eps_final_pct | q_final_kPa | hay_pico | celda_kPa | Gs_origen | e0_recalculado | estado_max_oblicuidad | rho_d_gcm3 | B | presion_celda_kPa | altura_consol_mm | diametro_consol_mm | rho_d_consol_gcm3 | w_final_pct | ratio_s1s3_falla | q_dev_max_kPa | eps_q_dev_max_pct | u_q_dev_max_kPa | p_q_dev_max_kPa | ratio_s1s3_max | eps_ratio_max_pct | c_ef_serie_kPa | phi_ef_serie_deg | a_ef_serie_kPa | alfa_ef_serie_deg | c_tot_serie_kPa | phi_tot_serie_deg | envolvente_total_criterio | eps_qmax_pct | sigma3f_qmax_kPa | sigma1f_qmax_kPa | u_qmax_kPa | q_qmax_kPa | ratio_qmax | p_mit_qmax_kPa | t_mit_qmax_kPa | eps_oblmax_pct | sigma3f_oblmax_kPa | sigma1f_oblmax_kPa | u_oblmax_kPa | q_oblmax_kPa | ratio_oblmax | p_mit_oblmax_kPa | t_mit_oblmax_kPa | eps_e15_pct | sigma3f_e15_kPa | sigma1f_e15_kPa | u_e15_kPa | q_e15_kPa | ratio_e15 | p_mit_e15_kPa | t_mit_e15_kPa | pico_local_previo | e_post_consolidacion_calc | dV_consolidacion_pct_calc | Sr_post_consol_calc | Gs_implicito_Sr1_calc | velocidad_pct_min_calc | notas_verificacion | caja_mm | tau_66mm_kPa | phi_sec_66mm_deg | tau_residual_kPa | c_pico_serie_kPa | phi_pico_serie_deg | coef_friccion_pico | c_66mm_serie_kPa | phi_66mm_serie_deg | coef_friccion_66mm | altura_final_mm | rho_d_final_gcm3 | Sr_final_calc | tipo_ensayo_std | criterio_falla_std | sigma3f_kPa_std | sigma1f_kPa_std | q_kPa_std | phi_sec_deg_std | sigma_n_falla_kPa | tau_falla_kPa | escala | D_sobre_Dmax | clase_desmonte_std | clase_confianza | relave_pct_masa_total | duplicado_de | excluir_envolvente | calidad | e0_adoptado | e0_nota | Gs_adoptado | Gs_adoptado_origen | id_probeta | id_material
G2010 | 2010_Golder_Caracterizacion ROM IPCC.pdf | 2010 | Golder Associates Perú, Memorando técnico 'Caracterización material de ROM – Proyecto IPCC' (proy. 099-4151017, 25-mar-2010) | Golder Associates Perú – Laboratorio de Mecánica de Suelos (Lima) | G2010-A-MN-2.8in | GL-481-09 Prueba Nº 1 (σ3c=324 kPa) | Mármol Negro | Mármol | mármol negro |  |  | ROM |  | CU | sí | 71.4 | 142.5 | 9.5 | [9 empty] | Truncado: se ensayó la fracción < 3/8" de la matriz; TM de terreno 35" (Fase A, Tabla 2) | 2.763 | 21 | 0.29 | informe |  | 7 | 44.7 | 619 | 2838 | 2219 | Esfuerzo desviador máximo (criterio impreso en la hoja Golder) |  | 8.3 |  | -295 | 1358.7 | 2219 | [6 empty] | 82;84;8;9;49 | sí | Fase A (material original del tajo = ROM). Probeta remoldeada a la densidad de campo δ=2.135 g/cm3 y 7 % de humedad (solicitado por el cliente). Diámetro nominal 2.8". Inicial: S=66.6 %; final (post-consolidación): gd=2.178 g/cm3, e=0.269. Velocidad 0.083 %/min. Hoja da σ1, σ1', σ3, σ3' en la falla; σ3'f=619 kPa. [Convención corregida en la verificación: sigma3_kPa y sigma1_kPa son ahora σ'3 y σ'1 en la falla; σ'3 de consolidación en sigma3c_kPa.] u_falla = Δu en la falla = σ3 − σ'3 impresos (negativo = succión/dilatancia). p_falla = (σ'1+2σ'3)/3 (calculado), q_falla_und = σ'1−σ'3. Gs = D854 de finos (hoja CU y pág. 49). UCS_MPa = compresión simple de laboratorio (promedio de 2, Tabla 2); σc por carga puntual = 32.24 MPa; Los Ángeles 62.1 %; durabilidad (sulfato de magnesio, pérdida corregida) 43.4 %. Envolvente de la hoja Golder (Mohr máximo, pág. 84): total c=871 kPa φ=10°, efectiva c'=259 kPa φ'=31°. En la Tabla 3 (pág. 9) los valores 2.8" de Fase A aparecen ≈100 veces menores (parecen kg/cm2 rotulados kPa). Granulometría de la fracción ensayada no informada (solo granulometría de terreno, ver resumen). Saturación final ≈100 %; el parámetro B no figura en la hoja. SUCS informado por el cliente. VERIFICACIÓN 2026-10-06 (imagen p.82): σ'3c=324; en la falla σ1=2543, σ1'=2838, σ3=324, σ3'=619 kPa (impresos); Δu=-295 kPa; q=σ'1−σ'3=2219 kPa. Tras consolidar: γd=2.178 g/cm3, e=0.269, S=100.0 %. La hoja Golder no tabula la curva (solo gráficos): máxima oblicuidad no informada; el estado de «máximo desviador» es el impreso. Remoldeado a la densidad de campo δ=2.135 gr/cm3 y 7% de humedad, solicitado por el cliente; material <3/8". | 324 | 619 | 2838 | 8.3 | 619 | 2838 | 2219 | -295 | no informado | no informado | no informado | no informado | no informado | no informado | no informado | no informado | 0.083 | 21.37 | 0.269 | 100.0 | 2.763 (D854, «G. Específica Promedio» de la hoja y p.49); e0 recalculado = 0.291 | verificado en imagen; esfuerzos separados (consolidación / falla) | [76 empty] | Triaxial CU | CU: máximo desviador (la fuente no permite máxima oblicuidad) | 619 | 2838 | 2219 | 39.9326 | 1016.327 | 850.7647 | pequeña (<120 mm) | 7.515789 | ROM | dudosa: muestras del acopio de la chancadora secundaria; hojas de Fase A dicen «Material Chancado» | 0 |  |  | A | 0.29 |  | 2.763 | informe o verificación | G2010-000 | G2010¦G2010-A-MN-2.8in
G2010 | 2010_Golder_Caracterizacion ROM IPCC.pdf | 2010 | Golder Associates Perú, Memorando técnico 'Caracterización material de ROM – Proyecto IPCC' (proy. 099-4151017, 25-mar-2010) | Golder Associates Perú – Laboratorio de Mecánica de Suelos (Lima) | G2010-A-MN-2.8in | GL-481-09 Prueba Nº 2 (σ3c=788 kPa) | Mármol Negro | Mármol | mármol negro |  |  | ROM |  | CU | sí | 71.5 | 142.5 | 9.5 | [9 empty] | Truncado: se ensayó la fracción < 3/8" de la matriz; TM de terreno 35" (Fase A, Tabla 2) | 2.763 | 20.93 | 0.295 | informe |  | 7 | 44.7 | 717 | 3111 | 2394 | Esfuerzo desviador máximo (criterio impreso en la hoja Golder) |  | 7.6 |  | 71 | 1515 | 2394 | [6 empty] | 82;84;8;9;49 | sí | Fase A (material original del tajo = ROM). Probeta remoldeada a la densidad de campo δ=2.135 g/cm3 y 7 % de humedad (solicitado por el cliente). Diámetro nominal 2.8". Inicial: S=65.6 %; final (post-consolidación): gd=2.199 g/cm3, e=0.256. Velocidad 0.083 %/min. Hoja da σ1, σ1', σ3, σ3' en la falla; σ3'f=717 kPa. [Convención corregida en la verificación: sigma3_kPa y sigma1_kPa son ahora σ'3 y σ'1 en la falla; σ'3 de consolidación en sigma3c_kPa.] u_falla = Δu en la falla = σ3 − σ'3 impresos (negativo = succión/dilatancia). p_falla = (σ'1+2σ'3)/3 (calculado), q_falla_und = σ'1−σ'3. Gs = D854 de finos (hoja CU y pág. 49). UCS_MPa = compresión simple de laboratorio (promedio de 2, Tabla 2); σc por carga puntual = 32.24 MPa; Los Ángeles 62.1 %; durabilidad (sulfato de magnesio, pérdida corregida) 43.4 %. Envolvente de la hoja Golder (Mohr máximo, pág. 84): total c=871 kPa φ=10°, efectiva c'=259 kPa φ'=31°. En la Tabla 3 (pág. 9) los valores 2.8" de Fase A aparecen ≈100 veces menores (parecen kg/cm2 rotulados kPa). Granulometría de la fracción ensayada no informada (solo granulometría de terreno, ver resumen). Saturación final ≈100 %; el parámetro B no figura en la hoja. SUCS informado por el cliente. VERIFICACIÓN 2026-10-06 (imagen p.82): σ'3c=788; en la falla σ1=3181, σ1'=3111, σ3=788, σ3'=717 kPa (impresos); Δu=71 kPa; q=σ'1−σ'3=2394 kPa. En la hoja σ1−σ3 (totales) = 2393 kPa y σ1'−σ3' = 2394 kPa (diferencia de redondeo de la hoja); se adopta el valor efectivo. Tras consolidar: γd=2.199 g/cm3, e=0.256, S=99.9 %. La hoja Golder no tabula la curva (solo gráficos): máxima oblicuidad no informada; el estado de «máximo desviador» es el impreso. Remoldeado a la densidad de campo δ=2.135 gr/cm3 y 7% de humedad, solicitado por el cliente; material <3/8". | 788 | 717 | 3111 | 7.6 | 717 | 3111 | 2394 | 71 | no informado | no informado | no informado | no informado | no informado | no informado | no informado | no informado | 0.083 | 21.57 | 0.256 | 99.9 | 2.763 (D854, «G. Específica Promedio» de la hoja y p.49); e0 recalculado = 0.295 | verificado en imagen; esfuerzos separados (consolidación / falla) | [76 empty] | Triaxial CU | CU: máximo desviador (la fuente no permite máxima oblicuidad) | 717 | 3111 | 2394 | 38.71095 | 1165.406 | 934.0321 | pequeña (<120 mm) | 7.526316 | ROM | dudosa: muestras del acopio de la chancadora secundaria; hojas de Fase A dicen «Material Chancado» | 0 |  |  | A | 0.295 |  | 2.763 | informe o verificación | G2010-001 | G2010¦G2010-A-MN-2.8in
G2010 | 2010_Golder_Caracterizacion ROM IPCC.pdf | 2010 | Golder Associates Perú, Memorando técnico 'Caracterización material de ROM – Proyecto IPCC' (proy. 099-4151017, 25-mar-2010) | Golder Associates Perú – Laboratorio de Mecánica de Suelos (Lima) | G2010-A-MN-2.8in | GL-481-09 Prueba Nº 3 (σ3c=1570 kPa) | Mármol Negro | Mármol | mármol negro |  |  | ROM |  | CU | sí | 71.4 | 142.5 | 9.5 | [9 empty] | Truncado: se ensayó la fracción < 3/8" de la matriz; TM de terreno 35" (Fase A, Tabla 2) | 2.763 | 21 | 0.29 | informe |  | 7 | 44.7 | 869 | 3606 | 2737 | Esfuerzo desviador máximo (criterio impreso en la hoja Golder) |  | 5.3 |  | 701 | 1781.3 | 2737 | [6 empty] | 82;84;8;9;49 | sí | Fase A (material original del tajo = ROM). Probeta remoldeada a la densidad de campo δ=2.135 g/cm3 y 7 % de humedad (solicitado por el cliente). Diámetro nominal 2.8". Inicial: S=66.6 %; final (post-consolidación): gd=2.219 g/cm3, e=0.245. Velocidad 0.083 %/min. Hoja da σ1, σ1', σ3, σ3' en la falla; σ3'f=869 kPa. [Convención corregida en la verificación: sigma3_kPa y sigma1_kPa son ahora σ'3 y σ'1 en la falla; σ'3 de consolidación en sigma3c_kPa.] u_falla = Δu en la falla = σ3 − σ'3 impresos (negativo = succión/dilatancia). p_falla = (σ'1+2σ'3)/3 (calculado), q_falla_und = σ'1−σ'3. Gs = D854 de finos (hoja CU y pág. 49). UCS_MPa = compresión simple de laboratorio (promedio de 2, Tabla 2); σc por carga puntual = 32.24 MPa; Los Ángeles 62.1 %; durabilidad (sulfato de magnesio, pérdida corregida) 43.4 %. Envolvente de la hoja Golder (Mohr máximo, pág. 84): total c=871 kPa φ=10°, efectiva c'=259 kPa φ'=31°. En la Tabla 3 (pág. 9) los valores 2.8" de Fase A aparecen ≈100 veces menores (parecen kg/cm2 rotulados kPa). Granulometría de la fracción ensayada no informada (solo granulometría de terreno, ver resumen). Saturación final ≈100 %; el parámetro B no figura en la hoja. SUCS informado por el cliente. VERIFICACIÓN 2026-10-06 (imagen p.82): σ'3c=1570; en la falla σ1=4308, σ1'=3606, σ3=1570, σ3'=869 kPa (impresos); Δu=701 kPa; q=σ'1−σ'3=2737 kPa. En la hoja σ1−σ3 (totales) = 2738 kPa y σ1'−σ3' = 2737 kPa (diferencia de redondeo de la hoja); se adopta el valor efectivo. Tras consolidar: γd=2.219 g/cm3, e=0.245, S=100.0 %. La hoja Golder no tabula la curva (solo gráficos): máxima oblicuidad no informada; el estado de «máximo desviador» es el impreso. Remoldeado a la densidad de campo δ=2.135 gr/cm3 y 7% de humedad, solicitado por el cliente; material <3/8". | 1570 | 869 | 3606 | 5.3 | 869 | 3606 | 2737 | 701 | no informado | no informado | no informado | no informado | no informado | no informado | no informado | no informado | 0.083 | 21.77 | 0.245 | 100.0 | 2.763 (D854, «G. Específica Promedio» de la hoja y p.49); e0 recalculado = 0.291 | verificado en imagen; esfuerzos separados (consolidación / falla) | [76 empty] | Triaxial CU | CU: máximo desviador (la fuente no permite máxima oblicuidad) | 869 | 3606 | 2737 | 37.70674 | 1400.498 | 1082.691 | pequeña (<120 mm) | 7.515789 | ROM | dudosa: muestras del acopio de la chancadora secundaria; hojas de Fase A dicen «Material Chancado» | 0 |  |  | A | 0.29 |  | 2.763 | informe o verificación | G2010-002 | G2010¦G2010-A-MN-2.8in
G2010 | 2010_Golder_Caracterizacion ROM IPCC.pdf | 2010 | Golder Associates Perú, Memorando técnico 'Caracterización material de ROM – Proyecto IPCC' (proy. 099-4151017, 25-mar-2010) | Golder Associates Perú – Laboratorio de Mecánica de Suelos (Lima) | G2010-A-HG-2.8in | GL-482-09 Prueba Nº 1 (σ3c=393 kPa) | Hornfels Gris | Hornfels | hornfels gris |  |  | ROM |  | CU | sí | 71.7 | 142.2 | 9.5 | [9 empty] | Truncado: se ensayó la fracción < 3/8" de la matriz; TM de terreno 35" (Fase A, Tabla 2) | 2.791 | 19.88 | 0.377 | informe |  | 6 | 49.2 | 216 | 922 | 706 | Esfuerzo desviador máximo (criterio impreso en la hoja Golder) |  | 1.9 |  | 177 | 451.3 | 706 | [6 empty] | 87;89;8;9;49 | sí | Fase A (material original del tajo = ROM). Probeta remoldeada a la densidad de campo δ=2.026 g/cm3 y 6 % de humedad (solicitado por el cliente). Diámetro nominal 2.8". Inicial: S=44.5 %; final (post-consolidación): gd=2.066 g/cm3, e=0.351. Velocidad 0.083 %/min. Hoja da σ1, σ1', σ3, σ3' en la falla; σ3'f=216 kPa. [Convención corregida en la verificación: sigma3_kPa y sigma1_kPa son ahora σ'3 y σ'1 en la falla; σ'3 de consolidación en sigma3c_kPa.] u_falla = Δu en la falla = σ3 − σ'3 impresos (negativo = succión/dilatancia). p_falla = (σ'1+2σ'3)/3 (calculado), q_falla_und = σ'1−σ'3. Gs = D854 de finos (hoja CU y pág. 49). UCS_MPa = compresión simple de laboratorio (promedio de 2, Tabla 2); σc por carga puntual = 72.99 MPa; Los Ángeles 23.7 %; durabilidad (sulfato de magnesio, pérdida corregida) 0.7 %. Envolvente de la hoja Golder (Mohr máximo, pág. 89): total c=149 kPa φ=15°, efectiva c'=33 kPa φ'=35°. En la Tabla 3 (pág. 9) los valores 2.8" de Fase A aparecen ≈100 veces menores (parecen kg/cm2 rotulados kPa). Granulometría de la fracción ensayada no informada (solo granulometría de terreno, ver resumen). Saturación final ≈100 %; el parámetro B no figura en la hoja. SUCS informado por el cliente. VERIFICACIÓN 2026-10-06 (imagen p.87): σ'3c=393; en la falla σ1=1099, σ1'=922, σ3=393, σ3'=216 kPa (impresos); Δu=177 kPa; q=σ'1−σ'3=706 kPa. Tras consolidar: γd=2.066 g/cm3, e=0.351, S=100.0 %. La hoja Golder no tabula la curva (solo gráficos): máxima oblicuidad no informada; el estado de «máximo desviador» es el impreso. Remoldeado a la densidad de campo δ=2.026 gr/cm3 y 6% de humedad, solicitado por el cliente; material <3/8". | 393 | 216 | 922 | 1.9 | 216 | 922 | 706 | 177 | no informado | no informado | no informado | no informado | no informado | no informado | no informado | no informado | 0.083 | 20.27 | 0.351 | 100.0 | 2.791 (D854, «G. Específica Promedio» de la hoja y p.49); e0 recalculado = 0.377 | verificado en imagen; esfuerzos separados (consolidación / falla) | [76 empty] | Triaxial CU | CU: máximo desviador (la fuente no permite máxima oblicuidad) | 216 | 922 | 706 | 38.34437 | 350.0035 | 276.8565 | pequeña (<120 mm) | 7.547368 | ROM | dudosa: muestras del acopio de la chancadora secundaria; hojas de Fase A dicen «Material Chancado» | 0 |  |  | A | 0.377 |  | 2.791 | informe o verificación | G2010-003 | G2010¦G2010-A-HG-2.8in
G2010 | 2010_Golder_Caracterizacion ROM IPCC.pdf | 2010 | Golder Associates Perú, Memorando técnico 'Caracterización material de ROM – Proyecto IPCC' (proy. 099-4151017, 25-mar-2010) | Golder Associates Perú – Laboratorio de Mecánica de Suelos (Lima) | G2010-A-HG-2.8in | GL-482-09 Prueba Nº 2 (σ3c=786 kPa) | Hornfels Gris | Hornfels | hornfels gris |  |  | ROM |  | CU | sí | 71.7 | 142.2 | 9.5 | [9 empty] | Truncado: se ensayó la fracción < 3/8" de la matriz; TM de terreno 35" (Fase A, Tabla 2) | 2.791 | 19.88 | 0.377 | informe |  | 6 | 49.2 | 303 | 1207 | 904 | Esfuerzo desviador máximo (criterio impreso en la hoja Golder) |  | 1.8 |  | 483 | 604.3 | 904 | [6 empty] | 87;89;8;9;49 | sí | Fase A (material original del tajo = ROM). Probeta remoldeada a la densidad de campo δ=2.026 g/cm3 y 6 % de humedad (solicitado por el cliente). Diámetro nominal 2.8". Inicial: S=44.5 %; final (post-consolidación): gd=2.131 g/cm3, e=0.31. Velocidad 0.083 %/min. Hoja da σ1, σ1', σ3, σ3' en la falla; σ3'f=303 kPa. [Convención corregida en la verificación: sigma3_kPa y sigma1_kPa son ahora σ'3 y σ'1 en la falla; σ'3 de consolidación en sigma3c_kPa.] u_falla = Δu en la falla = σ3 − σ'3 impresos (negativo = succión/dilatancia). p_falla = (σ'1+2σ'3)/3 (calculado), q_falla_und = σ'1−σ'3. Gs = D854 de finos (hoja CU y pág. 49). UCS_MPa = compresión simple de laboratorio (promedio de 2, Tabla 2); σc por carga puntual = 72.99 MPa; Los Ángeles 23.7 %; durabilidad (sulfato de magnesio, pérdida corregida) 0.7 %. Envolvente de la hoja Golder (Mohr máximo, pág. 89): total c=149 kPa φ=15°, efectiva c'=33 kPa φ'=35°. En la Tabla 3 (pág. 9) los valores 2.8" de Fase A aparecen ≈100 veces menores (parecen kg/cm2 rotulados kPa). Granulometría de la fracción ensayada no informada (solo granulometría de terreno, ver resumen). Saturación final ≈100 %; el parámetro B no figura en la hoja. SUCS informado por el cliente. VERIFICACIÓN 2026-10-06 (imagen p.87): σ'3c=786; en la falla σ1=1691, σ1'=1207, σ3=786, σ3'=303 kPa (impresos); Δu=483 kPa; q=σ'1−σ'3=904 kPa. En la hoja σ1−σ3 (totales) = 905 kPa y σ1'−σ3' = 904 kPa (diferencia de redondeo de la hoja); se adopta el valor efectivo. Tras consolidar: γd=2.131 g/cm3, e=0.31, S=100.0 %. La hoja Golder no tabula la curva (solo gráficos): máxima oblicuidad no informada; el estado de «máximo desviador» es el impreso. Remoldeado a la densidad de campo δ=2.026 gr/cm3 y 6% de humedad, solicitado por el cliente; material <3/8". | 786 | 303 | 1207 | 1.8 | 303 | 1207 | 904 | 483 | no informado | no informado | no informado | no informado | no informado | no informado | no informado | no informado | 0.083 | 20.91 | 0.31 | 100.0 | 2.791 (D854, «G. Específica Promedio» de la hoja y p.49); e0 recalculado = 0.377 | verificado en imagen; esfuerzos separados (consolidación / falla) | [76 empty] | Triaxial CU | CU: máximo desviador (la fuente no permite máxima oblicuidad) | 303 | 1207 | 904 | 36.7751 | 484.3987 | 362.0482 | pequeña (<120 mm) | 7.547368 | ROM | dudosa: muestras del acopio de la chancadora secundaria; hojas de Fase A dicen «Material Chancado» | 0 |  |  | A | 0.377 |  | 2.791 | informe o verificación | G2010-004 | G2010¦G2010-A-HG-2.8in
G2010 | 2010_Golder_Caracterizacion ROM IPCC.pdf | 2010 | Golder Associates Perú, Memorando técnico 'Caracterización material de ROM – Proyecto IPCC' (proy. 099-4151017, 25-mar-2010) | Golder Associates Perú – Laboratorio de Mecánica de Suelos (Lima) | G2010-A-HG-2.8in | GL-482-09 Prueba Nº 3 (σ3c=1577 kPa) | Hornfels Gris | Hornfels | hornfels gris |  |  | ROM |  | CU | sí | 71.7 | 142.2 | 9.5 | [9 empty] | Truncado: se ensayó la fracción < 3/8" de la matriz; TM de terreno 35" (Fase A, Tabla 2) | 2.791 | 19.88 | 0.377 | informe |  | 6 | 49.2 | 535 | 2071 | 1536 | Esfuerzo desviador máximo (criterio impreso en la hoja Golder) |  | 2.5 |  | 1042 | 1047 | 1536 | [6 empty] | 87;89;8;9;49 | sí | Fase A (material original del tajo = ROM). Probeta remoldeada a la densidad de campo δ=2.026 g/cm3 y 6 % de humedad (solicitado por el cliente). Diámetro nominal 2.8". Inicial: S=44.5 %; final (post-consolidación): gd=2.157 g/cm3, e=0.294. Velocidad 0.083 %/min. Hoja da σ1, σ1', σ3, σ3' en la falla; σ3'f=535 kPa. [Convención corregida en la verificación: sigma3_kPa y sigma1_kPa son ahora σ'3 y σ'1 en la falla; σ'3 de consolidación en sigma3c_kPa.] u_falla = Δu en la falla = σ3 − σ'3 impresos (negativo = succión/dilatancia). p_falla = (σ'1+2σ'3)/3 (calculado), q_falla_und = σ'1−σ'3. Gs = D854 de finos (hoja CU y pág. 49). UCS_MPa = compresión simple de laboratorio (promedio de 2, Tabla 2); σc por carga puntual = 72.99 MPa; Los Ángeles 23.7 %; durabilidad (sulfato de magnesio, pérdida corregida) 0.7 %. Envolvente de la hoja Golder (Mohr máximo, pág. 89): total c=149 kPa φ=15°, efectiva c'=33 kPa φ'=35°. En la Tabla 3 (pág. 9) los valores 2.8" de Fase A aparecen ≈100 veces menores (parecen kg/cm2 rotulados kPa). Granulometría de la fracción ensayada no informada (solo granulometría de terreno, ver resumen). Saturación final ≈100 %; el parámetro B no figura en la hoja. SUCS informado por el cliente. VERIFICACIÓN 2026-10-06 (imagen p.87): σ'3c=1577; en la falla σ1=3113, σ1'=2071, σ3=1577, σ3'=535 kPa (impresos); Δu=1042 kPa; q=σ'1−σ'3=1536 kPa. Tras consolidar: γd=2.157 g/cm3, e=0.294, S=100.0 %. La hoja Golder no tabula la curva (solo gráficos): máxima oblicuidad no informada; el estado de «máximo desviador» es el impreso. Remoldeado a la densidad de campo δ=2.026 gr/cm3 y 6% de humedad, solicitado por el cliente; material <3/8". | 1577 | 535 | 2071 | 2.5 | 535 | 2071 | 1536 | 1042 | no informado | no informado | no informado | no informado | no informado | no informado | no informado | no informado | 0.083 | 21.16 | 0.294 | 100.0 | 2.791 (D854, «G. Específica Promedio» de la hoja y p.49); e0 recalculado = 0.377 | verificado en imagen; esfuerzos separados (consolidación / falla) | [76 empty] | Triaxial CU | CU: máximo desviador (la fuente no permite máxima oblicuidad) | 535 | 2071 | 1536 | 36.11508 | 850.3338 | 620.4171 | pequeña (<120 mm) | 7.547368 | ROM | dudosa: muestras del acopio de la chancadora secundaria; hojas de Fase A dicen «Material Chancado» | 0 |  |  | A | 0.377 |  | 2.791 | informe o verificación | G2010-005 | G2010¦G2010-A-HG-2.8in
G2010 | 2010_Golder_Caracterizacion ROM IPCC.pdf | 2010 | Golder Associates Perú, Memorando técnico 'Caracterización material de ROM – Proyecto IPCC' (proy. 099-4151017, 25-mar-2010) | Golder Associates Perú – Laboratorio de Mecánica de Suelos (Lima) | G2010-A-INT-2.8in | GL-483-09 Prueba Nº 1 (σ3c=394 kPa) | Intrusivo | Intrusivo |  |  |  | ROM |  | CU | sí | 71.7 | 142.2 | 9.5 | [9 empty] | Truncado: se ensayó la fracción < 3/8" de la matriz; TM de terreno 30" (Fase A, Tabla 2) | 2.674 | 18.29 | 0.434 | informe |  | 9 | 46.8 | 261 | 1130 | 869 | Esfuerzo desviador máximo (criterio impreso en la hoja Golder) |  | 1.6 |  | 133 | 550.7 | 869 | [6 empty] | 92;94;8;9;49 | sí | Fase A (material original del tajo = ROM). Probeta remoldeada a la densidad de campo δ=1.863 g/cm3 y 9 % de humedad (solicitado por el cliente). Diámetro nominal 2.8". Inicial: S=55.4 %; final (post-consolidación): gd=1.911 g/cm3, e=0.4. Velocidad 0.083 %/min. Hoja da σ1, σ1', σ3, σ3' en la falla; σ3'f=261 kPa. [Convención corregida en la verificación: sigma3_kPa y sigma1_kPa son ahora σ'3 y σ'1 en la falla; σ'3 de consolidación en sigma3c_kPa.] u_falla = Δu en la falla = σ3 − σ'3 impresos (negativo = succión/dilatancia). p_falla = (σ'1+2σ'3)/3 (calculado), q_falla_und = σ'1−σ'3. Gs = D854 de finos (hoja CU y pág. 49). UCS_MPa = compresión simple de laboratorio (promedio de 2, Tabla 2); σc por carga puntual = 80.56 MPa; Los Ángeles 49.8 %; durabilidad (sulfato de magnesio, pérdida corregida) 33.4 %. Envolvente de la hoja Golder (Mohr máximo, pág. 94): total c=313 kPa φ=10°, efectiva c'=103 kPa φ'=30°. En la Tabla 3 (pág. 9) los valores 2.8" de Fase A aparecen ≈100 veces menores (parecen kg/cm2 rotulados kPa). Granulometría de la fracción ensayada no informada (solo granulometría de terreno, ver resumen). Saturación final ≈100 %; el parámetro B no figura en la hoja. SUCS informado por el cliente. VERIFICACIÓN 2026-10-06 (imagen p.92): σ'3c=394; en la falla σ1=1264, σ1'=1130, σ3=394, σ3'=261 kPa (impresos); Δu=133 kPa; q=σ'1−σ'3=869 kPa. En la hoja σ1−σ3 (totales) = 870 kPa y σ1'−σ3' = 869 kPa (diferencia de redondeo de la hoja); se adopta el valor efectivo. Tras consolidar: γd=1.911 g/cm3, e=0.4, S=100.0 %. La hoja Golder no tabula la curva (solo gráficos): máxima oblicuidad no informada; el estado de «máximo desviador» es el impreso. Remoldeado a la densidad de campo δ=1.863 gr/cm3 y 9% de humedad, solicitado por el cliente; material <3/8". | 394 | 261 | 1130 | 1.6 | 261 | 1130 | 869 | 133 | no informado | no informado | no informado | no informado | no informado | no informado | no informado | no informado | 0.083 | 18.75 | 0.4 | 100.0 | 2.674 (D854, «G. Específica Promedio» de la hoja y p.49); e0 recalculado = 0.435 | verificado en imagen; esfuerzos separados (consolidación / falla) | [76 empty] | Triaxial CU | CU: máximo desviador (la fuente no permite máxima oblicuidad) | 261 | 1130 | 869 | 38.6624 | 424.0546 | 339.2752 | pequeña (<120 mm) | 7.547368 | ROM | dudosa: muestras del acopio de la chancadora secundaria; hojas de Fase A dicen «Material Chancado» | 0 |  |  | A | 0.434 |  | 2.674 | informe o verificación | G2010-006 | G2010¦G2010-A-INT-2.8in
G2010 | 2010_Golder_Caracterizacion ROM IPCC.pdf | 2010 | Golder Associates Perú, Memorando técnico 'Caracterización material de ROM – Proyecto IPCC' (proy. 099-4151017, 25-mar-2010) | Golder Associates Perú – Laboratorio de Mecánica de Suelos (Lima) | G2010-A-INT-2.8in | GL-483-09 Prueba Nº 2 (σ3c=788 kPa) | Intrusivo | Intrusivo |  |  |  | ROM |  | CU | sí | 71.7 | 142.2 | 9.5 | [9 empty] | Truncado: se ensayó la fracción < 3/8" de la matriz; TM de terreno 30" (Fase A, Tabla 2) | 2.674 | 18.29 | 0.434 | informe |  | 9 | 46.8 | 393 | 1578 | 1185 | Esfuerzo desviador máximo (criterio impreso en la hoja Golder) |  | 1.9 |  | 395 | 788 | 1185 | [6 empty] | 92;94;8;9;49 | sí | Fase A (material original del tajo = ROM). Probeta remoldeada a la densidad de campo δ=1.863 g/cm3 y 9 % de humedad (solicitado por el cliente). Diámetro nominal 2.8". Inicial: S=55.4 %; final (post-consolidación): gd=1.927 g/cm3, e=0.388. Velocidad 0.083 %/min. Hoja da σ1, σ1', σ3, σ3' en la falla; σ3'f=393 kPa. [Convención corregida en la verificación: sigma3_kPa y sigma1_kPa son ahora σ'3 y σ'1 en la falla; σ'3 de consolidación en sigma3c_kPa.] u_falla = Δu en la falla = σ3 − σ'3 impresos (negativo = succión/dilatancia). p_falla = (σ'1+2σ'3)/3 (calculado), q_falla_und = σ'1−σ'3. Gs = D854 de finos (hoja CU y pág. 49). UCS_MPa = compresión simple de laboratorio (promedio de 2, Tabla 2); σc por carga puntual = 80.56 MPa; Los Ángeles 49.8 %; durabilidad (sulfato de magnesio, pérdida corregida) 33.4 %. Envolvente de la hoja Golder (Mohr máximo, pág. 94): total c=313 kPa φ=10°, efectiva c'=103 kPa φ'=30°. En la Tabla 3 (pág. 9) los valores 2.8" de Fase A aparecen ≈100 veces menores (parecen kg/cm2 rotulados kPa). Granulometría de la fracción ensayada no informada (solo granulometría de terreno, ver resumen). Saturación final ≈100 %; el parámetro B no figura en la hoja. SUCS informado por el cliente. VERIFICACIÓN 2026-10-06 (imagen p.92): σ'3c=788; en la falla σ1=1973, σ1'=1578, σ3=788, σ3'=393 kPa (impresos); Δu=395 kPa; q=σ'1−σ'3=1185 kPa. Tras consolidar: γd=1.927 g/cm3, e=0.388, S=99.8 %. La hoja Golder no tabula la curva (solo gráficos): máxima oblicuidad no informada; el estado de «máximo desviador» es el impreso. Remoldeado a la densidad de campo δ=1.863 gr/cm3 y 9% de humedad, solicitado por el cliente; material <3/8". | 788 | 393 | 1578 | 1.9 | 393 | 1578 | 1185 | 395 | no informado | no informado | no informado | no informado | no informado | no informado | no informado | no informado | 0.083 | 18.9 | 0.388 | 99.8 | 2.674 (D854, «G. Específica Promedio» de la hoja y p.49); e0 recalculado = 0.435 | verificado en imagen; esfuerzos separados (consolidación / falla) | [76 empty] | Triaxial CU | CU: máximo desviador (la fuente no permite máxima oblicuidad) | 393 | 1578 | 1185 | 36.95716 | 629.2785 | 473.458 | pequeña (<120 mm) | 7.547368 | ROM | dudosa: muestras del acopio de la chancadora secundaria; hojas de Fase A dicen «Material Chancado» | 0 |  |  | A | 0.434 |  | 2.674 | informe o verificación | G2010-007 | G2010¦G2010-A-INT-2.8in
G2010 | 2010_Golder_Caracterizacion ROM IPCC.pdf | 2010 | Golder Associates Perú, Memorando técnico 'Caracterización material de ROM – Proyecto IPCC' (proy. 099-4151017, 25-mar-2010) | Golder Associates Perú – Laboratorio de Mecánica de Suelos (Lima) | G2010-A-INT-2.8in | GL-483-09 Prueba Nº 3 (σ3c=1570 kPa) | Intrusivo | Intrusivo |  |  |  | ROM |  | CU | sí | 71.7 | 142.2 | 9.5 | [9 empty] | Truncado: se ensayó la fracción < 3/8" de la matriz; TM de terreno 30" (Fase A, Tabla 2) | 2.674 | 18.29 | 0.434 | informe |  | 9 | 46.8 | 528 | 1934 | 1406 | Esfuerzo desviador máximo (criterio impreso en la hoja Golder) |  | 1.7 |  | 1042 | 996.7 | 1406 | [6 empty] | 92;94;8;9;49 | sí | Fase A (material original del tajo = ROM). Probeta remoldeada a la densidad de campo δ=1.863 g/cm3 y 9 % de humedad (solicitado por el cliente). Diámetro nominal 2.8". Inicial: S=55.4 %; final (post-consolidación): gd=1.943 g/cm3, e=0.376. Velocidad 0.083 %/min. Hoja da σ1, σ1', σ3, σ3' en la falla; σ3'f=528 kPa. [Convención corregida en la verificación: sigma3_kPa y sigma1_kPa son ahora σ'3 y σ'1 en la falla; σ'3 de consolidación en sigma3c_kPa.] u_falla = Δu en la falla = σ3 − σ'3 impresos (negativo = succión/dilatancia). p_falla = (σ'1+2σ'3)/3 (calculado), q_falla_und = σ'1−σ'3. Gs = D854 de finos (hoja CU y pág. 49). UCS_MPa = compresión simple de laboratorio (promedio de 2, Tabla 2); σc por carga puntual = 80.56 MPa; Los Ángeles 49.8 %; durabilidad (sulfato de magnesio, pérdida corregida) 33.4 %. Envolvente de la hoja Golder (Mohr máximo, pág. 94): total c=313 kPa φ=10°, efectiva c'=103 kPa φ'=30°. En la Tabla 3 (pág. 9) los valores 2.8" de Fase A aparecen ≈100 veces menores (parecen kg/cm2 rotulados kPa). Granulometría de la fracción ensayada no informada (solo granulometría de terreno, ver resumen). Saturación final ≈100 %; el parámetro B no figura en la hoja. SUCS informado por el cliente. VERIFICACIÓN 2026-10-06 (imagen p.92): σ'3c=1570; en la falla σ1=2976, σ1'=1934, σ3=1570, σ3'=528 kPa (impresos); Δu=1042 kPa; q=σ'1−σ'3=1406 kPa. Tras consolidar: γd=1.943 g/cm3, e=0.376, S=99.9 %. La hoja Golder no tabula la curva (solo gráficos): máxima oblicuidad no informada; el estado de «máximo desviador» es el impreso. Remoldeado a la densidad de campo δ=1.863 gr/cm3 y 9% de humedad, solicitado por el cliente; material <3/8". | 1570 | 528 | 1934 | 1.7 | 528 | 1934 | 1406 | 1042 | no informado | no informado | no informado | no informado | no informado | no informado | no informado | no informado | 0.083 | 19.06 | 0.376 | 99.9 | 2.674 (D854, «G. Específica Promedio» de la hoja y p.49); e0 recalculado = 0.435 | verificado en imagen; esfuerzos separados (consolidación / falla) | [76 empty] | Triaxial CU | CU: máximo desviador (la fuente no permite máxima oblicuidad) | 528 | 1934 | 1406 | 34.8256 | 829.5305 | 577.0886 | pequeña (<120 mm) | 7.547368 | ROM | dudosa: muestras del acopio de la chancadora secundaria; hojas de Fase A dicen «Material Chancado» | 0 |  |  | A | 0.434 |  | 2.674 | informe o verificación | G2010-008 | G2010¦G2010-A-INT-2.8in
G2010 | 2010_Golder_Caracterizacion ROM IPCC.pdf | 2010 | Golder Associates Perú, Memorando técnico 'Caracterización material de ROM – Proyecto IPCC' (proy. 099-4151017, 25-mar-2010) | Golder Associates Perú – Laboratorio de Mecánica de Suelos (Lima) | G2010-A-EXO-2.8in | GL-484-09 Prueba Nº 1 (σ3c=394 kPa) | Exoskarn Diopsido | Skarn | exoskarn diópsido |  |  | ROM |  | CU | sí | 71.4 | 142.2 | 9.5 | [9 empty] | Truncado: se ensayó la fracción < 3/8" de la matriz; TM de terreno 19" (Fase A, Tabla 2) | 3.484 | 22.31 | 0.532 | informe |  | 5.9 | 73.3 | 193 | 565 | 372 | Esfuerzo desviador máximo (criterio impreso en la hoja Golder) |  | 1.1 |  | 201 | 317 | 372 | [6 empty] | 97;99;8;9;49 | sí | Fase A (material original del tajo = ROM). Probeta remoldeada a la densidad de campo δ=2.273 g/cm3 y 6 % de humedad (solicitado por el cliente). Diámetro nominal 2.8". Inicial: S=38.6 %; final (post-consolidación): gd=2.349 g/cm3, e=0.483. Velocidad 0.125 %/min. Hoja da σ1, σ1', σ3, σ3' en la falla; σ3'f=193 kPa. [Convención corregida en la verificación: sigma3_kPa y sigma1_kPa son ahora σ'3 y σ'1 en la falla; σ'3 de consolidación en sigma3c_kPa.] u_falla = Δu en la falla = σ3 − σ'3 impresos (negativo = succión/dilatancia). p_falla = (σ'1+2σ'3)/3 (calculado), q_falla_und = σ'1−σ'3. Gs = D854 de finos (hoja CU y pág. 49). UCS_MPa = compresión simple de laboratorio (promedio de 2, Tabla 2); σc por carga puntual = 67.79 MPa; Los Ángeles 37.0 %; durabilidad (sulfato de magnesio, pérdida corregida) 5.9 %. Envolvente de la hoja Golder (Mohr máximo, pág. 99): total c=80 kPa φ=11°, efectiva c'=0 kPa φ'=29°. En la Tabla 3 (pág. 9) los valores 2.8" de Fase A aparecen ≈100 veces menores (parecen kg/cm2 rotulados kPa). Granulometría de la fracción ensayada no informada (solo granulometría de terreno, ver resumen). Saturación final ≈100 %; el parámetro B no figura en la hoja. SUCS informado por el cliente. VERIFICACIÓN 2026-10-06 (imagen p.97): σ'3c=394; en la falla σ1=766, σ1'=565, σ3=394, σ3'=193 kPa (impresos); Δu=201 kPa; q=σ'1−σ'3=372 kPa. Tras consolidar: γd=2.349 g/cm3, e=0.483, S=100.0 %. La hoja Golder no tabula la curva (solo gráficos): máxima oblicuidad no informada; el estado de «máximo desviador» es el impreso. Remoldeado a la densidad de campo δ=2.273 gr/cm3 y 6% de humedad, solicitado por el cliente; material <3/8". | 394 | 193 | 565 | 1.1 | 193 | 565 | 372 | 201 | no informado | no informado | no informado | no informado | no informado | no informado | no informado | no informado | 0.125 | 23.04 | 0.483 | 100.0 | 3.484 (D854, «G. Específica Promedio» de la hoja y p.49); e0 recalculado = 0.532 | verificado en imagen; esfuerzos separados (consolidación / falla) | [76 empty] | Triaxial CU | CU: máximo desviador (la fuente no permite máxima oblicuidad) | 193 | 565 | 372 | 29.39089 | 287.7177 | 162.0603 | pequeña (<120 mm) | 7.515789 | ROM | dudosa: muestras del acopio de la chancadora secundaria; hojas de Fase A dicen «Material Chancado» | 0 |  |  | A | 0.532 |  | 3.484 | informe o verificación | G2010-009 | G2010¦G2010-A-EXO-2.8in
G2010 | 2010_Golder_Caracterizacion ROM IPCC.pdf | 2010 | Golder Associates Perú, Memorando técnico 'Caracterización material de ROM – Proyecto IPCC' (proy. 099-4151017, 25-mar-2010) | Golder Associates Perú – Laboratorio de Mecánica de Suelos (Lima) | G2010-A-EXO-2.8in | GL-484-09 Prueba Nº 2 (σ3c=787 kPa) | Exoskarn Diopsido | Skarn | exoskarn diópsido |  |  | ROM |  | CU | sí | 71.4 | 142.2 | 9.5 | [9 empty] | Truncado: se ensayó la fracción < 3/8" de la matriz; TM de terreno 19" (Fase A, Tabla 2) | 3.484 | 22.33 | 0.531 | informe |  | 5.9 | 73.3 | 317 | 884 | 567 | Esfuerzo desviador máximo (criterio impreso en la hoja Golder) |  | 1.2 |  | 470 | 506 | 567 | [6 empty] | 97;99;8;9;49 | sí | Fase A (material original del tajo = ROM). Probeta remoldeada a la densidad de campo δ=2.273 g/cm3 y 6 % de humedad (solicitado por el cliente). Diámetro nominal 2.8". Inicial: S=38.7 %; final (post-consolidación): gd=2.409 g/cm3, e=0.446. Velocidad 0.125 %/min. Hoja da σ1, σ1', σ3, σ3' en la falla; σ3'f=317 kPa. [Convención corregida en la verificación: sigma3_kPa y sigma1_kPa son ahora σ'3 y σ'1 en la falla; σ'3 de consolidación en sigma3c_kPa.] u_falla = Δu en la falla = σ3 − σ'3 impresos (negativo = succión/dilatancia). p_falla = (σ'1+2σ'3)/3 (calculado), q_falla_und = σ'1−σ'3. Gs = D854 de finos (hoja CU y pág. 49). UCS_MPa = compresión simple de laboratorio (promedio de 2, Tabla 2); σc por carga puntual = 67.79 MPa; Los Ángeles 37.0 %; durabilidad (sulfato de magnesio, pérdida corregida) 5.9 %. Envolvente de la hoja Golder (Mohr máximo, pág. 99): total c=80 kPa φ=11°, efectiva c'=0 kPa φ'=29°. En la Tabla 3 (pág. 9) los valores 2.8" de Fase A aparecen ≈100 veces menores (parecen kg/cm2 rotulados kPa). Granulometría de la fracción ensayada no informada (solo granulometría de terreno, ver resumen). Saturación final ≈100 %; el parámetro B no figura en la hoja. SUCS informado por el cliente. VERIFICACIÓN 2026-10-06 (imagen p.97): σ'3c=787; en la falla σ1=1354, σ1'=884, σ3=787, σ3'=317 kPa (impresos); Δu=470 kPa; q=σ'1−σ'3=567 kPa. Tras consolidar: γd=2.409 g/cm3, e=0.446, S=99.5 %. La hoja Golder no tabula la curva (solo gráficos): máxima oblicuidad no informada; el estado de «máximo desviador» es el impreso. Remoldeado a la densidad de campo δ=2.273 gr/cm3 y 6% de humedad, solicitado por el cliente; material <3/8". | 787 | 317 | 884 | 1.2 | 317 | 884 | 567 | 470 | no informado | no informado | no informado | no informado | no informado | no informado | no informado | no informado | 0.125 | 23.63 | 0.446 | 99.5 | 3.484 (D854, «G. Específica Promedio» de la hoja y p.49); e0 recalculado = 0.531 | verificado en imagen; esfuerzos separados (consolidación / falla) | [76 empty] | Triaxial CU | CU: máximo desviador (la fuente no permite máxima oblicuidad) | 317 | 884 | 567 | 28.17113 | 466.6578 | 249.917 | pequeña (<120 mm) | 7.515789 | ROM | dudosa: muestras del acopio de la chancadora secundaria; hojas de Fase A dicen «Material Chancado» | 0 |  |  | A | 0.531 |  | 3.484 | informe o verificación | G2010-010 | G2010¦G2010-A-EXO-2.8in
G2010 | 2010_Golder_Caracterizacion ROM IPCC.pdf | 2010 | Golder Associates Perú, Memorando técnico 'Caracterización material de ROM – Proyecto IPCC' (proy. 099-4151017, 25-mar-2010) | Golder Associates Perú – Laboratorio de Mecánica de Suelos (Lima) | G2010-A-EXO-2.8in | GL-484-09 Prueba Nº 3 (σ3c=1573 kPa) | Exoskarn Diopsido | Skarn | exoskarn diópsido |  |  | ROM |  | CU | sí | 71.4 | 142.2 | 9.5 | [9 empty] | Truncado: se ensayó la fracción < 3/8" de la matriz; TM de terreno 19" (Fase A, Tabla 2) | 3.484 | 22.31 | 0.532 | informe |  | 5.9 | 73.3 | 486 | 1409 | 923 | Esfuerzo desviador máximo (criterio impreso en la hoja Golder) |  | 1.3 |  | 1087 | 793.7 | 923 | [6 empty] | 97;99;8;9;49 | sí | Fase A (material original del tajo = ROM). Probeta remoldeada a la densidad de campo δ=2.273 g/cm3 y 6 % de humedad (solicitado por el cliente). Diámetro nominal 2.8". Inicial: S=38.6 %; final (post-consolidación): gd=2.458 g/cm3, e=0.417. Velocidad 0.125 %/min. Hoja da σ1, σ1', σ3, σ3' en la falla; σ3'f=486 kPa. [Convención corregida en la verificación: sigma3_kPa y sigma1_kPa son ahora σ'3 y σ'1 en la falla; σ'3 de consolidación en sigma3c_kPa.] u_falla = Δu en la falla = σ3 − σ'3 impresos (negativo = succión/dilatancia). p_falla = (σ'1+2σ'3)/3 (calculado), q_falla_und = σ'1−σ'3. Gs = D854 de finos (hoja CU y pág. 49). UCS_MPa = compresión simple de laboratorio (promedio de 2, Tabla 2); σc por carga puntual = 67.79 MPa; Los Ángeles 37.0 %; durabilidad (sulfato de magnesio, pérdida corregida) 5.9 %. Envolvente de la hoja Golder (Mohr máximo, pág. 99): total c=80 kPa φ=11°, efectiva c'=0 kPa φ'=29°. En la Tabla 3 (pág. 9) los valores 2.8" de Fase A aparecen ≈100 veces menores (parecen kg/cm2 rotulados kPa). Granulometría de la fracción ensayada no informada (solo granulometría de terreno, ver resumen). Saturación final ≈100 %; el parámetro B no figura en la hoja. SUCS informado por el cliente. VERIFICACIÓN 2026-10-06 (imagen p.97): σ'3c=1573; en la falla σ1=2496, σ1'=1409, σ3=1573, σ3'=486 kPa (impresos); Δu=1087 kPa; q=σ'1−σ'3=923 kPa. Tras consolidar: γd=2.458 g/cm3, e=0.417, S=99.3 %. La hoja Golder no tabula la curva (solo gráficos): máxima oblicuidad no informada; el estado de «máximo desviador» es el impreso. Remoldeado a la densidad de campo δ=2.273 gr/cm3 y 6% de humedad, solicitado por el cliente; material <3/8". | 1573 | 486 | 1409 | 1.3 | 486 | 1409 | 923 | 1087 | no informado | no informado | no informado | no informado | no informado | no informado | no informado | no informado | 0.125 | 24.11 | 0.417 | 99.3 | 3.484 (D854, «G. Específica Promedio» de la hoja y p.49); e0 recalculado = 0.532 | verificado en imagen; esfuerzos separados (consolidación / falla) | [76 empty] | Triaxial CU | CU: máximo desviador (la fuente no permite máxima oblicuidad) | 486 | 1409 | 923 | 29.14826 | 722.7166 | 403.0567 | pequeña (<120 mm) | 7.515789 | ROM | dudosa: muestras del acopio de la chancadora secundaria; hojas de Fase A dicen «Material Chancado» | 0 |  |  | A | 0.532 |  | 3.484 | informe o verificación | G2010-011 | G2010¦G2010-A-EXO-2.8in
G2010 | 2010_Golder_Caracterizacion ROM IPCC.pdf | 2010 | Golder Associates Perú, Memorando técnico 'Caracterización material de ROM – Proyecto IPCC' (proy. 099-4151017, 25-mar-2010) | Golder Associates Perú – Laboratorio de Mecánica de Suelos (Lima) | G2010-A-HG-4in | GL-482-09 Prueba Nº 1 (σ3c=392 kPa) | Hornfels Gris | Hornfels | hornfels gris |  |  | ROM |  | CU | sí | 102.2 | 203.5 | 15.9 | [9 empty] | Truncado: se ensayó la fracción < 5/8" de la matriz; TM de terreno 35" (Fase A, Tabla 2) | 2.791 | 19.88 | 0.377 | informe |  | 4 | 49.2 | 224 | 1049 | 825 | Esfuerzo desviador máximo (criterio impreso en la hoja Golder) |  | 1 |  | 168 | 499 | 825 | [6 empty] | 102;104;8;9;49 | sí | Fase A (material original del tajo = ROM). Probeta remoldeada a la densidad de campo δ=2.026 g/cm3 y 4 % de humedad (solicitado por el cliente). Diámetro nominal 4". Inicial: S=29.6 %; final (post-consolidación): gd=2.101 g/cm3, e=0.328. Velocidad 0.083 %/min. Hoja da σ1, σ1', σ3, σ3' en la falla; σ3'f=224 kPa. [Convención corregida en la verificación: sigma3_kPa y sigma1_kPa son ahora σ'3 y σ'1 en la falla; σ'3 de consolidación en sigma3c_kPa.] u_falla = Δu en la falla = σ3 − σ'3 impresos (negativo = succión/dilatancia). p_falla = (σ'1+2σ'3)/3 (calculado), q_falla_und = σ'1−σ'3. Gs = D854 de finos (hoja CU y pág. 49). UCS_MPa = compresión simple de laboratorio (promedio de 2, Tabla 2); σc por carga puntual = 72.99 MPa; Los Ángeles 23.7 %; durabilidad (sulfato de magnesio, pérdida corregida) 0.7 %. Envolvente de la hoja Golder (Mohr máximo, pág. 104): total c=376 kPa φ=3°, efectiva c'=272 kPa φ'=14°. Granulometría de la fracción ensayada no informada (solo granulometría de terreno, ver resumen). Saturación final ≈100 %; el parámetro B no figura en la hoja. SUCS informado por el cliente. VERIFICACIÓN 2026-10-06 (imagen p.102): σ'3c=392; en la falla σ1=1217, σ1'=1049, σ3=392, σ3'=224 kPa (impresos); Δu=168 kPa; q=σ'1−σ'3=825 kPa. Tras consolidar: γd=2.101 g/cm3, e=0.328, S=99.8 %. La hoja Golder no tabula la curva (solo gráficos): máxima oblicuidad no informada; el estado de «máximo desviador» es el impreso. Remoldeado a la densidad de campo δ=2.026 gr/cm3 y 4% de humedad, solicitado por el cliente; material <5/8". | 392 | 224 | 1049 | 1 | 224 | 1049 | 825 | 168 | no informado | no informado | no informado | no informado | no informado | no informado | no informado | no informado | 0.083 | 20.61 | 0.328 | 99.8 | 2.791 (D854, «G. Específica Promedio» de la hoja y p.49); e0 recalculado = 0.377 | verificado en imagen; esfuerzos separados (consolidación / falla) | [76 empty] | Triaxial CU | CU: máximo desviador (la fuente no permite máxima oblicuidad) | 224 | 1049 | 825 | 40.39665 | 369.1689 | 314.1502 | pequeña (<120 mm) | 6.427673 | ROM | dudosa: muestras del acopio de la chancadora secundaria; hojas de Fase A dicen «Material Chancado» | 0 |  |  | A | 0.377 |  | 2.791 | informe o verificación | G2010-012 | G2010¦G2010-A-HG-4in
G2010 | 2010_Golder_Caracterizacion ROM IPCC.pdf | 2010 | Golder Associates Perú, Memorando técnico 'Caracterización material de ROM – Proyecto IPCC' (proy. 099-4151017, 25-mar-2010) | Golder Associates Perú – Laboratorio de Mecánica de Suelos (Lima) | G2010-A-HG-4in | GL-482-09 Prueba Nº 2 (σ3c=591 kPa) | Hornfels Gris | Hornfels | hornfels gris |  |  | ROM |  | CU | sí | 102.2 | 204 | 15.9 | [9 empty] | Truncado: se ensayó la fracción < 5/8" de la matriz; TM de terreno 35" (Fase A, Tabla 2) | 2.791 | 19.84 | 0.381 | informe |  | 4 | 49.2 | 242 | 1087 | 845 | Esfuerzo desviador máximo (criterio impreso en la hoja Golder) |  | 0.8 |  | 349 | 523.7 | 845 | [6 empty] | 102;104;8;9;49 | sí | Fase A (material original del tajo = ROM). Probeta remoldeada a la densidad de campo δ=2.026 g/cm3 y 4 % de humedad (solicitado por el cliente). Diámetro nominal 4". Inicial: S=29.3 %; final (post-consolidación): gd=2.114 g/cm3, e=0.321. Velocidad 0.083 %/min. Hoja da σ1, σ1', σ3, σ3' en la falla; σ3'f=242 kPa. [Convención corregida en la verificación: sigma3_kPa y sigma1_kPa son ahora σ'3 y σ'1 en la falla; σ'3 de consolidación en sigma3c_kPa.] u_falla = Δu en la falla = σ3 − σ'3 impresos (negativo = succión/dilatancia). p_falla = (σ'1+2σ'3)/3 (calculado), q_falla_und = σ'1−σ'3. Gs = D854 de finos (hoja CU y pág. 49). UCS_MPa = compresión simple de laboratorio (promedio de 2, Tabla 2); σc por carga puntual = 72.99 MPa; Los Ángeles 23.7 %; durabilidad (sulfato de magnesio, pérdida corregida) 0.7 %. Envolvente de la hoja Golder (Mohr máximo, pág. 104): total c=376 kPa φ=3°, efectiva c'=272 kPa φ'=14°. Granulometría de la fracción ensayada no informada (solo granulometría de terreno, ver resumen). Saturación final ≈100 %; el parámetro B no figura en la hoja. SUCS informado por el cliente. VERIFICACIÓN 2026-10-06 (imagen p.102): σ'3c=591; en la falla σ1=1435, σ1'=1087, σ3=591, σ3'=242 kPa (impresos); Δu=349 kPa; q=σ'1−σ'3=845 kPa. En la hoja σ1−σ3 (totales) = 844 kPa y σ1'−σ3' = 845 kPa (diferencia de redondeo de la hoja); se adopta el valor efectivo. Tras consolidar: γd=2.114 g/cm3, e=0.321, S=99.9 %. La hoja Golder no tabula la curva (solo gráficos): máxima oblicuidad no informada; el estado de «máximo desviador» es el impreso. Remoldeado a la densidad de campo δ=2.026 gr/cm3 y 4% de humedad, solicitado por el cliente; material <5/8". | 591 | 242 | 1087 | 0.8 | 242 | 1087 | 845 | 349 | no informado | no informado | no informado | no informado | no informado | no informado | no informado | no informado | 0.083 | 20.74 | 0.321 | 99.9 | 2.791 (D854, «G. Específica Promedio» de la hoja y p.49); e0 recalculado = 0.380 | verificado en imagen; esfuerzos separados (consolidación / falla) | [76 empty] | Triaxial CU | CU: máximo desviador (la fuente no permite máxima oblicuidad) | 242 | 1087 | 845 | 39.48056 | 395.8676 | 326.1025 | pequeña (<120 mm) | 6.427673 | ROM | dudosa: muestras del acopio de la chancadora secundaria; hojas de Fase A dicen «Material Chancado» | 0 |  |  | A | 0.381 |  | 2.791 | informe o verificación | G2010-013 | G2010¦G2010-A-HG-4in
G2010 | 2010_Golder_Caracterizacion ROM IPCC.pdf | 2010 | Golder Associates Perú, Memorando técnico 'Caracterización material de ROM – Proyecto IPCC' (proy. 099-4151017, 25-mar-2010) | Golder Associates Perú – Laboratorio de Mecánica de Suelos (Lima) | G2010-A-HG-4in | GL-482-09 Prueba Nº 3 (σ3c=785 kPa) | Hornfels Gris | Hornfels | hornfels gris |  |  | ROM |  | CU | sí | 102.2 | 203.5 | 15.9 | [9 empty] | Truncado: se ensayó la fracción < 5/8" de la matriz; TM de terreno 35" (Fase A, Tabla 2) | 2.791 | 19.88 | 0.377 | informe |  | 4 | 49.2 | 401 | 1338 | 937 | Esfuerzo desviador máximo (criterio impreso en la hoja Golder) |  | 1 |  | 384 | 713.3 | 937 | [6 empty] | 102;104;8;9;49 | sí | Fase A (material original del tajo = ROM). Probeta remoldeada a la densidad de campo δ=2.026 g/cm3 y 4 % de humedad (solicitado por el cliente). Diámetro nominal 4". Inicial: S=29.6 %; final (post-consolidación): gd=2.139 g/cm3, e=0.305. Velocidad 0.083 %/min. Hoja da σ1, σ1', σ3, σ3' en la falla; σ3'f=401 kPa. [Convención corregida en la verificación: sigma3_kPa y sigma1_kPa son ahora σ'3 y σ'1 en la falla; σ'3 de consolidación en sigma3c_kPa.] u_falla = Δu en la falla = σ3 − σ'3 impresos (negativo = succión/dilatancia). p_falla = (σ'1+2σ'3)/3 (calculado), q_falla_und = σ'1−σ'3. Gs = D854 de finos (hoja CU y pág. 49). UCS_MPa = compresión simple de laboratorio (promedio de 2, Tabla 2); σc por carga puntual = 72.99 MPa; Los Ángeles 23.7 %; durabilidad (sulfato de magnesio, pérdida corregida) 0.7 %. Envolvente de la hoja Golder (Mohr máximo, pág. 104): total c=376 kPa φ=3°, efectiva c'=272 kPa φ'=14°. Granulometría de la fracción ensayada no informada (solo granulometría de terreno, ver resumen). Saturación final ≈100 %; el parámetro B no figura en la hoja. SUCS informado por el cliente. VERIFICACIÓN 2026-10-06 (imagen p.102): σ'3c=785; en la falla σ1=1723, σ1'=1338, σ3=785, σ3'=401 kPa (impresos); Δu=384 kPa; q=σ'1−σ'3=937 kPa. En la hoja σ1−σ3 (totales) = 938 kPa y σ1'−σ3' = 937 kPa (diferencia de redondeo de la hoja); se adopta el valor efectivo. Tras consolidar: γd=2.139 g/cm3, e=0.305, S=100.0 %. La hoja Golder no tabula la curva (solo gráficos): máxima oblicuidad no informada; el estado de «máximo desviador» es el impreso. Remoldeado a la densidad de campo δ=2.026 gr/cm3 y 4% de humedad, solicitado por el cliente; material <5/8". | 785 | 401 | 1338 | 1 | 401 | 1338 | 937 | 384 | no informado | no informado | no informado | no informado | no informado | no informado | no informado | no informado | 0.083 | 20.98 | 0.305 | 100.0 | 2.791 (D854, «G. Específica Promedio» de la hoja y p.49); e0 recalculado = 0.377 | verificado en imagen; esfuerzos separados (consolidación / falla) | [76 empty] | Triaxial CU | CU: máximo desviador (la fuente no permite máxima oblicuidad) | 401 | 1338 | 937 | 32.60304 | 617.065 | 394.6756 | pequeña (<120 mm) | 6.427673 | ROM | dudosa: muestras del acopio de la chancadora secundaria; hojas de Fase A dicen «Material Chancado» | 0 |  |  | A | 0.377 |  | 2.791 | informe o verificación | G2010-014 | G2010¦G2010-A-HG-4in
G2010 | 2010_Golder_Caracterizacion ROM IPCC.pdf | 2010 | Golder Associates Perú, Memorando técnico 'Caracterización material de ROM – Proyecto IPCC' (proy. 099-4151017, 25-mar-2010) | Golder Associates Perú – Laboratorio de Mecánica de Suelos (Lima) | G2010-A-INT-4in | GL-483-09 Prueba Nº 1 (σ3c=393 kPa) | Intrusivo | Intrusivo |  |  |  | ROM |  | CU | sí | 102.2 | 203.5 | 15.9 | [9 empty] | Truncado: se ensayó la fracción < 5/8" de la matriz; TM de terreno 30" (Fase A, Tabla 2) | 2.674 | 18.28 | 0.435 | informe |  | 9 | 46.8 | 99 | 367 | 268 | Esfuerzo desviador máximo (criterio impreso en la hoja Golder) |  | 1.4 |  | 294 | 188.3 | 268 | [6 empty] | 107;109;8;9;49 | sí | Fase A (material original del tajo = ROM). Probeta remoldeada a la densidad de campo δ=1.863 g/cm3 y 9 % de humedad (solicitado por el cliente). Diámetro nominal 4". Inicial: S=55.3 %; final (post-consolidación): gd=1.891 g/cm3, e=0.414. Velocidad 0.083 %/min. Hoja da σ1, σ1', σ3, σ3' en la falla; σ3'f=99 kPa. [Convención corregida en la verificación: sigma3_kPa y sigma1_kPa son ahora σ'3 y σ'1 en la falla; σ'3 de consolidación en sigma3c_kPa.] u_falla = Δu en la falla = σ3 − σ'3 impresos (negativo = succión/dilatancia). p_falla = (σ'1+2σ'3)/3 (calculado), q_falla_und = σ'1−σ'3. Gs = D854 de finos (hoja CU y pág. 49). UCS_MPa = compresión simple de laboratorio (promedio de 2, Tabla 2); σc por carga puntual = 80.56 MPa; Los Ángeles 49.8 %; durabilidad (sulfato de magnesio, pérdida corregida) 33.4 %. Envolvente de la hoja Golder (Mohr máximo, pág. 109): total c=0 kPa φ=17°, efectiva c'=0 kPa φ'=36°. Granulometría de la fracción ensayada no informada (solo granulometría de terreno, ver resumen). Saturación final ≈100 %; el parámetro B no figura en la hoja. SUCS informado por el cliente. VERIFICACIÓN 2026-10-06 (imagen p.107): σ'3c=393; en la falla σ1=661, σ1'=367, σ3=393, σ3'=99 kPa (impresos); Δu=294 kPa; q=σ'1−σ'3=268 kPa. Tras consolidar: γd=1.891 g/cm3, e=0.414, S=100.0 %. La hoja Golder no tabula la curva (solo gráficos): máxima oblicuidad no informada; el estado de «máximo desviador» es el impreso. Remoldeado a la densidad de campo δ=1.863 gr/cm3 y 9% de humedad, solicitado por el cliente; material <5/8". | 393 | 99 | 367 | 1.4 | 99 | 367 | 268 | 294 | no informado | no informado | no informado | no informado | no informado | no informado | no informado | no informado | 0.083 | 18.55 | 0.414 | 100.0 | 2.674 (D854, «G. Específica Promedio» de la hoja y p.49); e0 recalculado = 0.435 | verificado en imagen; esfuerzos separados (consolidación / falla) | [76 empty] | Triaxial CU | CU: máximo desviador (la fuente no permite máxima oblicuidad) | 99 | 367 | 268 | 35.10715 | 155.9356 | 109.6225 | pequeña (<120 mm) | 6.427673 | ROM | dudosa: muestras del acopio de la chancadora secundaria; hojas de Fase A dicen «Material Chancado» | 0 |  |  | A | 0.435 |  | 2.674 | informe o verificación | G2010-015 | G2010¦G2010-A-INT-4in
G2010 | 2010_Golder_Caracterizacion ROM IPCC.pdf | 2010 | Golder Associates Perú, Memorando técnico 'Caracterización material de ROM – Proyecto IPCC' (proy. 099-4151017, 25-mar-2010) | Golder Associates Perú – Laboratorio de Mecánica de Suelos (Lima) | G2010-A-INT-4in | GL-483-09 Prueba Nº 2 (σ3c=590 kPa) | Intrusivo | Intrusivo |  |  |  | ROM |  | CU | sí | 102.2 | 203.4 | 15.9 | [9 empty] | Truncado: se ensayó la fracción < 5/8" de la matriz; TM de terreno 30" (Fase A, Tabla 2) | 2.674 | 18.28 | 0.435 | informe |  | 9 | 46.8 | 167 | 664 | 497 | Esfuerzo desviador máximo (criterio impreso en la hoja Golder) |  | 2.2 |  | 423 | 332.7 | 497 | [6 empty] | 107;109;8;9;49 | sí | Fase A (material original del tajo = ROM). Probeta remoldeada a la densidad de campo δ=1.863 g/cm3 y 9 % de humedad (solicitado por el cliente). Diámetro nominal 4". Inicial: S=55.3 %; final (post-consolidación): gd=1.896 g/cm3, e=0.41. Velocidad 0.083 %/min. Hoja da σ1, σ1', σ3, σ3' en la falla; σ3'f=167 kPa. [Convención corregida en la verificación: sigma3_kPa y sigma1_kPa son ahora σ'3 y σ'1 en la falla; σ'3 de consolidación en sigma3c_kPa.] u_falla = Δu en la falla = σ3 − σ'3 impresos (negativo = succión/dilatancia). p_falla = (σ'1+2σ'3)/3 (calculado), q_falla_und = σ'1−σ'3. Gs = D854 de finos (hoja CU y pág. 49). UCS_MPa = compresión simple de laboratorio (promedio de 2, Tabla 2); σc por carga puntual = 80.56 MPa; Los Ángeles 49.8 %; durabilidad (sulfato de magnesio, pérdida corregida) 33.4 %. Envolvente de la hoja Golder (Mohr máximo, pág. 109): total c=0 kPa φ=17°, efectiva c'=0 kPa φ'=36°. Granulometría de la fracción ensayada no informada (solo granulometría de terreno, ver resumen). Saturación final ≈100 %; el parámetro B no figura en la hoja. SUCS informado por el cliente. VERIFICACIÓN 2026-10-06 (imagen p.107): σ'3c=590; en la falla σ1=1087, σ1'=664, σ3=590, σ3'=167 kPa (impresos); Δu=423 kPa; q=σ'1−σ'3=497 kPa. Tras consolidar: γd=1.896 g/cm3, e=0.41, S=99.9 %. La hoja Golder no tabula la curva (solo gráficos): máxima oblicuidad no informada; el estado de «máximo desviador» es el impreso. Remoldeado a la densidad de campo δ=1.863 gr/cm3 y 9% de humedad, solicitado por el cliente; material <5/8". | 590 | 167 | 664 | 2.2 | 167 | 664 | 497 | 423 | no informado | no informado | no informado | no informado | no informado | no informado | no informado | no informado | 0.083 | 18.6 | 0.41 | 99.9 | 2.674 (D854, «G. Específica Promedio» de la hoja y p.49); e0 recalculado = 0.435 | verificado en imagen; esfuerzos separados (consolidación / falla) | [76 empty] | Triaxial CU | CU: máximo desviador (la fuente no permite máxima oblicuidad) | 167 | 664 | 497 | 36.73213 | 266.8785 | 199.1579 | pequeña (<120 mm) | 6.427673 | ROM | dudosa: muestras del acopio de la chancadora secundaria; hojas de Fase A dicen «Material Chancado» | 0 |  |  | A | 0.435 |  | 2.674 | informe o verificación | G2010-016 | G2010¦G2010-A-INT-4in
G2010 | 2010_Golder_Caracterizacion ROM IPCC.pdf | 2010 | Golder Associates Perú, Memorando técnico 'Caracterización material de ROM – Proyecto IPCC' (proy. 099-4151017, 25-mar-2010) | Golder Associates Perú – Laboratorio de Mecánica de Suelos (Lima) | G2010-A-INT-4in | GL-483-09 Prueba Nº 3 (σ3c=786 kPa) | Intrusivo | Intrusivo |  |  |  | ROM |  | CU | sí | 102.2 | 203.5 | 15.9 | [9 empty] | Truncado: se ensayó la fracción < 5/8" de la matriz; TM de terreno 30" (Fase A, Tabla 2) | 2.674 | 18.28 | 0.435 | informe |  | 9 | 46.8 | 183 | 828 | 645 | Esfuerzo desviador máximo (criterio impreso en la hoja Golder) |  | 14.6 |  | 603 | 398 | 645 | [6 empty] | 107;109;8;9;49 | sí | Fase A (material original del tajo = ROM). Probeta remoldeada a la densidad de campo δ=1.863 g/cm3 y 9 % de humedad (solicitado por el cliente). Diámetro nominal 4". Inicial: S=55.3 %; final (post-consolidación): gd=1.899 g/cm3, e=0.408. Velocidad 0.083 %/min. Hoja da σ1, σ1', σ3, σ3' en la falla; σ3'f=183 kPa. [Convención corregida en la verificación: sigma3_kPa y sigma1_kPa son ahora σ'3 y σ'1 en la falla; σ'3 de consolidación en sigma3c_kPa.] u_falla = Δu en la falla = σ3 − σ'3 impresos (negativo = succión/dilatancia). p_falla = (σ'1+2σ'3)/3 (calculado), q_falla_und = σ'1−σ'3. Gs = D854 de finos (hoja CU y pág. 49). UCS_MPa = compresión simple de laboratorio (promedio de 2, Tabla 2); σc por carga puntual = 80.56 MPa; Los Ángeles 49.8 %; durabilidad (sulfato de magnesio, pérdida corregida) 33.4 %. Envolvente de la hoja Golder (Mohr máximo, pág. 109): total c=0 kPa φ=17°, efectiva c'=0 kPa φ'=36°. Granulometría de la fracción ensayada no informada (solo granulometría de terreno, ver resumen). Saturación final ≈100 %; el parámetro B no figura en la hoja. SUCS informado por el cliente. VERIFICACIÓN 2026-10-06 (imagen p.107): σ'3c=786; en la falla σ1=1431, σ1'=828, σ3=786, σ3'=183 kPa (impresos); Δu=603 kPa; q=σ'1−σ'3=645 kPa. Tras consolidar: γd=1.899 g/cm3, e=0.408, S=100.0 %. La hoja Golder no tabula la curva (solo gráficos): máxima oblicuidad no informada; el estado de «máximo desviador» es el impreso. Remoldeado a la densidad de campo δ=1.863 gr/cm3 y 9% de humedad, solicitado por el cliente; material <5/8". | 786 | 183 | 828 | 14.6 | 183 | 828 | 645 | 603 | no informado | no informado | no informado | no informado | no informado | no informado | no informado | no informado | 0.083 | 18.63 | 0.408 | 100.0 | 2.674 (D854, «G. Específica Promedio» de la hoja y p.49); e0 recalculado = 0.435 | verificado en imagen; esfuerzos separados (consolidación / falla) | [76 empty] | Triaxial CU | CU: máximo desviador (la fuente no permite máxima oblicuidad) | 183 | 828 | 645 | 39.64152 | 299.7507 | 248.3415 | pequeña (<120 mm) | 6.427673 | ROM | dudosa: muestras del acopio de la chancadora secundaria; hojas de Fase A dicen «Material Chancado» | 0 |  |  | A | 0.435 |  | 2.674 | informe o verificación | G2010-017 | G2010¦G2010-A-INT-4in
G2010 | 2010_Golder_Caracterizacion ROM IPCC.pdf | 2010 | Golder Associates Perú, Memorando técnico 'Caracterización material de ROM – Proyecto IPCC' (proy. 099-4151017, 25-mar-2010) | Golder Associates Perú – Laboratorio de Mecánica de Suelos (Lima) | G2010-A-EXO-4in | GL-484-09 Prueba Nº 1 (σ3c=392 kPa) | Exoskarn Diopsido | Skarn | exoskarn diópsido |  |  | ROM |  | CU | sí | 100.7 | 200.4 | 15.9 | [9 empty] | Truncado: se ensayó la fracción < 5/8" de la matriz; TM de terreno 19" (Fase A, Tabla 2) | 3.484 | 21.39 | 0.598 | informe |  | 5.6 | 73.3 | 156 | 512 | 356 | Esfuerzo desviador máximo (criterio impreso en la hoja Golder) |  | 1.4 |  | 236 | 274.7 | 356 | [6 empty] | 112;114;8;9;49 | sí | Fase A (material original del tajo = ROM). Probeta remoldeada a la densidad mínima δ=2.180 g/cm3 y 6 % de humedad (solicitado por el cliente). Diámetro nominal 4". Inicial: S=32.5 %; final (post-consolidación): gd=2.263 g/cm3, e=0.54. Velocidad 0.125 %/min. Hoja da σ1, σ1', σ3, σ3' en la falla; σ3'f=156 kPa. [Convención corregida en la verificación: sigma3_kPa y sigma1_kPa son ahora σ'3 y σ'1 en la falla; σ'3 de consolidación en sigma3c_kPa.] u_falla = Δu en la falla = σ3 − σ'3 impresos (negativo = succión/dilatancia). p_falla = (σ'1+2σ'3)/3 (calculado), q_falla_und = σ'1−σ'3. Gs = D854 de finos (hoja CU y pág. 49). UCS_MPa = compresión simple de laboratorio (promedio de 2, Tabla 2); σc por carga puntual = 67.79 MPa; Los Ángeles 37.0 %; durabilidad (sulfato de magnesio, pérdida corregida) 5.9 %. Envolvente de la hoja Golder (Mohr máximo, pág. 114): total c=4 kPa φ=17°, efectiva c'=29 kPa φ'=26°. Granulometría de la fracción ensayada no informada (solo granulometría de terreno, ver resumen). Saturación final ≈100 %; el parámetro B no figura en la hoja. SUCS informado por el cliente. VERIFICACIÓN 2026-10-06 (imagen p.112): σ'3c=392; en la falla σ1=748, σ1'=512, σ3=392, σ3'=156 kPa (impresos); Δu=236 kPa; q=σ'1−σ'3=356 kPa. Tras consolidar: γd=2.263 g/cm3, e=0.54, S=100.0 %. La hoja Golder no tabula la curva (solo gráficos): máxima oblicuidad no informada; el estado de «máximo desviador» es el impreso. Remoldeado a la densidad mínima δ=2.180 gr/cm3 y 6% de humedad, solicitado por el cliente; material <5/8". | 392 | 156 | 512 | 1.4 | 156 | 512 | 356 | 236 | no informado | no informado | no informado | no informado | no informado | no informado | no informado | no informado | 0.125 | 22.2 | 0.54 | 100.0 | 3.484 (D854, «G. Específica Promedio» de la hoja y p.49); e0 recalculado = 0.598 | verificado en imagen; esfuerzos separados (consolidación / falla) | [76 empty] | Triaxial CU | CU: máximo desviador (la fuente no permite máxima oblicuidad) | 156 | 512 | 356 | 32.20392 | 239.1377 | 150.6159 | pequeña (<120 mm) | 6.333333 | ROM | dudosa: muestras del acopio de la chancadora secundaria; hojas de Fase A dicen «Material Chancado» | 0 |  |  | A | 0.598 |  | 3.484 | informe o verificación | G2010-018 | G2010¦G2010-A-EXO-4in
G2010 | 2010_Golder_Caracterizacion ROM IPCC.pdf | 2010 | Golder Associates Perú, Memorando técnico 'Caracterización material de ROM – Proyecto IPCC' (proy. 099-4151017, 25-mar-2010) | Golder Associates Perú – Laboratorio de Mecánica de Suelos (Lima) | G2010-A-EXO-4in | GL-484-09 Prueba Nº 2 (σ3c=588 kPa) | Exoskarn Diopsido | Skarn | exoskarn diópsido |  |  | ROM |  | CU | sí | 101.1 | 211.1 | 15.9 | [9 empty] | Truncado: se ensayó la fracción < 5/8" de la matriz; TM de terreno 19" (Fase A, Tabla 2) | 3.484 | 20.17 | 0.695 | informe |  | 5.5 | 73.3 | 232 | 663 | 431 | Esfuerzo desviador máximo (criterio impreso en la hoja Golder) |  | 1.7 |  | 356 | 375.7 | 431 | [6 empty] | 112;114;8;9;49 | sí | Fase A (material original del tajo = ROM). Probeta remoldeada a la densidad mínima δ=2.180 g/cm3 y 6 % de humedad (solicitado por el cliente). Diámetro nominal 4". Inicial: S=27.6 %; final (post-consolidación): gd=2.146 g/cm3, e=0.624. Velocidad 0.125 %/min. Hoja da σ1, σ1', σ3, σ3' en la falla; σ3'f=232 kPa. [Convención corregida en la verificación: sigma3_kPa y sigma1_kPa son ahora σ'3 y σ'1 en la falla; σ'3 de consolidación en sigma3c_kPa.] u_falla = Δu en la falla = σ3 − σ'3 impresos (negativo = succión/dilatancia). p_falla = (σ'1+2σ'3)/3 (calculado), q_falla_und = σ'1−σ'3. Gs = D854 de finos (hoja CU y pág. 49). UCS_MPa = compresión simple de laboratorio (promedio de 2, Tabla 2); σc por carga puntual = 67.79 MPa; Los Ángeles 37.0 %; durabilidad (sulfato de magnesio, pérdida corregida) 5.9 %. Envolvente de la hoja Golder (Mohr máximo, pág. 114): total c=4 kPa φ=17°, efectiva c'=29 kPa φ'=26°. Granulometría de la fracción ensayada no informada (solo granulometría de terreno, ver resumen). Saturación final ≈100 %; el parámetro B no figura en la hoja. SUCS informado por el cliente. VERIFICACIÓN 2026-10-06 (imagen p.112): σ'3c=588; en la falla σ1=1018, σ1'=663, σ3=588, σ3'=232 kPa (impresos); Δu=356 kPa; q=σ'1−σ'3=431 kPa. En la hoja σ1−σ3 (totales) = 430 kPa y σ1'−σ3' = 431 kPa (diferencia de redondeo de la hoja); se adopta el valor efectivo. Tras consolidar: γd=2.146 g/cm3, e=0.624, S=100.0 %. La hoja Golder no tabula la curva (solo gráficos): máxima oblicuidad no informada; el estado de «máximo desviador» es el impreso. Remoldeado a la densidad mínima δ=2.180 gr/cm3 y 6% de humedad, solicitado por el cliente; material <5/8". | 588 | 232 | 663 | 1.7 | 232 | 663 | 431 | 356 | no informado | no informado | no informado | no informado | no informado | no informado | no informado | no informado | 0.125 | 21.05 | 0.624 | 100.0 | 3.484 (D854, «G. Específica Promedio» de la hoja y p.49); e0 recalculado = 0.695 | verificado en imagen; esfuerzos separados (consolidación / falla) | [76 empty] | Triaxial CU | CU: máximo desviador (la fuente no permite máxima oblicuidad) | 232 | 663 | 431 | 28.78762 | 343.7229 | 188.8665 | pequeña (<120 mm) | 6.358491 | ROM | dudosa: muestras del acopio de la chancadora secundaria; hojas de Fase A dicen «Material Chancado» | 0 |  |  | A | 0.695 |  | 3.484 | informe o verificación | G2010-019 | G2010¦G2010-A-EXO-4in
G2010 | 2010_Golder_Caracterizacion ROM IPCC.pdf | 2010 | Golder Associates Perú, Memorando técnico 'Caracterización material de ROM – Proyecto IPCC' (proy. 099-4151017, 25-mar-2010) | Golder Associates Perú – Laboratorio de Mecánica de Suelos (Lima) | G2010-A-EXO-4in | GL-484-09 Prueba Nº 3 (σ3c=783 kPa) | Exoskarn Diopsido | Skarn | exoskarn diópsido |  |  | ROM |  | CU | sí | 101.1 | 211.1 | 15.9 | [9 empty] | Truncado: se ensayó la fracción < 5/8" de la matriz; TM de terreno 19" (Fase A, Tabla 2) | 3.484 | 20.07 | 0.703 | informe |  | 5.5 | 73.3 | 358 | 1019 | 661 | Esfuerzo desviador máximo (criterio impreso en la hoja Golder) |  | 1.2 |  | 425 | 578.3 | 661 | [6 empty] | 112;114;8;9;49 | sí | Fase A (material original del tajo = ROM). Probeta remoldeada a la densidad mínima δ=2.180 g/cm3 y 6 % de humedad (solicitado por el cliente). Diámetro nominal 4". Inicial: S=27.3 %; final (post-consolidación): gd=2.203 g/cm3, e=0.582. Velocidad 0.125 %/min. Hoja da σ1, σ1', σ3, σ3' en la falla; σ3'f=358 kPa. [Convención corregida en la verificación: sigma3_kPa y sigma1_kPa son ahora σ'3 y σ'1 en la falla; σ'3 de consolidación en sigma3c_kPa.] u_falla = Δu en la falla = σ3 − σ'3 impresos (negativo = succión/dilatancia). p_falla = (σ'1+2σ'3)/3 (calculado), q_falla_und = σ'1−σ'3. Gs = D854 de finos (hoja CU y pág. 49). UCS_MPa = compresión simple de laboratorio (promedio de 2, Tabla 2); σc por carga puntual = 67.79 MPa; Los Ángeles 37.0 %; durabilidad (sulfato de magnesio, pérdida corregida) 5.9 %. Envolvente de la hoja Golder (Mohr máximo, pág. 114): total c=4 kPa φ=17°, efectiva c'=29 kPa φ'=26°. Granulometría de la fracción ensayada no informada (solo granulometría de terreno, ver resumen). Saturación final ≈100 %; el parámetro B no figura en la hoja. SUCS informado por el cliente. VERIFICACIÓN 2026-10-06 (imagen p.112): σ'3c=783; en la falla σ1=1445, σ1'=1019, σ3=783, σ3'=358 kPa (impresos); Δu=425 kPa; q=σ'1−σ'3=661 kPa. En la hoja σ1−σ3 (totales) = 662 kPa y σ1'−σ3' = 661 kPa (diferencia de redondeo de la hoja); se adopta el valor efectivo. Tras consolidar: γd=2.203 g/cm3, e=0.582, S=100.0 %. La hoja Golder no tabula la curva (solo gráficos): máxima oblicuidad no informada; el estado de «máximo desviador» es el impreso. Remoldeado a la densidad mínima δ=2.180 gr/cm3 y 6% de humedad, solicitado por el cliente; material <5/8". | 783 | 358 | 1019 | 1.2 | 358 | 1019 | 661 | 425 | no informado | no informado | no informado | no informado | no informado | no informado | no informado | no informado | 0.125 | 21.61 | 0.582 | 100.0 | 3.484 (D854, «G. Específica Promedio» de la hoja y p.49); e0 recalculado = 0.703 | verificado en imagen; esfuerzos separados (consolidación / falla) | [76 empty] | Triaxial CU | CU: máximo desviador (la fuente no permite máxima oblicuidad) | 358 | 1019 | 661 | 28.6873 | 529.8504 | 289.932 | pequeña (<120 mm) | 6.358491 | ROM | dudosa: muestras del acopio de la chancadora secundaria; hojas de Fase A dicen «Material Chancado» | 0 |  |  | A | 0.703 |  | 3.484 | informe o verificación | G2010-020 | G2010¦G2010-A-EXO-4in
G2010 | 2010_Golder_Caracterizacion ROM IPCC.pdf | 2010 | Golder Associates Perú, Memorando técnico 'Caracterización material de ROM – Proyecto IPCC' (proy. 099-4151017, 25-mar-2010) | Golder Associates Perú – Laboratorio de Mecánica de Suelos (Lima) | G2010-B-MN-2.8in | GL-481-09 Prueba Nº 1 (σ3c=391 kPa) | Mármol Negro | Mármol | mármol negro |  |  | Chancado |  | CU | sí | 71.5 | 142.5 | 9.5 | [9 empty] | Truncado: se ensayó la fracción < 3/8" de la matriz; TM de terreno 35" (Fase A, Tabla 2); Fase B chancada, TM 9"–12" según texto pág. 2 | 2.747 | 21.09 | 0.278 | informe |  | 7.6 | 49.6 | 715 | 3491 | 2776 | Esfuerzo desviador máximo (criterio impreso en la hoja Golder) |  | 5.8 |  | -324 | 1640.3 | 2776 | [6 empty] | 117;119;8;10;49 | sí | Fase B (material chancado = Chancado). Probeta remoldeada a la densidad de campo δ=2.151 g/cm3 y 8 % de humedad (solicitado por el cliente). Diámetro nominal 2.8". Inicial: S=75.2 %; final (post-consolidación): gd=2.196 g/cm3, e=0.251. Velocidad 0.125 %/min. Hoja da σ1, σ1', σ3, σ3' en la falla; σ3'f=715 kPa. [Convención corregida en la verificación: sigma3_kPa y sigma1_kPa son ahora σ'3 y σ'1 en la falla; σ'3 de consolidación en sigma3c_kPa.] u_falla = Δu en la falla = σ3 − σ'3 impresos (negativo = succión/dilatancia). p_falla = (σ'1+2σ'3)/3 (calculado), q_falla_und = σ'1−σ'3. Gs = D854 de finos (hoja CU y pág. 49). UCS_MPa = compresión simple de laboratorio (promedio de 2, Tabla 2); σc por carga puntual = 24.56 MPa; Los Ángeles 62.4 %; durabilidad (sulfato de magnesio, pérdida corregida) 49.8 %. Envolvente de la hoja Golder (Mohr máximo, pág. 119): total c=927 kPa φ=15°, efectiva c'=188 kPa φ'=35°. Granulometría de la fracción ensayada no informada (solo granulometría de terreno, ver resumen). Saturación final ≈100 %; el parámetro B no figura en la hoja. SUCS informado por el cliente. VERIFICACIÓN 2026-10-06 (imagen p.117): σ'3c=391; en la falla σ1=3166, σ1'=3491, σ3=391, σ3'=715 kPa (impresos); Δu=-324 kPa; q=σ'1−σ'3=2776 kPa. En la hoja σ1−σ3 (totales) = 2775 kPa y σ1'−σ3' = 2776 kPa (diferencia de redondeo de la hoja); se adopta el valor efectivo. Tras consolidar: γd=2.196 g/cm3, e=0.251, S=100.0 %. La hoja Golder no tabula la curva (solo gráficos): máxima oblicuidad no informada; el estado de «máximo desviador» es el impreso. Remoldeado a la densidad de campo δ=2.151 gr/cm3 y 8% de humedad, solicitado por el cliente; material <3/8". | 391 | 715 | 3491 | 5.8 | 715 | 3491 | 2776 | -324 | no informado | no informado | no informado | no informado | no informado | no informado | no informado | no informado | 0.125 | 21.54 | 0.251 | 100.0 | 2.747 (D854, «G. Específica Promedio» de la hoja y p.49); e0 recalculado = 0.278 | verificado en imagen; esfuerzos separados (consolidación / falla) | [76 empty] | Triaxial CU | CU: máximo desviador (la fuente no permite máxima oblicuidad) | 715 | 3491 | 2776 | 41.3006 | 1186.907 | 1042.745 | pequeña (<120 mm) | 7.526316 | Chancado | dudosa: muestras del acopio de la chancadora secundaria; hojas de Fase A dicen «Material Chancado» | 0 |  |  | A | 0.278 |  | 2.747 | informe o verificación | G2010-021 | G2010¦G2010-B-MN-2.8in
G2010 | 2010_Golder_Caracterizacion ROM IPCC.pdf | 2010 | Golder Associates Perú, Memorando técnico 'Caracterización material de ROM – Proyecto IPCC' (proy. 099-4151017, 25-mar-2010) | Golder Associates Perú – Laboratorio de Mecánica de Suelos (Lima) | G2010-B-MN-2.8in | GL-481-09 Prueba Nº 2 (σ3c=788 kPa) | Mármol Negro | Mármol | mármol negro |  |  | Chancado |  | CU | sí | 71.4 | 142.5 | 9.5 | [9 empty] | Truncado: se ensayó la fracción < 3/8" de la matriz; TM de terreno 35" (Fase A, Tabla 2); Fase B chancada, TM 9"–12" según texto pág. 2 | 2.747 | 21.16 | 0.273 | informe |  | 7.6 | 49.6 | 823 | 3727 | 2904 | Esfuerzo desviador máximo (criterio impreso en la hoja Golder) |  | 5.1 |  | -35 | 1791 | 2904 | [6 empty] | 117;119;8;10;49 | sí | Fase B (material chancado = Chancado). Probeta remoldeada a la densidad de campo δ=2.151 g/cm3 y 8 % de humedad (solicitado por el cliente). Diámetro nominal 2.8". Inicial: S=76.4 %; final (post-consolidación): gd=2.218 g/cm3, e=0.238. Velocidad 0.125 %/min. Hoja da σ1, σ1', σ3, σ3' en la falla; σ3'f=823 kPa. [Convención corregida en la verificación: sigma3_kPa y sigma1_kPa son ahora σ'3 y σ'1 en la falla; σ'3 de consolidación en sigma3c_kPa.] u_falla = Δu en la falla = σ3 − σ'3 impresos (negativo = succión/dilatancia). p_falla = (σ'1+2σ'3)/3 (calculado), q_falla_und = σ'1−σ'3. Gs = D854 de finos (hoja CU y pág. 49). UCS_MPa = compresión simple de laboratorio (promedio de 2, Tabla 2); σc por carga puntual = 24.56 MPa; Los Ángeles 62.4 %; durabilidad (sulfato de magnesio, pérdida corregida) 49.8 %. Envolvente de la hoja Golder (Mohr máximo, pág. 119): total c=927 kPa φ=15°, efectiva c'=188 kPa φ'=35°. Granulometría de la fracción ensayada no informada (solo granulometría de terreno, ver resumen). Saturación final ≈100 %; el parámetro B no figura en la hoja. SUCS informado por el cliente. VERIFICACIÓN 2026-10-06 (imagen p.117): σ'3c=788; en la falla σ1=3692, σ1'=3727, σ3=788, σ3'=823 kPa (impresos); Δu=-35 kPa; q=σ'1−σ'3=2904 kPa. Tras consolidar: γd=2.218 g/cm3, e=0.238, S=100.0 %. La hoja Golder no tabula la curva (solo gráficos): máxima oblicuidad no informada; el estado de «máximo desviador» es el impreso. Remoldeado a la densidad de campo δ=2.151 gr/cm3 y 8% de humedad, solicitado por el cliente; material <3/8". | 788 | 823 | 3727 | 5.1 | 823 | 3727 | 2904 | -35 | no informado | no informado | no informado | no informado | no informado | no informado | no informado | no informado | 0.125 | 21.76 | 0.238 | 100.0 | 2.747 (D854, «G. Específica Promedio» de la hoja y p.49); e0 recalculado = 0.274 | verificado en imagen; esfuerzos separados (consolidación / falla) | [76 empty] | Triaxial CU | CU: máximo desviador (la fuente no permite máxima oblicuidad) | 823 | 3727 | 2904 | 39.66084 | 1348.273 | 1117.802 | pequeña (<120 mm) | 7.515789 | Chancado | dudosa: muestras del acopio de la chancadora secundaria; hojas de Fase A dicen «Material Chancado» | 0 |  |  | A | 0.273 |  | 2.747 | informe o verificación | G2010-022 | G2010¦G2010-B-MN-2.8in
G2010 | 2010_Golder_Caracterizacion ROM IPCC.pdf | 2010 | Golder Associates Perú, Memorando técnico 'Caracterización material de ROM – Proyecto IPCC' (proy. 099-4151017, 25-mar-2010) | Golder Associates Perú – Laboratorio de Mecánica de Suelos (Lima) | G2010-B-MN-2.8in | GL-481-09 Prueba Nº 3 (σ3c=1577 kPa) | Mármol Negro | Mármol | mármol negro |  |  | Chancado |  | CU | sí | 71.4 | 142.5 | 9.5 | [9 empty] | Truncado: se ensayó la fracción < 3/8" de la matriz; TM de terreno 35" (Fase A, Tabla 2); Fase B chancada, TM 9"–12" según texto pág. 2 | 2.747 | 21.16 | 0.273 | informe |  | 7.6 | 49.6 | 1028 | 4617 | 3589 | Esfuerzo desviador máximo (criterio impreso en la hoja Golder) |  | 6.3 |  | 549 | 2224.3 | 3589 | [6 empty] | 117;119;8;10;49 | sí | Fase B (material chancado = Chancado). Probeta remoldeada a la densidad de campo δ=2.151 g/cm3 y 8 % de humedad (solicitado por el cliente). Diámetro nominal 2.8". Inicial: S=76.5 %; final (post-consolidación): gd=2.228 g/cm3, e=0.233. Velocidad 0.125 %/min. Hoja da σ1, σ1', σ3, σ3' en la falla; σ3'f=1028 kPa. [Convención corregida en la verificación: sigma3_kPa y sigma1_kPa son ahora σ'3 y σ'1 en la falla; σ'3 de consolidación en sigma3c_kPa.] u_falla = Δu en la falla = σ3 − σ'3 impresos (negativo = succión/dilatancia). p_falla = (σ'1+2σ'3)/3 (calculado), q_falla_und = σ'1−σ'3. Gs = D854 de finos (hoja CU y pág. 49). UCS_MPa = compresión simple de laboratorio (promedio de 2, Tabla 2); σc por carga puntual = 24.56 MPa; Los Ángeles 62.4 %; durabilidad (sulfato de magnesio, pérdida corregida) 49.8 %. Envolvente de la hoja Golder (Mohr máximo, pág. 119): total c=927 kPa φ=15°, efectiva c'=188 kPa φ'=35°. Granulometría de la fracción ensayada no informada (solo granulometría de terreno, ver resumen). Saturación final ≈100 %; el parámetro B no figura en la hoja. SUCS informado por el cliente. VERIFICACIÓN 2026-10-06 (imagen p.117): σ'3c=1577; en la falla σ1=5165, σ1'=4617, σ3=1577, σ3'=1028 kPa (impresos); Δu=549 kPa; q=σ'1−σ'3=3589 kPa. En la hoja σ1−σ3 (totales) = 3588 kPa y σ1'−σ3' = 3589 kPa (diferencia de redondeo de la hoja); se adopta el valor efectivo. Tras consolidar: γd=2.228 g/cm3, e=0.233, S=100.0 %. La hoja Golder no tabula la curva (solo gráficos): máxima oblicuidad no informada; el estado de «máximo desviador» es el impreso. Remoldeado a la densidad de campo δ=2.151 gr/cm3 y 8% de humedad, solicitado por el cliente; material <3/8". | 1577 | 1028 | 4617 | 6.3 | 1028 | 4617 | 3589 | 549 | no informado | no informado | no informado | no informado | no informado | no informado | no informado | no informado | 0.125 | 21.86 | 0.233 | 100.0 | 2.747 (D854, «G. Específica Promedio» de la hoja y p.49); e0 recalculado = 0.274 | verificado en imagen; esfuerzos separados (consolidación / falla) | [76 empty] | Triaxial CU | CU: máximo desviador (la fuente no permite máxima oblicuidad) | 1028 | 4617 | 3589 | 39.47815 | 1681.586 | 1385.116 | pequeña (<120 mm) | 7.515789 | Chancado | dudosa: muestras del acopio de la chancadora secundaria; hojas de Fase A dicen «Material Chancado» | 0 |  |  | A | 0.273 |  | 2.747 | informe o verificación | G2010-023 | G2010¦G2010-B-MN-2.8in
G2010 | 2010_Golder_Caracterizacion ROM IPCC.pdf | 2010 | Golder Associates Perú, Memorando técnico 'Caracterización material de ROM – Proyecto IPCC' (proy. 099-4151017, 25-mar-2010) | Golder Associates Perú – Laboratorio de Mecánica de Suelos (Lima) | G2010-B-HG-2.8in | GL-482-09 Prueba Nº 1 (σ3c=387 kPa) | Hornfels Gris | Hornfels | hornfels gris |  |  | Chancado |  | CU | sí | 71.5 | 142.5 | 9.5 | [9 empty] | Truncado: se ensayó la fracción < 3/8" de la matriz; TM de terreno 35" (Fase A, Tabla 2); Fase B chancada, TM 9"–12" según texto pág. 2 | 2.802 | 20.94 | 0.312 | informe |  | 7.1 | 65.5 | 95 | 521 | 426 | Esfuerzo desviador máximo (criterio impreso en la hoja Golder) |  | 1.3 |  | 292 | 237 | 426 | [6 empty] | 122;124;8;10;49 | sí | Fase B (material chancado = Chancado). Probeta remoldeada a la densidad de campo δ=2.137 g/cm3 y 7 % de humedad (solicitado por el cliente). Diámetro nominal 2.8". Inicial: S=63.7 %; final (post-consolidación): gd=2.187 g/cm3, e=0.281. Velocidad 0.167 %/min. Hoja da σ1, σ1', σ3, σ3' en la falla; σ3'f=95 kPa. [Convención corregida en la verificación: sigma3_kPa y sigma1_kPa son ahora σ'3 y σ'1 en la falla; σ'3 de consolidación en sigma3c_kPa.] u_falla = Δu en la falla = σ3 − σ'3 impresos (negativo = succión/dilatancia). p_falla = (σ'1+2σ'3)/3 (calculado), q_falla_und = σ'1−σ'3. Gs = D854 de finos (hoja CU y pág. 49). UCS_MPa = compresión simple de laboratorio (promedio de 2, Tabla 2); σc por carga puntual = 100.42 MPa; Los Ángeles 20.3 %; durabilidad (sulfato de magnesio, pérdida corregida) 0.6 %. Envolvente de la hoja Golder (Mohr máximo, pág. 124): total c=23 kPa φ=18°, efectiva c'=0 kPa φ'=40°. Granulometría de la fracción ensayada no informada (solo granulometría de terreno, ver resumen). Saturación final ≈100 %; el parámetro B no figura en la hoja. SUCS informado por el cliente. VERIFICACIÓN 2026-10-06 (imagen p.122): σ'3c=387; en la falla σ1=812, σ1'=521, σ3=387, σ3'=95 kPa (impresos); Δu=292 kPa; q=σ'1−σ'3=426 kPa. En la hoja σ1−σ3 (totales) = 425 kPa y σ1'−σ3' = 426 kPa (diferencia de redondeo de la hoja); se adopta el valor efectivo. Tras consolidar: γd=2.187 g/cm3, e=0.281, S=100.0 %. La hoja Golder no tabula la curva (solo gráficos): máxima oblicuidad no informada; el estado de «máximo desviador» es el impreso. Remoldeado a la densidad de campo δ=2.137 gr/cm3 y 7% de humedad, solicitado por el cliente; material <3/8". | 387 | 95 | 521 | 1.3 | 95 | 521 | 426 | 292 | no informado | no informado | no informado | no informado | no informado | no informado | no informado | no informado | 0.167 | 21.45 | 0.281 | 100.0 | 2.802 (D854, «G. Específica Promedio» de la hoja y p.49); e0 recalculado = 0.312 | verificado en imagen; esfuerzos separados (consolidación / falla) | [76 empty] | Triaxial CU | CU: máximo desviador (la fuente no permite máxima oblicuidad) | 95 | 521 | 426 | 43.7536 | 160.6981 | 153.8543 | pequeña (<120 mm) | 7.526316 | Chancado | dudosa: muestras del acopio de la chancadora secundaria; hojas de Fase A dicen «Material Chancado» | 0 |  |  | A | 0.312 |  | 2.802 | informe o verificación | G2010-024 | G2010¦G2010-B-HG-2.8in
G2010 | 2010_Golder_Caracterizacion ROM IPCC.pdf | 2010 | Golder Associates Perú, Memorando técnico 'Caracterización material de ROM – Proyecto IPCC' (proy. 099-4151017, 25-mar-2010) | Golder Associates Perú – Laboratorio de Mecánica de Suelos (Lima) | G2010-B-HG-2.8in | GL-482-09 Prueba Nº 2 (σ3c=786 kPa) | Hornfels Gris | Hornfels | hornfels gris |  |  | Chancado |  | CU | sí | 71.5 | 142.5 | 9.5 | [9 empty] | Truncado: se ensayó la fracción < 3/8" de la matriz; TM de terreno 35" (Fase A, Tabla 2); Fase B chancada, TM 9"–12" según texto pág. 2 | 2.802 | 20.95 | 0.312 | informe |  | 7.1 | 65.5 | 269 | 1029 | 760 | Esfuerzo desviador máximo (criterio impreso en la hoja Golder) |  | 1 |  | 517 | 522.3 | 760 | [6 empty] | 122;124;8;10;49 | sí | Fase B (material chancado = Chancado). Probeta remoldeada a la densidad de campo δ=2.137 g/cm3 y 7 % de humedad (solicitado por el cliente). Diámetro nominal 2.8". Inicial: S=64.0 %; final (post-consolidación): gd=2.221 g/cm3, e=0.261. Velocidad 0.167 %/min. Hoja da σ1, σ1', σ3, σ3' en la falla; σ3'f=269 kPa. [Convención corregida en la verificación: sigma3_kPa y sigma1_kPa son ahora σ'3 y σ'1 en la falla; σ'3 de consolidación en sigma3c_kPa.] u_falla = Δu en la falla = σ3 − σ'3 impresos (negativo = succión/dilatancia). p_falla = (σ'1+2σ'3)/3 (calculado), q_falla_und = σ'1−σ'3. Gs = D854 de finos (hoja CU y pág. 49). UCS_MPa = compresión simple de laboratorio (promedio de 2, Tabla 2); σc por carga puntual = 100.42 MPa; Los Ángeles 20.3 %; durabilidad (sulfato de magnesio, pérdida corregida) 0.6 %. Envolvente de la hoja Golder (Mohr máximo, pág. 124): total c=23 kPa φ=18°, efectiva c'=0 kPa φ'=40°. Granulometría de la fracción ensayada no informada (solo granulometría de terreno, ver resumen). Saturación final ≈100 %; el parámetro B no figura en la hoja. SUCS informado por el cliente. VERIFICACIÓN 2026-10-06 (imagen p.122): σ'3c=786; en la falla σ1=1546, σ1'=1029, σ3=786, σ3'=269 kPa (impresos); Δu=517 kPa; q=σ'1−σ'3=760 kPa. Tras consolidar: γd=2.221 g/cm3, e=0.261, S=100.0 %. La hoja Golder no tabula la curva (solo gráficos): máxima oblicuidad no informada; el estado de «máximo desviador» es el impreso. Remoldeado a la densidad de campo δ=2.137 gr/cm3 y 7% de humedad, solicitado por el cliente; material <3/8". | 786 | 269 | 1029 | 1 | 269 | 1029 | 760 | 517 | no informado | no informado | no informado | no informado | no informado | no informado | no informado | no informado | 0.167 | 21.79 | 0.261 | 100.0 | 2.802 (D854, «G. Específica Promedio» de la hoja y p.49); e0 recalculado = 0.312 | verificado en imagen; esfuerzos separados (consolidación / falla) | [76 empty] | Triaxial CU | CU: máximo desviador (la fuente no permite máxima oblicuidad) | 269 | 1029 | 760 | 35.83946 | 426.5039 | 308.0511 | pequeña (<120 mm) | 7.526316 | Chancado | dudosa: muestras del acopio de la chancadora secundaria; hojas de Fase A dicen «Material Chancado» | 0 |  |  | A | 0.312 |  | 2.802 | informe o verificación | G2010-025 | G2010¦G2010-B-HG-2.8in
G2010 | 2010_Golder_Caracterizacion ROM IPCC.pdf | 2010 | Golder Associates Perú, Memorando técnico 'Caracterización material de ROM – Proyecto IPCC' (proy. 099-4151017, 25-mar-2010) | Golder Associates Perú – Laboratorio de Mecánica de Suelos (Lima) | G2010-B-HG-2.8in | GL-482-09 Prueba Nº 3 (σ3c=1576 kPa) | Hornfels Gris | Hornfels | hornfels gris |  |  | Chancado |  | CU | sí | 71.5 | 142.5 | 9.5 | [9 empty] | Truncado: se ensayó la fracción < 3/8" de la matriz; TM de terreno 35" (Fase A, Tabla 2); Fase B chancada, TM 9"–12" según texto pág. 2 | 2.802 | 20.96 | 0.311 | informe |  | 7.1 | 65.5 | 401 | 1899 | 1498 | Esfuerzo desviador máximo (criterio impreso en la hoja Golder) |  | 15.2 |  | 1175 | 900.3 | 1498 | [6 empty] | 122;124;8;10;49 | sí | Fase B (material chancado = Chancado). Probeta remoldeada a la densidad de campo δ=2.137 g/cm3 y 7 % de humedad (solicitado por el cliente). Diámetro nominal 2.8". Inicial: S=63.6 %; final (post-consolidación): gd=2.237 g/cm3, e=0.253. Velocidad 0.125 %/min. Hoja da σ1, σ1', σ3, σ3' en la falla; σ3'f=401 kPa. [Convención corregida en la verificación: sigma3_kPa y sigma1_kPa son ahora σ'3 y σ'1 en la falla; σ'3 de consolidación en sigma3c_kPa.] u_falla = Δu en la falla = σ3 − σ'3 impresos (negativo = succión/dilatancia). p_falla = (σ'1+2σ'3)/3 (calculado), q_falla_und = σ'1−σ'3. Gs = D854 de finos (hoja CU y pág. 49). UCS_MPa = compresión simple de laboratorio (promedio de 2, Tabla 2); σc por carga puntual = 100.42 MPa; Los Ángeles 20.3 %; durabilidad (sulfato de magnesio, pérdida corregida) 0.6 %. Envolvente de la hoja Golder (Mohr máximo, pág. 124): total c=23 kPa φ=18°, efectiva c'=0 kPa φ'=40°. Granulometría de la fracción ensayada no informada (solo granulometría de terreno, ver resumen). Saturación final ≈100 %; el parámetro B no figura en la hoja. SUCS informado por el cliente. VERIFICACIÓN 2026-10-06 (imagen p.122): σ'3c=1576; en la falla σ1=3074, σ1'=1899, σ3=1576, σ3'=401 kPa (impresos); Δu=1175 kPa; q=σ'1−σ'3=1498 kPa. Tras consolidar: γd=2.237 g/cm3, e=0.253, S=100.0 %. La hoja Golder no tabula la curva (solo gráficos): máxima oblicuidad no informada; el estado de «máximo desviador» es el impreso. Remoldeado a la densidad de campo δ=2.137 gr/cm3 y 7% de humedad, solicitado por el cliente; material <3/8". | 1576 | 401 | 1899 | 15.2 | 401 | 1899 | 1498 | 1175 | no informado | no informado | no informado | no informado | no informado | no informado | no informado | no informado | 0.125 | 21.94 | 0.253 | 100.0 | 2.802 (D854, «G. Específica Promedio» de la hoja y p.49); e0 recalculado = 0.311 | verificado en imagen; esfuerzos separados (consolidación / falla) | [76 empty] | Triaxial CU | CU: máximo desviador (la fuente no permite máxima oblicuidad) | 401 | 1899 | 1498 | 40.64002 | 662.173 | 568.3536 | pequeña (<120 mm) | 7.526316 | Chancado | dudosa: muestras del acopio de la chancadora secundaria; hojas de Fase A dicen «Material Chancado» | 0 |  |  | A | 0.311 |  | 2.802 | informe o verificación | G2010-026 | G2010¦G2010-B-HG-2.8in
G2010 | 2010_Golder_Caracterizacion ROM IPCC.pdf | 2010 | Golder Associates Perú, Memorando técnico 'Caracterización material de ROM – Proyecto IPCC' (proy. 099-4151017, 25-mar-2010) | Golder Associates Perú – Laboratorio de Mecánica de Suelos (Lima) | G2010-B-INT-2.8in | GL-483-09 Prueba Nº 1 (σ3c=390 kPa) | Intrusivo | Intrusivo |  |  |  | Chancado |  | CU | sí | 71.5 | 142.4 | 9.5 | [9 empty] | Truncado: se ensayó la fracción < 3/8" de la matriz; TM de terreno 30" (Fase A, Tabla 2); Fase B chancada, TM 9"–12" según texto pág. 2 | 2.742 | 19.81 | 0.358 | informe |  | 7.5 | 54 | 169 | 752 | 583 | Esfuerzo desviador máximo (criterio impreso en la hoja Golder) |  | 1 |  | 221 | 363.3 | 583 | [6 empty] | 127;129;8;10;49 | sí | Fase B (material chancado = Chancado). Probeta remoldeada a la densidad de campo δ=2.019 g/cm3 y 8 % de humedad (solicitado por el cliente). Diámetro nominal 2.8". Inicial: S=57.4 %; final (post-consolidación): gd=2.067 g/cm3, e=0.326. Velocidad 0.125 %/min. Hoja da σ1, σ1', σ3, σ3' en la falla; σ3'f=169 kPa. [Convención corregida en la verificación: sigma3_kPa y sigma1_kPa son ahora σ'3 y σ'1 en la falla; σ'3 de consolidación en sigma3c_kPa.] u_falla = Δu en la falla = σ3 − σ'3 impresos (negativo = succión/dilatancia). p_falla = (σ'1+2σ'3)/3 (calculado), q_falla_und = σ'1−σ'3. Gs = D854 de finos (hoja CU y pág. 49). UCS_MPa = compresión simple de laboratorio (promedio de 2, Tabla 2); σc por carga puntual = 78.06 MPa; Los Ángeles 32.2 %; durabilidad (sulfato de magnesio, pérdida corregida) 18.6 %. Envolvente de la hoja Golder (Mohr máximo, pág. 129): total c=162 kPa φ=15°, efectiva c'=42 kPa φ'=34°. Granulometría de la fracción ensayada no informada (solo granulometría de terreno, ver resumen). Saturación final ≈100 %; el parámetro B no figura en la hoja. SUCS informado por el cliente. VERIFICACIÓN 2026-10-06 (imagen p.127): σ'3c=390; en la falla σ1=973, σ1'=752, σ3=390, σ3'=169 kPa (impresos); Δu=221 kPa; q=σ'1−σ'3=583 kPa. Tras consolidar: γd=2.067 g/cm3, e=0.326, S=100.0 %. La hoja Golder no tabula la curva (solo gráficos): máxima oblicuidad no informada; el estado de «máximo desviador» es el impreso. Remoldeado a la densidad de campo δ=2.019 gr/cm3 y 8% de humedad, solicitado por el cliente; material <3/8". | 390 | 169 | 752 | 1 | 169 | 752 | 583 | 221 | no informado | no informado | no informado | no informado | no informado | no informado | no informado | no informado | 0.125 | 20.28 | 0.326 | 100.0 | 2.742 (D854, «G. Específica Promedio» de la hoja y p.49); e0 recalculado = 0.358 | verificado en imagen; esfuerzos separados (consolidación / falla) | [76 empty] | Triaxial CU | CU: máximo desviador (la fuente no permite máxima oblicuidad) | 169 | 752 | 583 | 39.27237 | 275.9783 | 225.6634 | pequeña (<120 mm) | 7.526316 | Chancado | dudosa: muestras del acopio de la chancadora secundaria; hojas de Fase A dicen «Material Chancado» | 0 |  |  | A | 0.358 |  | 2.742 | informe o verificación | G2010-027 | G2010¦G2010-B-INT-2.8in
G2010 | 2010_Golder_Caracterizacion ROM IPCC.pdf | 2010 | Golder Associates Perú, Memorando técnico 'Caracterización material de ROM – Proyecto IPCC' (proy. 099-4151017, 25-mar-2010) | Golder Associates Perú – Laboratorio de Mecánica de Suelos (Lima) | G2010-B-INT-2.8in | GL-483-09 Prueba Nº 2 (σ3c=785 kPa) | Intrusivo | Intrusivo |  |  |  | Chancado |  | CU | sí | 71.5 | 142.5 | 9.5 | [9 empty] | Truncado: se ensayó la fracción < 3/8" de la matriz; TM de terreno 30" (Fase A, Tabla 2); Fase B chancada, TM 9"–12" según texto pág. 2 | 2.742 | 19.81 | 0.358 | informe |  | 7.4 | 54 | 384 | 1499 | 1115 | Esfuerzo desviador máximo (criterio impreso en la hoja Golder) |  | 1.6 |  | 401 | 755.7 | 1115 | [6 empty] | 127;129;8;10;49 | sí | Fase B (material chancado = Chancado). Probeta remoldeada a la densidad de campo δ=2.019 g/cm3 y 8 % de humedad (solicitado por el cliente). Diámetro nominal 2.8". Inicial: S=56.8 %; final (post-consolidación): gd=2.087 g/cm3, e=0.314. Velocidad 0.125 %/min. Hoja da σ1, σ1', σ3, σ3' en la falla; σ3'f=384 kPa. [Convención corregida en la verificación: sigma3_kPa y sigma1_kPa son ahora σ'3 y σ'1 en la falla; σ'3 de consolidación en sigma3c_kPa.] u_falla = Δu en la falla = σ3 − σ'3 impresos (negativo = succión/dilatancia). p_falla = (σ'1+2σ'3)/3 (calculado), q_falla_und = σ'1−σ'3. Gs = D854 de finos (hoja CU y pág. 49). UCS_MPa = compresión simple de laboratorio (promedio de 2, Tabla 2); σc por carga puntual = 78.06 MPa; Los Ángeles 32.2 %; durabilidad (sulfato de magnesio, pérdida corregida) 18.6 %. Envolvente de la hoja Golder (Mohr máximo, pág. 129): total c=162 kPa φ=15°, efectiva c'=42 kPa φ'=34°. Granulometría de la fracción ensayada no informada (solo granulometría de terreno, ver resumen). Saturación final ≈100 %; el parámetro B no figura en la hoja. SUCS informado por el cliente. VERIFICACIÓN 2026-10-06 (imagen p.127): σ'3c=785; en la falla σ1=1900, σ1'=1499, σ3=785, σ3'=384 kPa (impresos); Δu=401 kPa; q=σ'1−σ'3=1115 kPa. Tras consolidar: γd=2.087 g/cm3, e=0.314, S=99.5 %. La hoja Golder no tabula la curva (solo gráficos): máxima oblicuidad no informada; el estado de «máximo desviador» es el impreso. Remoldeado a la densidad de campo δ=2.019 gr/cm3 y 8% de humedad, solicitado por el cliente; material <3/8". | 785 | 384 | 1499 | 1.6 | 384 | 1499 | 1115 | 401 | no informado | no informado | no informado | no informado | no informado | no informado | no informado | no informado | 0.125 | 20.47 | 0.314 | 99.5 | 2.742 (D854, «G. Específica Promedio» de la hoja y p.49); e0 recalculado = 0.358 | verificado en imagen; esfuerzos separados (consolidación / falla) | [76 empty] | Triaxial CU | CU: máximo desviador (la fuente no permite máxima oblicuidad) | 384 | 1499 | 1115 | 36.30903 | 611.3818 | 449.253 | pequeña (<120 mm) | 7.526316 | Chancado | dudosa: muestras del acopio de la chancadora secundaria; hojas de Fase A dicen «Material Chancado» | 0 |  |  | A | 0.358 |  | 2.742 | informe o verificación | G2010-028 | G2010¦G2010-B-INT-2.8in
G2010 | 2010_Golder_Caracterizacion ROM IPCC.pdf | 2010 | Golder Associates Perú, Memorando técnico 'Caracterización material de ROM – Proyecto IPCC' (proy. 099-4151017, 25-mar-2010) | Golder Associates Perú – Laboratorio de Mecánica de Suelos (Lima) | G2010-B-INT-2.8in | GL-483-09 Prueba Nº 3 (σ3c=1568 kPa) | Intrusivo | Intrusivo |  |  |  | Chancado |  | CU | sí | 71.5 | 142.4 | 9.5 | [9 empty] | Truncado: se ensayó la fracción < 3/8" de la matriz; TM de terreno 30" (Fase A, Tabla 2); Fase B chancada, TM 9"–12" según texto pág. 2 | 2.742 | 19.81 | 0.358 | informe |  | 7.5 | 54 | 495 | 1898 | 1403 | Esfuerzo desviador máximo (criterio impreso en la hoja Golder) |  | 1.5 |  | 1073 | 962.7 | 1403 | [6 empty] | 127;129;8;10;49 | sí | Fase B (material chancado = Chancado). Probeta remoldeada a la densidad de campo δ=2.019 g/cm3 y 8 % de humedad (solicitado por el cliente). Diámetro nominal 2.8". Inicial: S=57.4 %; final (post-consolidación): gd=2.116 g/cm3, e=0.296. Velocidad 0.125 %/min. Hoja da σ1, σ1', σ3, σ3' en la falla; σ3'f=495 kPa. [Convención corregida en la verificación: sigma3_kPa y sigma1_kPa son ahora σ'3 y σ'1 en la falla; σ'3 de consolidación en sigma3c_kPa.] u_falla = Δu en la falla = σ3 − σ'3 impresos (negativo = succión/dilatancia). p_falla = (σ'1+2σ'3)/3 (calculado), q_falla_und = σ'1−σ'3. Gs = D854 de finos (hoja CU y pág. 49). UCS_MPa = compresión simple de laboratorio (promedio de 2, Tabla 2); σc por carga puntual = 78.06 MPa; Los Ángeles 32.2 %; durabilidad (sulfato de magnesio, pérdida corregida) 18.6 %. Envolvente de la hoja Golder (Mohr máximo, pág. 129): total c=162 kPa φ=15°, efectiva c'=42 kPa φ'=34°. Granulometría de la fracción ensayada no informada (solo granulometría de terreno, ver resumen). Saturación final ≈100 %; el parámetro B no figura en la hoja. SUCS informado por el cliente. VERIFICACIÓN 2026-10-06 (imagen p.127): σ'3c=1568; en la falla σ1=2971, σ1'=1898, σ3=1568, σ3'=495 kPa (impresos); Δu=1073 kPa; q=σ'1−σ'3=1403 kPa. Tras consolidar: γd=2.116 g/cm3, e=0.296, S=100.0 %. La hoja Golder no tabula la curva (solo gráficos): máxima oblicuidad no informada; el estado de «máximo desviador» es el impreso. Remoldeado a la densidad de campo δ=2.019 gr/cm3 y 8% de humedad, solicitado por el cliente; material <3/8". | 1568 | 495 | 1898 | 1.5 | 495 | 1898 | 1403 | 1073 | no informado | no informado | no informado | no informado | no informado | no informado | no informado | no informado | 0.125 | 20.76 | 0.296 | 100.0 | 2.742 (D854, «G. Específica Promedio» de la hoja y p.49); e0 recalculado = 0.358 | verificado en imagen; esfuerzos separados (consolidación / falla) | [76 empty] | Triaxial CU | CU: máximo desviador (la fuente no permite máxima oblicuidad) | 495 | 1898 | 1403 | 35.89441 | 785.2152 | 568.2843 | pequeña (<120 mm) | 7.526316 | Chancado | dudosa: muestras del acopio de la chancadora secundaria; hojas de Fase A dicen «Material Chancado» | 0 |  |  | A | 0.358 |  | 2.742 | informe o verificación | G2010-029 | G2010¦G2010-B-INT-2.8in
G2010 | 2010_Golder_Caracterizacion ROM IPCC.pdf | 2010 | Golder Associates Perú, Memorando técnico 'Caracterización material de ROM – Proyecto IPCC' (proy. 099-4151017, 25-mar-2010) | Golder Associates Perú – Laboratorio de Mecánica de Suelos (Lima) | G2010-B-EXO-2.8in | GL-484-09 Prueba Nº 1 (σ3c=393 kPa) | Exoskarn Diopsido | Skarn | exoskarn diópsido |  |  | Chancado |  | CU | sí | 71.5 | 142.5 | 9.5 | [9 empty] | Truncado: se ensayó la fracción < 3/8" de la matriz; TM de terreno 19" (Fase A, Tabla 2); Fase B chancada, TM 9"–12" según texto pág. 2 | 3.338 | 23.11 | 0.417 | informe |  | 6.2 | 97.4 | 191 | 793 | 602 | Esfuerzo desviador máximo (criterio impreso en la hoja Golder) |  | 0.9 |  | 202 | 391.7 | 602 | [6 empty] | 132;134;8;10;49 | sí | Fase B (material chancado = Chancado). Probeta remoldeada a la densidad de campo δ=2.357 g/cm3 y 6 % de humedad (solicitado por el cliente). Diámetro nominal 2.8". Inicial: S=49.2 %; final (post-consolidación): gd=2.42 g/cm3, e=0.379. Velocidad 0.125 %/min. Hoja da σ1, σ1', σ3, σ3' en la falla; σ3'f=191 kPa. [Convención corregida en la verificación: sigma3_kPa y sigma1_kPa son ahora σ'3 y σ'1 en la falla; σ'3 de consolidación en sigma3c_kPa.] u_falla = Δu en la falla = σ3 − σ'3 impresos (negativo = succión/dilatancia). p_falla = (σ'1+2σ'3)/3 (calculado), q_falla_und = σ'1−σ'3. Gs = D854 de finos (hoja CU y pág. 49). UCS_MPa = compresión simple de laboratorio (promedio de 2, Tabla 2); σc por carga puntual = 124.78 MPa; Los Ángeles 27.6 %; durabilidad (sulfato de magnesio, pérdida corregida) 6.7 %. Envolvente de la hoja Golder (Mohr máximo, pág. 134): total c=102 kPa φ=16°, efectiva c'=0 kPa φ'=37°. Granulometría de la fracción ensayada no informada (solo granulometría de terreno, ver resumen). Saturación final ≈100 %; el parámetro B no figura en la hoja. SUCS informado por el cliente. VERIFICACIÓN 2026-10-06 (imagen p.132): σ'3c=393; en la falla σ1=994, σ1'=793, σ3=393, σ3'=191 kPa (impresos); Δu=202 kPa; q=σ'1−σ'3=602 kPa. En la hoja σ1−σ3 (totales) = 601 kPa y σ1'−σ3' = 602 kPa (diferencia de redondeo de la hoja); se adopta el valor efectivo. Tras consolidar: γd=2.42 g/cm3, e=0.379, S=105.2 %. La hoja Golder no tabula la curva (solo gráficos): máxima oblicuidad no informada; el estado de «máximo desviador» es el impreso. Remoldeado a la densidad de campo δ=2.357 gr/cm3 y 6% de humedad, solicitado por el cliente; material <3/8". | 393 | 191 | 793 | 0.9 | 191 | 793 | 602 | 202 | no informado | no informado | no informado | no informado | no informado | no informado | no informado | no informado | 0.125 | 23.74 | 0.379 | 105.2 | 3.338 (D854, «G. Específica Promedio» de la hoja y p.49); e0 recalculado = 0.417 | verificado en imagen; esfuerzos separados (consolidación / falla) | [76 empty] | Triaxial CU | CU: máximo desviador (la fuente no permite máxima oblicuidad) | 191 | 793 | 602 | 37.71894 | 307.8516 | 238.0974 | pequeña (<120 mm) | 7.526316 | Chancado | dudosa: muestras del acopio de la chancadora secundaria; hojas de Fase A dicen «Material Chancado» | 0 |  |  | A | 0.417 |  | 3.338 | informe o verificación | G2010-030 | G2010¦G2010-B-EXO-2.8in
G2010 | 2010_Golder_Caracterizacion ROM IPCC.pdf | 2010 | Golder Associates Perú, Memorando técnico 'Caracterización material de ROM – Proyecto IPCC' (proy. 099-4151017, 25-mar-2010) | Golder Associates Perú – Laboratorio de Mecánica de Suelos (Lima) | G2010-B-EXO-2.8in | GL-484-09 Prueba Nº 2 (σ3c=784 kPa) | Exoskarn Diopsido | Skarn | exoskarn diópsido |  |  | Chancado |  | CU | sí | 71.5 | 142.4 | 9.5 | [9 empty] | Truncado: se ensayó la fracción < 3/8" de la matriz; TM de terreno 19" (Fase A, Tabla 2); Fase B chancada, TM 9"–12" según texto pág. 2 | 3.338 | 23.12 | 0.416 | informe |  | 6.2 | 97.4 | 309 | 1168 | 859 | Esfuerzo desviador máximo (criterio impreso en la hoja Golder) |  | 1 |  | 475 | 595.3 | 859 | [6 empty] | 132;134;8;10;49 | sí | Fase B (material chancado = Chancado). Probeta remoldeada a la densidad de campo δ=2.357 g/cm3 y 6 % de humedad (solicitado por el cliente). Diámetro nominal 2.8". Inicial: S=49.3 %; final (post-consolidación): gd=2.442 g/cm3, e=0.367. Velocidad 0.125 %/min. Hoja da σ1, σ1', σ3, σ3' en la falla; σ3'f=309 kPa. [Convención corregida en la verificación: sigma3_kPa y sigma1_kPa son ahora σ'3 y σ'1 en la falla; σ'3 de consolidación en sigma3c_kPa.] u_falla = Δu en la falla = σ3 − σ'3 impresos (negativo = succión/dilatancia). p_falla = (σ'1+2σ'3)/3 (calculado), q_falla_und = σ'1−σ'3. Gs = D854 de finos (hoja CU y pág. 49). UCS_MPa = compresión simple de laboratorio (promedio de 2, Tabla 2); σc por carga puntual = 124.78 MPa; Los Ángeles 27.6 %; durabilidad (sulfato de magnesio, pérdida corregida) 6.7 %. Envolvente de la hoja Golder (Mohr máximo, pág. 134): total c=102 kPa φ=16°, efectiva c'=0 kPa φ'=37°. Granulometría de la fracción ensayada no informada (solo granulometría de terreno, ver resumen). Saturación final ≈100 %; el parámetro B no figura en la hoja. SUCS informado por el cliente. VERIFICACIÓN 2026-10-06 (imagen p.132): σ'3c=784; en la falla σ1=1643, σ1'=1168, σ3=784, σ3'=309 kPa (impresos); Δu=475 kPa; q=σ'1−σ'3=859 kPa. Tras consolidar: γd=2.442 g/cm3, e=0.367, S=101.6 %. La hoja Golder no tabula la curva (solo gráficos): máxima oblicuidad no informada; el estado de «máximo desviador» es el impreso. Remoldeado a la densidad de campo δ=2.357 gr/cm3 y 6% de humedad, solicitado por el cliente; material <3/8". | 784 | 309 | 1168 | 1 | 309 | 1168 | 859 | 475 | no informado | no informado | no informado | no informado | no informado | no informado | no informado | no informado | 0.125 | 23.96 | 0.367 | 101.6 | 3.338 (D854, «G. Específica Promedio» de la hoja y p.49); e0 recalculado = 0.416 | verificado en imagen; esfuerzos separados (consolidación / falla) | [76 empty] | Triaxial CU | CU: máximo desviador (la fuente no permite máxima oblicuidad) | 309 | 1168 | 859 | 35.56205 | 488.7095 | 349.3923 | pequeña (<120 mm) | 7.526316 | Chancado | dudosa: muestras del acopio de la chancadora secundaria; hojas de Fase A dicen «Material Chancado» | 0 |  |  | A | 0.416 |  | 3.338 | informe o verificación | G2010-031 | G2010¦G2010-B-EXO-2.8in
G2010 | 2010_Golder_Caracterizacion ROM IPCC.pdf | 2010 | Golder Associates Perú, Memorando técnico 'Caracterización material de ROM – Proyecto IPCC' (proy. 099-4151017, 25-mar-2010) | Golder Associates Perú – Laboratorio de Mecánica de Suelos (Lima) | G2010-B-EXO-2.8in | GL-484-09 Prueba Nº 3 (σ3c=1568 kPa) | Exoskarn Diopsido | Skarn | exoskarn diópsido |  |  | Chancado |  | CU | sí | 71.5 | 142.4 | 9.5 | [9 empty] | Truncado: se ensayó la fracción < 3/8" de la matriz; TM de terreno 19" (Fase A, Tabla 2); Fase B chancada, TM 9"–12" según texto pág. 2 | 3.338 | 23.12 | 0.416 | informe |  | 6.2 | 97.4 | 505 | 2018 | 1513 | Esfuerzo desviador máximo (criterio impreso en la hoja Golder) |  | 1.5 |  | 1063 | 1009.3 | 1513 | [6 empty] | 132;134;8;10;49 | sí | Fase B (material chancado = Chancado). Probeta remoldeada a la densidad de campo δ=2.357 g/cm3 y 6 % de humedad (solicitado por el cliente). Diámetro nominal 2.8". Inicial: S=49.4 %; final (post-consolidación): gd=2.476 g/cm3, e=0.348. Velocidad 0.125 %/min. Hoja da σ1, σ1', σ3, σ3' en la falla; σ3'f=505 kPa. [Convención corregida en la verificación: sigma3_kPa y sigma1_kPa son ahora σ'3 y σ'1 en la falla; σ'3 de consolidación en sigma3c_kPa.] u_falla = Δu en la falla = σ3 − σ'3 impresos (negativo = succión/dilatancia). p_falla = (σ'1+2σ'3)/3 (calculado), q_falla_und = σ'1−σ'3. Gs = D854 de finos (hoja CU y pág. 49). UCS_MPa = compresión simple de laboratorio (promedio de 2, Tabla 2); σc por carga puntual = 124.78 MPa; Los Ángeles 27.6 %; durabilidad (sulfato de magnesio, pérdida corregida) 6.7 %. Envolvente de la hoja Golder (Mohr máximo, pág. 134): total c=102 kPa φ=16°, efectiva c'=0 kPa φ'=37°. Granulometría de la fracción ensayada no informada (solo granulometría de terreno, ver resumen). Saturación final ≈100 %; el parámetro B no figura en la hoja. SUCS informado por el cliente. VERIFICACIÓN 2026-10-06 (imagen p.132): σ'3c=1568; en la falla σ1=3080, σ1'=2018, σ3=1568, σ3'=505 kPa (impresos); Δu=1063 kPa; q=σ'1−σ'3=1513 kPa. En la hoja σ1−σ3 (totales) = 1512 kPa y σ1'−σ3' = 1513 kPa (diferencia de redondeo de la hoja); se adopta el valor efectivo. Tras consolidar: γd=2.476 g/cm3, e=0.348, S=101.8 %. La hoja Golder no tabula la curva (solo gráficos): máxima oblicuidad no informada; el estado de «máximo desviador» es el impreso. Remoldeado a la densidad de campo δ=2.357 gr/cm3 y 6% de humedad, solicitado por el cliente; material <3/8". | 1568 | 505 | 2018 | 1.5 | 505 | 2018 | 1513 | 1063 | no informado | no informado | no informado | no informado | no informado | no informado | no informado | no informado | 0.125 | 24.29 | 0.348 | 101.8 | 3.338 (D854, «G. Específica Promedio» de la hoja y p.49); e0 recalculado = 0.416 | verificado en imagen; esfuerzos separados (consolidación / falla) | [76 empty] | Triaxial CU | CU: máximo desviador (la fuente no permite máxima oblicuidad) | 505 | 2018 | 1513 | 36.84719 | 807.8399 | 605.3798 | pequeña (<120 mm) | 7.526316 | Chancado | dudosa: muestras del acopio de la chancadora secundaria; hojas de Fase A dicen «Material Chancado» | 0 |  |  | A | 0.416 |  | 3.338 | informe o verificación | G2010-032 | G2010¦G2010-B-EXO-2.8in
G2010 | 2010_Golder_Caracterizacion ROM IPCC.pdf | 2010 | Golder Associates Perú, Memorando técnico 'Caracterización material de ROM – Proyecto IPCC' (proy. 099-4151017, 25-mar-2010) | Golder Associates Perú – Laboratorio de Mecánica de Suelos (Lima) | G2010-B-MN-4in | GL-481-09 Prueba Nº 1 (σ3c=392 kPa) | Mármol Negro | Mármol | mármol negro |  |  | Chancado |  | CU | sí | 100.6 | 200.9 | 15.9 | [9 empty] | Truncado: se ensayó la fracción < 5/8" de la matriz; TM de terreno 35" (Fase A, Tabla 2); Fase B chancada, TM 9"–12" según texto pág. 2 | 2.747 | 17.9 | 0.505 | informe |  | 5 | 49.6 | 127 | 424 | 297 | Esfuerzo desviador máximo (criterio impreso en la hoja Golder) |  | 1.2 |  | 265 | 226 | 297 | [6 empty] | 137;139;8;10;49 | sí | Fase B (material chancado = Chancado). Probeta remoldeada a la densidad mínima δ=1.821 g/cm3 y 5 % de humedad (solicitado por el cliente). Diámetro nominal 4". Inicial: S=27.2 %; final (post-consolidación): gd=1.844 g/cm3, e=0.49. Velocidad 0.125 %/min. Hoja da σ1, σ1', σ3, σ3' en la falla; σ3'f=127 kPa. [Convención corregida en la verificación: sigma3_kPa y sigma1_kPa son ahora σ'3 y σ'1 en la falla; σ'3 de consolidación en sigma3c_kPa.] u_falla = Δu en la falla = σ3 − σ'3 impresos (negativo = succión/dilatancia). p_falla = (σ'1+2σ'3)/3 (calculado), q_falla_und = σ'1−σ'3. Gs = D854 de finos (hoja CU y pág. 49). UCS_MPa = compresión simple de laboratorio (promedio de 2, Tabla 2); σc por carga puntual = 24.56 MPa; Los Ángeles 62.4 %; durabilidad (sulfato de magnesio, pérdida corregida) 49.8 %. Envolvente de la hoja Golder (Mohr máximo, pág. 139): total c=47 kPa φ=11°, efectiva c'=67 kPa φ'=16°. Granulometría de la fracción ensayada no informada (solo granulometría de terreno, ver resumen). Saturación final ≈100 %; el parámetro B no figura en la hoja. SUCS informado por el cliente. VERIFICACIÓN 2026-10-06 (imagen p.137): σ'3c=392; en la falla σ1=689, σ1'=424, σ3=392, σ3'=127 kPa (impresos); Δu=265 kPa; q=σ'1−σ'3=297 kPa. Tras consolidar: γd=1.844 g/cm3, e=0.49, S=100.0 %. La hoja Golder no tabula la curva (solo gráficos): máxima oblicuidad no informada; el estado de «máximo desviador» es el impreso. Remoldeado a la densidad mínima δ=1.821 gr/cm3 y 5% de humedad, solicitado por el cliente; material <5/8". | 392 | 127 | 424 | 1.2 | 127 | 424 | 297 | 265 | no informado | no informado | no informado | no informado | no informado | no informado | no informado | no informado | 0.125 | 18.09 | 0.49 | 100.0 | 2.747 (D854, «G. Específica Promedio» de la hoja y p.49); e0 recalculado = 0.505 | verificado en imagen; esfuerzos separados (consolidación / falla) | [76 empty] | Triaxial CU | CU: máximo desviador (la fuente no permite máxima oblicuidad) | 127 | 424 | 297 | 32.61695 | 195.4555 | 125.0805 | pequeña (<120 mm) | 6.327044 | Chancado | dudosa: muestras del acopio de la chancadora secundaria; hojas de Fase A dicen «Material Chancado» | 0 |  |  | A | 0.505 |  | 2.747 | informe o verificación | G2010-033 | G2010¦G2010-B-MN-4in
G2010 | 2010_Golder_Caracterizacion ROM IPCC.pdf | 2010 | Golder Associates Perú, Memorando técnico 'Caracterización material de ROM – Proyecto IPCC' (proy. 099-4151017, 25-mar-2010) | Golder Associates Perú – Laboratorio de Mecánica de Suelos (Lima) | G2010-B-MN-4in | GL-481-09 Prueba Nº 2 (σ3c=550 kPa) | Mármol Negro | Mármol | mármol negro |  |  | Chancado |  | CU | sí | 100.4 | 201.9 | 15.9 | [9 empty] | Truncado: se ensayó la fracción < 5/8" de la matriz; TM de terreno 35" (Fase A, Tabla 2); Fase B chancada, TM 9"–12" según texto pág. 2 | 2.747 | 17.89 | 0.506 | informe |  | 5 | 49.6 | 254 | 599 | 345 | Esfuerzo desviador máximo (criterio impreso en la hoja Golder) |  | 0.5 |  | 296 | 369 | 345 | [6 empty] | 137;139;8;10;49 | sí | Fase B (material chancado = Chancado). Probeta remoldeada a la densidad mínima δ=1.821 g/cm3 y 5 % de humedad (solicitado por el cliente). Diámetro nominal 4". Inicial: S=27.2 %; final (post-consolidación): gd=1.905 g/cm3, e=0.442. Velocidad 0.125 %/min. Hoja da σ1, σ1', σ3, σ3' en la falla; σ3'f=254 kPa. [Convención corregida en la verificación: sigma3_kPa y sigma1_kPa son ahora σ'3 y σ'1 en la falla; σ'3 de consolidación en sigma3c_kPa.] u_falla = Δu en la falla = σ3 − σ'3 impresos (negativo = succión/dilatancia). p_falla = (σ'1+2σ'3)/3 (calculado), q_falla_und = σ'1−σ'3. Gs = D854 de finos (hoja CU y pág. 49). UCS_MPa = compresión simple de laboratorio (promedio de 2, Tabla 2); σc por carga puntual = 24.56 MPa; Los Ángeles 62.4 %; durabilidad (sulfato de magnesio, pérdida corregida) 49.8 %. Envolvente de la hoja Golder (Mohr máximo, pág. 139): total c=47 kPa φ=11°, efectiva c'=67 kPa φ'=16°. Granulometría de la fracción ensayada no informada (solo granulometría de terreno, ver resumen). Saturación final ≈100 %; el parámetro B no figura en la hoja. SUCS informado por el cliente. VERIFICACIÓN 2026-10-06 (imagen p.137): σ'3c=550; en la falla σ1=895, σ1'=599, σ3=550, σ3'=254 kPa (impresos); Δu=296 kPa; q=σ'1−σ'3=345 kPa. Tras consolidar: γd=1.905 g/cm3, e=0.442, S=100.0 %. La hoja Golder no tabula la curva (solo gráficos): máxima oblicuidad no informada; el estado de «máximo desviador» es el impreso. Remoldeado a la densidad mínima δ=1.821 gr/cm3 y 5% de humedad, solicitado por el cliente; material <5/8". | 550 | 254 | 599 | 0.5 | 254 | 599 | 345 | 296 | no informado | no informado | no informado | no informado | no informado | no informado | no informado | no informado | 0.125 | 18.69 | 0.442 | 100.0 | 2.747 (D854, «G. Específica Promedio» de la hoja y p.49); e0 recalculado = 0.506 | verificado en imagen; esfuerzos separados (consolidación / falla) | [76 empty] | Triaxial CU | CU: máximo desviador (la fuente no permite máxima oblicuidad) | 254 | 599 | 345 | 23.85697 | 356.7315 | 157.7612 | pequeña (<120 mm) | 6.314465 | Chancado | dudosa: muestras del acopio de la chancadora secundaria; hojas de Fase A dicen «Material Chancado» | 0 |  |  | A | 0.506 |  | 2.747 | informe o verificación | G2010-034 | G2010¦G2010-B-MN-4in
G2010 | 2010_Golder_Caracterizacion ROM IPCC.pdf | 2010 | Golder Associates Perú, Memorando técnico 'Caracterización material de ROM – Proyecto IPCC' (proy. 099-4151017, 25-mar-2010) | Golder Associates Perú – Laboratorio de Mecánica de Suelos (Lima) | G2010-B-MN-4in | GL-481-09 Prueba Nº 3 (σ3c=785 kPa) | Mármol Negro | Mármol | mármol negro |  |  | Chancado |  | CU | sí | 100.6 | 213.1 | 15.9 | [9 empty] | Truncado: se ensayó la fracción < 5/8" de la matriz; TM de terreno 35" (Fase A, Tabla 2); Fase B chancada, TM 9"–12" según texto pág. 2 | 2.747 | 16.89 | 0.595 | informe |  | 5 | 49.6 | 348 | 817 | 469 | Esfuerzo desviador máximo (criterio impreso en la hoja Golder) |  | 0.5 |  | 437 | 504.3 | 469 | [6 empty] | 137;139;8;10;49 | sí | Fase B (material chancado = Chancado). Probeta remoldeada a la densidad mínima δ=1.821 g/cm3 y 5 % de humedad (solicitado por el cliente). Diámetro nominal 4". Inicial: S=23.1 %; final (post-consolidación): gd=1.823 g/cm3, e=0.507. Velocidad 0.125 %/min. Hoja da σ1, σ1', σ3, σ3' en la falla; σ3'f=348 kPa. [Convención corregida en la verificación: sigma3_kPa y sigma1_kPa son ahora σ'3 y σ'1 en la falla; σ'3 de consolidación en sigma3c_kPa.] u_falla = Δu en la falla = σ3 − σ'3 impresos (negativo = succión/dilatancia). p_falla = (σ'1+2σ'3)/3 (calculado), q_falla_und = σ'1−σ'3. Gs = D854 de finos (hoja CU y pág. 49). UCS_MPa = compresión simple de laboratorio (promedio de 2, Tabla 2); σc por carga puntual = 24.56 MPa; Los Ángeles 62.4 %; durabilidad (sulfato de magnesio, pérdida corregida) 49.8 %. Envolvente de la hoja Golder (Mohr máximo, pág. 139): total c=47 kPa φ=11°, efectiva c'=67 kPa φ'=16°. Granulometría de la fracción ensayada no informada (solo granulometría de terreno, ver resumen). Saturación final ≈100 %; el parámetro B no figura en la hoja. SUCS informado por el cliente. VERIFICACIÓN 2026-10-06 (imagen p.137): σ'3c=785; en la falla σ1=1254, σ1'=817, σ3=785, σ3'=348 kPa (impresos); Δu=437 kPa; q=σ'1−σ'3=469 kPa. Tras consolidar: γd=1.823 g/cm3, e=0.507, S=100.0 %. La hoja Golder no tabula la curva (solo gráficos): máxima oblicuidad no informada; el estado de «máximo desviador» es el impreso. Remoldeado a la densidad mínima δ=1.821 gr/cm3 y 5% de humedad, solicitado por el cliente; material <5/8". | 785 | 348 | 817 | 0.5 | 348 | 817 | 469 | 437 | no informado | no informado | no informado | no informado | no informado | no informado | no informado | no informado | 0.125 | 17.88 | 0.507 | 100.0 | 2.747 (D854, «G. Específica Promedio» de la hoja y p.49); e0 recalculado = 0.595 | verificado en imagen; esfuerzos separados (consolidación / falla) | [76 empty] | Triaxial CU | CU: máximo desviador (la fuente no permite máxima oblicuidad) | 348 | 817 | 469 | 23.73926 | 488.0961 | 214.6582 | pequeña (<120 mm) | 6.327044 | Chancado | dudosa: muestras del acopio de la chancadora secundaria; hojas de Fase A dicen «Material Chancado» | 0 |  |  | A | 0.595 |  | 2.747 | informe o verificación | G2010-035 | G2010¦G2010-B-MN-4in
G2010 | 2010_Golder_Caracterizacion ROM IPCC.pdf | 2010 | Golder Associates Perú, Memorando técnico 'Caracterización material de ROM – Proyecto IPCC' (proy. 099-4151017, 25-mar-2010) | Golder Associates Perú – Laboratorio de Mecánica de Suelos (Lima) | G2010-B-HG-4in | GL-482-09 Prueba Nº 1 (σ3c=393 kPa) | Hornfels Gris | Hornfels | hornfels gris |  |  | Chancado |  | CU | sí | 100.6 | 199.9 | 15.9 | [9 empty] | Truncado: se ensayó la fracción < 5/8" de la matriz; TM de terreno 35" (Fase A, Tabla 2); Fase B chancada, TM 9"–12" según texto pág. 2 | 2.802 | 18.3 | 0.502 | informe |  | 5 | 65.5 | 173 | 417 | 244 | Esfuerzo desviador máximo (criterio impreso en la hoja Golder) |  | 0.9 |  | 220 | 254.3 | 244 | [6 empty] | 142;144;8;10;49 | sí | Fase B (material chancado = Chancado). Probeta remoldeada a la densidad mínima δ=1.861 g/cm3 y 5 % de humedad (solicitado por el cliente). Diámetro nominal 4". Inicial: S=27.9 %; final (post-consolidación): gd=1.92 g/cm3, e=0.459. Velocidad 0.125 %/min. Hoja da σ1, σ1', σ3, σ3' en la falla; σ3'f=173 kPa. [Convención corregida en la verificación: sigma3_kPa y sigma1_kPa son ahora σ'3 y σ'1 en la falla; σ'3 de consolidación en sigma3c_kPa.] u_falla = Δu en la falla = σ3 − σ'3 impresos (negativo = succión/dilatancia). p_falla = (σ'1+2σ'3)/3 (calculado), q_falla_und = σ'1−σ'3. Gs = D854 de finos (hoja CU y pág. 49). UCS_MPa = compresión simple de laboratorio (promedio de 2, Tabla 2); σc por carga puntual = 100.42 MPa; Los Ángeles 20.3 %; durabilidad (sulfato de magnesio, pérdida corregida) 0.6 %. Envolvente de la hoja Golder (Mohr máximo, pág. 144): total c=0 kPa φ=15°, efectiva c'=22 kPa φ'=21°. Granulometría de la fracción ensayada no informada (solo granulometría de terreno, ver resumen). Saturación final ≈100 %; el parámetro B no figura en la hoja. SUCS informado por el cliente. VERIFICACIÓN 2026-10-06 (imagen p.142): σ'3c=393; en la falla σ1=637, σ1'=417, σ3=393, σ3'=173 kPa (impresos); Δu=220 kPa; q=σ'1−σ'3=244 kPa. Tras consolidar: γd=1.92 g/cm3, e=0.459, S=100.0 %. La hoja Golder no tabula la curva (solo gráficos): máxima oblicuidad no informada; el estado de «máximo desviador» es el impreso. Remoldeado a la densidad mínima δ=1.861 gr/cm3 y 5% de humedad, solicitado por el cliente; material <5/8". | 393 | 173 | 417 | 0.9 | 173 | 417 | 244 | 220 | no informado | no informado | no informado | no informado | no informado | no informado | no informado | no informado | 0.125 | 18.84 | 0.459 | 100.0 | 2.802 (D854, «G. Específica Promedio» de la hoja y p.49); e0 recalculado = 0.502 | verificado en imagen; esfuerzos separados (consolidación / falla) | [76 empty] | Triaxial CU | CU: máximo desviador (la fuente no permite máxima oblicuidad) | 173 | 417 | 244 | 24.42862 | 244.5458 | 111.0782 | pequeña (<120 mm) | 6.327044 | Chancado | dudosa: muestras del acopio de la chancadora secundaria; hojas de Fase A dicen «Material Chancado» | 0 |  |  | A | 0.502 |  | 2.802 | informe o verificación | G2010-036 | G2010¦G2010-B-HG-4in
G2010 | 2010_Golder_Caracterizacion ROM IPCC.pdf | 2010 | Golder Associates Perú, Memorando técnico 'Caracterización material de ROM – Proyecto IPCC' (proy. 099-4151017, 25-mar-2010) | Golder Associates Perú – Laboratorio de Mecánica de Suelos (Lima) | G2010-B-HG-4in | GL-482-09 Prueba Nº 2 (σ3c=580 kPa) | Hornfels Gris | Hornfels | hornfels gris |  |  | Chancado |  | CU | sí | 100.6 | 199.9 | 15.9 | [9 empty] | Truncado: se ensayó la fracción < 5/8" de la matriz; TM de terreno 35" (Fase A, Tabla 2); Fase B chancada, TM 9"–12" según texto pág. 2 | 2.802 | 18.31 | 0.501 | informe |  | 5 | 65.5 | 214 | 549 | 335 | Esfuerzo desviador máximo (criterio impreso en la hoja Golder) |  | 1.3 |  | 366 | 325.7 | 335 | [6 empty] | 142;144;8;10;49 | sí | Fase B (material chancado = Chancado). Probeta remoldeada a la densidad mínima δ=1.861 g/cm3 y 5 % de humedad (solicitado por el cliente). Diámetro nominal 4". Inicial: S=27.9 %; final (post-consolidación): gd=1.956 g/cm3, e=0.433. Velocidad 0.125 %/min. Hoja da σ1, σ1', σ3, σ3' en la falla; σ3'f=214 kPa. [Convención corregida en la verificación: sigma3_kPa y sigma1_kPa son ahora σ'3 y σ'1 en la falla; σ'3 de consolidación en sigma3c_kPa.] u_falla = Δu en la falla = σ3 − σ'3 impresos (negativo = succión/dilatancia). p_falla = (σ'1+2σ'3)/3 (calculado), q_falla_und = σ'1−σ'3. Gs = D854 de finos (hoja CU y pág. 49). UCS_MPa = compresión simple de laboratorio (promedio de 2, Tabla 2); σc por carga puntual = 100.42 MPa; Los Ángeles 20.3 %; durabilidad (sulfato de magnesio, pérdida corregida) 0.6 %. Envolvente de la hoja Golder (Mohr máximo, pág. 144): total c=0 kPa φ=15°, efectiva c'=22 kPa φ'=21°. Granulometría de la fracción ensayada no informada (solo granulometría de terreno, ver resumen). Saturación final ≈100 %; el parámetro B no figura en la hoja. SUCS informado por el cliente. VERIFICACIÓN 2026-10-06 (imagen p.142): σ'3c=580; en la falla σ1=915, σ1'=549, σ3=580, σ3'=214 kPa (impresos); Δu=366 kPa; q=σ'1−σ'3=335 kPa. Tras consolidar: γd=1.956 g/cm3, e=0.433, S=100.0 %. La hoja Golder no tabula la curva (solo gráficos): máxima oblicuidad no informada; el estado de «máximo desviador» es el impreso. Remoldeado a la densidad mínima δ=1.861 gr/cm3 y 5% de humedad, solicitado por el cliente; material <5/8". | 580 | 214 | 549 | 1.3 | 214 | 549 | 335 | 366 | no informado | no informado | no informado | no informado | no informado | no informado | no informado | no informado | 0.125 | 19.19 | 0.433 | 100.0 | 2.802 (D854, «G. Específica Promedio» de la hoja y p.49); e0 recalculado = 0.502 | verificado en imagen; esfuerzos separados (consolidación / falla) | [76 empty] | Triaxial CU | CU: máximo desviador (la fuente no permite máxima oblicuidad) | 214 | 549 | 335 | 26.04369 | 307.9581 | 150.492 | pequeña (<120 mm) | 6.327044 | Chancado | dudosa: muestras del acopio de la chancadora secundaria; hojas de Fase A dicen «Material Chancado» | 0 |  |  | A | 0.501 |  | 2.802 | informe o verificación | G2010-037 | G2010¦G2010-B-HG-4in
G2010 | 2010_Golder_Caracterizacion ROM IPCC.pdf | 2010 | Golder Associates Perú, Memorando técnico 'Caracterización material de ROM – Proyecto IPCC' (proy. 099-4151017, 25-mar-2010) | Golder Associates Perú – Laboratorio de Mecánica de Suelos (Lima) | G2010-B-HG-4in | GL-482-09 Prueba Nº 3 (σ3c=783 kPa) | Hornfels Gris | Hornfels | hornfels gris |  |  | Chancado |  | CU | sí | 100.5 | 200.4 | 15.9 | [9 empty] | Truncado: se ensayó la fracción < 5/8" de la matriz; TM de terreno 35" (Fase A, Tabla 2); Fase B chancada, TM 9"–12" según texto pág. 2 | 2.802 | 18.29 | 0.503 | informe |  | 5 | 65.5 | 459 | 1049 | 590 | Esfuerzo desviador máximo (criterio impreso en la hoja Golder) |  | 1 |  | 324 | 655.7 | 590 | [6 empty] | 142;144;8;10;49 | sí | Fase B (material chancado = Chancado). Probeta remoldeada a la densidad mínima δ=1.861 g/cm3 y 5 % de humedad (solicitado por el cliente). Diámetro nominal 4". Inicial: S=27.8 %; final (post-consolidación): gd=2.006 g/cm3, e=0.397. Velocidad 0.125 %/min. Hoja da σ1, σ1', σ3, σ3' en la falla; σ3'f=459 kPa. [Convención corregida en la verificación: sigma3_kPa y sigma1_kPa son ahora σ'3 y σ'1 en la falla; σ'3 de consolidación en sigma3c_kPa.] u_falla = Δu en la falla = σ3 − σ'3 impresos (negativo = succión/dilatancia). p_falla = (σ'1+2σ'3)/3 (calculado), q_falla_und = σ'1−σ'3. Gs = D854 de finos (hoja CU y pág. 49). UCS_MPa = compresión simple de laboratorio (promedio de 2, Tabla 2); σc por carga puntual = 100.42 MPa; Los Ángeles 20.3 %; durabilidad (sulfato de magnesio, pérdida corregida) 0.6 %. Envolvente de la hoja Golder (Mohr máximo, pág. 144): total c=0 kPa φ=15°, efectiva c'=22 kPa φ'=21°. Granulometría de la fracción ensayada no informada (solo granulometría de terreno, ver resumen). Saturación final ≈100 %; el parámetro B no figura en la hoja. SUCS informado por el cliente. VERIFICACIÓN 2026-10-06 (imagen p.142): σ'3c=783; en la falla σ1=1373, σ1'=1049, σ3=783, σ3'=459 kPa (impresos); Δu=324 kPa; q=σ'1−σ'3=590 kPa. Tras consolidar: γd=2.006 g/cm3, e=0.397, S=100.0 %. La hoja Golder no tabula la curva (solo gráficos): máxima oblicuidad no informada; el estado de «máximo desviador» es el impreso. Remoldeado a la densidad mínima δ=1.861 gr/cm3 y 5% de humedad, solicitado por el cliente; material <5/8". | 783 | 459 | 1049 | 1 | 459 | 1049 | 590 | 324 | no informado | no informado | no informado | no informado | no informado | no informado | no informado | no informado | 0.125 | 19.68 | 0.397 | 100.0 | 2.802 (D854, «G. Específica Promedio» de la hoja y p.49); e0 recalculado = 0.503 | verificado en imagen; esfuerzos separados (consolidación / falla) | [76 empty] | Triaxial CU | CU: máximo desviador (la fuente no permite máxima oblicuidad) | 459 | 1049 | 590 | 23.03209 | 638.5822 | 271.4843 | pequeña (<120 mm) | 6.320755 | Chancado | dudosa: muestras del acopio de la chancadora secundaria; hojas de Fase A dicen «Material Chancado» | 0 |  |  | A | 0.503 |  | 2.802 | informe o verificación | G2010-038 | G2010¦G2010-B-HG-4in
G2010 | 2010_Golder_Caracterizacion ROM IPCC.pdf | 2010 | Golder Associates Perú, Memorando técnico 'Caracterización material de ROM – Proyecto IPCC' (proy. 099-4151017, 25-mar-2010) | Golder Associates Perú – Laboratorio de Mecánica de Suelos (Lima) | G2010-B-INT-4in | GL-483-09 Prueba Nº 1 (σ3c=392 kPa) | Intrusivo | Intrusivo |  |  |  | Chancado |  | CU | sí | 100.4 | 199.9 | 15.9 | [9 empty] | Truncado: se ensayó la fracción < 5/8" de la matriz; TM de terreno 30" (Fase A, Tabla 2); Fase B chancada, TM 9"–12" según texto pág. 2 | 2.742 | 18.03 | 0.492 | informe |  | 5 | 54 | 185 | 430 | 245 | Esfuerzo desviador máximo (criterio impreso en la hoja Golder) |  | 0.6 |  | 207 | 266.7 | 245 | [6 empty] | 147;149;8;10;49 | sí | Fase B (material chancado = Chancado). Probeta remoldeada a la densidad mínima δ=1.833 g/cm3 y 5 % de humedad (solicitado por el cliente). Diámetro nominal 4". Inicial: S=27.9 %; final (post-consolidación): gd=1.898 g/cm3, e=0.444. Velocidad 0.125 %/min. Hoja da σ1, σ1', σ3, σ3' en la falla; σ3'f=185 kPa. [Convención corregida en la verificación: sigma3_kPa y sigma1_kPa son ahora σ'3 y σ'1 en la falla; σ'3 de consolidación en sigma3c_kPa.] u_falla = Δu en la falla = σ3 − σ'3 impresos (negativo = succión/dilatancia). p_falla = (σ'1+2σ'3)/3 (calculado), q_falla_und = σ'1−σ'3. Gs = D854 de finos (hoja CU y pág. 49). UCS_MPa = compresión simple de laboratorio (promedio de 2, Tabla 2); σc por carga puntual = 78.06 MPa; Los Ángeles 32.2 %; durabilidad (sulfato de magnesio, pérdida corregida) 18.6 %. Envolvente de la hoja Golder (Mohr máximo, pág. 149): total c=7 kPa φ=12°, efectiva c'=0 kPa φ'=23°. Granulometría de la fracción ensayada no informada (solo granulometría de terreno, ver resumen). Saturación final ≈100 %; el parámetro B no figura en la hoja. SUCS informado por el cliente. VERIFICACIÓN 2026-10-06 (imagen p.147): σ'3c=392; en la falla σ1=637, σ1'=430, σ3=392, σ3'=185 kPa (impresos); Δu=207 kPa; q=σ'1−σ'3=245 kPa. Tras consolidar: γd=1.898 g/cm3, e=0.444, S=100.0 %. La hoja Golder no tabula la curva (solo gráficos): máxima oblicuidad no informada; el estado de «máximo desviador» es el impreso. Remoldeado a la densidad mínima δ=1.833 gr/cm3 y 5% de humedad, solicitado por el cliente; material <5/8". | 392 | 185 | 430 | 0.6 | 185 | 430 | 245 | 207 | no informado | no informado | no informado | no informado | no informado | no informado | no informado | no informado | 0.125 | 18.62 | 0.444 | 100.0 | 2.742 (D854, «G. Específica Promedio» de la hoja y p.49); e0 recalculado = 0.492 | verificado en imagen; esfuerzos separados (consolidación / falla) | [76 empty] | Triaxial CU | CU: máximo desviador (la fuente no permite máxima oblicuidad) | 185 | 430 | 245 | 23.47657 | 258.6992 | 112.3598 | pequeña (<120 mm) | 6.314465 | Chancado | dudosa: muestras del acopio de la chancadora secundaria; hojas de Fase A dicen «Material Chancado» | 0 |  |  | A | 0.492 |  | 2.742 | informe o verificación | G2010-039 | G2010¦G2010-B-INT-4in
G2010 | 2010_Golder_Caracterizacion ROM IPCC.pdf | 2010 | Golder Associates Perú, Memorando técnico 'Caracterización material de ROM – Proyecto IPCC' (proy. 099-4151017, 25-mar-2010) | Golder Associates Perú – Laboratorio de Mecánica de Suelos (Lima) | G2010-B-INT-4in | GL-483-09 Prueba Nº 2 (σ3c=589 kPa) | Intrusivo | Intrusivo |  |  |  | Chancado |  | CU | sí | 100.6 | 199.9 | 15.9 | [9 empty] | Truncado: se ensayó la fracción < 5/8" de la matriz; TM de terreno 30" (Fase A, Tabla 2); Fase B chancada, TM 9"–12" según texto pág. 2 | 2.742 | 17.96 | 0.498 | informe |  | 5 | 54 | 254 | 551 | 297 | Esfuerzo desviador máximo (criterio impreso en la hoja Golder) |  | 0.6 |  | 335 | 353 | 297 | [6 empty] | 147;149;8;10;49 | sí | Fase B (material chancado = Chancado). Probeta remoldeada a la densidad mínima δ=1.833 g/cm3 y 5 % de humedad (solicitado por el cliente). Diámetro nominal 4". Inicial: S=27.5 %; final (post-consolidación): gd=1.912 g/cm3, e=0.434. Velocidad 0.125 %/min. Hoja da σ1, σ1', σ3, σ3' en la falla; σ3'f=254 kPa. [Convención corregida en la verificación: sigma3_kPa y sigma1_kPa son ahora σ'3 y σ'1 en la falla; σ'3 de consolidación en sigma3c_kPa.] u_falla = Δu en la falla = σ3 − σ'3 impresos (negativo = succión/dilatancia). p_falla = (σ'1+2σ'3)/3 (calculado), q_falla_und = σ'1−σ'3. Gs = D854 de finos (hoja CU y pág. 49). UCS_MPa = compresión simple de laboratorio (promedio de 2, Tabla 2); σc por carga puntual = 78.06 MPa; Los Ángeles 32.2 %; durabilidad (sulfato de magnesio, pérdida corregida) 18.6 %. Envolvente de la hoja Golder (Mohr máximo, pág. 149): total c=7 kPa φ=12°, efectiva c'=0 kPa φ'=23°. Granulometría de la fracción ensayada no informada (solo granulometría de terreno, ver resumen). Saturación final ≈100 %; el parámetro B no figura en la hoja. SUCS informado por el cliente. VERIFICACIÓN 2026-10-06 (imagen p.147): σ'3c=589; en la falla σ1=885, σ1'=551, σ3=589, σ3'=254 kPa (impresos); Δu=335 kPa; q=σ'1−σ'3=297 kPa. En la hoja σ1−σ3 (totales) = 296 kPa y σ1'−σ3' = 297 kPa (diferencia de redondeo de la hoja); se adopta el valor efectivo. Tras consolidar: γd=1.912 g/cm3, e=0.434, S=100.0 %. La hoja Golder no tabula la curva (solo gráficos): máxima oblicuidad no informada; el estado de «máximo desviador» es el impreso. Remoldeado a la densidad mínima δ=1.833 gr/cm3 y 5% de humedad, solicitado por el cliente; material <5/8". | 589 | 254 | 551 | 0.6 | 254 | 551 | 297 | 335 | no informado | no informado | no informado | no informado | no informado | no informado | no informado | no informado | 0.125 | 18.76 | 0.434 | 100.0 | 2.742 (D854, «G. Específica Promedio» de la hoja y p.49); e0 recalculado = 0.498 | verificado en imagen; esfuerzos separados (consolidación / falla) | [76 empty] | Triaxial CU | CU: máximo desviador (la fuente no permite máxima oblicuidad) | 254 | 551 | 297 | 21.65051 | 347.7118 | 138.0236 | pequeña (<120 mm) | 6.327044 | Chancado | dudosa: muestras del acopio de la chancadora secundaria; hojas de Fase A dicen «Material Chancado» | 0 |  |  | A | 0.498 |  | 2.742 | informe o verificación | G2010-040 | G2010¦G2010-B-INT-4in
G2010 | 2010_Golder_Caracterizacion ROM IPCC.pdf | 2010 | Golder Associates Perú, Memorando técnico 'Caracterización material de ROM – Proyecto IPCC' (proy. 099-4151017, 25-mar-2010) | Golder Associates Perú – Laboratorio de Mecánica de Suelos (Lima) | G2010-B-INT-4in | GL-483-09 Prueba Nº 3 (σ3c=780 kPa) | Intrusivo | Intrusivo |  |  |  | Chancado |  | CU | sí | 100.4 | 199.9 | 15.9 | [9 empty] | Truncado: se ensayó la fracción < 5/8" de la matriz; TM de terreno 30" (Fase A, Tabla 2); Fase B chancada, TM 9"–12" según texto pág. 2 | 2.742 | 18.03 | 0.492 | informe |  | 5 | 54 | 328 | 777 | 449 | Esfuerzo desviador máximo (criterio impreso en la hoja Golder) |  | 0.6 |  | 452 | 477.7 | 449 | [6 empty] | 147;149;8;10;49 | sí | Fase B (material chancado = Chancado). Probeta remoldeada a la densidad mínima δ=1.833 g/cm3 y 5 % de humedad (solicitado por el cliente). Diámetro nominal 4". Inicial: S=27.9 %; final (post-consolidación): gd=1.96 g/cm3, e=0.399. Velocidad 0.125 %/min. Hoja da σ1, σ1', σ3, σ3' en la falla; σ3'f=328 kPa. [Convención corregida en la verificación: sigma3_kPa y sigma1_kPa son ahora σ'3 y σ'1 en la falla; σ'3 de consolidación en sigma3c_kPa.] u_falla = Δu en la falla = σ3 − σ'3 impresos (negativo = succión/dilatancia). p_falla = (σ'1+2σ'3)/3 (calculado), q_falla_und = σ'1−σ'3. Gs = D854 de finos (hoja CU y pág. 49). UCS_MPa = compresión simple de laboratorio (promedio de 2, Tabla 2); σc por carga puntual = 78.06 MPa; Los Ángeles 32.2 %; durabilidad (sulfato de magnesio, pérdida corregida) 18.6 %. Envolvente de la hoja Golder (Mohr máximo, pág. 149): total c=7 kPa φ=12°, efectiva c'=0 kPa φ'=23°. Granulometría de la fracción ensayada no informada (solo granulometría de terreno, ver resumen). Saturación final ≈100 %; el parámetro B no figura en la hoja. SUCS informado por el cliente. VERIFICACIÓN 2026-10-06 (imagen p.147): σ'3c=780; en la falla σ1=1228, σ1'=777, σ3=780, σ3'=328 kPa (impresos); Δu=452 kPa; q=σ'1−σ'3=449 kPa. En la hoja σ1−σ3 (totales) = 448 kPa y σ1'−σ3' = 449 kPa (diferencia de redondeo de la hoja); se adopta el valor efectivo. Tras consolidar: γd=1.96 g/cm3, e=0.399, S=100.0 %. La hoja Golder no tabula la curva (solo gráficos): máxima oblicuidad no informada; el estado de «máximo desviador» es el impreso. Remoldeado a la densidad mínima δ=1.833 gr/cm3 y 5% de humedad, solicitado por el cliente; material <5/8". | 780 | 328 | 777 | 0.6 | 328 | 777 | 449 | 452 | no informado | no informado | no informado | no informado | no informado | no informado | no informado | no informado | 0.125 | 19.23 | 0.399 | 100.0 | 2.742 (D854, «G. Específica Promedio» de la hoja y p.49); e0 recalculado = 0.492 | verificado en imagen; esfuerzos separados (consolidación / falla) | [76 empty] | Triaxial CU | CU: máximo desviador (la fuente no permite máxima oblicuidad) | 328 | 777 | 449 | 23.9748 | 461.2778 | 205.1311 | pequeña (<120 mm) | 6.314465 | Chancado | dudosa: muestras del acopio de la chancadora secundaria; hojas de Fase A dicen «Material Chancado» | 0 |  |  | A | 0.492 |  | 2.742 | informe o verificación | G2010-041 | G2010¦G2010-B-INT-4in
G2010 | 2010_Golder_Caracterizacion ROM IPCC.pdf | 2010 | Golder Associates Perú, Memorando técnico 'Caracterización material de ROM – Proyecto IPCC' (proy. 099-4151017, 25-mar-2010) | Golder Associates Perú – Laboratorio de Mecánica de Suelos (Lima) | G2010-B-EXO-4in | GL-484-09 Prueba Nº 1 (σ3c=391 kPa) | Exoskarn Diopsido | Skarn | exoskarn diópsido |  |  | Chancado |  | CU | sí | 100.4 | 199.9 | 15.9 | [9 empty] | Truncado: se ensayó la fracción < 5/8" de la matriz; TM de terreno 19" (Fase A, Tabla 2); Fase B chancada, TM 9"–12" según texto pág. 2 | 3.338 | 21.27 | 0.539 | informe |  | 5 | 97.4 | 136 | 380 | 244 | Esfuerzo desviador máximo (criterio impreso en la hoja Golder) |  | 1.2 |  | 255 | 217.3 | 244 | [6 empty] | 152;154;8;10;49 | sí | Fase B (material chancado = Chancado). Probeta remoldeada a la densidad mínima δ=2.161 g/cm3 y 5 % de humedad (solicitado por el cliente). Diámetro nominal 4". Inicial: S=30.9 %; final (post-consolidación): gd=2.284 g/cm3, e=0.461. Velocidad 0.125 %/min. Hoja da σ1, σ1', σ3, σ3' en la falla; σ3'f=136 kPa. [Convención corregida en la verificación: sigma3_kPa y sigma1_kPa son ahora σ'3 y σ'1 en la falla; σ'3 de consolidación en sigma3c_kPa.] u_falla = Δu en la falla = σ3 − σ'3 impresos (negativo = succión/dilatancia). p_falla = (σ'1+2σ'3)/3 (calculado), q_falla_und = σ'1−σ'3. Gs = D854 de finos (hoja CU y pág. 49). UCS_MPa = compresión simple de laboratorio (promedio de 2, Tabla 2); σc por carga puntual = 124.78 MPa; Los Ángeles 27.6 %; durabilidad (sulfato de magnesio, pérdida corregida) 6.7 %. Envolvente de la hoja Golder (Mohr máximo, pág. 154): total c=0 kPa φ=14°, efectiva c'=14 kPa φ'=26°. Granulometría de la fracción ensayada no informada (solo granulometría de terreno, ver resumen). Saturación final ≈100 %; el parámetro B no figura en la hoja. SUCS informado por el cliente. VERIFICACIÓN 2026-10-06 (imagen p.152): σ'3c=391; en la falla σ1=635, σ1'=380, σ3=391, σ3'=136 kPa (impresos); Δu=255 kPa; q=σ'1−σ'3=244 kPa. Tras consolidar: γd=2.284 g/cm3, e=0.461, S=100.2 %. La hoja Golder no tabula la curva (solo gráficos): máxima oblicuidad no informada; el estado de «máximo desviador» es el impreso. Remoldeado a la densidad mínima δ=2.161 gr/cm3 y 5% de humedad, solicitado por el cliente; material <5/8". | 391 | 136 | 380 | 1.2 | 136 | 380 | 244 | 255 | no informado | no informado | no informado | no informado | no informado | no informado | no informado | no informado | 0.125 | 22.41 | 0.461 | 100.2 | 3.338 (D854, «G. Específica Promedio» de la hoja y p.49); e0 recalculado = 0.540 | verificado en imagen; esfuerzos separados (consolidación / falla) | [76 empty] | Triaxial CU | CU: máximo desviador (la fuente no permite máxima oblicuidad) | 136 | 380 | 244 | 28.22064 | 200.3101 | 107.4982 | pequeña (<120 mm) | 6.314465 | Chancado | dudosa: muestras del acopio de la chancadora secundaria; hojas de Fase A dicen «Material Chancado» | 0 |  |  | A | 0.539 |  | 3.338 | informe o verificación | G2010-042 | G2010¦G2010-B-EXO-4in
G2010 | 2010_Golder_Caracterizacion ROM IPCC.pdf | 2010 | Golder Associates Perú, Memorando técnico 'Caracterización material de ROM – Proyecto IPCC' (proy. 099-4151017, 25-mar-2010) | Golder Associates Perú – Laboratorio de Mecánica de Suelos (Lima) | G2010-B-EXO-4in | GL-484-09 Prueba Nº 2 (σ3c=589 kPa) | Exoskarn Diopsido | Skarn | exoskarn diópsido |  |  | Chancado |  | CU | sí | 100.2 | 199.9 | 15.9 | [9 empty] | Truncado: se ensayó la fracción < 5/8" de la matriz; TM de terreno 19" (Fase A, Tabla 2); Fase B chancada, TM 9"–12" según texto pág. 2 | 3.338 | 21.35 | 0.534 | informe |  | 5 | 97.4 | 205 | 587 | 382 | Esfuerzo desviador máximo (criterio impreso en la hoja Golder) |  | 1.2 |  | 384 | 332.3 | 382 | [6 empty] | 152;154;8;10;49 | sí | Fase B (material chancado = Chancado). Probeta remoldeada a la densidad mínima δ=2.161 g/cm3 y 5 % de humedad (solicitado por el cliente). Diámetro nominal 4". Inicial: S=31.3 %; final (post-consolidación): gd=2.34 g/cm3, e=0.427. Velocidad 0.125 %/min. Hoja da σ1, σ1', σ3, σ3' en la falla; σ3'f=205 kPa. [Convención corregida en la verificación: sigma3_kPa y sigma1_kPa son ahora σ'3 y σ'1 en la falla; σ'3 de consolidación en sigma3c_kPa.] u_falla = Δu en la falla = σ3 − σ'3 impresos (negativo = succión/dilatancia). p_falla = (σ'1+2σ'3)/3 (calculado), q_falla_und = σ'1−σ'3. Gs = D854 de finos (hoja CU y pág. 49). UCS_MPa = compresión simple de laboratorio (promedio de 2, Tabla 2); σc por carga puntual = 124.78 MPa; Los Ángeles 27.6 %; durabilidad (sulfato de magnesio, pérdida corregida) 6.7 %. Envolvente de la hoja Golder (Mohr máximo, pág. 154): total c=0 kPa φ=14°, efectiva c'=14 kPa φ'=26°. Granulometría de la fracción ensayada no informada (solo granulometría de terreno, ver resumen). Saturación final ≈100 %; el parámetro B no figura en la hoja. SUCS informado por el cliente. VERIFICACIÓN 2026-10-06 (imagen p.152): σ'3c=589; en la falla σ1=971, σ1'=587, σ3=589, σ3'=205 kPa (impresos); Δu=384 kPa; q=σ'1−σ'3=382 kPa. Tras consolidar: γd=2.34 g/cm3, e=0.427, S=100.2 %. La hoja Golder no tabula la curva (solo gráficos): máxima oblicuidad no informada; el estado de «máximo desviador» es el impreso. Remoldeado a la densidad mínima δ=2.161 gr/cm3 y 5% de humedad, solicitado por el cliente; material <5/8". | 589 | 205 | 587 | 1.2 | 205 | 587 | 382 | 384 | no informado | no informado | no informado | no informado | no informado | no informado | no informado | no informado | 0.125 | 22.96 | 0.427 | 100.2 | 3.338 (D854, «G. Específica Promedio» de la hoja y p.49); e0 recalculado = 0.534 | verificado en imagen; esfuerzos separados (consolidación / falla) | [76 empty] | Triaxial CU | CU: máximo desviador (la fuente no permite máxima oblicuidad) | 205 | 587 | 382 | 28.83725 | 303.8763 | 167.3147 | pequeña (<120 mm) | 6.301887 | Chancado | dudosa: muestras del acopio de la chancadora secundaria; hojas de Fase A dicen «Material Chancado» | 0 |  |  | A | 0.534 |  | 3.338 | informe o verificación | G2010-043 | G2010¦G2010-B-EXO-4in
G2010 | 2010_Golder_Caracterizacion ROM IPCC.pdf | 2010 | Golder Associates Perú, Memorando técnico 'Caracterización material de ROM – Proyecto IPCC' (proy. 099-4151017, 25-mar-2010) | Golder Associates Perú – Laboratorio de Mecánica de Suelos (Lima) | G2010-B-EXO-4in | GL-484-09 Prueba Nº 3 (σ3c=784 kPa) | Exoskarn Diopsido | Skarn | exoskarn diópsido |  |  | Chancado |  | CU | sí | 100.3 | 199.9 | 15.9 | [9 empty] | Truncado: se ensayó la fracción < 5/8" de la matriz; TM de terreno 19" (Fase A, Tabla 2); Fase B chancada, TM 9"–12" según texto pág. 2 | 3.338 | 21.3 | 0.538 | informe |  | 5 | 97.4 | 307 | 817 | 510 | Esfuerzo desviador máximo (criterio impreso en la hoja Golder) |  | 1.2 |  | 477 | 477 | 510 | [6 empty] | 152;154;8;10;49 | sí | Fase B (material chancado = Chancado). Probeta remoldeada a la densidad mínima δ=2.161 g/cm3 y 5 % de humedad (solicitado por el cliente). Diámetro nominal 4". Inicial: S=31.0 %; final (post-consolidación): gd=2.418 g/cm3, e=0.38. Velocidad 0.125 %/min. Hoja da σ1, σ1', σ3, σ3' en la falla; σ3'f=307 kPa. [Convención corregida en la verificación: sigma3_kPa y sigma1_kPa son ahora σ'3 y σ'1 en la falla; σ'3 de consolidación en sigma3c_kPa.] u_falla = Δu en la falla = σ3 − σ'3 impresos (negativo = succión/dilatancia). p_falla = (σ'1+2σ'3)/3 (calculado), q_falla_und = σ'1−σ'3. Gs = D854 de finos (hoja CU y pág. 49). UCS_MPa = compresión simple de laboratorio (promedio de 2, Tabla 2); σc por carga puntual = 124.78 MPa; Los Ángeles 27.6 %; durabilidad (sulfato de magnesio, pérdida corregida) 6.7 %. Envolvente de la hoja Golder (Mohr máximo, pág. 154): total c=0 kPa φ=14°, efectiva c'=14 kPa φ'=26°. Granulometría de la fracción ensayada no informada (solo granulometría de terreno, ver resumen). Saturación final ≈100 %; el parámetro B no figura en la hoja. SUCS informado por el cliente. VERIFICACIÓN 2026-10-06 (imagen p.152): σ'3c=784; en la falla σ1=1295, σ1'=817, σ3=784, σ3'=307 kPa (impresos); Δu=477 kPa; q=σ'1−σ'3=510 kPa. En la hoja σ1−σ3 (totales) = 511 kPa y σ1'−σ3' = 510 kPa (diferencia de redondeo de la hoja); se adopta el valor efectivo. Tras consolidar: γd=2.418 g/cm3, e=0.38, S=100.4 %. La hoja Golder no tabula la curva (solo gráficos): máxima oblicuidad no informada; el estado de «máximo desviador» es el impreso. Remoldeado a la densidad mínima δ=2.161 gr/cm3 y 5% de humedad, solicitado por el cliente; material <5/8". | 784 | 307 | 817 | 1.2 | 307 | 817 | 510 | 477 | no informado | no informado | no informado | no informado | no informado | no informado | no informado | no informado | 0.125 | 23.72 | 0.38 | 100.4 | 3.338 (D854, «G. Específica Promedio» de la hoja y p.49); e0 recalculado = 0.538 | verificado en imagen; esfuerzos separados (consolidación / falla) | [76 empty] | Triaxial CU | CU: máximo desviador (la fuente no permite máxima oblicuidad) | 307 | 817 | 510 | 26.98368 | 446.2972 | 227.2396 | pequeña (<120 mm) | 6.308176 | Chancado | dudosa: muestras del acopio de la chancadora secundaria; hojas de Fase A dicen «Material Chancado» | 0 |  |  | A | 0.538 |  | 3.338 | informe o verificación | G2010-044 | G2010¦G2010-B-EXO-4in
G2010 | 2010_Golder_Caracterizacion ROM IPCC.pdf | 2010 | Golder Associates Perú, Memorando técnico 'Caracterización material de ROM – Proyecto IPCC' (proy. 099-4151017, 25-mar-2010) | Vector Perú S.A.C. – Laboratorio Geotécnico (Lima), informe VP-209-09E | G2010-B-MN-6in | VP-209-09E σ'c=500 kPa | Mármol Negro | Mármol | mármol negro |  |  | Chancado |  | CU | sí | 151.2 | 310 | 25.4 | [9 empty] | Truncado: fracción < 1" (memo pág. 3); Fase B chancada, TM 9"–12" según texto pág. 2 | 2.747 | 19.88 | 0.355 | calculado |  | 4.5 | 49.6 | 383.42 | 1565.07 | 1181.65 | Pico de esfuerzo desviador (criterio de Vector; primer máximo) |  | 1.5 |  | 116.58 | 777.3 | 1181.65 | [6 empty] | 161;165;3;10;49 | sí | Fase B (material chancado). Probeta 6" ensayada por Vector para Golder (Estado: remoldeado). Presión de celda 707 kPa, contrapresión 207 kPa, B=0.88 (<0.95). Velocidad 0.01 pulg/min. Final: H=30.85 cm, D=15.03 cm, w=8.5 %, gd=2.06 g/cm3. e0 calculado con Gs de finos D854 de Golder para el mismo material y fase (pág. 49), Gs no informado por Vector. La hoja Vector da p=(σ'1+σ'3)/2 y q=(σ'1−σ'3)/2; aquí p_falla=(σ'1+2σ'3)/3 y q_falla_und=σ'1−σ'3 (recalculados). u_falla = presión de poros en exceso informada por Vector. Envolvente Vector 'pico' (pág. 165): c=60 kPa φ=29.6° (totales), c'=25 kPa φ'=36.4°; al 12 %: c'=10 kPa φ'=38°. Cabeceras de Mármol e Intrusivo idénticas en altura/diámetro/humedad/densidad inicial (posible copia de plantilla). σc carga puntual 24.56 MPa; Los Ángeles 62.4 %; durabilidad 49.8 %. VERIFICACIÓN 2026-10-06 (imagen p.161): σ'3c=500 kPa, celda 707 kPa, contrapresión 207 kPa, B=0.88, velocidad 0.01 pulg/min. Pico Vector εa=1.5 %: σ'3=383.42, σ'1=1565.07, q=1181.65, Δu=116.58 kPa. Máximo desviador del ensayo: εa=1.5 %, q=1181.65 kPa. Máxima oblicuidad: σ'1/σ'3=4.495 a εa=14.0 %. Final de consolidación (Vector): H=30.85 cm, D=15.03 cm, γd=2.06 g/cm3, w final=8.5 %. Las cabeceras de mármol negro e intrusivo 6" repiten w inicial 4.50 % y w final 8.50/8.84/9.56 % (posible plantilla copiada). | 500 | 383.42 | 1565.07 | 1.5 | 383.42 | 1565.07 | 1181.65 | 116.58 | 14.0 | 210.3 | 945.32 | 735.02 | 289.7 | 4.495 | 0.88 | 207 | 0.082 | 20.21 | 0.333 | no informado | 2.747 (D854 Golder, p.49; Vector no informa Gs) | verificado en imagen; esfuerzos separados; estados de máximo desviador y máxima oblicuidad de la tabla Vector | [76 empty] | Triaxial CU | CU: máxima oblicuidad σ′1/σ′3 | 210.3 | 945.32 | 735.02 | 39.49713 | 344.0591 | 283.5915 | 6 in (≈150 mm) | 5.952756 | Chancado | dudosa: muestras del acopio de la chancadora secundaria; hojas de Fase A dicen «Material Chancado» | 0 |  |  | A | 0.355 |  | 2.747 | informe o verificación | G2010-045 | G2010¦G2010-B-MN-6in
G2010 | 2010_Golder_Caracterizacion ROM IPCC.pdf | 2010 | Golder Associates Perú, Memorando técnico 'Caracterización material de ROM – Proyecto IPCC' (proy. 099-4151017, 25-mar-2010) | Vector Perú S.A.C. – Laboratorio Geotécnico (Lima), informe VP-209-09E | G2010-B-MN-6in | VP-209-09E σ'c=250 kPa | Mármol Negro | Mármol | mármol negro |  |  | Chancado |  | CU | sí | 151.2 | 310 | 25.4 | [9 empty] | Truncado: fracción < 1" (memo pág. 3); Fase B chancada, TM 9"–12" según texto pág. 2 | 2.747 | 19.87 | 0.357 | calculado |  | 4.5 | 49.6 | 209.23 | 857.74 | 648.52 | Pico de esfuerzo desviador (criterio de Vector; primer máximo) |  | 1 |  | 40.77 | 425.4 | 648.52 | [6 empty] | 162;165;3;10;49 | sí | Fase B (material chancado). Probeta 6" ensayada por Vector para Golder (Estado: remoldeado). Presión de celda 455 kPa, contrapresión 205 kPa, B=0.87 (<0.95). Velocidad 0.01 pulg/min. Final: H=30.89 cm, D=15.06 cm, w=8.84 %, gd=2.051 g/cm3. e0 calculado con Gs de finos D854 de Golder para el mismo material y fase (pág. 49), Gs no informado por Vector. La hoja Vector da p=(σ'1+σ'3)/2 y q=(σ'1−σ'3)/2; aquí p_falla=(σ'1+2σ'3)/3 y q_falla_und=σ'1−σ'3 (recalculados). u_falla = presión de poros en exceso informada por Vector. Envolvente Vector 'pico' (pág. 165): c=60 kPa φ=29.6° (totales), c'=25 kPa φ'=36.4°; al 12 %: c'=10 kPa φ'=38°. Cabeceras de Mármol e Intrusivo idénticas en altura/diámetro/humedad/densidad inicial (posible copia de plantilla). σc carga puntual 24.56 MPa; Los Ángeles 62.4 %; durabilidad 49.8 %. VERIFICACIÓN 2026-10-06 (imagen p.162): σ'3c=250 kPa, celda 455 kPa, contrapresión 205 kPa, B=0.87, velocidad 0.01 pulg/min. Pico Vector εa=1.0 %: σ'3=209.23, σ'1=857.74, q=648.52, Δu=40.77 kPa. Máximo desviador del ensayo: εa=1.0 %, q=648.52 kPa. Máxima oblicuidad: σ'1/σ'3=4.130 a εa=1.25 %. Final de consolidación (Vector): H=30.89 cm, D=15.06 cm, γd=2.051 g/cm3, w final=8.84 %. Las cabeceras de mármol negro e intrusivo 6" repiten w inicial 4.50 % y w final 8.50/8.84/9.56 % (posible plantilla copiada). | 250 | 209.23 | 857.74 | 1 | 209.23 | 857.74 | 648.52 | 40.77 | 1.25 | 207.05 | 855.09 | 648.05 | 42.95 | 4.13 | 0.87 | 205 | 0.082 | 20.12 | 0.339 | no informado | 2.747 (D854 Golder, p.49; Vector no informa Gs) | verificado en imagen; esfuerzos separados; estados de máximo desviador y máxima oblicuidad de la tabla Vector | [76 empty] | Triaxial CU | CU: máxima oblicuidad σ′1/σ′3 | 207.05 | 855.09 | 648.04 | 37.59867 | 333.3767 | 256.7223 | 6 in (≈150 mm) | 5.952756 | Chancado | dudosa: muestras del acopio de la chancadora secundaria; hojas de Fase A dicen «Material Chancado» | 0 |  |  | A | 0.357 |  | 2.747 | informe o verificación | G2010-046 | G2010¦G2010-B-MN-6in
G2010 | 2010_Golder_Caracterizacion ROM IPCC.pdf | 2010 | Golder Associates Perú, Memorando técnico 'Caracterización material de ROM – Proyecto IPCC' (proy. 099-4151017, 25-mar-2010) | Vector Perú S.A.C. – Laboratorio Geotécnico (Lima), informe VP-209-09E | G2010-B-MN-6in | VP-209-09E σ'c=125 kPa | Mármol Negro | Mármol | mármol negro |  |  | Chancado |  | CU | sí | 151.3 | 310 | 25.4 | [9 empty] | Truncado: fracción < 1" (memo pág. 3); Fase B chancada, TM 9"–12" según texto pág. 2 | 2.747 | 19.86 | 0.357 | calculado |  | 4.5 | 49.6 | 110.37 | 562.72 | 452.36 | Pico de esfuerzo desviador (criterio de Vector; primer máximo) |  | 1 |  | 14.63 | 261.2 | 452.36 | [6 empty] | 163;165;3;10;49 | sí | Fase B (material chancado). Probeta 6" ensayada por Vector para Golder (Estado: remoldeado). Presión de celda 330 kPa, contrapresión 205 kPa, B=0.89 (<0.95). Velocidad 0.01 pulg/min. Final: H=30.97 cm, D=15.06 cm, w=9.56 %, gd=2.043 g/cm3. e0 calculado con Gs de finos D854 de Golder para el mismo material y fase (pág. 49), Gs no informado por Vector. La hoja Vector da p=(σ'1+σ'3)/2 y q=(σ'1−σ'3)/2; aquí p_falla=(σ'1+2σ'3)/3 y q_falla_und=σ'1−σ'3 (recalculados). u_falla = presión de poros en exceso informada por Vector. Envolvente Vector 'pico' (pág. 165): c=60 kPa φ=29.6° (totales), c'=25 kPa φ'=36.4°; al 12 %: c'=10 kPa φ'=38°. Cabeceras de Mármol e Intrusivo idénticas en altura/diámetro/humedad/densidad inicial (posible copia de plantilla). σc carga puntual 24.56 MPa; Los Ángeles 62.4 %; durabilidad 49.8 %. VERIFICACIÓN 2026-10-06 (imagen p.163): σ'3c=125 kPa, celda 330 kPa, contrapresión 205 kPa, B=0.89, velocidad 0.01 pulg/min. Pico Vector εa=1.0 %: σ'3=110.37, σ'1=562.72, q=452.36, Δu=14.63 kPa. Máximo desviador del ensayo: εa=1.0 %, q=452.36 kPa. Máxima oblicuidad: σ'1/σ'3=5.427 a εa=6.0 %. Final de consolidación (Vector): H=30.97 cm, D=15.06 cm, γd=2.043 g/cm3, w final=9.56 %. Las cabeceras de mármol negro e intrusivo 6" repiten w inicial 4.50 % y w final 8.50/8.84/9.56 % (posible plantilla copiada). | 125 | 110.37 | 562.72 | 1 | 110.37 | 562.72 | 452.36 | 14.63 | 6.0 | 63.8 | 346.25 | 282.45 | 61.2 | 5.427 | 0.89 | 205 | 0.082 | 20.04 | 0.345 | no informado | 2.747 (D854 Golder, p.49; Vector no informa Gs) | verificado en imagen; esfuerzos separados; estados de máximo desviador y máxima oblicuidad de la tabla Vector | [76 empty] | Triaxial CU | CU: máxima oblicuidad σ′1/σ′3 | 63.8 | 346.25 | 282.45 | 43.53665 | 107.7466 | 102.3788 | 6 in (≈150 mm) | 5.956693 | Chancado | dudosa: muestras del acopio de la chancadora secundaria; hojas de Fase A dicen «Material Chancado» | 0 |  |  | A | 0.357 |  | 2.747 | informe o verificación | G2010-047 | G2010¦G2010-B-MN-6in
G2010 | 2010_Golder_Caracterizacion ROM IPCC.pdf | 2010 | Golder Associates Perú, Memorando técnico 'Caracterización material de ROM – Proyecto IPCC' (proy. 099-4151017, 25-mar-2010) | Vector Perú S.A.C. – Laboratorio Geotécnico (Lima), informe VP-209-09E | G2010-B-HG-6in | VP-209-09E σ'c=500 kPa | Hornfels Gris | Hornfels | hornfels gris |  |  | Chancado |  | CU | sí | 151.4 | 310 | 25.4 | [9 empty] | Truncado: fracción < 1" (memo pág. 3); Fase B chancada, TM 9"–12" según texto pág. 2 | 2.802 | 20.94 | 0.312 | calculado |  | 3.3 | 65.5 | 242.13 | 796.54 | 554.4 | Pico de esfuerzo desviador (criterio de Vector; primer máximo) |  | 1.25 |  | 257.87 | 426.9 | 554.4 | [6 empty] | 167;171;3;10;49 | sí | Fase B (material chancado). Probeta 6" ensayada por Vector para Golder (Estado: remoldeado). Presión de celda 707 kPa, contrapresión 207 kPa, B=0.9 (<0.95). Velocidad 0.01 pulg/min. Final: H=30.87 cm, D=14.94 cm, w=7.82 %, gd=2.202 g/cm3. e0 calculado con Gs de finos D854 de Golder para el mismo material y fase (pág. 49), Gs no informado por Vector. La hoja Vector da p=(σ'1+σ'3)/2 y q=(σ'1−σ'3)/2; aquí p_falla=(σ'1+2σ'3)/3 y q_falla_und=σ'1−σ'3 (recalculados). u_falla = presión de poros en exceso informada por Vector. Envolvente Vector 'pico' (pág. 171): c'=6 kPa φ'=29.2°; al 12 %: c'=5 kPa φ'=39.2°. σc carga puntual 100.42 MPa; Los Ángeles 20.3 %; durabilidad 0.6 %. VERIFICACIÓN 2026-10-06 (imagen p.167): σ'3c=500 kPa, celda 707 kPa, contrapresión 207 kPa, B=0.9, velocidad 0.01 pulg/min. Pico Vector εa=1.25 %: σ'3=242.13, σ'1=796.54, q=554.4, Δu=257.87 kPa. Máximo desviador del ensayo: εa=1.25 %, q=554.4 kPa. Máxima oblicuidad: σ'1/σ'3=4.567 a εa=14.0 %. Final de consolidación (Vector): H=30.87 cm, D=14.94 cm, γd=2.202 g/cm3, w final=7.82 %. | 500 | 242.13 | 796.54 | 1.25 | 242.13 | 796.54 | 554.4 | 257.87 | 14.0 | 154.32 | 704.85 | 550.53 | 345.68 | 4.567 | 0.9 | 207 | 0.082 | 21.6 | 0.272 | no informado | 2.802 (D854 Golder, p.49; Vector no informa Gs) | verificado en imagen; esfuerzos separados; estados de máximo desviador y máxima oblicuidad de la tabla Vector | [76 empty] | Triaxial CU | CU: máxima oblicuidad σ′1/σ′3 | 154.32 | 704.85 | 550.53 | 39.84923 | 253.2036 | 211.3301 | 6 in (≈150 mm) | 5.96063 | Chancado | dudosa: muestras del acopio de la chancadora secundaria; hojas de Fase A dicen «Material Chancado» | 0 |  |  | A | 0.312 |  | 2.802 | informe o verificación | G2010-048 | G2010¦G2010-B-HG-6in
G2010 | 2010_Golder_Caracterizacion ROM IPCC.pdf | 2010 | Golder Associates Perú, Memorando técnico 'Caracterización material de ROM – Proyecto IPCC' (proy. 099-4151017, 25-mar-2010) | Vector Perú S.A.C. – Laboratorio Geotécnico (Lima), informe VP-209-09E | G2010-B-HG-6in | VP-209-09E σ'c=250 kPa | Hornfels Gris | Hornfels | hornfels gris |  |  | Chancado |  | CU | sí | 151.4 | 310 | 25.4 | [9 empty] | Truncado: fracción < 1" (memo pág. 3); Fase B chancada, TM 9"–12" según texto pág. 2 | 2.802 | 20.98 | 0.31 | calculado |  | 3.3 | 65.5 | 137.71 | 518.94 | 381.23 | Pico de esfuerzo desviador (criterio de Vector; primer máximo) |  | 1 |  | 112.29 | 264.8 | 381.23 | [6 empty] | 168;171;3;10;49 | sí | Fase B (material chancado). Probeta 6" ensayada por Vector para Golder (Estado: remoldeado). Presión de celda 455 kPa, contrapresión 205 kPa, B=0.91 (<0.95). Velocidad 0.01 pulg/min. Final: H=30.92 cm, D=14.98 cm, w=8.29 %, gd=2.19 g/cm3. e0 calculado con Gs de finos D854 de Golder para el mismo material y fase (pág. 49), Gs no informado por Vector. La hoja Vector da p=(σ'1+σ'3)/2 y q=(σ'1−σ'3)/2; aquí p_falla=(σ'1+2σ'3)/3 y q_falla_und=σ'1−σ'3 (recalculados). u_falla = presión de poros en exceso informada por Vector. Envolvente Vector 'pico' (pág. 171): c'=6 kPa φ'=29.2°; al 12 %: c'=5 kPa φ'=39.2°. Comportamiento con endurecimiento posterior: a ε=14.0 % (fin del ensayo) desviador=436.11 kPa, u=137.42 kPa, σ'3=112.58 kPa, σ'1=548.68 kPa. σc carga puntual 100.42 MPa; Los Ángeles 20.3 %; durabilidad 0.6 %. VERIFICACIÓN 2026-10-06 (imagen p.168): σ'3c=250 kPa, celda 455 kPa, contrapresión 205 kPa, B=0.91, velocidad 0.01 pulg/min. Pico Vector εa=1.0 %: σ'3=137.71, σ'1=518.94, q=381.23, Δu=112.29 kPa. Máximo desviador del ensayo: εa=14.0 %, q=436.11 kPa. Máxima oblicuidad: σ'1/σ'3=4.874 a εa=14.0 %. Final de consolidación (Vector): H=30.92 cm, D=14.98 cm, γd=2.19 g/cm3, w final=8.29 %. Pico local a εa=1.0 %; después el desviador vuelve a crecer y el máximo absoluto es al 14 %. | 250 | 137.71 | 518.94 | 14 | 112.58 | 548.68 | 436.11 | 137.42 | 14.0 | 112.58 | 548.68 | 436.11 | 137.42 | 4.874 | 0.91 | 205 | 0.082 | 21.48 | 0.279 | no informado | 2.802 (D854 Golder, p.49; Vector no informa Gs) | verificado en imagen; esfuerzos separados; estados de máximo desviador y máxima oblicuidad de la tabla Vector | [76 empty] | Triaxial CU | CU: máxima oblicuidad σ′1/σ′3 | 112.58 | 548.68 | 436.1 | 41.26164 | 186.8263 | 163.9095 | 6 in (≈150 mm) | 5.96063 | Chancado | dudosa: muestras del acopio de la chancadora secundaria; hojas de Fase A dicen «Material Chancado» | 0 |  |  | A | 0.31 |  | 2.802 | informe o verificación | G2010-049 | G2010¦G2010-B-HG-6in
G2010 | 2010_Golder_Caracterizacion ROM IPCC.pdf | 2010 | Golder Associates Perú, Memorando técnico 'Caracterización material de ROM – Proyecto IPCC' (proy. 099-4151017, 25-mar-2010) | Vector Perú S.A.C. – Laboratorio Geotécnico (Lima), informe VP-209-09E | G2010-B-HG-6in | VP-209-09E σ'c=125 kPa | Hornfels Gris | Hornfels | hornfels gris |  |  | Chancado |  | CU | sí | 151.4 | 310 | 25.4 | [9 empty] | Truncado: fracción < 1" (memo pág. 3); Fase B chancada, TM 9"–12" según texto pág. 2 | 2.802 | 20.98 | 0.31 | calculado |  | 3.3 | 65.5 | 66.87 | 161.36 | 94.49 | Pico de esfuerzo desviador (criterio de Vector; primer máximo) |  | 0.5 |  | 58.13 | 98.4 | 94.49 | [6 empty] | 169;171;3;10;49 | sí | Fase B (material chancado). Probeta 6" ensayada por Vector para Golder (Estado: remoldeado). Presión de celda 330 kPa, contrapresión 205 kPa, B=0.93 (<0.95). Velocidad 0.01 pulg/min. Final: H=30.91 cm, D=15.0 cm, w=8.68 %, gd=2.185 g/cm3. e0 calculado con Gs de finos D854 de Golder para el mismo material y fase (pág. 49), Gs no informado por Vector. La hoja Vector da p=(σ'1+σ'3)/2 y q=(σ'1−σ'3)/2; aquí p_falla=(σ'1+2σ'3)/3 y q_falla_und=σ'1−σ'3 (recalculados). u_falla = presión de poros en exceso informada por Vector. Envolvente Vector 'pico' (pág. 171): c'=6 kPa φ'=29.2°; al 12 %: c'=5 kPa φ'=39.2°. Comportamiento con endurecimiento posterior: a ε=14.0 % (fin del ensayo) desviador=188.07 kPa, u=75.31 kPa, σ'3=49.69 kPa, σ'1=237.76 kPa. σc carga puntual 100.42 MPa; Los Ángeles 20.3 %; durabilidad 0.6 %. VERIFICACIÓN 2026-10-06 (imagen p.169): σ'3c=125 kPa, celda 330 kPa, contrapresión 205 kPa, B=0.93, velocidad 0.01 pulg/min. Pico Vector εa=0.5 %: σ'3=66.87, σ'1=161.36, q=94.49, Δu=58.13 kPa. Máximo desviador del ensayo: εa=14.0 %, q=188.07 kPa. Máxima oblicuidad: σ'1/σ'3=4.785 a εa=14.0 %. Final de consolidación (Vector): H=30.91 cm, D=15.0 cm, γd=2.185 g/cm3, w final=8.68 %. Pico local a εa=0.5 %; después el desviador vuelve a crecer y el máximo absoluto es al 14 %. | 125 | 66.87 | 161.36 | 14 | 49.69 | 237.76 | 188.07 | 75.31 | 14.0 | 49.69 | 237.76 | 188.07 | 75.31 | 4.785 | 0.93 | 205 | 0.082 | 21.43 | 0.282 | no informado | 2.802 (D854 Golder, p.49; Vector no informa Gs) | verificado en imagen; esfuerzos separados; estados de máximo desviador y máxima oblicuidad de la tabla Vector | [76 empty] | Triaxial CU | CU: máxima oblicuidad σ′1/σ′3 | 49.69 | 237.76 | 188.07 | 40.86434 | 82.20069 | 71.11498 | 6 in (≈150 mm) | 5.96063 | Chancado | dudosa: muestras del acopio de la chancadora secundaria; hojas de Fase A dicen «Material Chancado» | 0 |  |  | A | 0.31 |  | 2.802 | informe o verificación | G2010-050 | G2010¦G2010-B-HG-6in
G2010 | 2010_Golder_Caracterizacion ROM IPCC.pdf | 2010 | Golder Associates Perú, Memorando técnico 'Caracterización material de ROM – Proyecto IPCC' (proy. 099-4151017, 25-mar-2010) | Vector Perú S.A.C. – Laboratorio Geotécnico (Lima), informe VP-209-09E | G2010-B-INT-6in | VP-209-09E σ'c=500 kPa | Intrusivo | Intrusivo |  |  |  | Chancado |  | CU | sí | 151.2 | 310 | 25.4 | [9 empty] | Truncado: fracción < 1" (memo pág. 3); Fase B chancada, TM 9"–12" según texto pág. 2 | 2.742 | 19.88 | 0.353 | calculado |  | 4.5 | 54 | 234.86 | 614.47 | 379.61 | Pico de esfuerzo desviador (criterio de Vector; primer máximo) |  | 1.75 |  | 265.14 | 361.4 | 379.61 | [6 empty] | 173;177;3;10;49 | sí | Fase B (material chancado). Probeta 6" ensayada por Vector para Golder (Estado: remoldeado). Presión de celda 707 kPa, contrapresión 207 kPa, B=0.87 (<0.95). Velocidad 0.01 pulg/min. Final: H=30.67 cm, D=14.76 cm, w=8.5 %, gd=2.149 g/cm3. e0 calculado con Gs de finos D854 de Golder para el mismo material y fase (pág. 49), Gs no informado por Vector. La hoja Vector da p=(σ'1+σ'3)/2 y q=(σ'1−σ'3)/2; aquí p_falla=(σ'1+2σ'3)/3 y q_falla_und=σ'1−σ'3 (recalculados). u_falla = presión de poros en exceso informada por Vector. Envolvente Vector 'pico' (pág. 177): c'=0 kPa φ'=27.9°; al 12 %: c'=0 kPa φ'=38.1°. El punto marcado por Vector en la trayectoria (pág. 177) parece estar cerca de ε≈2.5 % (p'≈350, t≈178), no en el pico del desviador. Cabeceras de Mármol e Intrusivo idénticas en altura/diámetro/humedad/densidad inicial (posible copia de plantilla). σc carga puntual 78.06 MPa; Los Ángeles 32.2 %; durabilidad 18.6 %. VERIFICACIÓN 2026-10-06 (imagen p.173): σ'3c=500 kPa, celda 707 kPa, contrapresión 207 kPa, B=0.87, velocidad 0.01 pulg/min. Pico Vector εa=1.75 %: σ'3=234.86, σ'1=614.47, q=379.61, Δu=265.14 kPa. Máximo desviador del ensayo: εa=1.75 %, q=379.61 kPa. Máxima oblicuidad: σ'1/σ'3=4.223 a εa=14.0 %. Final de consolidación (Vector): H=30.67 cm, D=14.76 cm, γd=2.149 g/cm3, w final=8.5 %. El máximo numérico del desviador es a εa=1.75 %; el punto marcado como «pico» en la trayectoria de Vector (p.177) parece estar en εa≈2.5 % (q=357.3 kPa). Las cabeceras de mármol negro e intrusivo 6" repiten w inicial 4.50 % y w final 8.50/8.84/9.56 % (posible plantilla copiada). | 500 | 234.86 | 614.47 | 1.75 | 234.86 | 614.47 | 379.61 | 265.14 | 14.0 | 92.94 | 392.49 | 299.55 | 407.06 | 4.223 | 0.87 | 207 | 0.082 | 21.08 | 0.276 | no informado | 2.742 (D854 Golder, p.49; Vector no informa Gs) | verificado en imagen; esfuerzos separados; estados de máximo desviador y máxima oblicuidad de la tabla Vector | [76 empty] | Triaxial CU | CU: máxima oblicuidad σ′1/σ′3 | 92.94 | 392.49 | 299.55 | 38.10334 | 150.2916 | 117.8578 | 6 in (≈150 mm) | 5.952756 | Chancado | dudosa: muestras del acopio de la chancadora secundaria; hojas de Fase A dicen «Material Chancado» | 0 |  |  | A | 0.353 |  | 2.742 | informe o verificación | G2010-051 | G2010¦G2010-B-INT-6in
G2010 | 2010_Golder_Caracterizacion ROM IPCC.pdf | 2010 | Golder Associates Perú, Memorando técnico 'Caracterización material de ROM – Proyecto IPCC' (proy. 099-4151017, 25-mar-2010) | Vector Perú S.A.C. – Laboratorio Geotécnico (Lima), informe VP-209-09E | G2010-B-INT-6in | VP-209-09E σ'c=250 kPa | Intrusivo | Intrusivo |  |  |  | Chancado |  | CU | sí | 151.2 | 310 | 25.4 | [9 empty] | Truncado: fracción < 1" (memo pág. 3); Fase B chancada, TM 9"–12" según texto pág. 2 | 2.742 | 19.87 | 0.354 | calculado |  | 4.5 | 54 | 125.7 | 297.15 | 171.46 | Pico de esfuerzo desviador (criterio de Vector; primer máximo) |  | 1.25 |  | 124.3 | 182.8 | 171.46 | [6 empty] | 174;177;3;10;49 | sí | Fase B (material chancado). Probeta 6" ensayada por Vector para Golder (Estado: remoldeado). Presión de celda 455 kPa, contrapresión 205 kPa, B=0.88 (<0.95). Velocidad 0.01 pulg/min. Final: H=30.79 cm, D=14.89 cm, w=8.84 %, gd=2.103 g/cm3. e0 calculado con Gs de finos D854 de Golder para el mismo material y fase (pág. 49), Gs no informado por Vector. La hoja Vector da p=(σ'1+σ'3)/2 y q=(σ'1−σ'3)/2; aquí p_falla=(σ'1+2σ'3)/3 y q_falla_und=σ'1−σ'3 (recalculados). u_falla = presión de poros en exceso informada por Vector. Envolvente Vector 'pico' (pág. 177): c'=0 kPa φ'=27.9°; al 12 %: c'=0 kPa φ'=38.1°. Cabeceras de Mármol e Intrusivo idénticas en altura/diámetro/humedad/densidad inicial (posible copia de plantilla). σc carga puntual 78.06 MPa; Los Ángeles 32.2 %; durabilidad 18.6 %. VERIFICACIÓN 2026-10-06 (imagen p.174): σ'3c=250 kPa, celda 455 kPa, contrapresión 205 kPa, B=0.88, velocidad 0.01 pulg/min. Pico Vector εa=1.25 %: σ'3=125.7, σ'1=297.15, q=171.46, Δu=124.3 kPa. Máximo desviador del ensayo: εa=1.25 %, q=171.46 kPa. Máxima oblicuidad: σ'1/σ'3=3.808 a εa=14.0 %. Final de consolidación (Vector): H=30.79 cm, D=14.89 cm, γd=2.103 g/cm3, w final=8.84 %. Las cabeceras de mármol negro e intrusivo 6" repiten w inicial 4.50 % y w final 8.50/8.84/9.56 % (posible plantilla copiada). | 250 | 125.7 | 297.15 | 1.25 | 125.7 | 297.15 | 171.46 | 124.3 | 14.0 | 34.05 | 129.67 | 95.62 | 215.95 | 3.808 | 0.88 | 205 | 0.082 | 20.63 | 0.304 | no informado | 2.742 (D854 Golder, p.49; Vector no informa Gs) | verificado en imagen; esfuerzos separados; estados de máximo desviador y máxima oblicuidad de la tabla Vector | [76 empty] | Triaxial CU | CU: máxima oblicuidad σ′1/σ′3 | 34.05 | 129.67 | 95.62 | 35.73562 | 53.93676 | 38.80836 | 6 in (≈150 mm) | 5.952756 | Chancado | dudosa: muestras del acopio de la chancadora secundaria; hojas de Fase A dicen «Material Chancado» | 0 |  |  | A | 0.354 |  | 2.742 | informe o verificación | G2010-052 | G2010¦G2010-B-INT-6in
G2010 | 2010_Golder_Caracterizacion ROM IPCC.pdf | 2010 | Golder Associates Perú, Memorando técnico 'Caracterización material de ROM – Proyecto IPCC' (proy. 099-4151017, 25-mar-2010) | Vector Perú S.A.C. – Laboratorio Geotécnico (Lima), informe VP-209-09E | G2010-B-INT-6in | VP-209-09E σ'c=125 kPa | Intrusivo | Intrusivo |  |  |  | Chancado |  | CU | sí | 151.3 | 310 | 25.4 | [9 empty] | Truncado: fracción < 1" (memo pág. 3); Fase B chancada, TM 9"–12" según texto pág. 2 | 2.742 | 19.85 | 0.355 | calculado |  | 4.5 | 54 | 61.29 | 121.58 | 60.29 | Pico de esfuerzo desviador (criterio de Vector; primer máximo) |  | 0.75 |  | 63.71 | 81.4 | 60.29 | [6 empty] | 175;177;3;10;49 | sí | Fase B (material chancado). Probeta 6" ensayada por Vector para Golder (Estado: remoldeado). Presión de celda 330 kPa, contrapresión 205 kPa, B=0.86 (<0.95). Velocidad 0.01 pulg/min. Final: H=30.91 cm, D=14.97 cm, w=9.56 %, gd=2.073 g/cm3. e0 calculado con Gs de finos D854 de Golder para el mismo material y fase (pág. 49), Gs no informado por Vector. La hoja Vector da p=(σ'1+σ'3)/2 y q=(σ'1−σ'3)/2; aquí p_falla=(σ'1+2σ'3)/3 y q_falla_und=σ'1−σ'3 (recalculados). u_falla = presión de poros en exceso informada por Vector. Envolvente Vector 'pico' (pág. 177): c'=0 kPa φ'=27.9°; al 12 %: c'=0 kPa φ'=38.1°. Cabeceras de Mármol e Intrusivo idénticas en altura/diámetro/humedad/densidad inicial (posible copia de plantilla). σc carga puntual 78.06 MPa; Los Ángeles 32.2 %; durabilidad 18.6 %. VERIFICACIÓN 2026-10-06 (imagen p.175): σ'3c=125 kPa, celda 330 kPa, contrapresión 205 kPa, B=0.86, velocidad 0.01 pulg/min. Pico Vector εa=0.75 %: σ'3=61.29, σ'1=121.58, q=60.29, Δu=63.71 kPa. Máximo desviador del ensayo: εa=0.75 %, q=60.29 kPa. Máxima oblicuidad: σ'1/σ'3=2.317 a εa=1.75 %. Final de consolidación (Vector): H=30.91 cm, D=14.97 cm, γd=2.073 g/cm3, w final=9.56 %. Las cabeceras de mármol negro e intrusivo 6" repiten w inicial 4.50 % y w final 8.50/8.84/9.56 % (posible plantilla copiada). | 125 | 61.29 | 121.58 | 0.75 | 61.29 | 121.58 | 60.29 | 63.71 | 1.75 | 34.73 | 80.46 | 45.74 | 90.27 | 2.317 | 0.86 | 205 | 0.082 | 20.34 | 0.323 | no informado | 2.742 (D854 Golder, p.49; Vector no informa Gs) | verificado en imagen; esfuerzos separados; estados de máximo desviador y máxima oblicuidad de la tabla Vector | [76 empty] | Triaxial CU | CU: máxima oblicuidad σ′1/σ′3 | 34.73 | 80.46 | 45.73 | 23.39053 | 48.51768 | 20.98596 | 6 in (≈150 mm) | 5.956693 | Chancado | dudosa: muestras del acopio de la chancadora secundaria; hojas de Fase A dicen «Material Chancado» | 0 |  |  | A | 0.355 |  | 2.742 | informe o verificación | G2010-053 | G2010¦G2010-B-INT-6in
G2010 | 2010_Golder_Caracterizacion ROM IPCC.pdf | 2010 | Golder Associates Perú, Memorando técnico 'Caracterización material de ROM – Proyecto IPCC' (proy. 099-4151017, 25-mar-2010) | Vector Perú S.A.C. – Laboratorio Geotécnico (Lima), informe VP-209-09E | G2010-B-EXO-6in | VP-209-09E σ'c=500 kPa | Exoskarn Diopsido | Skarn | exoskarn diópsido |  |  | Chancado |  | CU | sí | 151.5 | 310 | 25.4 | [9 empty] | Truncado: fracción < 1" (memo pág. 3); Fase B chancada, TM 9"–12" según texto pág. 2 | 3.338 | 23.08 | 0.419 | calculado |  | 3.5 | 97.4 | 280.05 | 980.8 | 700.75 | Pico de esfuerzo desviador (criterio de Vector; primer máximo) |  | 1.25 |  | 219.95 | 513.6 | 700.75 | [6 empty] | 179;183;3;10;49 | sí | Fase B (material chancado). Probeta 6" ensayada por Vector para Golder (Estado: remoldeado). Presión de celda 705 kPa, contrapresión 205 kPa, B=0.89 (<0.95). Velocidad 0.01 pulg/min. Final: H=30.84 cm, D=14.92 cm, w=8.7 %, gd=2.44 g/cm3. e0 calculado con Gs de finos D854 de Golder para el mismo material y fase (pág. 49), Gs no informado por Vector. La hoja Vector da p=(σ'1+σ'3)/2 y q=(σ'1−σ'3)/2; aquí p_falla=(σ'1+2σ'3)/3 y q_falla_und=σ'1−σ'3 (recalculados). u_falla = presión de poros en exceso informada por Vector. Envolvente Vector 'pico' (pág. 183): c=0 kPa φ=24.3° (totales), c'=0 kPa φ'=34.1°; al 12 %: c'=0 kPa φ'=42°. Comportamiento con endurecimiento posterior: a ε=14.0 % (fin del ensayo) desviador=986.22 kPa, u=254.51 kPa, σ'3=245.49 kPa, σ'1=1231.71 kPa. Valores transcritos de la imagen (la página no tiene capa de texto). σc carga puntual 124.78 MPa; Los Ángeles 27.6 %; durabilidad 6.7 %. VERIFICACIÓN 2026-10-06 (imagen p.179): σ'3c=500 kPa, celda 705 kPa, contrapresión 205 kPa, B=0.89, velocidad 0.01 pulg/min. Pico Vector εa=1.25 %: σ'3=280.05, σ'1=980.8, q=700.75, Δu=219.95 kPa. Máximo desviador del ensayo: εa=14.0 %, q=986.22 kPa. Máxima oblicuidad: σ'1/σ'3=5.021 a εa=9.0 %. Final de consolidación (Vector): H=30.84 cm, D=14.92 cm, γd=2.44 g/cm3, w final=8.7 %. Pico local a εa=1.25 %; después el desviador vuelve a crecer y el máximo absoluto es al 14 %. | 500 | 280.05 | 980.8 | 14 | 245.49 | 1231.71 | 986.22 | 254.51 | 9.0 | 218.21 | 1095.69 | 877.48 | 281.79 | 5.021 | 0.89 | 205 | 0.082 | 23.94 | 0.368 | no informado | 3.338 (D854 Golder, p.49; Vector no informa Gs) | verificado en imagen; esfuerzos separados; estados de máximo desviador y máxima oblicuidad de la tabla Vector | [76 empty] | Triaxial CU | CU: máxima oblicuidad σ′1/σ′3 | 218.21 | 1095.69 | 877.48 | 41.90087 | 363.9402 | 326.5548 | 6 in (≈150 mm) | 5.964567 | Chancado | dudosa: muestras del acopio de la chancadora secundaria; hojas de Fase A dicen «Material Chancado» | 0 |  |  | A | 0.419 |  | 3.338 | informe o verificación | G2010-054 | G2010¦G2010-B-EXO-6in
G2010 | 2010_Golder_Caracterizacion ROM IPCC.pdf | 2010 | Golder Associates Perú, Memorando técnico 'Caracterización material de ROM – Proyecto IPCC' (proy. 099-4151017, 25-mar-2010) | Vector Perú S.A.C. – Laboratorio Geotécnico (Lima), informe VP-209-09E | G2010-B-EXO-6in | VP-209-09E σ'c=250 kPa | Exoskarn Diopsido | Skarn | exoskarn diópsido |  |  | Chancado |  | CU | sí | 151.5 | 310 | 25.4 | [9 empty] | Truncado: fracción < 1" (memo pág. 3); Fase B chancada, TM 9"–12" según texto pág. 2 | 3.338 | 23.09 | 0.418 | calculado |  | 3.5 | 97.4 | 132.14 | 441.51 | 309.36 | Pico de esfuerzo desviador (criterio de Vector; primer máximo) |  | 1 |  | 117.86 | 235.3 | 309.36 | [6 empty] | 180;183;3;10;49 | sí | Fase B (material chancado). Probeta 6" ensayada por Vector para Golder (Estado: remoldeado). Presión de celda 455 kPa, contrapresión 205 kPa, B=0.88 (<0.95). Velocidad 0.01 pulg/min. Final: H=30.87 cm, D=15.01 cm, w=8.76 %, gd=2.409 g/cm3. e0 calculado con Gs de finos D854 de Golder para el mismo material y fase (pág. 49), Gs no informado por Vector. La hoja Vector da p=(σ'1+σ'3)/2 y q=(σ'1−σ'3)/2; aquí p_falla=(σ'1+2σ'3)/3 y q_falla_und=σ'1−σ'3 (recalculados). u_falla = presión de poros en exceso informada por Vector. Envolvente Vector 'pico' (pág. 183): c=0 kPa φ=24.3° (totales), c'=0 kPa φ'=34.1°; al 12 %: c'=0 kPa φ'=42°. Comportamiento con endurecimiento posterior: a ε=14.0 % (fin del ensayo) desviador=486.13 kPa, u=118.02 kPa, σ'3=131.98 kPa, σ'1=618.1 kPa. Valores transcritos de la imagen (la página no tiene capa de texto). σc carga puntual 124.78 MPa; Los Ángeles 27.6 %; durabilidad 6.7 %. VERIFICACIÓN 2026-10-06 (imagen p.180): σ'3c=250 kPa, celda 455 kPa, contrapresión 205 kPa, B=0.88, velocidad 0.01 pulg/min. Pico Vector εa=1.0 %: σ'3=132.14, σ'1=441.51, q=309.36, Δu=117.86 kPa. Máximo desviador del ensayo: εa=14.0 %, q=486.13 kPa. Máxima oblicuidad: σ'1/σ'3=4.683 a εa=14.0 %. Final de consolidación (Vector): H=30.87 cm, D=15.01 cm, γd=2.409 g/cm3, w final=8.76 %. Pico local a εa=1.0 %; después el desviador vuelve a crecer y el máximo absoluto es al 14 %. | 250 | 132.14 | 441.51 | 14 | 131.98 | 618.1 | 486.13 | 118.02 | 14.0 | 131.98 | 618.1 | 486.13 | 118.02 | 4.683 | 0.88 | 205 | 0.082 | 23.63 | 0.386 | no informado | 3.338 (D854 Golder, p.49; Vector no informa Gs) | verificado en imagen; esfuerzos separados; estados de máximo desviador y máxima oblicuidad de la tabla Vector | [76 empty] | Triaxial CU | CU: máxima oblicuidad σ′1/σ′3 | 131.98 | 618.1 | 486.12 | 40.39782 | 217.515 | 185.1055 | 6 in (≈150 mm) | 5.964567 | Chancado | dudosa: muestras del acopio de la chancadora secundaria; hojas de Fase A dicen «Material Chancado» | 0 |  |  | A | 0.418 |  | 3.338 | informe o verificación | G2010-055 | G2010¦G2010-B-EXO-6in
G2010 | 2010_Golder_Caracterizacion ROM IPCC.pdf | 2010 | Golder Associates Perú, Memorando técnico 'Caracterización material de ROM – Proyecto IPCC' (proy. 099-4151017, 25-mar-2010) | Vector Perú S.A.C. – Laboratorio Geotécnico (Lima), informe VP-209-09E | G2010-B-EXO-6in | VP-209-09E σ'c=125 kPa | Exoskarn Diopsido | Skarn | exoskarn diópsido |  |  | Chancado |  | CU | sí | 151.5 | 310 | 25.4 | [9 empty] | Truncado: fracción < 1" (memo pág. 3); Fase B chancada, TM 9"–12" según texto pág. 2 | 3.338 | 22.88 | 0.431 | calculado |  | 3.5 | 97.4 | 64.57 | 190.64 | 126.07 | Punto marcado como «pico» por Vector (la curva no tiene pico) |  | 1 |  | 60.43 | 106.6 | 126.07 | [6 empty] | 181;183;3;10;49 | sí | Fase B (material chancado). Probeta 6" ensayada por Vector para Golder (Estado: remoldeado). Presión de celda 330 kPa, contrapresión 205 kPa, B=0.9 (<0.95). Velocidad 0.01 pulg/min. Final: H=30.91 cm, D=15.02 cm, w=9.14 %, gd=2.38 g/cm3. e0 calculado con Gs de finos D854 de Golder para el mismo material y fase (pág. 49), Gs no informado por Vector. La hoja Vector da p=(σ'1+σ'3)/2 y q=(σ'1−σ'3)/2; aquí p_falla=(σ'1+2σ'3)/3 y q_falla_und=σ'1−σ'3 (recalculados). u_falla = presión de poros en exceso informada por Vector. Envolvente Vector 'pico' (pág. 183): c=0 kPa φ=24.3° (totales), c'=0 kPa φ'=34.1°; al 12 %: c'=0 kPa φ'=42°. Comportamiento con endurecimiento posterior: a ε=14.0 % (fin del ensayo) desviador=496.79 kPa, u=-10.53 kPa, σ'3=135.53 kPa, σ'1=632.32 kPa. Sin pico definido: el desviador crece hasta el final; se adopta ε=1.0 % porque es el punto marcado por Vector (pág. 183). Valores transcritos de la imagen (la página no tiene capa de texto). σc carga puntual 124.78 MPa; Los Ángeles 27.6 %; durabilidad 6.7 %. VERIFICACIÓN 2026-10-06 (imagen p.181): σ'3c=125 kPa, celda 330 kPa, contrapresión 205 kPa, B=0.9, velocidad 0.01 pulg/min. Pico Vector εa=1.0 %: σ'3=64.57, σ'1=190.64, q=126.07, Δu=60.43 kPa. Máximo desviador del ensayo: εa=14.0 %, q=496.79 kPa. Máxima oblicuidad: σ'1/σ'3=4.837 a εa=10.0 %. Final de consolidación (Vector): H=30.91 cm, D=15.02 cm, γd=2.38 g/cm3, w final=9.14 %. La curva NO tiene pico: el desviador crece hasta el final (496.8 kPa a 14 %). Vector marcó el punto a εa=1.0 % (verificado en la trayectoria p.183); se conserva como «pico Vector» solo por trazabilidad. | 125 | 64.57 | 190.64 | 14 | 135.53 | 632.32 | 496.79 | -10.53 | 10.0 | 113.28 | 547.99 | 434.71 | 11.72 | 4.837 | 0.9 | 205 | 0.082 | 23.35 | 0.403 | no informado | 3.338 (D854 Golder, p.49; Vector no informa Gs) | verificado en imagen; esfuerzos separados; estados de máximo desviador y máxima oblicuidad de la tabla Vector | [76 empty] | Triaxial CU | CU: máxima oblicuidad σ′1/σ′3 | 113.28 | 547.99 | 434.71 | 41.10086 | 187.7487 | 163.7886 | 6 in (≈150 mm) | 5.964567 | Chancado | dudosa: muestras del acopio de la chancadora secundaria; hojas de Fase A dicen «Material Chancado» | 0 |  |  | A | 0.431 |  | 3.338 | informe o verificación | G2010-056 | G2010¦G2010-B-EXO-6in
G2012 | 2012_Golder_Triaxiales Gran Escala en Marmol Negro.pdf | 2012 | Golder Associates Perú, Technical Memorandum Doc. No. 446 (proy. 1014270482C/1194155017P); anexo IDIEM Informe 708.397-A | IDIEM, Universidad de Chile (Santiago) | G2012-MN-C | Test 1 / Probeta 1 (σ'c = 5 kg/cm²) | Black marble rockfill (Mármol negro) | Mármol | mármol negro |  |  | Enrocado | C | CID | sí | 1000 | 1800 | 177.8 | 1.39 | 17.61 | 39.48 | 51.89 | 34.4 | 4.1 | 85.3 | 9.8 | 4.9 | Truncado (scalping) a 178 mm; Dmax de terreno 558.8 mm (macro-granulometría) | 2.7 | 20.6 | 0.286 | informe |  | 0.09 | 97.3 | 490.3 | 2271.2 | 1780.9 | Máximo desviador (pico de t) en la tabla IDIEM | 40.2 | 17.27 | -5.65 |  |  |  |  | 13.4 |  | 8.2 |  |  | 7;29;27;28;17;10 | sí | Tipo de carga: Monotónico (ESTATICO). Tabla IDIEM en kg/cm2 con p=(σ1+σ3)/2 y q=(σ1−σ3)/2; en la falla p=14.08, t=9.08 kg/cm2. phi_sec = asin(t/p) calculado; coincide con la Fig. 5 (pág. 10, leído de gráfico). Tras consolidación: gd=2.15 t/m3, e=0.256 (Tabla 3, pág. 7); volumen drenado en consolidación 34670 cm3. finos_post = % pasa #200 de la granulometría post-ensayo IDIEM (págs. 27-28). Material: enrocado de mármol negro para la presa de relaves (texto: 'angular run-of-the-mine material', Tipo C, Fase 5, polígono 12022607, cota 4478); clasificado aquí como Enrocado por su uso. Gs=2.7 SUPUESTO por el informe (no medido); e0 del informe con ese Gs. Probeta remoldeada, compactada en 6 capas de 0.3 m con placa vibratoria a gd=2.10 t/m3, saturada con CO2 + agua, contrapresión 2 kg/cm2, B>0.95. Ensayo controlado por carga (incrementos). D10–D60 calculados por interpolación log-lineal de la granulometría inicial IDIEM (pág. 27); Cu=34.4 y Cc=4.1 son los del informe (Fig. 1, pág. 2); con esa interpolación resultan Cu≈37.4 y Cc≈4.3. grava/arena/finos con cortes 4.76 mm y 0.074 mm. UCS_MPa = promedio de 8 compresiones simples del Informe 379 (540–1380 kg/cm2 = 53–135 MPa; Tabla 1, pág. 3). Los Ángeles 44 % y 41 % (pág. 17). Convención εv del informe: negativo = compresión (pág. 8). Conversión 1 kg/cm2 = 98.0665 kPa. [VERIF 2026-10-06] Bg corregido: Tabla 5 (p17) da 26.8 = Σ¦ΔW¦ = 2×Bg Marsal; recalculado 13.4 con p27–28 (coincide con WSP 2022 Tabla 7). Registro PRIMARIO de los ensayos IDIEM 708.397-A; WSP 2022 (Anexo B p252–295) los reproduce idénticos fila a fila. [VERIF 2026-10-06] Forma de la curva (tabla IDIEM): máximo t=9.08 a εa=17.27 %; al final (19.97 %) t=8.66 (−4.6 %): pico leve. Ensayo controlado por carga (velocidad '--' en la hoja). | 490.3 | [97 empty] | Triaxial CD | CD: máximo desviador | 490.3 | 2271.2 | 1780.9 | 40.15841 | 806.496 | 680.5392 | 1.0 m | 5.624297 | Enrocado | asignada: material para presa; el texto lo llama run-of-the-mine | 0 |  |  | B | 0.3121963 | recalculado con Gs adoptado | 2.755 | Gs de sólidos del mármol negro (Golder 2010, ASTM D854); 2.70 del informe era supuesto | G2012-057 | G2012¦G2012-MN-C
G2012 | 2012_Golder_Triaxiales Gran Escala en Marmol Negro.pdf | 2012 | Golder Associates Perú, Technical Memorandum Doc. No. 446 (proy. 1014270482C/1194155017P); anexo IDIEM Informe 708.397-A | IDIEM, Universidad de Chile (Santiago) | G2012-MN-C | Test 2 / Probeta 2 (σ'c = 5 kg/cm²) | Black marble rockfill (Mármol negro) | Mármol | mármol negro |  |  | Enrocado | C | CID | sí | 1000 | 1800 | 177.8 | 1.39 | 17.61 | 39.48 | 51.89 | 34.4 | 4.1 | 85.3 | 9.8 | 4.9 | Truncado (scalping) a 178 mm; Dmax de terreno 558.8 mm (macro-granulometría) | 2.7 | 20.6 | 0.286 | informe |  | 0.09 | 97.3 | 490.3 | 2192.8 | 1702.4 | Máximo desviador (pico de t) en la tabla IDIEM | 39.4 | 18.26 | -6.95 |  |  |  |  | 14.3 |  | 8 |  |  | 7;40;27;28;17;10 | sí | Tipo de carga: Carga-descarga (CICLICO). Tabla IDIEM en kg/cm2 con p=(σ1+σ3)/2 y q=(σ1−σ3)/2; en la falla p=13.68, t=8.68 kg/cm2. phi_sec = asin(t/p) calculado; coincide con la Fig. 5 (pág. 10, leído de gráfico). Tras consolidación: gd=2.16 t/m3, e=0.25 (Tabla 3, pág. 7); volumen drenado en consolidación 41604 cm3. finos_post = % pasa #200 de la granulometría post-ensayo IDIEM (págs. 27-28). Material: enrocado de mármol negro para la presa de relaves (texto: 'angular run-of-the-mine material', Tipo C, Fase 5, polígono 12022607, cota 4478); clasificado aquí como Enrocado por su uso. Gs=2.7 SUPUESTO por el informe (no medido); e0 del informe con ese Gs. Probeta remoldeada, compactada en 6 capas de 0.3 m con placa vibratoria a gd=2.10 t/m3, saturada con CO2 + agua, contrapresión 2 kg/cm2, B>0.95. Ensayo controlado por carga (incrementos). D10–D60 calculados por interpolación log-lineal de la granulometría inicial IDIEM (pág. 27); Cu=34.4 y Cc=4.1 son los del informe (Fig. 1, pág. 2); con esa interpolación resultan Cu≈37.4 y Cc≈4.3. grava/arena/finos con cortes 4.76 mm y 0.074 mm. UCS_MPa = promedio de 8 compresiones simples del Informe 379 (540–1380 kg/cm2 = 53–135 MPa; Tabla 1, pág. 3). Los Ángeles 44 % y 41 % (pág. 17). Convención εv del informe: negativo = compresión (pág. 8). Conversión 1 kg/cm2 = 98.0665 kPa. [VERIF 2026-10-06] Bg corregido: Tabla 5 (p17) da 28.6 = Σ¦ΔW¦ = 2×Bg Marsal; recalculado 14.3 con p27–28 (coincide con WSP 2022 Tabla 7). Registro PRIMARIO de los ensayos IDIEM 708.397-A; WSP 2022 (Anexo B p252–295) los reproduce idénticos fila a fila. [VERIF 2026-10-06] Forma de la curva (tabla IDIEM): máximo t=8.68 a 18.26 %; final 20.39 % t=8.53 (−1.7 %): meseta. Ensayo controlado por carga (velocidad '--' en la hoja). | 490.3 | [97 empty] | Triaxial CD | CD: máximo desviador | 490.3 | 2192.8 | 1702.5 | 39.38493 | 801.4087 | 657.9316 | 1.0 m | 5.624297 | Enrocado | asignada: material para presa; el texto lo llama run-of-the-mine | 0 |  |  | B | 0.3121963 | recalculado con Gs adoptado | 2.755 | Gs de sólidos del mármol negro (Golder 2010, ASTM D854); 2.70 del informe era supuesto | G2012-058 | G2012¦G2012-MN-C
G2012 | 2012_Golder_Triaxiales Gran Escala en Marmol Negro.pdf | 2012 | Golder Associates Perú, Technical Memorandum Doc. No. 446 (proy. 1014270482C/1194155017P); anexo IDIEM Informe 708.397-A | IDIEM, Universidad de Chile (Santiago) | G2012-MN-C | Test 3 / Probeta 3 (σ'c = 10 kg/cm²) | Black marble rockfill (Mármol negro) | Mármol | mármol negro |  |  | Enrocado | C | CID | sí | 1000 | 1800 | 177.8 | 1.39 | 17.61 | 39.48 | 51.89 | 34.4 | 4.1 | 85.3 | 9.8 | 4.9 | Truncado (scalping) a 178 mm; Dmax de terreno 558.8 mm (macro-granulometría) | 2.7 | 20.6 | 0.286 | informe |  | 0.09 | 97.3 | 980.7 | 3897.2 | 2916.5 | Máximo desviador (pico de t) en la tabla IDIEM | 36.7 | 18 | -8.17 |  |  |  |  | 20.4 |  | 8.5 |  |  | 7;52;27;28;17;10 | sí | Tipo de carga: Carga-descarga (CICLICO). Tabla IDIEM en kg/cm2 con p=(σ1+σ3)/2 y q=(σ1−σ3)/2; en la falla p=24.87, t=14.87 kg/cm2. phi_sec = asin(t/p) calculado; coincide con la Fig. 5 (pág. 10, leído de gráfico). Tras consolidación: gd=2.2 t/m3, e=0.227 (Tabla 3, pág. 7); volumen drenado en consolidación 65378 cm3. finos_post = % pasa #200 de la granulometría post-ensayo IDIEM (págs. 27-28). Material: enrocado de mármol negro para la presa de relaves (texto: 'angular run-of-the-mine material', Tipo C, Fase 5, polígono 12022607, cota 4478); clasificado aquí como Enrocado por su uso. Gs=2.7 SUPUESTO por el informe (no medido); e0 del informe con ese Gs. Probeta remoldeada, compactada en 6 capas de 0.3 m con placa vibratoria a gd=2.10 t/m3, saturada con CO2 + agua, contrapresión 2 kg/cm2, B>0.95. Ensayo controlado por carga (incrementos). D10–D60 calculados por interpolación log-lineal de la granulometría inicial IDIEM (pág. 27); Cu=34.4 y Cc=4.1 son los del informe (Fig. 1, pág. 2); con esa interpolación resultan Cu≈37.4 y Cc≈4.3. grava/arena/finos con cortes 4.76 mm y 0.074 mm. UCS_MPa = promedio de 8 compresiones simples del Informe 379 (540–1380 kg/cm2 = 53–135 MPa; Tabla 1, pág. 3). Los Ángeles 44 % y 41 % (pág. 17). Convención εv del informe: negativo = compresión (pág. 8). Conversión 1 kg/cm2 = 98.0665 kPa. [VERIF 2026-10-06] Bg corregido: Tabla 5 (p17) da 40.8 = Σ¦ΔW¦ = 2×Bg Marsal; recalculado 20.4 con p27–28 (coincide con WSP 2022 Tabla 7). Registro PRIMARIO de los ensayos IDIEM 708.397-A; WSP 2022 (Anexo B p252–295) los reproduce idénticos fila a fila. [VERIF 2026-10-06] Forma de la curva (tabla IDIEM): máximo t=14.87 a 18.00 %; final 18.73 % t=14.69 (−1.2 %): meseta. Ensayo controlado por carga (velocidad '--' en la hoja). | 980.7 | [97 empty] | Triaxial CD | CD: máximo desviador | 980.7 | 3897.2 | 2916.5 | 36.7197 | 1567.061 | 1168.89 | 1.0 m | 5.624297 | Enrocado | asignada: material para presa; el texto lo llama run-of-the-mine | 0 |  |  | B | 0.3121963 | recalculado con Gs adoptado | 2.755 | Gs de sólidos del mármol negro (Golder 2010, ASTM D854); 2.70 del informe era supuesto | G2012-059 | G2012¦G2012-MN-C
G2012 | 2012_Golder_Triaxiales Gran Escala en Marmol Negro.pdf | 2012 | Golder Associates Perú, Technical Memorandum Doc. No. 446 (proy. 1014270482C/1194155017P); anexo IDIEM Informe 708.397-A | IDIEM, Universidad de Chile (Santiago) | G2012-MN-C | Test 4 / Probeta 4 (σ'c = 20 kg/cm²) | Black marble rockfill (Mármol negro) | Mármol | mármol negro |  |  | Enrocado | C | CID | sí | 1000 | 1800 | 177.8 | 1.39 | 17.61 | 39.48 | 51.89 | 34.4 | 4.1 | 85.3 | 9.8 | 4.9 | Truncado (scalping) a 178 mm; Dmax de terreno 558.8 mm (macro-granulometría) | 2.7 | 20.6 | 0.286 | informe |  | 0.09 | 97.3 | 1961.3 | 7778.6 | 5817.3 | Máximo desviador (pico de t) en la tabla IDIEM | 36.7 | 19.59 | -7.69 |  |  |  |  | 25.1 |  | 10.7 |  |  | 7;55;27;28;17;10 | sí | Tipo de carga: Monotónico (ESTATICO). Tabla IDIEM en kg/cm2 con p=(σ1+σ3)/2 y q=(σ1−σ3)/2; en la falla p=49.66, t=29.66 kg/cm2. phi_sec = asin(t/p) calculado; coincide con la Fig. 5 (pág. 10, leído de gráfico). Tras consolidación: gd=2.25 t/m3, e=0.2 (Tabla 3, pág. 7); volumen drenado en consolidación 92453 cm3. finos_post = % pasa #200 de la granulometría post-ensayo IDIEM (págs. 27-28). Material: enrocado de mármol negro para la presa de relaves (texto: 'angular run-of-the-mine material', Tipo C, Fase 5, polígono 12022607, cota 4478); clasificado aquí como Enrocado por su uso. Gs=2.7 SUPUESTO por el informe (no medido); e0 del informe con ese Gs. Probeta remoldeada, compactada en 6 capas de 0.3 m con placa vibratoria a gd=2.10 t/m3, saturada con CO2 + agua, contrapresión 2 kg/cm2, B>0.95. Ensayo controlado por carga (incrementos). D10–D60 calculados por interpolación log-lineal de la granulometría inicial IDIEM (pág. 27); Cu=34.4 y Cc=4.1 son los del informe (Fig. 1, pág. 2); con esa interpolación resultan Cu≈37.4 y Cc≈4.3. grava/arena/finos con cortes 4.76 mm y 0.074 mm. UCS_MPa = promedio de 8 compresiones simples del Informe 379 (540–1380 kg/cm2 = 53–135 MPa; Tabla 1, pág. 3). Los Ángeles 44 % y 41 % (pág. 17). Convención εv del informe: negativo = compresión (pág. 8). Conversión 1 kg/cm2 = 98.0665 kPa. [VERIF 2026-10-06] Bg corregido: Tabla 5 (p17) da 50.2 = Σ¦ΔW¦ = 2×Bg Marsal; recalculado 25.1 con p27–28 (coincide con WSP 2022 Tabla 7). Registro PRIMARIO de los ensayos IDIEM 708.397-A; WSP 2022 (Anexo B p252–295) los reproduce idénticos fila a fila. [VERIF 2026-10-06] Forma de la curva (tabla IDIEM): máximo t=29.66 a 19.59 %; final 19.97 % t=29.50 (−0.5 %): sin pico. Ensayo controlado por carga (velocidad '--' en la hoja). | 1961.3 | [97 empty] | Triaxial CD | CD: máximo desviador | 1961.3 | 7778.6 | 5817.3 | 36.67426 | 3132.716 | 2332.865 | 1.0 m | 5.624297 | Enrocado | asignada: material para presa; el texto lo llama run-of-the-mine | 0 |  |  | B | 0.3121963 | recalculado con Gs adoptado | 2.755 | Gs de sólidos del mármol negro (Golder 2010, ASTM D854); 2.70 del informe era supuesto | G2012-060 | G2012¦G2012-MN-C
G2012 | 2012_Golder_Triaxiales Gran Escala en Marmol Negro.pdf | 2012 | Golder Associates Perú, Technical Memorandum Doc. No. 446 (proy. 1014270482C/1194155017P); anexo IDIEM Informe 708.397-A | IDIEM, Universidad de Chile (Santiago) | G2012-MN-C | Test 5 / Probeta 5 (σ'c = 20 kg/cm²) | Black marble rockfill (Mármol negro) | Mármol | mármol negro |  |  | Enrocado | C | CID | sí | 1000 | 1800 | 177.8 | 1.39 | 17.61 | 39.48 | 51.89 | 34.4 | 4.1 | 85.3 | 9.8 | 4.9 | Truncado (scalping) a 178 mm; Dmax de terreno 558.8 mm (macro-granulometría) | 2.7 | 20.6 | 0.286 | informe |  | 0.09 | 97.3 | 1961.3 | 8290.5 | 6329.2 | Máximo desviador (pico de t) en la tabla IDIEM | 38.1 | 17.78 | -9.67 |  |  |  |  | 27.7 |  | 11.4 |  |  | 7;70;27;28;17;10 | sí | Tipo de carga: Carga-descarga (CICLICO). Tabla IDIEM en kg/cm2 con p=(σ1+σ3)/2 y q=(σ1−σ3)/2; en la falla p=52.27, t=32.27 kg/cm2. phi_sec = asin(t/p) calculado; coincide con la Fig. 5 (pág. 10, leído de gráfico). Tras consolidación: gd=2.29 t/m3, e=0.179 (Tabla 3, pág. 7); volumen drenado en consolidación 116227 cm3. finos_post = % pasa #200 de la granulometría post-ensayo IDIEM (págs. 27-28). Material: enrocado de mármol negro para la presa de relaves (texto: 'angular run-of-the-mine material', Tipo C, Fase 5, polígono 12022607, cota 4478); clasificado aquí como Enrocado por su uso. Gs=2.7 SUPUESTO por el informe (no medido); e0 del informe con ese Gs. Probeta remoldeada, compactada en 6 capas de 0.3 m con placa vibratoria a gd=2.10 t/m3, saturada con CO2 + agua, contrapresión 2 kg/cm2, B>0.95. Ensayo controlado por carga (incrementos). D10–D60 calculados por interpolación log-lineal de la granulometría inicial IDIEM (pág. 27); Cu=34.4 y Cc=4.1 son los del informe (Fig. 1, pág. 2); con esa interpolación resultan Cu≈37.4 y Cc≈4.3. grava/arena/finos con cortes 4.76 mm y 0.074 mm. UCS_MPa = promedio de 8 compresiones simples del Informe 379 (540–1380 kg/cm2 = 53–135 MPa; Tabla 1, pág. 3). Los Ángeles 44 % y 41 % (pág. 17). Convención εv del informe: negativo = compresión (pág. 8). Conversión 1 kg/cm2 = 98.0665 kPa. [VERIF 2026-10-06] Bg corregido: Tabla 5 (p17) da 55.4 = Σ¦ΔW¦ = 2×Bg Marsal; recalculado 27.7 con p27–28 (coincide con WSP 2022 Tabla 7). Registro PRIMARIO de los ensayos IDIEM 708.397-A; WSP 2022 (Anexo B p252–295) los reproduce idénticos fila a fila. [VERIF 2026-10-06] Forma de la curva (tabla IDIEM): máximo t=32.27 a 17.78 %; final 19.74 % t=31.33 (−2.9 %): pico leve. Ensayo controlado por carga (velocidad '--' en la hoja). | 1961.3 | [97 empty] | Triaxial CD | CD: máximo desviador | 1961.3 | 8290.5 | 6329.2 | 38.12466 | 3172.157 | 2489.494 | 1.0 m | 5.624297 | Enrocado | asignada: material para presa; el texto lo llama run-of-the-mine | 0 |  |  | B | 0.3121963 | recalculado con Gs adoptado | 2.755 | Gs de sólidos del mármol negro (Golder 2010, ASTM D854); 2.70 del informe era supuesto | G2012-061 | G2012¦G2012-MN-C
G2012 | 2012_Golder_Triaxiales Gran Escala en Marmol Negro.pdf | 2012 | Golder Associates Perú, Technical Memorandum Doc. No. 446 (proy. 1014270482C/1194155017P); anexo IDIEM Informe 708.397-A | IDIEM, Universidad de Chile (Santiago) | G2012-MN-C | Probeta 6 Odómetro | Black marble rockfill (Mármol negro) | Mármol | mármol negro |  |  | Enrocado | C | edómetro | sí | 949.7 | 900 | 177.8 | 1.39 | 17.61 | 39.48 | 51.89 | 34.4 | 4.1 | 85.3 | 9.8 | 4.9 | Truncado (scalping) a 178 mm; Dmax de terreno 558.8 mm (macro-granulometría) | 2.7 | 20.6 | 0.286 | calculado |  | 0.088 | 97.3 | [11 empty] | 14.4 |  | 9.4 |  |  | 72;17;28 | sí | Edómetro de gran escala (diámetro promedio 94.97 cm, altura 90 cm; pág. 72). gd=2.100 g/cm3, w=0.088 %, e0=0.284 en estado seco a 0.18 kg/cm2 (Gs integral 2.700). Carga máxima σ'v=60 kg/cm2 (5884 kPa): e=0.170, gd=2.309 g/cm3. Asentamiento por inundación 0.8 mm (0.09 %). Módulo E≈400 kg/cm2 (σ'v<40) a ≈800 kg/cm2 (40–60). Permeabilidad 1.4E-1 a 8.2E-2 cm/s entre σ'v=6 y 60 kg/cm2 (Tabla 4, pág. 16). Material: enrocado de mármol negro para la presa de relaves (texto: 'angular run-of-the-mine material', Tipo C, Fase 5, polígono 12022607, cota 4478); clasificado aquí como Enrocado por su uso. Gs=2.7 SUPUESTO por el informe (no medido); e0 del informe con ese Gs. Probeta remoldeada, compactada en 6 capas de 0.3 m con placa vibratoria a gd=2.10 t/m3, saturada con CO2 + agua, contrapresión 2 kg/cm2, B>0.95. Ensayo controlado por carga (incrementos). D10–D60 calculados por interpolación log-lineal de la granulometría inicial IDIEM (pág. 27); Cu=34.4 y Cc=4.1 son los del informe (Fig. 1, pág. 2); con esa interpolación resultan Cu≈37.4 y Cc≈4.3. grava/arena/finos con cortes 4.76 mm y 0.074 mm. UCS_MPa = promedio de 8 compresiones simples del Informe 379 (540–1380 kg/cm2 = 53–135 MPa; Tabla 1, pág. 3). Los Ángeles 44 % y 41 % (pág. 17). Convención εv del informe: negativo = compresión (pág. 8). Conversión 1 kg/cm2 = 98.0665 kPa. [VERIF 2026-10-06] Bg corregido: Tabla 5 (p17) da 28.8 = Σ¦ΔW¦ = 2×Bg Marsal; recalculado 14.4 con p27–28 (coincide con WSP 2022 Tabla 7). Registro PRIMARIO de los ensayos IDIEM 708.397-A; WSP 2022 (Anexo B p252–295) los reproduce idénticos fila a fila. [VERIF 2026-10-06] CORRECCIÓN de las notas comunes: el edómetro NO se saturó con CO2 ni tuvo contrapresión; se armó en 3 capas de 0.3 m con pisón vibratorio a 2.1 t/m³, carga de asiento 0.18 kg/cm² e inundación a esa carga (asentamiento 0.8 mm = 0.09 %) (p13). Carga máx. 60 kg/cm² (5884 kPa) en 20 incrementos de 2 y 4 de 5 kg/cm²; cada escalón hasta deformación nula ≥100 min. εv a 60 kg/cm² = (90−81.87)/90 = 9.03 %. | [98 empty] | Edómetro | [7 empty] | 1.0 m | 5.341395 | Enrocado | asignada: material para presa; el texto lo llama run-of-the-mine | 0 |  | no es ensayo de resistencia | A | 0.3121963 | recalculado con Gs adoptado | 2.755 | Gs de sólidos del mármol negro (Golder 2010, ASTM D854); 2.70 del informe era supuesto | G2012-062 | G2012¦G2012-MN-C
G2021 | 2021_Golder_Ensayos de Laboratorio Commingling.pdf | 2021 | Golder Associates Perú (miembro de WSP), informe 101-20110-LTE01220-INF-420-G-0013 Rev. 0 (28/04/2021) | Laboratorio de Mecánica de Suelos de Golder Associates Perú, Lima | G21-DESM-COMP | II0471-E1 | Desmonte Tipo A (intrusivo), Tipo B (mármol y hornfels), Tipo C (hornfels); compuesto 0.35 A : 0.15 B : 0.50 C (masa seca) | Mezcla | Tipo B = mármol y hornfels (el informe no separa su reparto); sin subtipos (mármol blanco/negro, skarn, etc.) indicados | Intrusivo 35 %; Mármol + Hornfels 15 % (Tipo B, reparto no indicado); Hornfels 50 % (proporciones del desmonte, masa seca) |  | No indicada (desmonte compuesto; el informe no dice si es ROM, Chancado o Enrocado) | Compuesto de Tipos A, B y C (tipificación geoquímica por potencial de generación de acidez) | CID (triaxial consolidado isotrópicamente drenado, ASTM D7181) | sí | 152.4 | 304.8 | 25.4 | 0.0778 | 1.5869 | 7.3703 | 10.1146 | 129.97 | 3.2 | 59.5 | 30.8 | 9.7 | Truncado (scalping): desmonte limitado a partículas < 1" (100 % pasa 25.4 mm); Dmax de terreno no indicado | 2.762 | 20.49 | 0.32 | informe |  | 2 |  | 98 | 381 | 283 | Máximo esfuerzo desviador (Tabla 8) |  | 3.99 | 0.32 | [9 empty] | 20;108;46 | sí | CID (ASTM D7181) en celda de 6"; remoldeado a ρd≈2.089 g/cm³ y w=2.0 %; saturado por contrapresión (B=0.97; celda 363 kPa; contrapresión 264 kPa); t90=0.14 min; 0.111 %/min; corrección por membrana. Tras consolidación (Tabla 8): w=10.1 %, ρd=2.156 g/cm³, e=0.28. Final de corte (Tabla 8): w=9.1 %, ρd=2.204 g/cm³, e=0.25. q_kPa = máximo desviador de la Tabla 8; en la hoja de laboratorio el máximo es 282.5 kPa a εa=3.99 % (σ3'=99.8; σ1'=382.3 kPa); εa y εv salen de esa fila. La hoja dice 'Criterio de falla: Esfuerzo Desv. Máximo' pero da σ1'=368 y σ3=98 kPa a εa=20.03 %, que no es el máximo de su tabla; los círculos de Mohr del laboratorio usan esos valores. εv con la convención del informe: negativo = contracción, positivo = dilatación. φsec calculado (c=0) con q de Tabla 8: 36.2°. Envolvente del set: Tabla 7 (p.19) c=0 kPa, φ=40°; hoja de laboratorio (p.112) c=0 kPa, φ=41°. Gs = 'G. Específica Promedio' de la hoja triaxial; SUCS GP-GM; no plástico. γd y e0 = estado remoldeado inicial (antes de saturar). Clase ROM/Chancado/Enrocado no indicada en el informe; A/B/C es tipificación geoquímica. Alteración no indicada. Los valores de 'Etapa final de corte' de la Tabla 8 no coinciden con la hoja de laboratorio (hoja: e final 0.31 / 0.23 / 0.187). Probeta densa a bajo σ3: pico a εa≈4 % con dilatación (εv=+0.32 % en el pico; +2.03 % al final). | 98 | 98 | 381 | [5 empty] | 8.21 | 93.91 | 369.19 | 275.28 |  | 3.931 | 0.97 | 264 | 0.111 | 21.15 | 0.28 |  |  | Tabla 8 (p.20-22) y hoja p.108 verificadas en imagen. q_kPa = Tabla 8 (283); máximo de la hoja 282.53 kPa a εa=3.99 % (diferencia -0.5 kPa). Máx. oblicuidad 3.931 a εa=8.21 %. B=0.97, celda 363 kPa, contrapresión 264 kPa. | 3.99 | 282.53 | 99.76 | 382.29 | 20.23 | 271.6 | sí (q final 3.9 % menor que el máximo) | 363 | «G. Específica (Promedio)» impresa en la hoja triaxial p.108; no coincide con la Tabla 5 (finos D854 ni gruesos C127); el informe no explica cómo se obtuvo | 0.322 | [66 empty] | Triaxial CD | CD: máximo desviador | 98 | 381 | 283 | 36.21481 | 155.8998 | 114.1633 | 6 in (≈150 mm) | 6 | ROM | criterio experto: compuesto de desmonte por tipos geoquímicos A/B/C para co-disposición en botadero | 0 |  |  | A | 0.32 |  | 2.762 | informe o verificación | G2021-063 | G2021¦G21-DESM-COMP
G2021 | 2021_Golder_Ensayos de Laboratorio Commingling.pdf | 2021 | Golder Associates Perú (miembro de WSP), informe 101-20110-LTE01220-INF-420-G-0013 Rev. 0 (28/04/2021) | Laboratorio de Mecánica de Suelos de Golder Associates Perú, Lima | G21-DESM-COMP | II0471-E2 | Desmonte Tipo A (intrusivo), Tipo B (mármol y hornfels), Tipo C (hornfels); compuesto 0.35 A : 0.15 B : 0.50 C (masa seca) | Mezcla | Tipo B = mármol y hornfels (el informe no separa su reparto); sin subtipos (mármol blanco/negro, skarn, etc.) indicados | Intrusivo 35 %; Mármol + Hornfels 15 % (Tipo B, reparto no indicado); Hornfels 50 % (proporciones del desmonte, masa seca) |  | No indicada (desmonte compuesto; el informe no dice si es ROM, Chancado o Enrocado) | Compuesto de Tipos A, B y C (tipificación geoquímica por potencial de generación de acidez) | CID (triaxial consolidado isotrópicamente drenado, ASTM D7181) | sí | 152.4 | 304.8 | 25.4 | 0.0778 | 1.5869 | 7.3703 | 10.1146 | 129.97 | 3.2 | 59.5 | 30.8 | 9.7 | Truncado (scalping): desmonte limitado a partículas < 1" (100 % pasa 25.4 mm); Dmax de terreno no indicado | 2.762 | 20.49 | 0.32 | informe |  | 2 |  | 399 | 1917 | 1518 | Máximo esfuerzo desviador (Tabla 8) |  | 20.21 | -2.07 | [9 empty] | 20;109;46 | sí | CID (ASTM D7181) en celda de 6"; remoldeado a ρd≈2.089 g/cm³ y w=2.0 %; saturado por contrapresión (B=0.95; celda 662 kPa; contrapresión 263 kPa); t90=0.15 min; 0.111 %/min; corrección por membrana. Tras consolidación (Tabla 8): w=9.0 %, ρd=2.193 g/cm³, e=0.26. Final de corte (Tabla 8): w=7.5 %, ρd=2.267 g/cm³, e=0.22. q_kPa = máximo desviador de la Tabla 8; en la hoja de laboratorio el máximo es 1517.8 kPa a εa=20.21 % (σ3'=398.4; σ1'=1916.2 kPa); εa y εv salen de esa fila. El máximo coincide con la última lectura (εa≈20.21 %): sin pico, sigue endureciendo al terminar el ensayo. La hoja dice 'Criterio de falla: Esfuerzo Desv. Máximo' pero da σ1'=1918 y σ3=399 kPa a εa=20.34 %, que no es el máximo de su tabla; los círculos de Mohr del laboratorio usan esos valores. εv con la convención del informe: negativo = contracción, positivo = dilatación. φsec calculado (c=0) con q de Tabla 8: 41.0°. Envolvente del set: Tabla 7 (p.19) c=0 kPa, φ=40°; hoja de laboratorio (p.112) c=0 kPa, φ=41°. Gs = 'G. Específica Promedio' de la hoja triaxial; SUCS GP-GM; no plástico. γd y e0 = estado remoldeado inicial (antes de saturar). Clase ROM/Chancado/Enrocado no indicada en el informe; A/B/C es tipificación geoquímica. Alteración no indicada. Los valores de 'Etapa final de corte' de la Tabla 8 no coinciden con la hoja de laboratorio (hoja: e final 0.31 / 0.23 / 0.187). | 399 | 399 | 1917 | [5 empty] | 20.21 | 398.39 | 1916.18 | 1517.79 |  | 4.81 | 0.95 | 263 | 0.111 | 21.51 | 0.26 |  |  | Tabla 8 (p.20-22) y hoja p.109 verificadas en imagen. q_kPa = Tabla 8 (1518); máximo de la hoja 1517.79 kPa a εa=20.21 % (diferencia -0.2 kPa). Máx. oblicuidad 4.810 a εa=20.21 %. B=0.95, celda 662 kPa, contrapresión 263 kPa. | 20.21 | 1517.79 | 398.39 | 1916.18 | 20.21 | 1517.79 | no (máximo en la última lectura o caída < 2 %) | 662 | «G. Específica (Promedio)» impresa en la hoja triaxial p.109; no coincide con la Tabla 5 (finos D854 ni gruesos C127); el informe no explica cómo se obtuvo | 0.322 | [66 empty] | Triaxial CD | CD: máximo desviador | 399 | 1917 | 1518 | 40.95305 | 660.5207 | 573.2324 | 6 in (≈150 mm) | 6 | ROM | criterio experto: compuesto de desmonte por tipos geoquímicos A/B/C para co-disposición en botadero | 0 |  |  | A | 0.32 |  | 2.762 | informe o verificación | G2021-064 | G2021¦G21-DESM-COMP
G2021 | 2021_Golder_Ensayos de Laboratorio Commingling.pdf | 2021 | Golder Associates Perú (miembro de WSP), informe 101-20110-LTE01220-INF-420-G-0013 Rev. 0 (28/04/2021) | Laboratorio de Mecánica de Suelos de Golder Associates Perú, Lima | G21-DESM-COMP | II0471-E3 | Desmonte Tipo A (intrusivo), Tipo B (mármol y hornfels), Tipo C (hornfels); compuesto 0.35 A : 0.15 B : 0.50 C (masa seca) | Mezcla | Tipo B = mármol y hornfels (el informe no separa su reparto); sin subtipos (mármol blanco/negro, skarn, etc.) indicados | Intrusivo 35 %; Mármol + Hornfels 15 % (Tipo B, reparto no indicado); Hornfels 50 % (proporciones del desmonte, masa seca) |  | No indicada (desmonte compuesto; el informe no dice si es ROM, Chancado o Enrocado) | Compuesto de Tipos A, B y C (tipificación geoquímica por potencial de generación de acidez) | CID (triaxial consolidado isotrópicamente drenado, ASTM D7181) | sí | 152.4 | 305.1 | 25.4 | 0.0778 | 1.5869 | 7.3703 | 10.1146 | 129.97 | 3.2 | 59.5 | 30.8 | 9.7 | Truncado (scalping): desmonte limitado a partículas < 1" (100 % pasa 25.4 mm); Dmax de terreno no indicado | 2.762 | 20.47 | 0.32 | informe |  | 2 |  | 1200 | 5847 | 4647 | Máximo esfuerzo desviador (Tabla 8) |  | 12.09 | -3.34 | [9 empty] | 20;110;46 | sí | CID (ASTM D7181) en celda de 6"; remoldeado a ρd≈2.087 g/cm³ y w=2.0 %; saturado por contrapresión (B=0.95; celda 1466 kPa; contrapresión 266 kPa); t90=2.16 min; 0.111 %/min; corrección por membrana. Tras consolidación (Tabla 8): w=7.7 %, ρd=2.263 g/cm³, e=0.22. Final de corte (Tabla 8): w=5.9 %, ρd=2.361 g/cm³, e=0.17. q_kPa = máximo desviador de la Tabla 8; en la hoja de laboratorio el máximo es 4644.8 kPa a εa=12.09 % (σ3'=1198.1; σ1'=5842.9 kPa); εa y εv salen de esa fila. La hoja dice 'Criterio de falla: Esfuerzo Desv. Máximo' pero da σ1'=5690 y σ3=1200 kPa a εa=20.0 %, que no es el máximo de su tabla; los círculos de Mohr del laboratorio usan esos valores. εv con la convención del informe: negativo = contracción, positivo = dilatación. φsec calculado (c=0) con q de Tabla 8: 41.3°. Envolvente del set: Tabla 7 (p.19) c=0 kPa, φ=40°; hoja de laboratorio (p.112) c=0 kPa, φ=41°. Gs = 'G. Específica Promedio' de la hoja triaxial; SUCS GP-GM; no plástico. γd y e0 = estado remoldeado inicial (antes de saturar). Clase ROM/Chancado/Enrocado no indicada en el informe; A/B/C es tipificación geoquímica. Alteración no indicada. Los valores de 'Etapa final de corte' de la Tabla 8 no coinciden con la hoja de laboratorio (hoja: e final 0.31 / 0.23 / 0.187). | 1200 | 1200 | 5847 | [5 empty] | 12.09 | 1198.07 | 5842.87 | 4644.8 |  | 4.877 | 0.95 | 266 | 0.111 | 22.2 | 0.22 |  |  | Tabla 8 (p.20-22) y hoja p.110 verificadas en imagen. q_kPa = Tabla 8 (4647); máximo de la hoja 4644.80 kPa a εa=12.09 % (diferencia -2.2 kPa). Máx. oblicuidad 4.877 a εa=12.09 %. B=0.95, celda 1466 kPa, contrapresión 266 kPa. | 12.09 | 4644.8 | 1198.07 | 5842.87 | 20.14 | 4481.97 | sí (q final 3.5 % menor que el máximo) | 1466 | «G. Específica (Promedio)» impresa en la hoja triaxial p.110; no coincide con la Tabla 5 (finos D854 ni gruesos C127); el informe no explica cómo se obtuvo | 0.323 | [66 empty] | Triaxial CD | CD: máximo desviador | 1200 | 5847 | 4647 | 41.25638 | 1991.315 | 1746.729 | 6 in (≈150 mm) | 6 | ROM | criterio experto: compuesto de desmonte por tipos geoquímicos A/B/C para co-disposición en botadero | 0 |  |  | A | 0.32 |  | 2.762 | informe o verificación | G2021-065 | G2021¦G21-DESM-COMP
G2021 | 2021_Golder_Ensayos de Laboratorio Commingling.pdf | 2021 | Golder Associates Perú (miembro de WSP), informe 101-20110-LTE01220-INF-420-G-0013 Rev. 0 (28/04/2021) | Laboratorio de Mecánica de Suelos de Golder Associates Perú, Lima | G21-ALT1-9:1 | II0520-E1 | Desmonte Tipo A (intrusivo), Tipo B (mármol y hornfels), Tipo C (hornfels); compuesto 0.35 A : 0.15 B : 0.50 C (masa seca); relave compuesto 0.33 M1 : 0.33 M2A : 0.33 M4B | Mezcla | Tipo B = mármol y hornfels (el informe no separa su reparto); sin subtipos (mármol blanco/negro, skarn, etc.) indicados | Intrusivo 35 %; Mármol + Hornfels 15 % (Tipo B, reparto no indicado); Hornfels 50 % (proporciones del desmonte, masa seca); la mezcla lleva además 10 % de relave en masa seca |  | Mezcla co-disposición: desmonte de clase no indicada + 10 % relave | Compuesto de Tipos A, B y C (tipificación geoquímica por potencial de generación de acidez) | CID (triaxial consolidado isotrópicamente drenado, ASTM D7181) | sí | 152.4 | 305.1 | 25.4 | 0.0507 | 0.6621 | 5.7715 | 8.7665 | 172.96 | 0.99 | 53.6 | 33.3 | 13.1 | Truncado (scalping): desmonte limitado a partículas < 1" (100 % pasa 25.4 mm); Dmax de terreno no indicado | 2.793 | 17.68 | 0.55 | informe |  | 1.6 |  | 101 | 697 | 596 | Máximo esfuerzo desviador (Tabla 8) |  | 18.02 | -4 | [9 empty] | 20;115;47 | sí | CID (ASTM D7181) en celda de 6"; remoldeado a ρd≈1.802 g/cm³ y w=1.6 %; saturado por contrapresión (B=0.98; celda 366 kPa; contrapresión 266 kPa); t90=0.9 min; 0.111 %/min; corrección por membrana. Alternativa 1 (relave filtrado (~86 % sólidos)), desmonte:relave 9:1 en masa seca (10 % relave). Tras consolidación (Tabla 8): w=10.3 %, ρd=2.163 g/cm³, e=0.29. Final de corte (Tabla 8): w=9.1 %, ρd=2.163 g/cm³, e=0.26. q_kPa = máximo desviador de la Tabla 8; en la hoja de laboratorio el máximo es 597.7 kPa a εa=18.02 % (σ3'=99.7; σ1'=697.4 kPa); εa y εv salen de esa fila. La hoja dice 'Criterio de falla: Esfuerzo Desv. Máximo' pero da σ1'=683 y σ3=101 kPa a εa=16.0 %, que no es el máximo de su tabla; los círculos de Mohr del laboratorio usan esos valores. εv con la convención del informe: negativo = contracción, positivo = dilatación. φsec calculado (c=0) con q de Tabla 8: 48.3°. Envolvente del set: Tabla 7 (p.19) c=84 kPa, φ=40°; hoja de laboratorio (p.119) c=83 kPa, φ=40°. Gs = 'G. Específica Promedio' de la hoja triaxial; SUCS GM; no plástico. γd y e0 = estado remoldeado inicial (antes de saturar). Clase ROM/Chancado/Enrocado no indicada en el informe; A/B/C es tipificación geoquímica. Alteración no indicada. Tabla 8 da ρd antes del corte 2.163 g/cm³, igual al final de corte (posible error de transcripción; la hoja p.115 da 2.16 tras consolidación y 2.252 al final del corte). | 101 | 101 | 697 | [5 empty] | 18.02 | 99.66 | 697.38 | 597.71 |  | 6.998 | 0.98 | 266 | 0.111 | 21.22 | 0.29 |  |  | Tabla 8 (p.20-22) y hoja p.115 verificadas en imagen. q_kPa = Tabla 8 (596); máximo de la hoja 597.71 kPa a εa=18.02 % (diferencia +1.7 kPa). Máx. oblicuidad 6.998 a εa=18.02 %. B=0.98, celda 366 kPa, contrapresión 266 kPa. | 18.02 | 597.71 | 99.66 | 697.38 | 20.14 | 593.1 | no (máximo en la última lectura o caída < 2 %) | 366 | «G. Específica (Promedio)» impresa en la hoja triaxial p.115; no coincide con la Tabla 5 (finos D854 ni gruesos C127); el informe no explica cómo se obtuvo | 0.55 | [66 empty] | Triaxial CD | CD: máximo desviador | 101 | 697 | 596 | 48.31973 | 176.4336 | 198.162 | 6 in (≈150 mm) | 6 | Mezcla co-disposición (desmonte ROM + relave) | criterio experto: compuesto de desmonte por tipos geoquímicos A/B/C para co-disposición en botadero | 10 |  |  | A | 0.55 |  | 2.793 | informe o verificación | G2021-066 | G2021¦G21-ALT1-9:1
G2021 | 2021_Golder_Ensayos de Laboratorio Commingling.pdf | 2021 | Golder Associates Perú (miembro de WSP), informe 101-20110-LTE01220-INF-420-G-0013 Rev. 0 (28/04/2021) | Laboratorio de Mecánica de Suelos de Golder Associates Perú, Lima | G21-ALT1-9:1 | II0520-E2 | Desmonte Tipo A (intrusivo), Tipo B (mármol y hornfels), Tipo C (hornfels); compuesto 0.35 A : 0.15 B : 0.50 C (masa seca); relave compuesto 0.33 M1 : 0.33 M2A : 0.33 M4B | Mezcla | Tipo B = mármol y hornfels (el informe no separa su reparto); sin subtipos (mármol blanco/negro, skarn, etc.) indicados | Intrusivo 35 %; Mármol + Hornfels 15 % (Tipo B, reparto no indicado); Hornfels 50 % (proporciones del desmonte, masa seca); la mezcla lleva además 10 % de relave en masa seca |  | Mezcla co-disposición: desmonte de clase no indicada + 10 % relave | Compuesto de Tipos A, B y C (tipificación geoquímica por potencial de generación de acidez) | CID (triaxial consolidado isotrópicamente drenado, ASTM D7181) | sí | 152.4 | 305.1 | 25.4 | 0.0507 | 0.6621 | 5.7715 | 8.7665 | 172.96 | 0.99 | 53.6 | 33.3 | 13.1 | Truncado (scalping): desmonte limitado a partículas < 1" (100 % pasa 25.4 mm); Dmax de terreno no indicado | 2.793 | 17.68 | 0.55 | informe |  | 1.6 |  | 400 | 2377 | 1977 | Máximo esfuerzo desviador (Tabla 8) |  | 20.03 | -3 | [9 empty] | 20;116;47 | sí | CID (ASTM D7181) en celda de 6"; remoldeado a ρd≈1.802 g/cm³ y w=1.6 %; saturado por contrapresión (B=0.99; celda 667 kPa; contrapresión 267 kPa); t90=1.3 min; 0.111 %/min; corrección por membrana. Alternativa 1 (relave filtrado (~86 % sólidos)), desmonte:relave 9:1 en masa seca (10 % relave). Tras consolidación (Tabla 8): w=9.1 %, ρd=2.219 g/cm³, e=0.26. Final de corte (Tabla 8): w=7.8 %, ρd=2.288 g/cm³, e=0.22. q_kPa = máximo desviador de la Tabla 8; en la hoja de laboratorio el máximo es 1984.4 kPa a εa=20.03 % (σ3'=399.8; σ1'=2384.2 kPa); εa y εv salen de esa fila. El máximo coincide con la última lectura (εa≈20.03 %): sin pico, sigue endureciendo al terminar el ensayo. La hoja dice 'Criterio de falla: Esfuerzo Desv. Máximo' pero da σ1'=2348 y σ3=400 kPa a εa=16.0 %, que no es el máximo de su tabla; los círculos de Mohr del laboratorio usan esos valores. εv con la convención del informe: negativo = contracción, positivo = dilatación. φsec calculado (c=0) con q de Tabla 8: 45.4°. Envolvente del set: Tabla 7 (p.19) c=84 kPa, φ=40°; hoja de laboratorio (p.119) c=83 kPa, φ=40°. Gs = 'G. Específica Promedio' de la hoja triaxial; SUCS GM; no plástico. γd y e0 = estado remoldeado inicial (antes de saturar). Clase ROM/Chancado/Enrocado no indicada en el informe; A/B/C es tipificación geoquímica. Alteración no indicada. | 400 | 400 | 2377 | [5 empty] | 20.03 | 399.83 | 2384.25 | 1984.42 |  | 5.963 | 0.99 | 267 | 0.111 | 21.77 | 0.26 |  |  | Tabla 8 (p.20-22) y hoja p.116 verificadas en imagen. q_kPa = Tabla 8 (1977); máximo de la hoja 1984.42 kPa a εa=20.03 % (diferencia +7.4 kPa). Máx. oblicuidad 5.963 a εa=20.03 %. B=0.99, celda 667 kPa, contrapresión 267 kPa. | 20.03 | 1984.42 | 399.83 | 2384.25 | 20.03 | 1984.42 | no (máximo en la última lectura o caída < 2 %) | 667 | «G. Específica (Promedio)» impresa en la hoja triaxial p.116; no coincide con la Tabla 5 (finos D854 ni gruesos C127); el informe no explica cómo se obtuvo | 0.55 | [66 empty] | Triaxial CD | CD: máximo desviador | 400 | 2377 | 1977 | 45.39129 | 684.7677 | 694.1852 | 6 in (≈150 mm) | 6 | Mezcla co-disposición (desmonte ROM + relave) | criterio experto: compuesto de desmonte por tipos geoquímicos A/B/C para co-disposición en botadero | 10 |  |  | A | 0.55 |  | 2.793 | informe o verificación | G2021-067 | G2021¦G21-ALT1-9:1
G2021 | 2021_Golder_Ensayos de Laboratorio Commingling.pdf | 2021 | Golder Associates Perú (miembro de WSP), informe 101-20110-LTE01220-INF-420-G-0013 Rev. 0 (28/04/2021) | Laboratorio de Mecánica de Suelos de Golder Associates Perú, Lima | G21-ALT1-9:1 | II0520-E3 | Desmonte Tipo A (intrusivo), Tipo B (mármol y hornfels), Tipo C (hornfels); compuesto 0.35 A : 0.15 B : 0.50 C (masa seca); relave compuesto 0.33 M1 : 0.33 M2A : 0.33 M4B | Mezcla | Tipo B = mármol y hornfels (el informe no separa su reparto); sin subtipos (mármol blanco/negro, skarn, etc.) indicados | Intrusivo 35 %; Mármol + Hornfels 15 % (Tipo B, reparto no indicado); Hornfels 50 % (proporciones del desmonte, masa seca); la mezcla lleva además 10 % de relave en masa seca |  | Mezcla co-disposición: desmonte de clase no indicada + 10 % relave | Compuesto de Tipos A, B y C (tipificación geoquímica por potencial de generación de acidez) | CID (triaxial consolidado isotrópicamente drenado, ASTM D7181) | sí | 152.4 | 305.1 | 25.4 | 0.0507 | 0.6621 | 5.7715 | 8.7665 | 172.96 | 0.99 | 53.6 | 33.3 | 13.1 | Truncado (scalping): desmonte limitado a partículas < 1" (100 % pasa 25.4 mm); Dmax de terreno no indicado | 2.793 | 17.68 | 0.55 | informe |  | 1.6 |  | 1203 | 5861 | 4658 | Máximo esfuerzo desviador (Tabla 8) |  | 12.11 | -3.01 | [9 empty] | 20;117;47 | sí | CID (ASTM D7181) en celda de 6"; remoldeado a ρd≈1.802 g/cm³ y w=1.6 %; saturado por contrapresión (B=1.0; celda 1466 kPa; contrapresión 262 kPa); t90=3.4 min; 0.111 %/min; corrección por membrana. Alternativa 1 (relave filtrado (~86 % sólidos)), desmonte:relave 9:1 en masa seca (10 % relave). Tras consolidación (Tabla 8): w=8.3 %, ρd=2.269 g/cm³, e=0.23. Final de corte (Tabla 8): w=6.4 %, ρd=2.369 g/cm³, e=0.18. q_kPa = máximo desviador de la Tabla 8; en la hoja de laboratorio el máximo es 4675.7 kPa a εa=12.11 % (σ3'=1202.7; σ1'=5878.4 kPa); εa y εv salen de esa fila. La hoja dice 'Criterio de falla: Esfuerzo Desv. Máximo' pero da σ1'=5757 y σ3=1203 kPa a εa=16.0 %, que no es el máximo de su tabla; los círculos de Mohr del laboratorio usan esos valores. εv con la convención del informe: negativo = contracción, positivo = dilatación. φsec calculado (c=0) con q de Tabla 8: 41.3°. Envolvente del set: Tabla 7 (p.19) c=84 kPa, φ=40°; hoja de laboratorio (p.119) c=83 kPa, φ=40°. Gs = 'G. Específica Promedio' de la hoja triaxial; SUCS GM; no plástico. γd y e0 = estado remoldeado inicial (antes de saturar). Clase ROM/Chancado/Enrocado no indicada en el informe; A/B/C es tipificación geoquímica. Alteración no indicada. | 1203 | 1203 | 5861 | [5 empty] | 12.11 | 1202.72 | 5878.43 | 4675.71 |  | 4.888 | 1 | 262 | 0.111 | 22.26 | 0.23 |  |  | Tabla 8 (p.20-22) y hoja p.117 verificadas en imagen. q_kPa = Tabla 8 (4658); máximo de la hoja 4675.71 kPa a εa=12.11 % (diferencia +17.7 kPa). Máx. oblicuidad 4.888 a εa=12.11 %. B=1, celda 1466 kPa, contrapresión 262 kPa. | 12.11 | 4675.71 | 1202.72 | 5878.43 | 20.08 | 4348.3 | sí (q final 7.0 % menor que el máximo) | 1466 | «G. Específica (Promedio)» impresa en la hoja triaxial p.117; no coincide con la Tabla 5 (finos D854 ni gruesos C127); el informe no explica cómo se obtuvo | 0.55 | [66 empty] | Triaxial CD | CD: máximo desviador | 1203 | 5861 | 4658 | 41.25411 | 1996.258 | 1750.925 | 6 in (≈150 mm) | 6 | Mezcla co-disposición (desmonte ROM + relave) | criterio experto: compuesto de desmonte por tipos geoquímicos A/B/C para co-disposición en botadero | 10 |  |  | A | 0.55 |  | 2.793 | informe o verificación | G2021-068 | G2021¦G21-ALT1-9:1
G2021 | 2021_Golder_Ensayos de Laboratorio Commingling.pdf | 2021 | Golder Associates Perú (miembro de WSP), informe 101-20110-LTE01220-INF-420-G-0013 Rev. 0 (28/04/2021) | Laboratorio de Mecánica de Suelos de Golder Associates Perú, Lima | G21-ALT1-4:1 | II0521-E1 | Desmonte Tipo A (intrusivo), Tipo B (mármol y hornfels), Tipo C (hornfels); compuesto 0.35 A : 0.15 B : 0.50 C (masa seca); relave compuesto 0.33 M1 : 0.33 M2A : 0.33 M4B | Mezcla | Tipo B = mármol y hornfels (el informe no separa su reparto); sin subtipos (mármol blanco/negro, skarn, etc.) indicados | Intrusivo 35 %; Mármol + Hornfels 15 % (Tipo B, reparto no indicado); Hornfels 50 % (proporciones del desmonte, masa seca); la mezcla lleva además 20 % de relave en masa seca |  | Mezcla co-disposición: desmonte de clase no indicada + 20 % relave | Compuesto de Tipos A, B y C (tipificación geoquímica por potencial de generación de acidez) | CID (triaxial consolidado isotrópicamente drenado, ASTM D7181) | sí | 152.4 | 305.1 | 25.4 | 0.0443 | 0.2874 | 4.0365 | 7.4082 | 167.06 | 0.25 | 47.7 | 36.4 | 15.9 | Truncado (scalping): desmonte limitado a partículas < 1" (100 % pasa 25.4 mm); Dmax de terreno no indicado | 2.846 | 17.68 | 0.58 | informe |  | 3.3 |  | 100 | 640 | 540 | Máximo esfuerzo desviador (Tabla 8) |  | 20.16 | -3.52 | [9 empty] | 20;122;48 | sí | CID (ASTM D7181) en celda de 6"; remoldeado a ρd≈1.802 g/cm³ y w=3.3 %; saturado por contrapresión (B=0.98; celda 366 kPa; contrapresión 265 kPa); t90=0.7 min; 0.111 %/min; corrección por membrana. Alternativa 1 (relave filtrado (~86 % sólidos)), desmonte:relave 4:1 en masa seca (20 % relave). Tras consolidación (Tabla 8): w=10.0 %, ρd=2.204 g/cm³, e=0.29. Final de corte (Tabla 8): w=8.9 %, ρd=2.259 g/cm³, e=0.26. q_kPa = máximo desviador de la Tabla 8; en la hoja de laboratorio el máximo es 538.9 kPa a εa=20.16 % (σ3'=99.8; σ1'=638.7 kPa); εa y εv salen de esa fila. El máximo coincide con la última lectura (εa≈20.16 %): sin pico, sigue endureciendo al terminar el ensayo. La hoja dice 'Criterio de falla: Esfuerzo Desv. Máximo' pero da σ1'=623 y σ3=100 kPa a εa=16.0 %, que no es el máximo de su tabla; los círculos de Mohr del laboratorio usan esos valores. εv con la convención del informe: negativo = contracción, positivo = dilatación. φsec calculado (c=0) con q de Tabla 8: 46.9°. Envolvente del set: Tabla 7 (p.19) c=59 kPa, φ=40°; hoja de laboratorio (p.126) c=58 kPa, φ=40°. Gs = 'G. Específica Promedio' de la hoja triaxial; SUCS GM; no plástico. γd y e0 = estado remoldeado inicial (antes de saturar). Clase ROM/Chancado/Enrocado no indicada en el informe; A/B/C es tipificación geoquímica. Alteración no indicada. | 100 | 100 | 640 | [5 empty] | 20.16 | 99.8 | 638.7 | 538.9 |  | 6.4 | 0.98 | 265 | 0.111 | 21.62 | 0.29 |  |  | Tabla 8 (p.20-22) y hoja p.122 verificadas en imagen. q_kPa = Tabla 8 (540); máximo de la hoja 538.90 kPa a εa=20.16 % (diferencia -1.1 kPa). Máx. oblicuidad 6.400 a εa=20.16 %. B=0.98, celda 366 kPa, contrapresión 265 kPa. | 20.16 | 538.9 | 99.8 | 638.7 | 20.16 | 538.9 | no (máximo en la última lectura o caída < 2 %) | 366 | «G. Específica (Promedio)» impresa en la hoja triaxial p.122; no coincide con la Tabla 5 (finos D854 ni gruesos C127); el informe no explica cómo se obtuvo | 0.579 | [66 empty] | Triaxial CD | CD: máximo desviador | 100 | 640 | 540 | 46.86374 | 172.973 | 184.6086 | 6 in (≈150 mm) | 6 | Mezcla co-disposición (desmonte ROM + relave) | criterio experto: compuesto de desmonte por tipos geoquímicos A/B/C para co-disposición en botadero | 20 |  |  | A | 0.58 |  | 2.846 | informe o verificación | G2021-069 | G2021¦G21-ALT1-4:1
G2021 | 2021_Golder_Ensayos de Laboratorio Commingling.pdf | 2021 | Golder Associates Perú (miembro de WSP), informe 101-20110-LTE01220-INF-420-G-0013 Rev. 0 (28/04/2021) | Laboratorio de Mecánica de Suelos de Golder Associates Perú, Lima | G21-ALT1-4:1 | II0521-E2 | Desmonte Tipo A (intrusivo), Tipo B (mármol y hornfels), Tipo C (hornfels); compuesto 0.35 A : 0.15 B : 0.50 C (masa seca); relave compuesto 0.33 M1 : 0.33 M2A : 0.33 M4B | Mezcla | Tipo B = mármol y hornfels (el informe no separa su reparto); sin subtipos (mármol blanco/negro, skarn, etc.) indicados | Intrusivo 35 %; Mármol + Hornfels 15 % (Tipo B, reparto no indicado); Hornfels 50 % (proporciones del desmonte, masa seca); la mezcla lleva además 20 % de relave en masa seca |  | Mezcla co-disposición: desmonte de clase no indicada + 20 % relave | Compuesto de Tipos A, B y C (tipificación geoquímica por potencial de generación de acidez) | CID (triaxial consolidado isotrópicamente drenado, ASTM D7181) | sí | 152.4 | 305.1 | 25.4 | 0.0443 | 0.2874 | 4.0365 | 7.4082 | 167.06 | 0.25 | 47.7 | 36.4 | 15.9 | Truncado (scalping): desmonte limitado a partículas < 1" (100 % pasa 25.4 mm); Dmax de terreno no indicado | 2.846 | 17.68 | 0.58 | informe |  | 3.3 |  | 402 | 2182 | 1780 | Máximo esfuerzo desviador (Tabla 8) |  | 20.11 | -2.54 | [9 empty] | 20;123;48 | sí | CID (ASTM D7181) en celda de 6"; remoldeado a ρd≈1.802 g/cm³ y w=3.3 %; saturado por contrapresión (B=0.99; celda 666 kPa; contrapresión 264 kPa); t90=1.3 min; 0.111 %/min; corrección por membrana. Alternativa 1 (relave filtrado (~86 % sólidos)), desmonte:relave 4:1 en masa seca (20 % relave). Tras consolidación (Tabla 8): w=9.2 %, ρd=2.249 g/cm³, e=0.27. Final de corte (Tabla 8): w=7.7 %, ρd=2.323 g/cm³, e=0.23. q_kPa = máximo desviador de la Tabla 8; en la hoja de laboratorio el máximo es 1788.1 kPa a εa=20.11 % (σ3'=401.8; σ1'=2189.9 kPa); εa y εv salen de esa fila. El máximo coincide con la última lectura (εa≈20.11 %): sin pico, sigue endureciendo al terminar el ensayo. La hoja dice 'Criterio de falla: Esfuerzo Desv. Máximo' pero da σ1'=2168 y σ3=402 kPa a εa=16.0 %, que no es el máximo de su tabla; los círculos de Mohr del laboratorio usan esos valores. εv con la convención del informe: negativo = contracción, positivo = dilatación. φsec calculado (c=0) con q de Tabla 8: 43.5°. Envolvente del set: Tabla 7 (p.19) c=59 kPa, φ=40°; hoja de laboratorio (p.126) c=58 kPa, φ=40°. Gs = 'G. Específica Promedio' de la hoja triaxial; SUCS GM; no plástico. γd y e0 = estado remoldeado inicial (antes de saturar). Clase ROM/Chancado/Enrocado no indicada en el informe; A/B/C es tipificación geoquímica. Alteración no indicada. | 402 | 402 | 2182 | [5 empty] | 20.11 | 401.82 | 2189.9 | 1788.08 |  | 5.45 | 0.99 | 264 | 0.111 | 22.06 | 0.27 |  |  | Tabla 8 (p.20-22) y hoja p.123 verificadas en imagen. q_kPa = Tabla 8 (1780); máximo de la hoja 1788.08 kPa a εa=20.11 % (diferencia +8.1 kPa). Máx. oblicuidad 5.450 a εa=20.11 %. B=0.99, celda 666 kPa, contrapresión 264 kPa. | 20.11 | 1788.08 | 401.82 | 2189.9 | 20.11 | 1788.08 | no (máximo en la última lectura o caída < 2 %) | 666 | «G. Específica (Promedio)» impresa en la hoja triaxial p.123; no coincide con la Tabla 5 (finos D854 ni gruesos C127); el informe no explica cómo se obtuvo | 0.579 | [66 empty] | Triaxial CD | CD: máximo desviador | 402 | 2182 | 1780 | 43.5395 | 678.9195 | 645.1607 | 6 in (≈150 mm) | 6 | Mezcla co-disposición (desmonte ROM + relave) | criterio experto: compuesto de desmonte por tipos geoquímicos A/B/C para co-disposición en botadero | 20 |  |  | A | 0.58 |  | 2.846 | informe o verificación | G2021-070 | G2021¦G21-ALT1-4:1
G2021 | 2021_Golder_Ensayos de Laboratorio Commingling.pdf | 2021 | Golder Associates Perú (miembro de WSP), informe 101-20110-LTE01220-INF-420-G-0013 Rev. 0 (28/04/2021) | Laboratorio de Mecánica de Suelos de Golder Associates Perú, Lima | G21-ALT1-4:1 | II0521-E3 | Desmonte Tipo A (intrusivo), Tipo B (mármol y hornfels), Tipo C (hornfels); compuesto 0.35 A : 0.15 B : 0.50 C (masa seca); relave compuesto 0.33 M1 : 0.33 M2A : 0.33 M4B | Mezcla | Tipo B = mármol y hornfels (el informe no separa su reparto); sin subtipos (mármol blanco/negro, skarn, etc.) indicados | Intrusivo 35 %; Mármol + Hornfels 15 % (Tipo B, reparto no indicado); Hornfels 50 % (proporciones del desmonte, masa seca); la mezcla lleva además 20 % de relave en masa seca |  | Mezcla co-disposición: desmonte de clase no indicada + 20 % relave | Compuesto de Tipos A, B y C (tipificación geoquímica por potencial de generación de acidez) | CID (triaxial consolidado isotrópicamente drenado, ASTM D7181) | sí | 152.4 | 305.1 | 25.4 | 0.0443 | 0.2874 | 4.0365 | 7.4082 | 167.06 | 0.25 | 47.7 | 36.4 | 15.9 | Truncado (scalping): desmonte limitado a partículas < 1" (100 % pasa 25.4 mm); Dmax de terreno no indicado | 2.846 | 17.68 | 0.58 | informe |  | 3.3 |  | 1202 | 5671 | 4469 | Máximo esfuerzo desviador (Tabla 8) |  | 12.15 | -2.75 | [9 empty] | 20;124;48 | sí | CID (ASTM D7181) en celda de 6"; remoldeado a ρd≈1.802 g/cm³ y w=3.3 %; saturado por contrapresión (B=0.99; celda 1470 kPa; contrapresión 268 kPa); t90=2.7 min; 0.111 %/min; corrección por membrana. Alternativa 1 (relave filtrado (~86 % sólidos)), desmonte:relave 4:1 en masa seca (20 % relave). Tras consolidación (Tabla 8): w=8.2 %, ρd=2.306 g/cm³, e=0.23. Final de corte (Tabla 8): w=6.5 %, ρd=2.396 g/cm³, e=0.19. q_kPa = máximo desviador de la Tabla 8; en la hoja de laboratorio el máximo es 4489.9 kPa a εa=12.15 % (σ3'=1201.1; σ1'=5690.9 kPa); εa y εv salen de esa fila. La hoja dice 'Criterio de falla: Esfuerzo Desv. Máximo' pero da σ1'=5651 y σ3=1202 kPa a εa=16.0 %, que no es el máximo de su tabla; los círculos de Mohr del laboratorio usan esos valores. εv con la convención del informe: negativo = contracción, positivo = dilatación. φsec calculado (c=0) con q de Tabla 8: 40.6°. Envolvente del set: Tabla 7 (p.19) c=59 kPa, φ=40°; hoja de laboratorio (p.126) c=58 kPa, φ=40°. Gs = 'G. Específica Promedio' de la hoja triaxial; SUCS GM; no plástico. γd y e0 = estado remoldeado inicial (antes de saturar). Clase ROM/Chancado/Enrocado no indicada en el informe; A/B/C es tipificación geoquímica. Alteración no indicada. | 1202 | 1202 | 5671 | [5 empty] | 12.15 | 1201.07 | 5690.95 | 4489.88 |  | 4.738 | 0.99 | 268 | 0.111 | 22.62 | 0.23 |  |  | Tabla 8 (p.20-22) y hoja p.124 verificadas en imagen. q_kPa = Tabla 8 (4469); máximo de la hoja 4489.88 kPa a εa=12.15 % (diferencia +20.9 kPa). Máx. oblicuidad 4.738 a εa=12.15 %. B=0.99, celda 1470 kPa, contrapresión 268 kPa. | 12.15 | 4489.88 | 1201.07 | 5690.95 | 20.25 | 4359.32 | sí (q final 2.9 % menor que el máximo) | 1470 | «G. Específica (Promedio)» impresa en la hoja triaxial p.124; no coincide con la Tabla 5 (finos D854 ni gruesos C127); el informe no explica cómo se obtuvo | 0.579 | [66 empty] | Triaxial CD | CD: máximo desviador | 1202 | 5671 | 4469 | 40.55861 | 1983.571 | 1697.642 | 6 in (≈150 mm) | 6 | Mezcla co-disposición (desmonte ROM + relave) | criterio experto: compuesto de desmonte por tipos geoquímicos A/B/C para co-disposición en botadero | 20 |  |  | A | 0.58 |  | 2.846 | informe o verificación | G2021-071 | G2021¦G21-ALT1-4:1
G2021 | 2021_Golder_Ensayos de Laboratorio Commingling.pdf | 2021 | Golder Associates Perú (miembro de WSP), informe 101-20110-LTE01220-INF-420-G-0013 Rev. 0 (28/04/2021) | Laboratorio de Mecánica de Suelos de Golder Associates Perú, Lima | G21-ALT1-1:1 | II0522-E1 | Desmonte Tipo A (intrusivo), Tipo B (mármol y hornfels), Tipo C (hornfels); compuesto 0.35 A : 0.15 B : 0.50 C (masa seca); relave compuesto 0.33 M1 : 0.33 M2A : 0.33 M4B | Mezcla | Tipo B = mármol y hornfels (el informe no separa su reparto); sin subtipos (mármol blanco/negro, skarn, etc.) indicados | Intrusivo 35 %; Mármol + Hornfels 15 % (Tipo B, reparto no indicado); Hornfels 50 % (proporciones del desmonte, masa seca); la mezcla lleva además 50 % de relave en masa seca |  | Mezcla co-disposición: desmonte de clase no indicada + 50 % relave | Compuesto de Tipos A, B y C (tipificación geoquímica por potencial de generación de acidez) | CID (triaxial consolidado isotrópicamente drenado, ASTM D7181) | sí | 152.4 | 305.1 | 25.4 | 0.0208 | 0.0952 | 0.2833 | 0.7395 | 35.57 | 0.59 | 29.8 | 44 | 26.2 | Truncado (scalping): desmonte limitado a partículas < 1" (100 % pasa 25.4 mm); Dmax de terreno no indicado | 3 | 17.68 | 0.66 | informe |  | 8.1 |  | 103 | 537 | 434 | Máximo esfuerzo desviador (Tabla 8) |  | 20.25 | -3.62 | [9 empty] | 20;129;49 | sí | CID (ASTM D7181) en celda de 6"; remoldeado a ρd≈1.802 g/cm³ y w=8.1 %; saturado por contrapresión (B=0.96; celda 367 kPa; contrapresión 264 kPa); t90=1.3 min; 0.111 %/min; corrección por membrana. Alternativa 1 (relave filtrado (~86 % sólidos)), desmonte:relave 1:1 en masa seca (50 % relave). Tras consolidación (Tabla 8): w=11.9 %, ρd=2.197 g/cm³, e=0.37. Final de corte (Tabla 8): w=10.2 %, ρd=2.279 g/cm³, e=0.32. q_kPa = máximo desviador de la Tabla 8; en la hoja de laboratorio el máximo es 437.3 kPa a εa=20.25 % (σ3'=102.0; σ1'=539.3 kPa); εa y εv salen de esa fila. El máximo coincide con la última lectura (εa≈20.25 %): sin pico, sigue endureciendo al terminar el ensayo. La hoja dice 'Criterio de falla: Esfuerzo Desv. Máximo' pero da σ1'=523 y σ3=103 kPa a εa=16.0 %, que no es el máximo de su tabla; los círculos de Mohr del laboratorio usan esos valores. εv con la convención del informe: negativo = contracción, positivo = dilatación. φsec calculado (c=0) con q de Tabla 8: 42.7°. Envolvente del set: Tabla 7 (p.19) c=24 kPa, φ=38°; hoja de laboratorio (p.133) c=22 kPa, φ=38°. Gs = 'G. Específica Promedio' de la hoja triaxial; SUCS SM; no plástico. γd y e0 = estado remoldeado inicial (antes de saturar). Clase ROM/Chancado/Enrocado no indicada en el informe; A/B/C es tipificación geoquímica. Alteración no indicada. | 103 | 103 | 537 | [5 empty] | 20.25 | 101.99 | 539.3 | 437.31 |  | 5.288 | 0.96 | 264 | 0.111 | 21.55 | 0.37 |  |  | Tabla 8 (p.20-22) y hoja p.129 verificadas en imagen. q_kPa = Tabla 8 (434); máximo de la hoja 437.31 kPa a εa=20.25 % (diferencia +3.3 kPa). Máx. oblicuidad 5.288 a εa=20.25 %. B=0.96, celda 367 kPa, contrapresión 264 kPa. | 20.25 | 437.31 | 101.99 | 539.3 | 20.25 | 437.31 | no (máximo en la última lectura o caída < 2 %) | 367 | «G. Específica (Promedio)» impresa en la hoja triaxial p.129; no coincide con la Tabla 5 (finos D854 ni gruesos C127); el informe no explica cómo se obtuvo | 0.665 | [66 empty] | Triaxial CD | CD: máximo desviador | 103 | 537 | 434 | 42.6973 | 172.846875 | 159.4834 | 6 in (≈150 mm) | 6 | Mezcla co-disposición (desmonte ROM + relave) | criterio experto: compuesto de desmonte por tipos geoquímicos A/B/C para co-disposición en botadero | 50 |  |  | A | 0.66 |  | 3 | informe o verificación | G2021-072 | G2021¦G21-ALT1-1:1
G2021 | 2021_Golder_Ensayos de Laboratorio Commingling.pdf | 2021 | Golder Associates Perú (miembro de WSP), informe 101-20110-LTE01220-INF-420-G-0013 Rev. 0 (28/04/2021) | Laboratorio de Mecánica de Suelos de Golder Associates Perú, Lima | G21-ALT1-1:1 | II0522-E2 | Desmonte Tipo A (intrusivo), Tipo B (mármol y hornfels), Tipo C (hornfels); compuesto 0.35 A : 0.15 B : 0.50 C (masa seca); relave compuesto 0.33 M1 : 0.33 M2A : 0.33 M4B | Mezcla | Tipo B = mármol y hornfels (el informe no separa su reparto); sin subtipos (mármol blanco/negro, skarn, etc.) indicados | Intrusivo 35 %; Mármol + Hornfels 15 % (Tipo B, reparto no indicado); Hornfels 50 % (proporciones del desmonte, masa seca); la mezcla lleva además 50 % de relave en masa seca |  | Mezcla co-disposición: desmonte de clase no indicada + 50 % relave | Compuesto de Tipos A, B y C (tipificación geoquímica por potencial de generación de acidez) | CID (triaxial consolidado isotrópicamente drenado, ASTM D7181) | sí | 152.4 | 305.1 | 25.4 | 0.0208 | 0.0952 | 0.2833 | 0.7395 | 35.57 | 0.59 | 29.8 | 44 | 26.2 | Truncado (scalping): desmonte limitado a partículas < 1" (100 % pasa 25.4 mm); Dmax de terreno no indicado | 3 | 17.67 | 0.67 | informe |  | 8.2 |  | 404 | 1760 | 1356 | Máximo esfuerzo desviador (Tabla 8) |  | 18.18 | -3.63 | [9 empty] | 20;130;49 | sí | CID (ASTM D7181) en celda de 6"; remoldeado a ρd≈1.801 g/cm³ y w=8.2 %; saturado por contrapresión (B=0.99; celda 669 kPa; contrapresión 265 kPa); t90=2.1 min; 0.111 %/min; corrección por membrana. Alternativa 1 (relave filtrado (~86 % sólidos)), desmonte:relave 1:1 en masa seca (50 % relave). Tras consolidación (Tabla 8): w=11.0 %, ρd=2.253 g/cm³, e=0.33. Final de corte (Tabla 8): w=9.4 %, ρd=2.34 g/cm³, e=0.28. q_kPa = máximo desviador de la Tabla 8; en la hoja de laboratorio el máximo es 1345.9 kPa a εa=18.18 % (σ3'=402.7; σ1'=1748.6 kPa); εa y εv salen de esa fila. La hoja dice 'Criterio de falla: Esfuerzo Desv. Máximo' pero da σ1'=1742 y σ3=404 kPa a εa=16.0 %, que no es el máximo de su tabla; los círculos de Mohr del laboratorio usan esos valores. εv con la convención del informe: negativo = contracción, positivo = dilatación. φsec calculado (c=0) con q de Tabla 8: 38.8°. Envolvente del set: Tabla 7 (p.19) c=24 kPa, φ=38°; hoja de laboratorio (p.133) c=22 kPa, φ=38°. Gs = 'G. Específica Promedio' de la hoja triaxial; SUCS SM; no plástico. γd y e0 = estado remoldeado inicial (antes de saturar). Clase ROM/Chancado/Enrocado no indicada en el informe; A/B/C es tipificación geoquímica. Alteración no indicada. | 404 | 404 | 1760 | [5 empty] | 18.18 | 402.71 | 1748.63 | 1345.92 |  | 4.342 | 0.99 | 265 | 0.111 | 22.1 | 0.33 |  |  | Tabla 8 (p.20-22) y hoja p.130 verificadas en imagen. q_kPa = Tabla 8 (1356); máximo de la hoja 1345.92 kPa a εa=18.18 % (diferencia -10.1 kPa). Máx. oblicuidad 4.342 a εa=18.18 %. B=0.99, celda 669 kPa, contrapresión 265 kPa. | 18.18 | 1345.92 | 402.71 | 1748.63 | 20.05 | 1345.01 | no (máximo en la última lectura o caída < 2 %) | 669 | «G. Específica (Promedio)» impresa en la hoja triaxial p.130; no coincide con la Tabla 5 (finos D854 ni gruesos C127); el informe no explica cómo se obtuvo | 0.666 | [66 empty] | Triaxial CD | CD: máximo desviador | 404 | 1760 | 1356 | 38.801 | 657.1534 | 528.3837 | 6 in (≈150 mm) | 6 | Mezcla co-disposición (desmonte ROM + relave) | criterio experto: compuesto de desmonte por tipos geoquímicos A/B/C para co-disposición en botadero | 50 |  |  | A | 0.67 |  | 3 | informe o verificación | G2021-073 | G2021¦G21-ALT1-1:1
G2021 | 2021_Golder_Ensayos de Laboratorio Commingling.pdf | 2021 | Golder Associates Perú (miembro de WSP), informe 101-20110-LTE01220-INF-420-G-0013 Rev. 0 (28/04/2021) | Laboratorio de Mecánica de Suelos de Golder Associates Perú, Lima | G21-ALT1-1:1 | II0522-E3 | Desmonte Tipo A (intrusivo), Tipo B (mármol y hornfels), Tipo C (hornfels); compuesto 0.35 A : 0.15 B : 0.50 C (masa seca); relave compuesto 0.33 M1 : 0.33 M2A : 0.33 M4B | Mezcla | Tipo B = mármol y hornfels (el informe no separa su reparto); sin subtipos (mármol blanco/negro, skarn, etc.) indicados | Intrusivo 35 %; Mármol + Hornfels 15 % (Tipo B, reparto no indicado); Hornfels 50 % (proporciones del desmonte, masa seca); la mezcla lleva además 50 % de relave en masa seca |  | Mezcla co-disposición: desmonte de clase no indicada + 50 % relave | Compuesto de Tipos A, B y C (tipificación geoquímica por potencial de generación de acidez) | CID (triaxial consolidado isotrópicamente drenado, ASTM D7181) | sí | 152.4 | 305.1 | 25.4 | 0.0208 | 0.0952 | 0.2833 | 0.7395 | 35.57 | 0.59 | 29.8 | 44 | 26.2 | Truncado (scalping): desmonte limitado a partículas < 1" (100 % pasa 25.4 mm); Dmax de terreno no indicado | 3 | 17.68 | 0.67 | informe |  | 8.2 |  | 1202 | 5065 | 3863 | Máximo esfuerzo desviador (Tabla 8) |  | 14.03 | -3.68 | [9 empty] | 20;131;49 | sí | CID (ASTM D7181) en celda de 6"; remoldeado a ρd≈1.802 g/cm³ y w=8.2 %; saturado por contrapresión (B=0.98; celda 1469 kPa; contrapresión 267 kPa); t90=2.3 min; 0.111 %/min; corrección por membrana. Alternativa 1 (relave filtrado (~86 % sólidos)), desmonte:relave 1:1 en masa seca (50 % relave). Tras consolidación (Tabla 8): w=10.0 %, ρd=2.3 g/cm³, e=0.3. Final de corte (Tabla 8): w=8.3 %, ρd=2.396 g/cm³, e=0.25. q_kPa = máximo desviador de la Tabla 8; en la hoja de laboratorio el máximo es 3872.3 kPa a εa=14.03 % (σ3'=1200.6; σ1'=5072.9 kPa); εa y εv salen de esa fila. La hoja dice 'Criterio de falla: Esfuerzo Desv. Máximo' pero da σ1'=5064 y σ3=1202 kPa a εa=16.0 %, que no es el máximo de su tabla; los círculos de Mohr del laboratorio usan esos valores. εv con la convención del informe: negativo = contracción, positivo = dilatación. φsec calculado (c=0) con q de Tabla 8: 38.1°. Envolvente del set: Tabla 7 (p.19) c=24 kPa, φ=38°; hoja de laboratorio (p.133) c=22 kPa, φ=38°. Gs = 'G. Específica Promedio' de la hoja triaxial; SUCS SM; no plástico. γd y e0 = estado remoldeado inicial (antes de saturar). Clase ROM/Chancado/Enrocado no indicada en el informe; A/B/C es tipificación geoquímica. Alteración no indicada. | 1202 | 1202 | 5065 | [5 empty] | 14.03 | 1200.56 | 5072.85 | 3872.29 |  | 4.225 | 0.98 | 267 | 0.111 | 22.56 | 0.3 |  |  | Tabla 8 (p.20-22) y hoja p.131 verificadas en imagen. q_kPa = Tabla 8 (3863); máximo de la hoja 3872.29 kPa a εa=14.03 % (diferencia +9.3 kPa). Máx. oblicuidad 4.225 a εa=14.03 %. B=0.98, celda 1469 kPa, contrapresión 267 kPa. | 14.03 | 3872.29 | 1200.56 | 5072.85 | 20.22 | 3804.34 | no (máximo en la última lectura o caída < 2 %) | 1469 | «G. Específica (Promedio)» impresa en la hoja triaxial p.131; no coincide con la Tabla 5 (finos D854 ni gruesos C127); el informe no explica cómo se obtuvo | 0.665 | [66 empty] | Triaxial CD | CD: máximo desviador | 1202 | 5065 | 3863 | 38.05396 | 1942.917 | 1520.922 | 6 in (≈150 mm) | 6 | Mezcla co-disposición (desmonte ROM + relave) | criterio experto: compuesto de desmonte por tipos geoquímicos A/B/C para co-disposición en botadero | 50 |  |  | A | 0.67 |  | 3 | informe o verificación | G2021-074 | G2021¦G21-ALT1-1:1
G2021 | 2021_Golder_Ensayos de Laboratorio Commingling.pdf | 2021 | Golder Associates Perú (miembro de WSP), informe 101-20110-LTE01220-INF-420-G-0013 Rev. 0 (28/04/2021) | Laboratorio de Mecánica de Suelos de Golder Associates Perú, Lima | G21-ALT2-9:1 | II0523-E1 | Desmonte Tipo A (intrusivo), Tipo B (mármol y hornfels), Tipo C (hornfels); compuesto 0.35 A : 0.15 B : 0.50 C (masa seca); relave compuesto 0.33 M1 : 0.33 M2A : 0.33 M4B | Mezcla | Tipo B = mármol y hornfels (el informe no separa su reparto); sin subtipos (mármol blanco/negro, skarn, etc.) indicados | Intrusivo 35 %; Mármol + Hornfels 15 % (Tipo B, reparto no indicado); Hornfels 50 % (proporciones del desmonte, masa seca); la mezcla lleva además 10 % de relave en masa seca |  | Mezcla co-disposición: desmonte de clase no indicada + 10 % relave | Compuesto de Tipos A, B y C (tipificación geoquímica por potencial de generación de acidez) | CID (triaxial consolidado isotrópicamente drenado, ASTM D7181) | sí | 152.4 | 305.1 | 25.4 | 0.0526 | 0.6079 | 6.3687 | 10.6137 | 201.9 | 0.66 | 53.7 | 33.2 | 13.1 | Truncado (scalping): desmonte limitado a partículas < 1" (100 % pasa 25.4 mm); Dmax de terreno no indicado | 2.789 | 17.68 | 0.55 | informe |  | 2.5 |  | 98 | 645 | 547 | Máximo esfuerzo desviador (Tabla 8) |  | 20.23 | -2.46 | [9 empty] | 21;136;50 | sí | CID (ASTM D7181) en celda de 6"; remoldeado a ρd≈1.802 g/cm³ y w=2.5 %; saturado por contrapresión (B=1.0; celda 366 kPa; contrapresión 268 kPa); t90=0.0 min; 0.111 %/min; corrección por membrana. Alternativa 2 (relave en pasta (~80 % sólidos)), desmonte:relave 9:1 en masa seca (10 % relave). Tras consolidación (Tabla 8): w=10.1 %, ρd=2.174 g/cm³, e=0.28. Final de corte (Tabla 8): w=9.0 %, ρd=2.229 g/cm³, e=0.25. q_kPa = máximo desviador de la Tabla 8; en la hoja de laboratorio el máximo es 547.3 kPa a εa=20.23 % (σ3'=97.0; σ1'=644.4 kPa); εa y εv salen de esa fila. El máximo coincide con la última lectura (εa≈20.23 %): sin pico, sigue endureciendo al terminar el ensayo. La hoja dice 'Criterio de falla: Esfuerzo Desv. Máximo' pero da σ1'=622 y σ3=98 kPa a εa=16.2 %, que no es el máximo de su tabla; los círculos de Mohr del laboratorio usan esos valores. εv con la convención del informe: negativo = contracción, positivo = dilatación. φsec calculado (c=0) con q de Tabla 8: 47.4°. Envolvente del set: Tabla 7 (p.19) c=53 kPa, φ=40°; hoja de laboratorio (p.140) c=53 kPa, φ=40°. Gs = 'G. Específica Promedio' de la hoja triaxial; SUCS GM; no plástico. γd y e0 = estado remoldeado inicial (antes de saturar). Clase ROM/Chancado/Enrocado no indicada en el informe; A/B/C es tipificación geoquímica. Alteración no indicada. | 98 | 98 | 645 | [5 empty] | 20.23 | 97.04 | 644.38 | 547.34 |  | 6.64 | 1 | 268 | 0.111 | 21.33 | 0.28 |  |  | Tabla 8 (p.20-22) y hoja p.136 verificadas en imagen. q_kPa = Tabla 8 (547); máximo de la hoja 547.34 kPa a εa=20.23 % (diferencia +0.3 kPa). Máx. oblicuidad 6.640 a εa=20.23 %. B=1, celda 366 kPa, contrapresión 268 kPa. | 20.23 | 547.34 | 97.04 | 644.38 | 20.23 | 547.34 | no (máximo en la última lectura o caída < 2 %) | 366 | «G. Específica (Promedio)» impresa en la hoja triaxial p.136; no coincide con la Tabla 5 (finos D854 ni gruesos C127); el informe no explica cómo se obtuvo | 0.548 | [66 empty] | Triaxial CD | CD: máximo desviador | 98 | 645 | 547 | 47.4091 | 170.148 | 185.0936 | 6 in (≈150 mm) | 6 | Mezcla co-disposición (desmonte ROM + relave) | criterio experto: compuesto de desmonte por tipos geoquímicos A/B/C para co-disposición en botadero | 10 |  |  | A | 0.55 |  | 2.789 | informe o verificación | G2021-075 | G2021¦G21-ALT2-9:1
G2021 | 2021_Golder_Ensayos de Laboratorio Commingling.pdf | 2021 | Golder Associates Perú (miembro de WSP), informe 101-20110-LTE01220-INF-420-G-0013 Rev. 0 (28/04/2021) | Laboratorio de Mecánica de Suelos de Golder Associates Perú, Lima | G21-ALT2-9:1 | II0523-E2 | Desmonte Tipo A (intrusivo), Tipo B (mármol y hornfels), Tipo C (hornfels); compuesto 0.35 A : 0.15 B : 0.50 C (masa seca); relave compuesto 0.33 M1 : 0.33 M2A : 0.33 M4B | Mezcla | Tipo B = mármol y hornfels (el informe no separa su reparto); sin subtipos (mármol blanco/negro, skarn, etc.) indicados | Intrusivo 35 %; Mármol + Hornfels 15 % (Tipo B, reparto no indicado); Hornfels 50 % (proporciones del desmonte, masa seca); la mezcla lleva además 10 % de relave en masa seca |  | Mezcla co-disposición: desmonte de clase no indicada + 10 % relave | Compuesto de Tipos A, B y C (tipificación geoquímica por potencial de generación de acidez) | CID (triaxial consolidado isotrópicamente drenado, ASTM D7181) | sí | 152.4 | 305.1 | 25.4 | 0.0526 | 0.6079 | 6.3687 | 10.6137 | 201.9 | 0.66 | 53.7 | 33.2 | 13.1 | Truncado (scalping): desmonte limitado a partículas < 1" (100 % pasa 25.4 mm); Dmax de terreno no indicado | 2.789 | 17.68 | 0.55 | informe |  | 2.5 |  | 402 | 2116 | 1714 | Máximo esfuerzo desviador (Tabla 8) |  | 20.1 | -3.76 | [9 empty] | 21;137;50 | sí | CID (ASTM D7181) en celda de 6"; remoldeado a ρd≈1.802 g/cm³ y w=2.5 %; saturado por contrapresión (B=0.98; celda 668 kPa; contrapresión 266 kPa); t90=0.0 min; 0.111 %/min; corrección por membrana. Alternativa 2 (relave en pasta (~80 % sólidos)), desmonte:relave 9:1 en masa seca (10 % relave). Tras consolidación (Tabla 8): w=9.1 %, ρd=2.222 g/cm³, e=0.26. Final de corte (Tabla 8): w=7.4 %, ρd=2.309 g/cm³, e=0.21. q_kPa = máximo desviador de la Tabla 8; en la hoja de laboratorio el máximo es 1714.3 kPa a εa=20.1 % (σ3'=400.8; σ1'=2115.1 kPa); εa y εv salen de esa fila. El máximo coincide con la última lectura (εa≈20.1 %): sin pico, sigue endureciendo al terminar el ensayo. La hoja dice 'Criterio de falla: Esfuerzo Desv. Máximo' pero da σ1'=2102 y σ3=402 kPa a εa=16.1 %, que no es el máximo de su tabla; los círculos de Mohr del laboratorio usan esos valores. εv con la convención del informe: negativo = contracción, positivo = dilatación. φsec calculado (c=0) con q de Tabla 8: 42.9°. Envolvente del set: Tabla 7 (p.19) c=53 kPa, φ=40°; hoja de laboratorio (p.140) c=53 kPa, φ=40°. Gs = 'G. Específica Promedio' de la hoja triaxial; SUCS GM; no plástico. γd y e0 = estado remoldeado inicial (antes de saturar). Clase ROM/Chancado/Enrocado no indicada en el informe; A/B/C es tipificación geoquímica. Alteración no indicada. | 402 | 402 | 2116 | [5 empty] | 20.1 | 400.77 | 2115.11 | 1714.34 |  | 5.278 | 0.98 | 266 | 0.111 | 21.8 | 0.26 |  |  | Tabla 8 (p.20-22) y hoja p.137 verificadas en imagen. q_kPa = Tabla 8 (1714); máximo de la hoja 1714.34 kPa a εa=20.1 % (diferencia +0.3 kPa). Máx. oblicuidad 5.278 a εa=20.1 %. B=0.98, celda 668 kPa, contrapresión 266 kPa. | 20.1 | 1714.34 | 400.77 | 2115.11 | 20.1 | 1714.34 | no (máximo en la última lectura o caída < 2 %) | 668 | «G. Específica (Promedio)» impresa en la hoja triaxial p.137; no coincide con la Tabla 5 (finos D854 ni gruesos C127); el informe no explica cómo se obtuvo | 0.548 | [66 empty] | Triaxial CD | CD: máximo desviador | 402 | 2116 | 1714 | 42.89829 | 675.641 | 627.8067 | 6 in (≈150 mm) | 6 | Mezcla co-disposición (desmonte ROM + relave) | criterio experto: compuesto de desmonte por tipos geoquímicos A/B/C para co-disposición en botadero | 10 |  |  | A | 0.55 |  | 2.789 | informe o verificación | G2021-076 | G2021¦G21-ALT2-9:1
G2021 | 2021_Golder_Ensayos de Laboratorio Commingling.pdf | 2021 | Golder Associates Perú (miembro de WSP), informe 101-20110-LTE01220-INF-420-G-0013 Rev. 0 (28/04/2021) | Laboratorio de Mecánica de Suelos de Golder Associates Perú, Lima | G21-ALT2-9:1 | II0523-E3 | Desmonte Tipo A (intrusivo), Tipo B (mármol y hornfels), Tipo C (hornfels); compuesto 0.35 A : 0.15 B : 0.50 C (masa seca); relave compuesto 0.33 M1 : 0.33 M2A : 0.33 M4B | Mezcla | Tipo B = mármol y hornfels (el informe no separa su reparto); sin subtipos (mármol blanco/negro, skarn, etc.) indicados | Intrusivo 35 %; Mármol + Hornfels 15 % (Tipo B, reparto no indicado); Hornfels 50 % (proporciones del desmonte, masa seca); la mezcla lleva además 10 % de relave en masa seca |  | Mezcla co-disposición: desmonte de clase no indicada + 10 % relave | Compuesto de Tipos A, B y C (tipificación geoquímica por potencial de generación de acidez) | CID (triaxial consolidado isotrópicamente drenado, ASTM D7181) | sí | 152.4 | 305.1 | 25.4 | 0.0526 | 0.6079 | 6.3687 | 10.6137 | 201.9 | 0.66 | 53.7 | 33.2 | 13.1 | Truncado (scalping): desmonte limitado a partículas < 1" (100 % pasa 25.4 mm); Dmax de terreno no indicado | 2.789 | 17.68 | 0.55 | informe |  | 2.5 |  | 1203 | 5732 | 4529 | Máximo esfuerzo desviador (Tabla 8) |  | 12.07 | -4.44 | [9 empty] | 21;138;50 | sí | CID (ASTM D7181) en celda de 6"; remoldeado a ρd≈1.802 g/cm³ y w=2.5 %; saturado por contrapresión (B=0.99; celda 1471 kPa; contrapresión 268 kPa); t90=0.0 min; 0.111 %/min; corrección por membrana. Alternativa 2 (relave en pasta (~80 % sólidos)), desmonte:relave 9:1 en masa seca (10 % relave). Tras consolidación (Tabla 8): w=8.5 %, ρd=2.254 g/cm³, e=0.24. Final de corte (Tabla 8): w=6.4 %, ρd=2.365 g/cm³, e=0.18. q_kPa = máximo desviador de la Tabla 8; en la hoja de laboratorio el máximo es 4528.9 kPa a εa=12.07 % (σ3'=1202.3; σ1'=5731.2 kPa); εa y εv salen de esa fila. La hoja dice 'Criterio de falla: Esfuerzo Desv. Máximo' pero da σ1'=5670 y σ3=1203 kPa a εa=16.1 %, que no es el máximo de su tabla; los círculos de Mohr del laboratorio usan esos valores. εv con la convención del informe: negativo = contracción, positivo = dilatación. φsec calculado (c=0) con q de Tabla 8: 40.8°. Envolvente del set: Tabla 7 (p.19) c=53 kPa, φ=40°; hoja de laboratorio (p.140) c=53 kPa, φ=40°. Gs = 'G. Específica Promedio' de la hoja triaxial; SUCS GM; no plástico. γd y e0 = estado remoldeado inicial (antes de saturar). Clase ROM/Chancado/Enrocado no indicada en el informe; A/B/C es tipificación geoquímica. Alteración no indicada. | 1203 | 1203 | 5732 | [5 empty] | 12.07 | 1202.3 | 5731.24 | 4528.94 |  | 4.767 | 0.99 | 268 | 0.111 | 22.11 | 0.24 |  |  | Tabla 8 (p.20-22) y hoja p.138 verificadas en imagen. q_kPa = Tabla 8 (4529); máximo de la hoja 4528.94 kPa a εa=12.07 % (diferencia -0.1 kPa). Máx. oblicuidad 4.767 a εa=12.07 %. B=0.99, celda 1471 kPa, contrapresión 268 kPa. | 12.07 | 4528.94 | 1202.3 | 5731.24 | 20.11 | 4377.85 | sí (q final 3.3 % menor que el máximo) | 1471 | «G. Específica (Promedio)» impresa en la hoja triaxial p.138; no coincide con la Tabla 5 (finos D854 ni gruesos C127); el informe no explica cómo se obtuvo | 0.548 | [66 empty] | Triaxial CD | CD: máximo desviador | 1203 | 5732 | 4529 | 40.77303 | 1988.636 | 1714.912 | 6 in (≈150 mm) | 6 | Mezcla co-disposición (desmonte ROM + relave) | criterio experto: compuesto de desmonte por tipos geoquímicos A/B/C para co-disposición en botadero | 10 |  |  | A | 0.55 |  | 2.789 | informe o verificación | G2021-077 | G2021¦G21-ALT2-9:1
G2021 | 2021_Golder_Ensayos de Laboratorio Commingling.pdf | 2021 | Golder Associates Perú (miembro de WSP), informe 101-20110-LTE01220-INF-420-G-0013 Rev. 0 (28/04/2021) | Laboratorio de Mecánica de Suelos de Golder Associates Perú, Lima | G21-ALT2-4:1 | II0524-E1 | Desmonte Tipo A (intrusivo), Tipo B (mármol y hornfels), Tipo C (hornfels); compuesto 0.35 A : 0.15 B : 0.50 C (masa seca); relave compuesto 0.33 M1 : 0.33 M2A : 0.33 M4B | Mezcla | Tipo B = mármol y hornfels (el informe no separa su reparto); sin subtipos (mármol blanco/negro, skarn, etc.) indicados | Intrusivo 35 %; Mármol + Hornfels 15 % (Tipo B, reparto no indicado); Hornfels 50 % (proporciones del desmonte, masa seca); la mezcla lleva además 20 % de relave en masa seca |  | Mezcla co-disposición: desmonte de clase no indicada + 20 % relave | Compuesto de Tipos A, B y C (tipificación geoquímica por potencial de generación de acidez) | CID (triaxial consolidado isotrópicamente drenado, ASTM D7181) | sí | 152.4 | 305.1 | 25.4 | 0.0394 | 0.2431 | 3.9094 | 7.5292 | 191.11 | 0.2 | 47.7 | 35.5 | 16.8 | Truncado (scalping): desmonte limitado a partículas < 1" (100 % pasa 25.4 mm); Dmax de terreno no indicado | 2.851 | 17.68 | 0.58 | informe |  | 5 |  | 98 | 591 | 493 | Máximo esfuerzo desviador (Tabla 8) |  | 20.06 | -2.82 | [9 empty] | 21;143;51 | sí | CID (ASTM D7181) en celda de 6"; remoldeado a ρd≈1.802 g/cm³ y w=5.0 %; saturado por contrapresión (B=0.98; celda 365 kPa; contrapresión 267 kPa); t90=0.0 min; 0.111 %/min; corrección por membrana. Alternativa 2 (relave en pasta (~80 % sólidos)), desmonte:relave 4:1 en masa seca (20 % relave). Tras consolidación (Tabla 8): w=10.0 %, ρd=2.209 g/cm³, e=0.29. Final de corte (Tabla 8): w=8.7 %, ρd=2.273 g/cm³, e=0.25. q_kPa = máximo desviador de la Tabla 8; en la hoja de laboratorio el máximo es 492.7 kPa a εa=20.06 % (σ3'=98.0; σ1'=590.6 kPa); εa y εv salen de esa fila. El máximo coincide con la última lectura (εa≈20.06 %): sin pico, sigue endureciendo al terminar el ensayo. La hoja dice 'Criterio de falla: Esfuerzo Desv. Máximo' pero da σ1'=582 y σ3=98 kPa a εa=16.0 %, que no es el máximo de su tabla; los círculos de Mohr del laboratorio usan esos valores. εv con la convención del informe: negativo = contracción, positivo = dilatación. φsec calculado (c=0) con q de Tabla 8: 45.7°. Envolvente del set: Tabla 7 (p.19) c=41 kPa, φ=40°; hoja de laboratorio (p.147) c=41 kPa, φ=40°. Gs = 'G. Específica Promedio' de la hoja triaxial; SUCS GM; no plástico. γd y e0 = estado remoldeado inicial (antes de saturar). Clase ROM/Chancado/Enrocado no indicada en el informe; A/B/C es tipificación geoquímica. Alteración no indicada. | 98 | 98 | 591 | [5 empty] | 20.06 | 97.97 | 590.64 | 492.67 |  | 6.029 | 0.98 | 267 | 0.111 | 21.67 | 0.29 |  |  | Tabla 8 (p.20-22) y hoja p.143 verificadas en imagen. q_kPa = Tabla 8 (493); máximo de la hoja 492.67 kPa a εa=20.06 % (diferencia -0.3 kPa). Máx. oblicuidad 6.029 a εa=20.06 %. B=0.98, celda 365 kPa, contrapresión 267 kPa. | 20.06 | 492.67 | 97.97 | 590.64 | 20.06 | 492.67 | no (máximo en la última lectura o caída < 2 %) | 365 | «G. Específica (Promedio)» impresa en la hoja triaxial p.143; no coincide con la Tabla 5 (finos D854 ni gruesos C127); el informe no explica cómo se obtuvo | 0.582 | [66 empty] | Triaxial CD | CD: máximo desviador | 98 | 591 | 493 | 45.68663 | 168.1219 | 172.2005 | 6 in (≈150 mm) | 6 | Mezcla co-disposición (desmonte ROM + relave) | criterio experto: compuesto de desmonte por tipos geoquímicos A/B/C para co-disposición en botadero | 20 |  |  | A | 0.58 |  | 2.851 | informe o verificación | G2021-078 | G2021¦G21-ALT2-4:1
G2021 | 2021_Golder_Ensayos de Laboratorio Commingling.pdf | 2021 | Golder Associates Perú (miembro de WSP), informe 101-20110-LTE01220-INF-420-G-0013 Rev. 0 (28/04/2021) | Laboratorio de Mecánica de Suelos de Golder Associates Perú, Lima | G21-ALT2-4:1 | II0524-E2 | Desmonte Tipo A (intrusivo), Tipo B (mármol y hornfels), Tipo C (hornfels); compuesto 0.35 A : 0.15 B : 0.50 C (masa seca); relave compuesto 0.33 M1 : 0.33 M2A : 0.33 M4B | Mezcla | Tipo B = mármol y hornfels (el informe no separa su reparto); sin subtipos (mármol blanco/negro, skarn, etc.) indicados | Intrusivo 35 %; Mármol + Hornfels 15 % (Tipo B, reparto no indicado); Hornfels 50 % (proporciones del desmonte, masa seca); la mezcla lleva además 20 % de relave en masa seca |  | Mezcla co-disposición: desmonte de clase no indicada + 20 % relave | Compuesto de Tipos A, B y C (tipificación geoquímica por potencial de generación de acidez) | CID (triaxial consolidado isotrópicamente drenado, ASTM D7181) | sí | 152.4 | 305.1 | 25.4 | 0.0394 | 0.2431 | 3.9094 | 7.5292 | 191.11 | 0.2 | 47.7 | 35.5 | 16.8 | Truncado (scalping): desmonte limitado a partículas < 1" (100 % pasa 25.4 mm); Dmax de terreno no indicado | 2.851 | 17.68 | 0.58 | informe |  | 5 |  | 402 | 2102 | 1700 | Máximo esfuerzo desviador (Tabla 8) |  | 20.25 | -3.72 | [9 empty] | 21;144;51 | sí | CID (ASTM D7181) en celda de 6"; remoldeado a ρd≈1.802 g/cm³ y w=5.0 %; saturado por contrapresión (B=0.97; celda 668 kPa; contrapresión 266 kPa); t90=0.0 min; 0.111 %/min; corrección por membrana. Alternativa 2 (relave en pasta (~80 % sólidos)), desmonte:relave 4:1 en masa seca (20 % relave). Tras consolidación (Tabla 8): w=9.3 %, ρd=2.244 g/cm³, e=0.27. Final de corte (Tabla 8): w=7.6 %, ρd=2.331 g/cm³, e=0.22. q_kPa = máximo desviador de la Tabla 8; en la hoja de laboratorio el máximo es 1699.7 kPa a εa=20.25 % (σ3'=402.5; σ1'=2102.2 kPa); εa y εv salen de esa fila. El máximo coincide con la última lectura (εa≈20.25 %): sin pico, sigue endureciendo al terminar el ensayo. La hoja dice 'Criterio de falla: Esfuerzo Desv. Máximo' pero da σ1'=2080 y σ3=402 kPa a εa=16.0 %, que no es el máximo de su tabla; los círculos de Mohr del laboratorio usan esos valores. εv con la convención del informe: negativo = contracción, positivo = dilatación. φsec calculado (c=0) con q de Tabla 8: 42.8°. Envolvente del set: Tabla 7 (p.19) c=41 kPa, φ=40°; hoja de laboratorio (p.147) c=41 kPa, φ=40°. Gs = 'G. Específica Promedio' de la hoja triaxial; SUCS GM; no plástico. γd y e0 = estado remoldeado inicial (antes de saturar). Clase ROM/Chancado/Enrocado no indicada en el informe; A/B/C es tipificación geoquímica. Alteración no indicada. | 402 | 402 | 2102 | [5 empty] | 20.25 | 402.52 | 2102.22 | 1699.7 |  | 5.223 | 0.97 | 266 | 0.111 | 22.01 | 0.27 |  |  | Tabla 8 (p.20-22) y hoja p.144 verificadas en imagen. q_kPa = Tabla 8 (1700); máximo de la hoja 1699.70 kPa a εa=20.25 % (diferencia -0.3 kPa). Máx. oblicuidad 5.223 a εa=20.25 %. B=0.97, celda 668 kPa, contrapresión 266 kPa. | 20.25 | 1699.7 | 402.52 | 2102.22 | 20.25 | 1699.7 | no (máximo en la última lectura o caída < 2 %) | 668 | «G. Específica (Promedio)» impresa en la hoja triaxial p.144; no coincide con la Tabla 5 (finos D854 ni gruesos C127); el informe no explica cómo se obtuvo | 0.582 | [66 empty] | Triaxial CD | CD: máximo desviador | 402 | 2102 | 1700 | 42.75882 | 674.9233 | 624.0853 | 6 in (≈150 mm) | 6 | Mezcla co-disposición (desmonte ROM + relave) | criterio experto: compuesto de desmonte por tipos geoquímicos A/B/C para co-disposición en botadero | 20 |  |  | A | 0.58 |  | 2.851 | informe o verificación | G2021-079 | G2021¦G21-ALT2-4:1
G2021 | 2021_Golder_Ensayos de Laboratorio Commingling.pdf | 2021 | Golder Associates Perú (miembro de WSP), informe 101-20110-LTE01220-INF-420-G-0013 Rev. 0 (28/04/2021) | Laboratorio de Mecánica de Suelos de Golder Associates Perú, Lima | G21-ALT2-4:1 | II0524-E3 | Desmonte Tipo A (intrusivo), Tipo B (mármol y hornfels), Tipo C (hornfels); compuesto 0.35 A : 0.15 B : 0.50 C (masa seca); relave compuesto 0.33 M1 : 0.33 M2A : 0.33 M4B | Mezcla | Tipo B = mármol y hornfels (el informe no separa su reparto); sin subtipos (mármol blanco/negro, skarn, etc.) indicados | Intrusivo 35 %; Mármol + Hornfels 15 % (Tipo B, reparto no indicado); Hornfels 50 % (proporciones del desmonte, masa seca); la mezcla lleva además 20 % de relave en masa seca |  | Mezcla co-disposición: desmonte de clase no indicada + 20 % relave | Compuesto de Tipos A, B y C (tipificación geoquímica por potencial de generación de acidez) | CID (triaxial consolidado isotrópicamente drenado, ASTM D7181) | sí | 152.4 | 305.1 | 25.4 | 0.0394 | 0.2431 | 3.9094 | 7.5292 | 191.11 | 0.2 | 47.7 | 35.5 | 16.8 | Truncado (scalping): desmonte limitado a partículas < 1" (100 % pasa 25.4 mm); Dmax de terreno no indicado | 2.851 | 17.68 | 0.58 | informe |  | 5 |  | 1200 | 5661 | 4461 | Máximo esfuerzo desviador (Tabla 8) |  | 13.85 | -4.67 | [9 empty] | 21;145;51 | sí | CID (ASTM D7181) en celda de 6"; remoldeado a ρd≈1.802 g/cm³ y w=5.0 %; saturado por contrapresión (B=1.0; celda 1467 kPa; contrapresión 267 kPa); t90=0.0 min; 0.111 %/min; corrección por membrana. Alternativa 2 (relave en pasta (~80 % sólidos)), desmonte:relave 4:1 en masa seca (20 % relave). Tras consolidación (Tabla 8): w=8.0 %, ρd=2.318 g/cm³, e=0.23. Final de corte (Tabla 8): w=6.0 %, ρd=2.432 g/cm³, e=0.17. q_kPa = máximo desviador de la Tabla 8; en la hoja de laboratorio el máximo es 4461.1 kPa a εa=13.85 % (σ3'=1199.1; σ1'=5660.2 kPa); εa y εv salen de esa fila. El máximo coincide con la última lectura (εa≈13.85 %): sin pico, sigue endureciendo al terminar el ensayo. La hoja dice 'Criterio de falla: Esfuerzo Desv. Máximo' pero da σ1'=5653 y σ3=1200 kPa a εa=12.0 %, que no es el máximo de su tabla; los círculos de Mohr del laboratorio usan esos valores. εv con la convención del informe: negativo = contracción, positivo = dilatación. φsec calculado (c=0) con q de Tabla 8: 40.6°. Envolvente del set: Tabla 7 (p.19) c=41 kPa, φ=40°; hoja de laboratorio (p.147) c=41 kPa, φ=40°. Gs = 'G. Específica Promedio' de la hoja triaxial; SUCS GM; no plástico. γd y e0 = estado remoldeado inicial (antes de saturar). Clase ROM/Chancado/Enrocado no indicada en el informe; A/B/C es tipificación geoquímica. Alteración no indicada. Ensayo terminado a εa=13.85 % (las 4 últimas filas de la hoja repiten esa lectura en rojo). | 1200 | 1200 | 5661 | [5 empty] | 13.85 | 1199.14 | 5660.25 | 4461.11 |  | 4.72 | 1 | 267 | 0.111 | 22.74 | 0.23 |  |  | Tabla 8 (p.20-22) y hoja p.145 verificadas en imagen. q_kPa = Tabla 8 (4461); máximo de la hoja 4461.11 kPa a εa=13.85 % (diferencia +0.1 kPa). Máx. oblicuidad 4.720 a εa=13.85 %. B=1, celda 1467 kPa, contrapresión 267 kPa. | 13.85 | 4461.11 | 1199.14 | 5660.25 | 13.85 | 4461.11 | no (máximo en la última lectura o caída < 2 %) | 1467 | «G. Específica (Promedio)» impresa en la hoja triaxial p.145; no coincide con la Tabla 5 (finos D854 ni gruesos C127); el informe no explica cómo se obtuvo | 0.582 | [66 empty] | Triaxial CD | CD: máximo desviador | 1200 | 5661 | 4461 | 40.55644 | 1980.236 | 1694.658 | 6 in (≈150 mm) | 6 | Mezcla co-disposición (desmonte ROM + relave) | criterio experto: compuesto de desmonte por tipos geoquímicos A/B/C para co-disposición en botadero | 20 |  |  | A | 0.58 |  | 2.851 | informe o verificación | G2021-080 | G2021¦G21-ALT2-4:1
G2021 | 2021_Golder_Ensayos de Laboratorio Commingling.pdf | 2021 | Golder Associates Perú (miembro de WSP), informe 101-20110-LTE01220-INF-420-G-0013 Rev. 0 (28/04/2021) | Laboratorio de Mecánica de Suelos de Golder Associates Perú, Lima | G21-ALT2-1:1 | II0525-E1 | Desmonte Tipo A (intrusivo), Tipo B (mármol y hornfels), Tipo C (hornfels); compuesto 0.35 A : 0.15 B : 0.50 C (masa seca); relave compuesto 0.33 M1 : 0.33 M2A : 0.33 M4B | Mezcla | Tipo B = mármol y hornfels (el informe no separa su reparto); sin subtipos (mármol blanco/negro, skarn, etc.) indicados | Intrusivo 35 %; Mármol + Hornfels 15 % (Tipo B, reparto no indicado); Hornfels 50 % (proporciones del desmonte, masa seca); la mezcla lleva además 50 % de relave en masa seca |  | Mezcla co-disposición: desmonte de clase no indicada + 50 % relave | Compuesto de Tipos A, B y C (tipificación geoquímica por potencial de generación de acidez) | CID (triaxial consolidado isotrópicamente drenado, ASTM D7181) | sí | 152.4 | 305.1 | 25.4 | 0.0215 | 0.102 | 0.3191 | 1.0164 | 47.36 | 0.48 | 29.9 | 44.8 | 25.3 | Truncado (scalping): desmonte limitado a partículas < 1" (100 % pasa 25.4 mm); Dmax de terreno no indicado | 3.006 | 17.68 | 0.67 | informe |  | 8.5 |  | 100 | 545 | 445 | Máximo esfuerzo desviador (Tabla 8) |  | 18.21 | -3.06 | [9 empty] | 21;150;52 | sí | CID (ASTM D7181) en celda de 6"; remoldeado a ρd≈1.802 g/cm³ y w=8.5 %; saturado por contrapresión (B=1.0; celda 362 kPa; contrapresión 262 kPa); t90=0.0 min; 0.111 %/min; corrección por membrana. Alternativa 2 (relave en pasta (~80 % sólidos)), desmonte:relave 1:1 en masa seca (50 % relave). Tras consolidación (Tabla 8): w=11.8 %, ρd=2.217 g/cm³, e=0.36. Final de corte (Tabla 8): w=10.4 %, ρd=2.288 g/cm³, e=0.31. q_kPa = máximo desviador de la Tabla 8; en la hoja de laboratorio el máximo es 444.6 kPa a εa=18.21 % (σ3'=98.0; σ1'=542.6 kPa); εa y εv salen de esa fila. La hoja dice 'Criterio de falla: Esfuerzo Desv. Máximo' pero da σ1'=540 y σ3=100 kPa a εa=16.2 %, que no es el máximo de su tabla; los círculos de Mohr del laboratorio usan esos valores. εv con la convención del informe: negativo = contracción, positivo = dilatación. φsec calculado (c=0) con q de Tabla 8: 43.6°. Envolvente del set: Tabla 7 (p.19) c=29 kPa, φ=39°; hoja de laboratorio (p.154) c=29 kPa, φ=39°. Gs = 'G. Específica Promedio' de la hoja triaxial; SUCS SM; no plástico. γd y e0 = estado remoldeado inicial (antes de saturar). Clase ROM/Chancado/Enrocado no indicada en el informe; A/B/C es tipificación geoquímica. Alteración no indicada. | 100 | 100 | 545 | [5 empty] | 18.21 | 98.04 | 542.59 | 444.55 |  | 5.534 | 1 | 262 | 0.111 | 21.75 | 0.36 |  |  | Tabla 8 (p.20-22) y hoja p.150 verificadas en imagen. q_kPa = Tabla 8 (445); máximo de la hoja 444.55 kPa a εa=18.21 % (diferencia -0.4 kPa). Máx. oblicuidad 5.534 a εa=18.21 %. B=1, celda 362 kPa, contrapresión 262 kPa. | 18.21 | 444.55 | 98.04 | 542.59 | 20.09 | 442.48 | no (máximo en la última lectura o caída < 2 %) | 362 | «G. Específica (Promedio)» impresa en la hoja triaxial p.150; no coincide con la Tabla 5 (finos D854 ni gruesos C127); el informe no explica cómo se obtuvo | 0.668 | [66 empty] | Triaxial CD | CD: máximo desviador | 100 | 545 | 445 | 43.62397 | 168.9922 | 161.064 | 6 in (≈150 mm) | 6 | Mezcla co-disposición (desmonte ROM + relave) | criterio experto: compuesto de desmonte por tipos geoquímicos A/B/C para co-disposición en botadero | 50 |  |  | A | 0.67 |  | 3.006 | informe o verificación | G2021-081 | G2021¦G21-ALT2-1:1
G2021 | 2021_Golder_Ensayos de Laboratorio Commingling.pdf | 2021 | Golder Associates Perú (miembro de WSP), informe 101-20110-LTE01220-INF-420-G-0013 Rev. 0 (28/04/2021) | Laboratorio de Mecánica de Suelos de Golder Associates Perú, Lima | G21-ALT2-1:1 | II0525-E2 | Desmonte Tipo A (intrusivo), Tipo B (mármol y hornfels), Tipo C (hornfels); compuesto 0.35 A : 0.15 B : 0.50 C (masa seca); relave compuesto 0.33 M1 : 0.33 M2A : 0.33 M4B | Mezcla | Tipo B = mármol y hornfels (el informe no separa su reparto); sin subtipos (mármol blanco/negro, skarn, etc.) indicados | Intrusivo 35 %; Mármol + Hornfels 15 % (Tipo B, reparto no indicado); Hornfels 50 % (proporciones del desmonte, masa seca); la mezcla lleva además 50 % de relave en masa seca |  | Mezcla co-disposición: desmonte de clase no indicada + 50 % relave | Compuesto de Tipos A, B y C (tipificación geoquímica por potencial de generación de acidez) | CID (triaxial consolidado isotrópicamente drenado, ASTM D7181) | sí | 152.4 | 305.1 | 25.4 | 0.0215 | 0.102 | 0.3191 | 1.0164 | 47.36 | 0.48 | 29.9 | 44.8 | 25.3 | Truncado (scalping): desmonte limitado a partículas < 1" (100 % pasa 25.4 mm); Dmax de terreno no indicado | 3.006 | 17.68 | 0.67 | informe |  | 8.5 |  | 401 | 1871 | 1470 | Máximo esfuerzo desviador (Tabla 8) |  | 20.23 | -3.48 | [9 empty] | 21;151;52 | sí | CID (ASTM D7181) en celda de 6"; remoldeado a ρd≈1.802 g/cm³ y w=8.5 %; saturado por contrapresión (B=0.98; celda 664 kPa; contrapresión 263 kPa); t90=0.0 min; 0.111 %/min; corrección por membrana. Alternativa 2 (relave en pasta (~80 % sólidos)), desmonte:relave 1:1 en masa seca (50 % relave). Tras consolidación (Tabla 8): w=10.8 %, ρd=2.264 g/cm³, e=0.33. Final de corte (Tabla 8): w=9.2 %, ρd=2.345 g/cm³, e=0.28. q_kPa = máximo desviador de la Tabla 8; en la hoja de laboratorio el máximo es 1469.5 kPa a εa=20.23 % (σ3'=400.6; σ1'=1870.1 kPa); εa y εv salen de esa fila. El máximo coincide con la última lectura (εa≈20.23 %): sin pico, sigue endureciendo al terminar el ensayo. La hoja dice 'Criterio de falla: Esfuerzo Desv. Máximo' pero da σ1'=1853 y σ3=401 kPa a εa=16.1 %, que no es el máximo de su tabla; los círculos de Mohr del laboratorio usan esos valores. εv con la convención del informe: negativo = contracción, positivo = dilatación. φsec calculado (c=0) con q de Tabla 8: 40.3°. Envolvente del set: Tabla 7 (p.19) c=29 kPa, φ=39°; hoja de laboratorio (p.154) c=29 kPa, φ=39°. Gs = 'G. Específica Promedio' de la hoja triaxial; SUCS SM; no plástico. γd y e0 = estado remoldeado inicial (antes de saturar). Clase ROM/Chancado/Enrocado no indicada en el informe; A/B/C es tipificación geoquímica. Alteración no indicada. | 401 | 401 | 1871 | [5 empty] | 20.23 | 400.64 | 1870.14 | 1469.5 |  | 4.668 | 0.98 | 263 | 0.111 | 22.21 | 0.33 |  |  | Tabla 8 (p.20-22) y hoja p.151 verificadas en imagen. q_kPa = Tabla 8 (1470); máximo de la hoja 1469.50 kPa a εa=20.23 % (diferencia -0.5 kPa). Máx. oblicuidad 4.668 a εa=20.23 %. B=0.98, celda 664 kPa, contrapresión 263 kPa. | 20.23 | 1469.5 | 400.64 | 1870.14 | 20.23 | 1469.5 | no (máximo en la última lectura o caída < 2 %) | 664 | «G. Específica (Promedio)» impresa en la hoja triaxial p.151; no coincide con la Tabla 5 (finos D854 ni gruesos C127); el informe no explica cómo se obtuvo | 0.668 | [66 empty] | Triaxial CD | CD: máximo desviador | 401 | 1871 | 1470 | 40.31632 | 660.4498 | 560.4258 | 6 in (≈150 mm) | 6 | Mezcla co-disposición (desmonte ROM + relave) | criterio experto: compuesto de desmonte por tipos geoquímicos A/B/C para co-disposición en botadero | 50 |  |  | A | 0.67 |  | 3.006 | informe o verificación | G2021-082 | G2021¦G21-ALT2-1:1
G2021 | 2021_Golder_Ensayos de Laboratorio Commingling.pdf | 2021 | Golder Associates Perú (miembro de WSP), informe 101-20110-LTE01220-INF-420-G-0013 Rev. 0 (28/04/2021) | Laboratorio de Mecánica de Suelos de Golder Associates Perú, Lima | G21-ALT2-1:1 | II0525-E3 | Desmonte Tipo A (intrusivo), Tipo B (mármol y hornfels), Tipo C (hornfels); compuesto 0.35 A : 0.15 B : 0.50 C (masa seca); relave compuesto 0.33 M1 : 0.33 M2A : 0.33 M4B | Mezcla | Tipo B = mármol y hornfels (el informe no separa su reparto); sin subtipos (mármol blanco/negro, skarn, etc.) indicados | Intrusivo 35 %; Mármol + Hornfels 15 % (Tipo B, reparto no indicado); Hornfels 50 % (proporciones del desmonte, masa seca); la mezcla lleva además 50 % de relave en masa seca |  | Mezcla co-disposición: desmonte de clase no indicada + 50 % relave | Compuesto de Tipos A, B y C (tipificación geoquímica por potencial de generación de acidez) | CID (triaxial consolidado isotrópicamente drenado, ASTM D7181) | sí | 152.4 | 305.1 | 25.4 | 0.0215 | 0.102 | 0.3191 | 1.0164 | 47.36 | 0.48 | 29.9 | 44.8 | 25.3 | Truncado (scalping): desmonte limitado a partículas < 1" (100 % pasa 25.4 mm); Dmax de terreno no indicado | 3.006 | 17.68 | 0.67 | informe |  | 8.5 |  | 1204 | 5374 | 4170 | Máximo esfuerzo desviador (Tabla 8) |  | 20.23 | -4.32 | [9 empty] | 21;152;52 | sí | CID (ASTM D7181) en celda de 6"; remoldeado a ρd≈1.802 g/cm³ y w=8.5 %; saturado por contrapresión (B=0.99; celda 1468 kPa; contrapresión 263 kPa); t90=0.0 min; 0.111 %/min; corrección por membrana. Alternativa 2 (relave en pasta (~80 % sólidos)), desmonte:relave 1:1 en masa seca (50 % relave). Tras consolidación (Tabla 8): w=9.7 %, ρd=2.321 g/cm³, e=0.3. Final de corte (Tabla 8): w=7.8 %, ρd=2.425 g/cm³, e=0.24. q_kPa = máximo desviador de la Tabla 8; en la hoja de laboratorio el máximo es 4170.4 kPa a εa=20.23 % (σ3'=1203.0; σ1'=5373.4 kPa); εa y εv salen de esa fila. El máximo coincide con la última lectura (εa≈20.23 %): sin pico, sigue endureciendo al terminar el ensayo. La hoja dice 'Criterio de falla: Esfuerzo Desv. Máximo' pero da σ1'=5316 y σ3=1204 kPa a εa=16.3 %, que no es el máximo de su tabla; los círculos de Mohr del laboratorio usan esos valores. εv con la convención del informe: negativo = contracción, positivo = dilatación. φsec calculado (c=0) con q de Tabla 8: 39.3°. Envolvente del set: Tabla 7 (p.19) c=29 kPa, φ=39°; hoja de laboratorio (p.154) c=29 kPa, φ=39°. Gs = 'G. Específica Promedio' de la hoja triaxial; SUCS SM; no plástico. γd y e0 = estado remoldeado inicial (antes de saturar). Clase ROM/Chancado/Enrocado no indicada en el informe; A/B/C es tipificación geoquímica. Alteración no indicada. | 1204 | 1204 | 5374 | [5 empty] | 20.23 | 1203.02 | 5373.36 | 4170.35 |  | 4.467 | 0.99 | 263 | 0.111 | 22.77 | 0.3 |  |  | Tabla 8 (p.20-22) y hoja p.152 verificadas en imagen. q_kPa = Tabla 8 (4170); máximo de la hoja 4170.35 kPa a εa=20.23 % (diferencia +0.4 kPa). Máx. oblicuidad 4.467 a εa=20.23 %. B=0.99, celda 1468 kPa, contrapresión 263 kPa. | 20.23 | 4170.35 | 1203.02 | 5373.36 | 20.23 | 4170.35 | no (máximo en la última lectura o caída < 2 %) | 1468 | «G. Específica (Promedio)» impresa en la hoja triaxial p.152; no coincide con la Tabla 5 (finos D854 ni gruesos C127); el informe no explica cómo se obtuvo | 0.668 | [66 empty] | Triaxial CD | CD: máximo desviador | 1204 | 5374 | 4170 | 39.34076 | 1967.253 | 1612.517 | 6 in (≈150 mm) | 6 | Mezcla co-disposición (desmonte ROM + relave) | criterio experto: compuesto de desmonte por tipos geoquímicos A/B/C para co-disposición en botadero | 50 |  |  | A | 0.67 |  | 3.006 | informe o verificación | G2021-083 | G2021¦G21-ALT2-1:1
G2021 | 2021_Golder_Ensayos de Laboratorio Commingling.pdf | 2021 | Golder Associates Perú (miembro de WSP), informe 101-20110-LTE01220-INF-420-G-0013 Rev. 0 (28/04/2021) | Laboratorio de Mecánica de Suelos de Golder Associates Perú, Lima | G21-ALT4-9:1 | II0526-E1 | Desmonte Tipo A (intrusivo), Tipo B (mármol y hornfels), Tipo C (hornfels); compuesto 0.35 A : 0.15 B : 0.50 C (masa seca); relave compuesto 0.33 M1 : 0.33 M2A : 0.33 M4B | Mezcla | Tipo B = mármol y hornfels (el informe no separa su reparto); sin subtipos (mármol blanco/negro, skarn, etc.) indicados | Intrusivo 35 %; Mármol + Hornfels 15 % (Tipo B, reparto no indicado); Hornfels 50 % (proporciones del desmonte, masa seca); la mezcla lleva además 10 % de relave en masa seca |  | Mezcla co-disposición: desmonte de clase no indicada + 10 % relave | Compuesto de Tipos A, B y C (tipificación geoquímica por potencial de generación de acidez) | CID (triaxial consolidado isotrópicamente drenado, ASTM D7181) | sí | 152.4 | 305.1 | 25.4 | 0.0654 | 0.7774 | 5.717 | 8.5892 | 131.25 | 1.08 | 53.7 | 34.9 | 11.4 | Truncado (scalping): desmonte limitado a partículas < 1" (100 % pasa 25.4 mm); Dmax de terreno no indicado | 2.793 | 17.68 | 0.55 | informe |  | 1.6 |  | 102 | 716 | 614 | Máximo esfuerzo desviador (Tabla 8) |  | 20.22 | -2.54 | [9 empty] | 21;157;53 | sí | CID (ASTM D7181) en celda de 6"; remoldeado a ρd≈1.802 g/cm³ y w=1.6 %; saturado por contrapresión (B=1.0; celda 364 kPa; contrapresión 262 kPa); t90=0.0 min; 0.111 %/min; corrección por membrana. Alternativa 4 (relave cicloneado (~86 % sólidos; 80 % gruesos / 20 % finos)), desmonte:relave 9:1 en masa seca (10 % relave). Tras consolidación (Tabla 8): w=10.1 %, ρd=2.171 g/cm³, e=0.29. Final de corte (Tabla 8): w=9.8 %, ρd=2.228 g/cm³, e=0.25. q_kPa = máximo desviador de la Tabla 8; en la hoja de laboratorio el máximo es 614.5 kPa a εa=20.22 % (σ3'=100.4; σ1'=714.9 kPa); εa y εv salen de esa fila. El máximo coincide con la última lectura (εa≈20.22 %): sin pico, sigue endureciendo al terminar el ensayo. La hoja dice 'Criterio de falla: Esfuerzo Desv. Máximo' pero da σ1'=704 y σ3=102 kPa a εa=16.2 %, que no es el máximo de su tabla; los círculos de Mohr del laboratorio usan esos valores. εv con la convención del informe: negativo = contracción, positivo = dilatación. φsec calculado (c=0) con q de Tabla 8: 48.6°. Envolvente del set: Tabla 7 (p.19) c=62 kPa, φ=40°; hoja de laboratorio (p.161) c=62 kPa, φ=40°. Gs = 'G. Específica Promedio' de la hoja triaxial; SUCS GW-GM; no plástico. γd y e0 = estado remoldeado inicial (antes de saturar). Clase ROM/Chancado/Enrocado no indicada en el informe; A/B/C es tipificación geoquímica. Alteración no indicada. | 102 | 102 | 716 | [5 empty] | 20.22 | 100.41 | 714.86 | 614.45 |  | 7.119 | 1 | 262 | 0.111 | 21.3 | 0.29 |  |  | Tabla 8 (p.20-22) y hoja p.157 verificadas en imagen. q_kPa = Tabla 8 (614); máximo de la hoja 614.45 kPa a εa=20.22 % (diferencia +0.5 kPa). Máx. oblicuidad 7.119 a εa=20.22 %. B=1, celda 364 kPa, contrapresión 262 kPa. | 20.22 | 614.45 | 100.41 | 714.86 | 20.22 | 614.45 | no (máximo en la última lectura o caída < 2 %) | 364 | «G. Específica (Promedio)» impresa en la hoja triaxial p.157; no coincide con la Tabla 5 (finos D854 ni gruesos C127); el informe no explica cómo se obtuvo | 0.55 | [66 empty] | Triaxial CD | CD: máximo desviador | 102 | 716 | 614 | 48.64335 | 178.5623 | 202.8484 | 6 in (≈150 mm) | 6 | Mezcla co-disposición (desmonte ROM + relave) | criterio experto: compuesto de desmonte por tipos geoquímicos A/B/C para co-disposición en botadero | 10 |  |  | A | 0.55 |  | 2.793 | informe o verificación | G2021-084 | G2021¦G21-ALT4-9:1
G2021 | 2021_Golder_Ensayos de Laboratorio Commingling.pdf | 2021 | Golder Associates Perú (miembro de WSP), informe 101-20110-LTE01220-INF-420-G-0013 Rev. 0 (28/04/2021) | Laboratorio de Mecánica de Suelos de Golder Associates Perú, Lima | G21-ALT4-9:1 | II0526-E2 | Desmonte Tipo A (intrusivo), Tipo B (mármol y hornfels), Tipo C (hornfels); compuesto 0.35 A : 0.15 B : 0.50 C (masa seca); relave compuesto 0.33 M1 : 0.33 M2A : 0.33 M4B | Mezcla | Tipo B = mármol y hornfels (el informe no separa su reparto); sin subtipos (mármol blanco/negro, skarn, etc.) indicados | Intrusivo 35 %; Mármol + Hornfels 15 % (Tipo B, reparto no indicado); Hornfels 50 % (proporciones del desmonte, masa seca); la mezcla lleva además 10 % de relave en masa seca |  | Mezcla co-disposición: desmonte de clase no indicada + 10 % relave | Compuesto de Tipos A, B y C (tipificación geoquímica por potencial de generación de acidez) | CID (triaxial consolidado isotrópicamente drenado, ASTM D7181) | sí | 152.4 | 305.1 | 25.4 | 0.0654 | 0.7774 | 5.717 | 8.5892 | 131.25 | 1.08 | 53.7 | 34.9 | 11.4 | Truncado (scalping): desmonte limitado a partículas < 1" (100 % pasa 25.4 mm); Dmax de terreno no indicado | 2.793 | 17.68 | 0.55 | informe |  | 1.6 |  | 409 | 2227 | 1818 | Máximo esfuerzo desviador (Tabla 8) |  | 20.23 | -3.31 | [9 empty] | 21;158;53 | sí | CID (ASTM D7181) en celda de 6"; remoldeado a ρd≈1.802 g/cm³ y w=1.6 %; saturado por contrapresión (B=0.99; celda 673 kPa; contrapresión 264 kPa); t90=0.0 min; 0.111 %/min; corrección por membrana. Alternativa 4 (relave cicloneado (~86 % sólidos; 80 % gruesos / 20 % finos)), desmonte:relave 9:1 en masa seca (10 % relave). Tras consolidación (Tabla 8): w=9.2 %, ρd=2.218 g/cm³, e=0.26. Final de corte (Tabla 8): w=7.7 %, ρd=2.294 g/cm³, e=0.22. q_kPa = máximo desviador de la Tabla 8; en la hoja de laboratorio el máximo es 1818.4 kPa a εa=20.23 % (σ3'=407.8; σ1'=2226.2 kPa); εa y εv salen de esa fila. El máximo coincide con la última lectura (εa≈20.23 %): sin pico, sigue endureciendo al terminar el ensayo. La hoja dice 'Criterio de falla: Esfuerzo Desv. Máximo' pero da σ1'=2210 y σ3=409 kPa a εa=16.2 %, que no es el máximo de su tabla; los círculos de Mohr del laboratorio usan esos valores. εv con la convención del informe: negativo = contracción, positivo = dilatación. φsec calculado (c=0) con q de Tabla 8: 43.6°. Envolvente del set: Tabla 7 (p.19) c=62 kPa, φ=40°; hoja de laboratorio (p.161) c=62 kPa, φ=40°. Gs = 'G. Específica Promedio' de la hoja triaxial; SUCS GW-GM; no plástico. γd y e0 = estado remoldeado inicial (antes de saturar). Clase ROM/Chancado/Enrocado no indicada en el informe; A/B/C es tipificación geoquímica. Alteración no indicada. | 409 | 409 | 2227 | [5 empty] | 20.23 | 407.78 | 2226.17 | 1818.39 |  | 5.459 | 0.99 | 264 | 0.111 | 21.76 | 0.26 |  |  | Tabla 8 (p.20-22) y hoja p.158 verificadas en imagen. q_kPa = Tabla 8 (1818); máximo de la hoja 1818.39 kPa a εa=20.23 % (diferencia +0.4 kPa). Máx. oblicuidad 5.459 a εa=20.23 %. B=0.99, celda 673 kPa, contrapresión 264 kPa. | 20.23 | 1818.39 | 407.78 | 2226.17 | 20.23 | 1818.39 | no (máximo en la última lectura o caída < 2 %) | 673 | «G. Específica (Promedio)» impresa en la hoja triaxial p.158; no coincide con la Tabla 5 (finos D854 ni gruesos C127); el informe no explica cómo se obtuvo | 0.55 | [66 empty] | Triaxial CD | CD: máximo desviador | 409 | 2227 | 1818 | 43.60489 | 691.0797 | 658.2187 | 6 in (≈150 mm) | 6 | Mezcla co-disposición (desmonte ROM + relave) | criterio experto: compuesto de desmonte por tipos geoquímicos A/B/C para co-disposición en botadero | 10 |  |  | A | 0.55 |  | 2.793 | informe o verificación | G2021-085 | G2021¦G21-ALT4-9:1
G2021 | 2021_Golder_Ensayos de Laboratorio Commingling.pdf | 2021 | Golder Associates Perú (miembro de WSP), informe 101-20110-LTE01220-INF-420-G-0013 Rev. 0 (28/04/2021) | Laboratorio de Mecánica de Suelos de Golder Associates Perú, Lima | G21-ALT4-9:1 | II0526-E3 | Desmonte Tipo A (intrusivo), Tipo B (mármol y hornfels), Tipo C (hornfels); compuesto 0.35 A : 0.15 B : 0.50 C (masa seca); relave compuesto 0.33 M1 : 0.33 M2A : 0.33 M4B | Mezcla | Tipo B = mármol y hornfels (el informe no separa su reparto); sin subtipos (mármol blanco/negro, skarn, etc.) indicados | Intrusivo 35 %; Mármol + Hornfels 15 % (Tipo B, reparto no indicado); Hornfels 50 % (proporciones del desmonte, masa seca); la mezcla lleva además 10 % de relave en masa seca |  | Mezcla co-disposición: desmonte de clase no indicada + 10 % relave | Compuesto de Tipos A, B y C (tipificación geoquímica por potencial de generación de acidez) | CID (triaxial consolidado isotrópicamente drenado, ASTM D7181) | sí | 152.4 | 305.1 | 25.4 | 0.0654 | 0.7774 | 5.717 | 8.5892 | 131.25 | 1.08 | 53.7 | 34.9 | 11.4 | Truncado (scalping): desmonte limitado a partículas < 1" (100 % pasa 25.4 mm); Dmax de terreno no indicado | 2.793 | 17.68 | 0.55 | informe |  | 1.6 |  | 1202 | 5872 | 4670 | Máximo esfuerzo desviador (Tabla 8) |  | 14.12 | -4.17 | [9 empty] | 21;159;53 | sí | CID (ASTM D7181) en celda de 6"; remoldeado a ρd≈1.802 g/cm³ y w=1.6 %; saturado por contrapresión (B=1.0; celda 1470 kPa; contrapresión 268 kPa); t90=0.0 min; 0.111 %/min; corrección por membrana. Alternativa 4 (relave cicloneado (~86 % sólidos; 80 % gruesos / 20 % finos)), desmonte:relave 9:1 en masa seca (10 % relave). Tras consolidación (Tabla 8): w=8.6 %, ρd=2.247 g/cm³, e=0.24. Final de corte (Tabla 8): w=6.7 %, ρd=2.348 g/cm³, e=0.19. q_kPa = máximo desviador de la Tabla 8; en la hoja de laboratorio el máximo es 4670.1 kPa a εa=14.12 % (σ3'=1200.9; σ1'=5870.9 kPa); εa y εv salen de esa fila. La hoja dice 'Criterio de falla: Esfuerzo Desv. Máximo' pero da σ1'=5853 y σ3=1202 kPa a εa=16.3 %, que no es el máximo de su tabla; los círculos de Mohr del laboratorio usan esos valores. εv con la convención del informe: negativo = contracción, positivo = dilatación. φsec calculado (c=0) con q de Tabla 8: 41.3°. Envolvente del set: Tabla 7 (p.19) c=62 kPa, φ=40°; hoja de laboratorio (p.161) c=62 kPa, φ=40°. Gs = 'G. Específica Promedio' de la hoja triaxial; SUCS GW-GM; no plástico. γd y e0 = estado remoldeado inicial (antes de saturar). Clase ROM/Chancado/Enrocado no indicada en el informe; A/B/C es tipificación geoquímica. Alteración no indicada. | 1202 | 1202 | 5872 | [5 empty] | 14.12 | 1200.87 | 5870.95 | 4670.07 |  | 4.889 | 1 | 268 | 0.111 | 22.04 | 0.24 |  |  | Tabla 8 (p.20-22) y hoja p.159 verificadas en imagen. q_kPa = Tabla 8 (4670); máximo de la hoja 4670.07 kPa a εa=14.12 % (diferencia +0.1 kPa). Máx. oblicuidad 4.889 a εa=14.12 %. B=1, celda 1470 kPa, contrapresión 268 kPa. | 14.12 | 4670.07 | 1200.87 | 5870.95 | 20.04 | 4649.05 | no (máximo en la última lectura o caída < 2 %) | 1470 | «G. Específica (Promedio)» impresa en la hoja triaxial p.159; no coincide con la Tabla 5 (finos D854 ni gruesos C127); el informe no explica cómo se obtuvo | 0.55 | [66 empty] | Triaxial CD | CD: máximo desviador | 1202 | 5872 | 4670 | 41.31238 | 1995.517 | 1753.869 | 6 in (≈150 mm) | 6 | Mezcla co-disposición (desmonte ROM + relave) | criterio experto: compuesto de desmonte por tipos geoquímicos A/B/C para co-disposición en botadero | 10 |  |  | A | 0.55 |  | 2.793 | informe o verificación | G2021-086 | G2021¦G21-ALT4-9:1
G2021 | 2021_Golder_Ensayos de Laboratorio Commingling.pdf | 2021 | Golder Associates Perú (miembro de WSP), informe 101-20110-LTE01220-INF-420-G-0013 Rev. 0 (28/04/2021) | Laboratorio de Mecánica de Suelos de Golder Associates Perú, Lima | G21-ALT4-4:1 | II0527-E1 | Desmonte Tipo A (intrusivo), Tipo B (mármol y hornfels), Tipo C (hornfels); compuesto 0.35 A : 0.15 B : 0.50 C (masa seca); relave compuesto 0.33 M1 : 0.33 M2A : 0.33 M4B | Mezcla | Tipo B = mármol y hornfels (el informe no separa su reparto); sin subtipos (mármol blanco/negro, skarn, etc.) indicados | Intrusivo 35 %; Mármol + Hornfels 15 % (Tipo B, reparto no indicado); Hornfels 50 % (proporciones del desmonte, masa seca); la mezcla lleva además 20 % de relave en masa seca |  | Mezcla co-disposición: desmonte de clase no indicada + 20 % relave | Compuesto de Tipos A, B y C (tipificación geoquímica por potencial de generación de acidez) | CID (triaxial consolidado isotrópicamente drenado, ASTM D7181) | sí | 152.4 | 305.1 | 25.4 | 0.0593 | 0.314 | 4.0732 | 7.1259 | 120.18 | 0.23 | 47.7 | 39.6 | 12.7 | Truncado (scalping): desmonte limitado a partículas < 1" (100 % pasa 25.4 mm); Dmax de terreno no indicado | 2.846 | 17.68 | 0.58 | informe |  | 3.3 |  | 98 | 700 | 602 | Máximo esfuerzo desviador (Tabla 8) |  | 20.05 | -2.63 | [9 empty] | 21;164;54 | sí | CID (ASTM D7181) en celda de 6"; remoldeado a ρd≈1.802 g/cm³ y w=3.3 %; saturado por contrapresión (B=0.98; celda 366 kPa; contrapresión 268 kPa); t90=0.7 min; 0.111 %/min; corrección por membrana. Alternativa 4 (relave cicloneado (~86 % sólidos; 80 % gruesos / 20 % finos)), desmonte:relave 4:1 en masa seca (20 % relave). Tras consolidación (Tabla 8): w=10.1 %, ρd=2.207 g/cm³, e=0.29. Final de corte (Tabla 8): w=8.9 %, ρd=2.266 g/cm³, e=0.26. q_kPa = máximo desviador de la Tabla 8; en la hoja de laboratorio el máximo es 602.4 kPa a εa=20.05 % (σ3'=98.4; σ1'=700.8 kPa); εa y εv salen de esa fila. El máximo coincide con la última lectura (εa≈20.05 %): sin pico, sigue endureciendo al terminar el ensayo. La hoja dice 'Criterio de falla: Esfuerzo Desv. Máximo' pero da σ1'=667 y σ3=98 kPa a εa=16.2 %, que no es el máximo de su tabla; los círculos de Mohr del laboratorio usan esos valores. εv con la convención del informe: negativo = contracción, positivo = dilatación. φsec calculado (c=0) con q de Tabla 8: 49.0°. Envolvente del set: Tabla 7 (p.19) c=66 kPa, φ=39°; hoja de laboratorio (p.168) c=66 kPa, φ=39°. Gs = 'G. Específica Promedio' de la hoja triaxial; SUCS GM; no plástico. γd y e0 = estado remoldeado inicial (antes de saturar). Clase ROM/Chancado/Enrocado no indicada en el informe; A/B/C es tipificación geoquímica. Alteración no indicada. | 98 | 98 | 700 | [5 empty] | 20.05 | 98.44 | 700.83 | 602.39 |  | 7.119 | 0.98 | 268 | 0.111 | 21.65 | 0.29 |  |  | Tabla 8 (p.20-22) y hoja p.164 verificadas en imagen. q_kPa = Tabla 8 (602); máximo de la hoja 602.39 kPa a εa=20.05 % (diferencia +0.4 kPa). Máx. oblicuidad 7.119 a εa=20.05 %. B=0.98, celda 366 kPa, contrapresión 268 kPa. | 20.05 | 602.39 | 98.44 | 700.83 | 20.05 | 602.39 | no (máximo en la última lectura o caída < 2 %) | 366 | «G. Específica (Promedio)» impresa en la hoja triaxial p.164; no coincide con la Tabla 5 (finos D854 ni gruesos C127); el informe no explica cómo se obtuvo | 0.579 | [66 empty] | Triaxial CD | CD: máximo desviador | 98 | 700 | 602 | 48.97175 | 171.9298 | 197.5858 | 6 in (≈150 mm) | 6 | Mezcla co-disposición (desmonte ROM + relave) | criterio experto: compuesto de desmonte por tipos geoquímicos A/B/C para co-disposición en botadero | 20 |  |  | A | 0.58 |  | 2.846 | informe o verificación | G2021-087 | G2021¦G21-ALT4-4:1
G2021 | 2021_Golder_Ensayos de Laboratorio Commingling.pdf | 2021 | Golder Associates Perú (miembro de WSP), informe 101-20110-LTE01220-INF-420-G-0013 Rev. 0 (28/04/2021) | Laboratorio de Mecánica de Suelos de Golder Associates Perú, Lima | G21-ALT4-4:1 | II0527-E2 | Desmonte Tipo A (intrusivo), Tipo B (mármol y hornfels), Tipo C (hornfels); compuesto 0.35 A : 0.15 B : 0.50 C (masa seca); relave compuesto 0.33 M1 : 0.33 M2A : 0.33 M4B | Mezcla | Tipo B = mármol y hornfels (el informe no separa su reparto); sin subtipos (mármol blanco/negro, skarn, etc.) indicados | Intrusivo 35 %; Mármol + Hornfels 15 % (Tipo B, reparto no indicado); Hornfels 50 % (proporciones del desmonte, masa seca); la mezcla lleva además 20 % de relave en masa seca |  | Mezcla co-disposición: desmonte de clase no indicada + 20 % relave | Compuesto de Tipos A, B y C (tipificación geoquímica por potencial de generación de acidez) | CID (triaxial consolidado isotrópicamente drenado, ASTM D7181) | sí | 152.4 | 305.1 | 25.4 | 0.0593 | 0.314 | 4.0732 | 7.1259 | 120.18 | 0.23 | 47.7 | 39.6 | 12.7 | Truncado (scalping): desmonte limitado a partículas < 1" (100 % pasa 25.4 mm); Dmax de terreno no indicado | 2.846 | 17.68 | 0.58 | informe |  | 3.3 |  | 409 | 2145 | 1736 | Máximo esfuerzo desviador (Tabla 8) |  | 20.19 | -3.4 | [9 empty] | 22;165;54 | sí | CID (ASTM D7181) en celda de 6"; remoldeado a ρd≈1.802 g/cm³ y w=3.3 %; saturado por contrapresión (B=0.98; celda 674 kPa; contrapresión 265 kPa); t90=1.3 min; 0.111 %/min; corrección por membrana. Alternativa 4 (relave cicloneado (~86 % sólidos; 80 % gruesos / 20 % finos)), desmonte:relave 4:1 en masa seca (20 % relave). Tras consolidación (Tabla 8): w=9.1 %, ρd=2.252 g/cm³, e=0.26. Final de corte (Tabla 8): w=7.6 %, ρd=2.331 g/cm³, e=0.22. q_kPa = máximo desviador de la Tabla 8; en la hoja de laboratorio el máximo es 1736.1 kPa a εa=20.19 % (σ3'=409.4; σ1'=2145.5 kPa); εa y εv salen de esa fila. El máximo coincide con la última lectura (εa≈20.19 %): sin pico, sigue endureciendo al terminar el ensayo. La hoja dice 'Criterio de falla: Esfuerzo Desv. Máximo' pero da σ1'=2137 y σ3=409 kPa a εa=16.1 %, que no es el máximo de su tabla; los círculos de Mohr del laboratorio usan esos valores. εv con la convención del informe: negativo = contracción, positivo = dilatación. φsec calculado (c=0) con q de Tabla 8: 42.8°. Envolvente del set: Tabla 7 (p.19) c=66 kPa, φ=39°; hoja de laboratorio (p.168) c=66 kPa, φ=39°. Gs = 'G. Específica Promedio' de la hoja triaxial; SUCS GM; no plástico. γd y e0 = estado remoldeado inicial (antes de saturar). Clase ROM/Chancado/Enrocado no indicada en el informe; A/B/C es tipificación geoquímica. Alteración no indicada. | 409 | 409 | 2145 | [5 empty] | 20.19 | 409.41 | 2145.47 | 1736.06 |  | 5.24 | 0.98 | 265 | 0.111 | 22.09 | 0.26 |  |  | Tabla 8 (p.20-22) y hoja p.165 verificadas en imagen. q_kPa = Tabla 8 (1736); máximo de la hoja 1736.06 kPa a εa=20.19 % (diferencia +0.1 kPa). Máx. oblicuidad 5.240 a εa=20.19 %. B=0.98, celda 674 kPa, contrapresión 265 kPa. | 20.19 | 1736.06 | 409.41 | 2145.47 | 20.19 | 1736.06 | no (máximo en la última lectura o caída < 2 %) | 674 | «G. Específica (Promedio)» impresa en la hoja triaxial p.165; no coincide con la Tabla 5 (finos D854 ni gruesos C127); el informe no explica cómo se obtuvo | 0.579 | [66 empty] | Triaxial CD | CD: máximo desviador | 409 | 2145 | 1736 | 42.82162 | 687.0047 | 636.655 | 6 in (≈150 mm) | 6 | Mezcla co-disposición (desmonte ROM + relave) | criterio experto: compuesto de desmonte por tipos geoquímicos A/B/C para co-disposición en botadero | 20 |  |  | A | 0.58 |  | 2.846 | informe o verificación | G2021-088 | G2021¦G21-ALT4-4:1
G2021 | 2021_Golder_Ensayos de Laboratorio Commingling.pdf | 2021 | Golder Associates Perú (miembro de WSP), informe 101-20110-LTE01220-INF-420-G-0013 Rev. 0 (28/04/2021) | Laboratorio de Mecánica de Suelos de Golder Associates Perú, Lima | G21-ALT4-4:1 | II0527-E3 | Desmonte Tipo A (intrusivo), Tipo B (mármol y hornfels), Tipo C (hornfels); compuesto 0.35 A : 0.15 B : 0.50 C (masa seca); relave compuesto 0.33 M1 : 0.33 M2A : 0.33 M4B | Mezcla | Tipo B = mármol y hornfels (el informe no separa su reparto); sin subtipos (mármol blanco/negro, skarn, etc.) indicados | Intrusivo 35 %; Mármol + Hornfels 15 % (Tipo B, reparto no indicado); Hornfels 50 % (proporciones del desmonte, masa seca); la mezcla lleva además 20 % de relave en masa seca |  | Mezcla co-disposición: desmonte de clase no indicada + 20 % relave | Compuesto de Tipos A, B y C (tipificación geoquímica por potencial de generación de acidez) | CID (triaxial consolidado isotrópicamente drenado, ASTM D7181) | sí | 152.4 | 305.1 | 25.4 | 0.0593 | 0.314 | 4.0732 | 7.1259 | 120.18 | 0.23 | 47.7 | 39.6 | 12.7 | Truncado (scalping): desmonte limitado a partículas < 1" (100 % pasa 25.4 mm); Dmax de terreno no indicado | 2.846 | 17.68 | 0.58 | informe |  | 3.3 |  | 1204 | 5611 | 4407 | Máximo esfuerzo desviador (Tabla 8) |  | 10.05 | -4.34 | [9 empty] | 22;166;54 | sí | CID (ASTM D7181) en celda de 6"; remoldeado a ρd≈1.802 g/cm³ y w=3.3 %; saturado por contrapresión (B=1.0; celda 1469 kPa; contrapresión 265 kPa); t90=2.7 min; 0.111 %/min; corrección por membrana. Alternativa 4 (relave cicloneado (~86 % sólidos; 80 % gruesos / 20 % finos)), desmonte:relave 4:1 en masa seca (20 % relave). Tras consolidación (Tabla 8): w=8.0 %, ρd=2.316 g/cm³, e=0.23. Final de corte (Tabla 8): w=6.0 %, ρd=2.428 g/cm³, e=0.17. q_kPa = máximo desviador de la Tabla 8; en la hoja de laboratorio el máximo es 4406.6 kPa a εa=10.05 % (σ3'=1204.2; σ1'=5610.8 kPa); εa y εv salen de esa fila. La hoja dice 'Criterio de falla: Esfuerzo Desv. Máximo' pero da σ1'=5563 y σ3=1204 kPa a εa=16.3 %, que no es el máximo de su tabla; los círculos de Mohr del laboratorio usan esos valores. εv con la convención del informe: negativo = contracción, positivo = dilatación. φsec calculado (c=0) con q de Tabla 8: 40.3°. Envolvente del set: Tabla 7 (p.19) c=66 kPa, φ=39°; hoja de laboratorio (p.168) c=66 kPa, φ=39°. Gs = 'G. Específica Promedio' de la hoja triaxial; SUCS GM; no plástico. γd y e0 = estado remoldeado inicial (antes de saturar). Clase ROM/Chancado/Enrocado no indicada en el informe; A/B/C es tipificación geoquímica. Alteración no indicada. e0: la Tabla 8 (p.22) dice 0.23 (error tipográfico); la hoja p.166 da 0.58 y Gs/ρd−1 = 2.846/1.802−1 = 0.58; se adopta 0.58. | 1204 | 1204 | 5611 | [5 empty] | 10.05 | 1204.15 | 5610.79 | 4406.64 |  | 4.66 | 1 | 265 | 0.111 | 22.72 | 0.23 |  |  | Tabla 8 (p.20-22) y hoja p.166 verificadas en imagen. q_kPa = Tabla 8 (4407); máximo de la hoja 4406.64 kPa a εa=10.05 % (diferencia -0.4 kPa). Máx. oblicuidad 4.660 a εa=10.05 %. B=1, celda 1469 kPa, contrapresión 265 kPa. | 10.05 | 4406.64 | 1204.15 | 5610.79 | 20.09 | 4332.47 | no (máximo en la última lectura o caída < 2 %) | 1469 | «G. Específica (Promedio)» impresa en la hoja triaxial p.166; no coincide con la Tabla 5 (finos D854 ni gruesos C127); el informe no explica cómo se obtuvo | 0.579 | [66 empty] | Triaxial CD | CD: máximo desviador | 1204 | 5611 | 4407 | 40.29038 | 1982.581 | 1680.779 | 6 in (≈150 mm) | 6 | Mezcla co-disposición (desmonte ROM + relave) | criterio experto: compuesto de desmonte por tipos geoquímicos A/B/C para co-disposición en botadero | 20 |  |  | A | 0.58 |  | 2.846 | informe o verificación | G2021-089 | G2021¦G21-ALT4-4:1
G2021 | 2021_Golder_Ensayos de Laboratorio Commingling.pdf | 2021 | Golder Associates Perú (miembro de WSP), informe 101-20110-LTE01220-INF-420-G-0013 Rev. 0 (28/04/2021) | Laboratorio de Mecánica de Suelos de Golder Associates Perú, Lima | G21-ALT4-1:1 | II0528-E1 | Desmonte Tipo A (intrusivo), Tipo B (mármol y hornfels), Tipo C (hornfels); compuesto 0.35 A : 0.15 B : 0.50 C (masa seca); relave compuesto 0.33 M1 : 0.33 M2A : 0.33 M4B | Mezcla | Tipo B = mármol y hornfels (el informe no separa su reparto); sin subtipos (mármol blanco/negro, skarn, etc.) indicados | Intrusivo 35 %; Mármol + Hornfels 15 % (Tipo B, reparto no indicado); Hornfels 50 % (proporciones del desmonte, masa seca); la mezcla lleva además 50 % de relave en masa seca |  | Mezcla co-disposición: desmonte de clase no indicada + 50 % relave | Compuesto de Tipos A, B y C (tipificación geoquímica por potencial de generación de acidez) | CID (triaxial consolidado isotrópicamente drenado, ASTM D7181) | sí | 152.4 | 305.1 | 25.4 | 0.0449 | 0.125 | 0.3076 | 0.6814 | 15.19 | 0.51 | 29.8 | 51.5 | 18.7 | Truncado (scalping): desmonte limitado a partículas < 1" (100 % pasa 25.4 mm); Dmax de terreno no indicado | 3.003 | 17.68 | 0.67 | informe |  | 8.1 |  | 96 | 533 | 437 | Máximo esfuerzo desviador (Tabla 8) |  | 20.03 | -3.7 | [9 empty] | 22;171;55 | sí | CID (ASTM D7181) en celda de 6"; remoldeado a ρd≈1.802 g/cm³ y w=8.1 %; saturado por contrapresión (B=1.0; celda 358 kPa; contrapresión 262 kPa); t90=0.5 min; 0.111 %/min; corrección por membrana. Alternativa 4 (relave cicloneado (~86 % sólidos; 80 % gruesos / 20 % finos)), desmonte:relave 1:1 en masa seca (50 % relave). Tras consolidación (Tabla 8): w=12.1 %, ρd=2.197 g/cm³, e=0.37. Final de corte (Tabla 8): w=10.4 %, ρd=2.281 g/cm³, e=0.32. q_kPa = máximo desviador de la Tabla 8; en la hoja de laboratorio el máximo es 437.0 kPa a εa=20.03 % (σ3'=96.9; σ1'=533.9 kPa); εa y εv salen de esa fila. El máximo coincide con la última lectura (εa≈20.03 %): sin pico, sigue endureciendo al terminar el ensayo. La hoja dice 'Criterio de falla: Esfuerzo Desv. Máximo' pero da σ1'=519 y σ3=96 kPa a εa=16.2 %, que no es el máximo de su tabla; los círculos de Mohr del laboratorio usan esos valores. εv con la convención del informe: negativo = contracción, positivo = dilatación. φsec calculado (c=0) con q de Tabla 8: 44.0°. Envolvente del set: Tabla 7 (p.19) c=51 kPa, φ=37°; hoja de laboratorio (p.175) c=51 kPa, φ=37°. Gs = 'G. Específica Promedio' de la hoja triaxial; SUCS SM; no plástico. γd y e0 = estado remoldeado inicial (antes de saturar). Clase ROM/Chancado/Enrocado no indicada en el informe; A/B/C es tipificación geoquímica. Alteración no indicada. | 96 | 96 | 533 | [5 empty] | 18.16 | 94.96 | 525.6 | 430.64 |  | 5.535 | 1 | 262 | 0.111 | 21.55 | 0.37 |  |  | Tabla 8 (p.20-22) y hoja p.171 verificadas en imagen. q_kPa = Tabla 8 (437); máximo de la hoja 436.99 kPa a εa=20.03 % (diferencia -0.0 kPa). Máx. oblicuidad 5.535 a εa=18.16 %. B=1, celda 358 kPa, contrapresión 262 kPa. | 20.03 | 436.99 | 96.9 | 533.89 | 20.03 | 436.99 | no (máximo en la última lectura o caída < 2 %) | 358 | «G. Específica (Promedio)» impresa en la hoja triaxial p.171; no coincide con la Tabla 5 (finos D854 ni gruesos C127); el informe no explica cómo se obtuvo | 0.666 | [66 empty] | Triaxial CD | CD: máximo desviador | 96 | 533 | 437 | 44.00758 | 162.6963 | 157.1557 | 6 in (≈150 mm) | 6 | Mezcla co-disposición (desmonte ROM + relave) | criterio experto: compuesto de desmonte por tipos geoquímicos A/B/C para co-disposición en botadero | 50 |  |  | A | 0.67 |  | 3.003 | informe o verificación | G2021-090 | G2021¦G21-ALT4-1:1
G2021 | 2021_Golder_Ensayos de Laboratorio Commingling.pdf | 2021 | Golder Associates Perú (miembro de WSP), informe 101-20110-LTE01220-INF-420-G-0013 Rev. 0 (28/04/2021) | Laboratorio de Mecánica de Suelos de Golder Associates Perú, Lima | G21-ALT4-1:1 | II0528-E2 | Desmonte Tipo A (intrusivo), Tipo B (mármol y hornfels), Tipo C (hornfels); compuesto 0.35 A : 0.15 B : 0.50 C (masa seca); relave compuesto 0.33 M1 : 0.33 M2A : 0.33 M4B | Mezcla | Tipo B = mármol y hornfels (el informe no separa su reparto); sin subtipos (mármol blanco/negro, skarn, etc.) indicados | Intrusivo 35 %; Mármol + Hornfels 15 % (Tipo B, reparto no indicado); Hornfels 50 % (proporciones del desmonte, masa seca); la mezcla lleva además 50 % de relave en masa seca |  | Mezcla co-disposición: desmonte de clase no indicada + 50 % relave | Compuesto de Tipos A, B y C (tipificación geoquímica por potencial de generación de acidez) | CID (triaxial consolidado isotrópicamente drenado, ASTM D7181) | sí | 152.4 | 305.1 | 25.4 | 0.0449 | 0.125 | 0.3076 | 0.6814 | 15.19 | 0.51 | 29.8 | 51.5 | 18.7 | Truncado (scalping): desmonte limitado a partículas < 1" (100 % pasa 25.4 mm); Dmax de terreno no indicado | 3.003 | 17.68 | 0.67 | informe |  | 8.1 |  | 400 | 1815 | 1415 | Máximo esfuerzo desviador (Tabla 8) |  | 20.17 | -4.21 | [9 empty] | 22;172;55 | sí | CID (ASTM D7181) en celda de 6"; remoldeado a ρd≈1.802 g/cm³ y w=8.1 %; saturado por contrapresión (B=0.99; celda 669 kPa; contrapresión 268 kPa); t90=0.6 min; 0.111 %/min; corrección por membrana. Alternativa 4 (relave cicloneado (~86 % sólidos; 80 % gruesos / 20 % finos)), desmonte:relave 1:1 en masa seca (50 % relave). Tras consolidación (Tabla 8): w=11.1 %, ρd=2.245 g/cm³, e=0.34. Final de corte (Tabla 8): w=9.2 %, ρd=2.343 g/cm³, e=0.28. q_kPa = máximo desviador de la Tabla 8; en la hoja de laboratorio el máximo es 1415.2 kPa a εa=20.17 % (σ3'=396.0; σ1'=1811.1 kPa); εa y εv salen de esa fila. El máximo coincide con la última lectura (εa≈20.17 %): sin pico, sigue endureciendo al terminar el ensayo. La hoja dice 'Criterio de falla: Esfuerzo Desv. Máximo' pero da σ1'=1780 y σ3=400 kPa a εa=16.1 %, que no es el máximo de su tabla; los círculos de Mohr del laboratorio usan esos valores. εv con la convención del informe: negativo = contracción, positivo = dilatación. φsec calculado (c=0) con q de Tabla 8: 39.7°. Envolvente del set: Tabla 7 (p.19) c=51 kPa, φ=37°; hoja de laboratorio (p.175) c=51 kPa, φ=37°. Gs = 'G. Específica Promedio' de la hoja triaxial; SUCS SM; no plástico. γd y e0 = estado remoldeado inicial (antes de saturar). Clase ROM/Chancado/Enrocado no indicada en el informe; A/B/C es tipificación geoquímica. Alteración no indicada. σ3' bajó a 383–396 kPa al final del corte (p.172); σ3' de 'falla' en la hoja = 379 kPa. | 400 | 400 | 1815 | [5 empty] | 16.13 | 383.45 | 1786.58 | 1403.13 |  | 4.659 | 0.99 | 268 | 0.111 | 22.02 | 0.34 |  |  | Tabla 8 (p.20-22) y hoja p.172 verificadas en imagen. q_kPa = Tabla 8 (1415); máximo de la hoja 1415.16 kPa a εa=20.17 % (diferencia +0.2 kPa). Máx. oblicuidad 4.659 a εa=16.13 %. B=0.99, celda 669 kPa, contrapresión 268 kPa. | 20.17 | 1415.16 | 395.96 | 1811.13 | 20.17 | 1415.16 | no (máximo en la última lectura o caída < 2 %) | 669 | «G. Específica (Promedio)» impresa en la hoja triaxial p.172; no coincide con la Tabla 5 (finos D854 ni gruesos C127); el informe no explica cómo se obtuvo | 0.666 | [66 empty] | Triaxial CD | CD: máximo desviador | 400 | 1815 | 1415 | 39.70435 | 655.5305 | 544.3159 | 6 in (≈150 mm) | 6 | Mezcla co-disposición (desmonte ROM + relave) | criterio experto: compuesto de desmonte por tipos geoquímicos A/B/C para co-disposición en botadero | 50 |  |  | A | 0.67 |  | 3.003 | informe o verificación | G2021-091 | G2021¦G21-ALT4-1:1
G2021 | 2021_Golder_Ensayos de Laboratorio Commingling.pdf | 2021 | Golder Associates Perú (miembro de WSP), informe 101-20110-LTE01220-INF-420-G-0013 Rev. 0 (28/04/2021) | Laboratorio de Mecánica de Suelos de Golder Associates Perú, Lima | G21-ALT4-1:1 | II0528-E3 | Desmonte Tipo A (intrusivo), Tipo B (mármol y hornfels), Tipo C (hornfels); compuesto 0.35 A : 0.15 B : 0.50 C (masa seca); relave compuesto 0.33 M1 : 0.33 M2A : 0.33 M4B | Mezcla | Tipo B = mármol y hornfels (el informe no separa su reparto); sin subtipos (mármol blanco/negro, skarn, etc.) indicados | Intrusivo 35 %; Mármol + Hornfels 15 % (Tipo B, reparto no indicado); Hornfels 50 % (proporciones del desmonte, masa seca); la mezcla lleva además 50 % de relave en masa seca |  | Mezcla co-disposición: desmonte de clase no indicada + 50 % relave | Compuesto de Tipos A, B y C (tipificación geoquímica por potencial de generación de acidez) | CID (triaxial consolidado isotrópicamente drenado, ASTM D7181) | sí | 152.4 | 305.1 | 25.4 | 0.0449 | 0.125 | 0.3076 | 0.6814 | 15.19 | 0.51 | 29.8 | 51.5 | 18.7 | Truncado (scalping): desmonte limitado a partículas < 1" (100 % pasa 25.4 mm); Dmax de terreno no indicado | 3.003 | 17.68 | 0.67 | informe |  | 8.1 |  | 1206 | 4957 | 3751 | Máximo esfuerzo desviador (Tabla 8) |  | 18.21 | -4.99 | [9 empty] | 22;173;55 | sí | CID (ASTM D7181) en celda de 6"; remoldeado a ρd≈1.802 g/cm³ y w=8.1 %; saturado por contrapresión (B=0.99; celda 1467 kPa; contrapresión 260 kPa); t90=0.8 min; 0.111 %/min; corrección por membrana. Alternativa 4 (relave cicloneado (~86 % sólidos; 80 % gruesos / 20 % finos)), desmonte:relave 1:1 en masa seca (50 % relave). Tras consolidación (Tabla 8): w=10.0 %, ρd=2.31 g/cm³, e=0.3. Final de corte (Tabla 8): w=7.8 %, ρd=2.433 g/cm³, e=0.23. q_kPa = máximo desviador de la Tabla 8; en la hoja de laboratorio el máximo es 3750.7 kPa a εa=18.21 % (σ3'=1204.3; σ1'=4955.0 kPa); εa y εv salen de esa fila. La hoja dice 'Criterio de falla: Esfuerzo Desv. Máximo' pero da σ1'=4936 y σ3=1206 kPa a εa=16.3 %, que no es el máximo de su tabla; los círculos de Mohr del laboratorio usan esos valores. εv con la convención del informe: negativo = contracción, positivo = dilatación. φsec calculado (c=0) con q de Tabla 8: 37.5°. Envolvente del set: Tabla 7 (p.19) c=51 kPa, φ=37°; hoja de laboratorio (p.175) c=51 kPa, φ=37°. Gs = 'G. Específica Promedio' de la hoja triaxial; SUCS SM; no plástico. γd y e0 = estado remoldeado inicial (antes de saturar). Clase ROM/Chancado/Enrocado no indicada en el informe; A/B/C es tipificación geoquímica. Alteración no indicada. | 1206 | 1206 | 4957 | [5 empty] | 18.21 | 1204.31 | 4955.03 | 3750.72 |  | 4.114 | 0.99 | 260 | 0.111 | 22.66 | 0.3 |  |  | Tabla 8 (p.20-22) y hoja p.173 verificadas en imagen. q_kPa = Tabla 8 (3751); máximo de la hoja 3750.72 kPa a εa=18.21 % (diferencia -0.3 kPa). Máx. oblicuidad 4.114 a εa=18.21 %. B=0.99, celda 1467 kPa, contrapresión 260 kPa. | 18.21 | 3750.72 | 1204.31 | 4955.03 | 20.11 | 3749.19 | no (máximo en la última lectura o caída < 2 %) | 1467 | «G. Específica (Promedio)» impresa en la hoja triaxial p.173; no coincide con la Tabla 5 (finos D854 ni gruesos C127); el informe no explica cómo se obtuvo | 0.666 | [66 empty] | Triaxial CD | CD: máximo desviador | 1206 | 4957 | 3751 | 37.49066 | 1940.01 | 1488.12 | 6 in (≈150 mm) | 6 | Mezcla co-disposición (desmonte ROM + relave) | criterio experto: compuesto de desmonte por tipos geoquímicos A/B/C para co-disposición en botadero | 50 |  |  | A | 0.67 |  | 3.003 | informe o verificación | G2021-092 | G2021¦G21-ALT4-1:1
G2021 | 2021_Golder_Ensayos de Laboratorio Commingling.pdf | 2021 | Golder Associates Perú (miembro de WSP), informe 101-20110-LTE01220-INF-420-G-0013 Rev. 0 (28/04/2021) | Laboratorio de Mecánica de Suelos de Golder Associates Perú, Lima | G21-ALT1-9:1 | II0520-K | Desmonte Tipo A (intrusivo), Tipo B (mármol y hornfels), Tipo C (hornfels); compuesto 0.35 A : 0.15 B : 0.50 C (masa seca); relave compuesto 0.33 M1 : 0.33 M2A : 0.33 M4B | Mezcla | Tipo B = mármol y hornfels (el informe no separa su reparto); sin subtipos (mármol blanco/negro, skarn, etc.) indicados | Intrusivo 35 %; Mármol + Hornfels 15 % (Tipo B, reparto no indicado); Hornfels 50 % (proporciones del desmonte, masa seca); la mezcla lleva además 10 % de relave en masa seca |  | Mezcla co-disposición: desmonte de clase no indicada + 10 % relave | Compuesto de Tipos A, B y C (tipificación geoquímica por potencial de generación de acidez) | Permeabilidad (pared flexible, ASTM D5084) | sí | 152 | 305 | 25.4 | 0.0507 | 0.6621 | 5.7715 | 8.7665 | 172.96 | 0.99 | 53.6 | 33.3 | 13.1 | Truncado (scalping): desmonte limitado a partículas < 1" (100 % pasa 25.4 mm); Dmax de terreno no indicado | 2.793 | 17.68 | 0.55 | calculado |  | 1.65 |  | 399 | [15 empty] | 23;179;47 | sí | Permeabilidad en pared flexible, ASTM D5084-16a Método C, a σ' = 399 kPa (celda 661 kPa, contrapresión 262 kPa), gradiente 1–2; B ≥0.99. k20 = 5.6E-06 m/s (promedio de las 5 últimas lecturas, hoja p.179). Alternativa 1 (relave filtrado (~86 % sólidos)), desmonte:relave 9:1 (10 % relave). Final: w=9.11 %, ρd=2.219 g/cm³ (igual a la probeta triaxial de ~400 kPa tras consolidar; el informe dice que se midió como parte de los triaxiales). e0 calculado con el Gs de la hoja triaxial del mismo material. Clase ROM/Chancado/Enrocado no indicada; alteración no indicada. Tabla 9 (p.23): 5.60E-06 m/s, concuerda. | 399 | [13 empty] | ≥0.99 | 262 |  | 21.77 |  |  |  | Hoja p.179 verificada en imagen: k20 = 5.6E-06 m/s; Tabla 9 (p.23) = 5.60E-06 m/s. | [7 empty] | 661 | Gs de la hoja triaxial del mismo material (la hoja de permeabilidad no da Gs) | 0.55 | [66 empty] | Permeabilidad |  | 399 | [5 empty] | 6 in (≈150 mm) | 5.984252 | Mezcla co-disposición (desmonte ROM + relave) | criterio experto: compuesto de desmonte por tipos geoquímicos A/B/C para co-disposición en botadero | 10 |  | no es ensayo de resistencia | A | 0.55 |  | 2.793 | informe o verificación | G2021-093 | G2021¦G21-ALT1-9:1
G2021 | 2021_Golder_Ensayos de Laboratorio Commingling.pdf | 2021 | Golder Associates Perú (miembro de WSP), informe 101-20110-LTE01220-INF-420-G-0013 Rev. 0 (28/04/2021) | Laboratorio de Mecánica de Suelos de Golder Associates Perú, Lima | G21-ALT1-1:1 | II0522-K | Desmonte Tipo A (intrusivo), Tipo B (mármol y hornfels), Tipo C (hornfels); compuesto 0.35 A : 0.15 B : 0.50 C (masa seca); relave compuesto 0.33 M1 : 0.33 M2A : 0.33 M4B | Mezcla | Tipo B = mármol y hornfels (el informe no separa su reparto); sin subtipos (mármol blanco/negro, skarn, etc.) indicados | Intrusivo 35 %; Mármol + Hornfels 15 % (Tipo B, reparto no indicado); Hornfels 50 % (proporciones del desmonte, masa seca); la mezcla lleva además 50 % de relave en masa seca |  | Mezcla co-disposición: desmonte de clase no indicada + 50 % relave | Compuesto de Tipos A, B y C (tipificación geoquímica por potencial de generación de acidez) | Permeabilidad (pared flexible, ASTM D5084) | sí | 152 | 305 | 25.4 | 0.0208 | 0.0952 | 0.2833 | 0.7395 | 35.57 | 0.59 | 29.8 | 44 | 26.2 | Truncado (scalping): desmonte limitado a partículas < 1" (100 % pasa 25.4 mm); Dmax de terreno no indicado | 3 | 17.67 | 0.666 | calculado |  | 8.2 |  | 399 | [15 empty] | 23;180;49 | sí | Permeabilidad en pared flexible, ASTM D5084-16a Método C, a σ' = 399 kPa (celda 661 kPa, contrapresión 262 kPa), gradiente 1–2; B ≥0.99. k20 = 8.9E-07 m/s (promedio de las 5 últimas lecturas, hoja p.180). Alternativa 1 (relave filtrado (~86 % sólidos)), desmonte:relave 1:1 (50 % relave). Final: w=11.0 %, ρd=2.253 g/cm³ (igual a la probeta triaxial de ~400 kPa tras consolidar; el informe dice que se midió como parte de los triaxiales). e0 calculado con el Gs de la hoja triaxial del mismo material. Clase ROM/Chancado/Enrocado no indicada; alteración no indicada. DISCREPANCIA: la Tabla 9 (p.23) y la Figura 11 dan 8.90E-06 m/s; la hoja de laboratorio (verificada en imagen) da 8.9E-07 m/s. Se adopta la hoja. La conclusión del informe de que en la Alt. 1 la k aumenta con el relave se apoya en el valor de la Tabla 9. | 399 | [13 empty] | ≥0.99 | 262 |  | 22.1 |  |  |  | Hoja p.180 verificada en imagen: k20 = 8.9E-07 m/s; Tabla 9 (p.23) = 8.90E-06 m/s. DISCREPANCIA: se adopta la hoja. | [7 empty] | 661 | Gs de la hoja triaxial del mismo material (la hoja de permeabilidad no da Gs) | 0.666 | [66 empty] | Permeabilidad |  | 399 | [5 empty] | 6 in (≈150 mm) | 5.984252 | Mezcla co-disposición (desmonte ROM + relave) | criterio experto: compuesto de desmonte por tipos geoquímicos A/B/C para co-disposición en botadero | 50 |  | no es ensayo de resistencia | A | 0.666 |  | 3 | informe o verificación | G2021-094 | G2021¦G21-ALT1-1:1
G2021 | 2021_Golder_Ensayos de Laboratorio Commingling.pdf | 2021 | Golder Associates Perú (miembro de WSP), informe 101-20110-LTE01220-INF-420-G-0013 Rev. 0 (28/04/2021) | Laboratorio de Mecánica de Suelos de Golder Associates Perú, Lima | G21-ALT2-9:1 | II0523-K | Desmonte Tipo A (intrusivo), Tipo B (mármol y hornfels), Tipo C (hornfels); compuesto 0.35 A : 0.15 B : 0.50 C (masa seca); relave compuesto 0.33 M1 : 0.33 M2A : 0.33 M4B | Mezcla | Tipo B = mármol y hornfels (el informe no separa su reparto); sin subtipos (mármol blanco/negro, skarn, etc.) indicados | Intrusivo 35 %; Mármol + Hornfels 15 % (Tipo B, reparto no indicado); Hornfels 50 % (proporciones del desmonte, masa seca); la mezcla lleva además 10 % de relave en masa seca |  | Mezcla co-disposición: desmonte de clase no indicada + 10 % relave | Compuesto de Tipos A, B y C (tipificación geoquímica por potencial de generación de acidez) | Permeabilidad (pared flexible, ASTM D5084) | sí | 152 | 305 | 25.4 | 0.0526 | 0.6079 | 6.3687 | 10.6137 | 201.9 | 0.66 | 53.7 | 33.2 | 13.1 | Truncado (scalping): desmonte limitado a partículas < 1" (100 % pasa 25.4 mm); Dmax de terreno no indicado | 2.789 | 17.68 | 0.548 | calculado |  | 2.5 |  | 399 | [15 empty] | 23;181;50 | sí | Permeabilidad en pared flexible, ASTM D5084-16a Método C, a σ' = 399 kPa (celda 661 kPa, contrapresión 262 kPa), gradiente 1–2; B ≥0.98. k20 = 8.1E-06 m/s (promedio de las 5 últimas lecturas, hoja p.181). Alternativa 2 (relave en pasta (~80 % sólidos)), desmonte:relave 9:1 (10 % relave). Final: w=9.1 %, ρd=2.222 g/cm³ (igual a la probeta triaxial de ~400 kPa tras consolidar; el informe dice que se midió como parte de los triaxiales). e0 calculado con el Gs de la hoja triaxial del mismo material. Clase ROM/Chancado/Enrocado no indicada; alteración no indicada. Tabla 9 (p.23): 8.10E-06 m/s, concuerda. | 399 | [13 empty] | ≥0.98 | 262 |  | 21.8 |  |  |  | Hoja p.181 verificada en imagen: k20 = 8.1E-06 m/s; Tabla 9 (p.23) = 8.10E-06 m/s. | [7 empty] | 661 | Gs de la hoja triaxial del mismo material (la hoja de permeabilidad no da Gs) | 0.548 | [66 empty] | Permeabilidad |  | 399 | [5 empty] | 6 in (≈150 mm) | 5.984252 | Mezcla co-disposición (desmonte ROM + relave) | criterio experto: compuesto de desmonte por tipos geoquímicos A/B/C para co-disposición en botadero | 10 |  | no es ensayo de resistencia | A | 0.548 |  | 2.789 | informe o verificación | G2021-095 | G2021¦G21-ALT2-9:1
G2021 | 2021_Golder_Ensayos de Laboratorio Commingling.pdf | 2021 | Golder Associates Perú (miembro de WSP), informe 101-20110-LTE01220-INF-420-G-0013 Rev. 0 (28/04/2021) | Laboratorio de Mecánica de Suelos de Golder Associates Perú, Lima | G21-ALT2-1:1 | II0525-K | Desmonte Tipo A (intrusivo), Tipo B (mármol y hornfels), Tipo C (hornfels); compuesto 0.35 A : 0.15 B : 0.50 C (masa seca); relave compuesto 0.33 M1 : 0.33 M2A : 0.33 M4B | Mezcla | Tipo B = mármol y hornfels (el informe no separa su reparto); sin subtipos (mármol blanco/negro, skarn, etc.) indicados | Intrusivo 35 %; Mármol + Hornfels 15 % (Tipo B, reparto no indicado); Hornfels 50 % (proporciones del desmonte, masa seca); la mezcla lleva además 50 % de relave en masa seca |  | Mezcla co-disposición: desmonte de clase no indicada + 50 % relave | Compuesto de Tipos A, B y C (tipificación geoquímica por potencial de generación de acidez) | Permeabilidad (pared flexible, ASTM D5084) | sí | 152 | 305 | 25.4 | 0.0215 | 0.102 | 0.3191 | 1.0164 | 47.36 | 0.48 | 29.9 | 44.8 | 25.3 | Truncado (scalping): desmonte limitado a partículas < 1" (100 % pasa 25.4 mm); Dmax de terreno no indicado | 3.006 | 17.68 | 0.668 | calculado |  | 8.5 |  | 399 | [15 empty] | 23;182;52 | sí | Permeabilidad en pared flexible, ASTM D5084-16a Método C, a σ' = 399 kPa (celda 661 kPa, contrapresión 262 kPa), gradiente 1–2; B ≥0.98. k20 = 1.4E-06 m/s (promedio de las 5 últimas lecturas, hoja p.182). Alternativa 2 (relave en pasta (~80 % sólidos)), desmonte:relave 1:1 (50 % relave). Final: w=10.8 %, ρd=2.264 g/cm³ (igual a la probeta triaxial de ~400 kPa tras consolidar; el informe dice que se midió como parte de los triaxiales). e0 calculado con el Gs de la hoja triaxial del mismo material. Clase ROM/Chancado/Enrocado no indicada; alteración no indicada. Tabla 9 (p.23): 1.40E-06 m/s, concuerda. | 399 | [13 empty] | ≥0.98 | 262 |  | 22.21 |  |  |  | Hoja p.182 verificada en imagen: k20 = 1.4E-06 m/s; Tabla 9 (p.23) = 1.40E-06 m/s. | [7 empty] | 661 | Gs de la hoja triaxial del mismo material (la hoja de permeabilidad no da Gs) | 0.668 | [66 empty] | Permeabilidad |  | 399 | [5 empty] | 6 in (≈150 mm) | 5.984252 | Mezcla co-disposición (desmonte ROM + relave) | criterio experto: compuesto de desmonte por tipos geoquímicos A/B/C para co-disposición en botadero | 50 |  | no es ensayo de resistencia | A | 0.668 |  | 3.006 | informe o verificación | G2021-096 | G2021¦G21-ALT2-1:1
G2021 | 2021_Golder_Ensayos de Laboratorio Commingling.pdf | 2021 | Golder Associates Perú (miembro de WSP), informe 101-20110-LTE01220-INF-420-G-0013 Rev. 0 (28/04/2021) | Laboratorio de Mecánica de Suelos de Golder Associates Perú, Lima | G21-ALT4-9:1 | II0526-K | Desmonte Tipo A (intrusivo), Tipo B (mármol y hornfels), Tipo C (hornfels); compuesto 0.35 A : 0.15 B : 0.50 C (masa seca); relave compuesto 0.33 M1 : 0.33 M2A : 0.33 M4B | Mezcla | Tipo B = mármol y hornfels (el informe no separa su reparto); sin subtipos (mármol blanco/negro, skarn, etc.) indicados | Intrusivo 35 %; Mármol + Hornfels 15 % (Tipo B, reparto no indicado); Hornfels 50 % (proporciones del desmonte, masa seca); la mezcla lleva además 10 % de relave en masa seca |  | Mezcla co-disposición: desmonte de clase no indicada + 10 % relave | Compuesto de Tipos A, B y C (tipificación geoquímica por potencial de generación de acidez) | Permeabilidad (pared flexible, ASTM D5084) | sí | 152 | 305 | 25.4 | 0.0654 | 0.7774 | 5.717 | 8.5892 | 131.25 | 1.08 | 53.7 | 34.9 | 11.4 | Truncado (scalping): desmonte limitado a partículas < 1" (100 % pasa 25.4 mm); Dmax de terreno no indicado | 2.793 | 17.68 | 0.55 | calculado |  | 1.63 |  | 399 | [15 empty] | 23;183;53 | sí | Permeabilidad en pared flexible, ASTM D5084-16a Método C, a σ' = 399 kPa (celda 661 kPa, contrapresión 262 kPa), gradiente 1–2; B ≥0.99. k20 = 6.7E-06 m/s (promedio de las 5 últimas lecturas, hoja p.183). Alternativa 4 (relave cicloneado (~86 % sólidos; 80 % gruesos / 20 % finos)), desmonte:relave 9:1 (10 % relave). Final: w=9.24 %, ρd=2.218 g/cm³ (igual a la probeta triaxial de ~400 kPa tras consolidar; el informe dice que se midió como parte de los triaxiales). e0 calculado con el Gs de la hoja triaxial del mismo material. Clase ROM/Chancado/Enrocado no indicada; alteración no indicada. Tabla 9 (p.23): 6.70E-06 m/s, concuerda. | 399 | [13 empty] | ≥0.99 | 262 |  | 21.76 |  |  |  | Hoja p.183 verificada en imagen: k20 = 6.7E-06 m/s; Tabla 9 (p.23) = 6.70E-06 m/s. | [7 empty] | 661 | Gs de la hoja triaxial del mismo material (la hoja de permeabilidad no da Gs) | 0.55 | [66 empty] | Permeabilidad |  | 399 | [5 empty] | 6 in (≈150 mm) | 5.984252 | Mezcla co-disposición (desmonte ROM + relave) | criterio experto: compuesto de desmonte por tipos geoquímicos A/B/C para co-disposición en botadero | 10 |  | no es ensayo de resistencia | A | 0.55 |  | 2.793 | informe o verificación | G2021-097 | G2021¦G21-ALT4-9:1
G2021 | 2021_Golder_Ensayos de Laboratorio Commingling.pdf | 2021 | Golder Associates Perú (miembro de WSP), informe 101-20110-LTE01220-INF-420-G-0013 Rev. 0 (28/04/2021) | Laboratorio de Mecánica de Suelos de Golder Associates Perú, Lima | G21-ALT4-1:1 | II0528-K | Desmonte Tipo A (intrusivo), Tipo B (mármol y hornfels), Tipo C (hornfels); compuesto 0.35 A : 0.15 B : 0.50 C (masa seca); relave compuesto 0.33 M1 : 0.33 M2A : 0.33 M4B | Mezcla | Tipo B = mármol y hornfels (el informe no separa su reparto); sin subtipos (mármol blanco/negro, skarn, etc.) indicados | Intrusivo 35 %; Mármol + Hornfels 15 % (Tipo B, reparto no indicado); Hornfels 50 % (proporciones del desmonte, masa seca); la mezcla lleva además 50 % de relave en masa seca |  | Mezcla co-disposición: desmonte de clase no indicada + 50 % relave | Compuesto de Tipos A, B y C (tipificación geoquímica por potencial de generación de acidez) | Permeabilidad (pared flexible, ASTM D5084) | sí | 152 | 305 | 25.4 | 0.0449 | 0.125 | 0.3076 | 0.6814 | 15.19 | 0.51 | 29.8 | 51.5 | 18.7 | Truncado (scalping): desmonte limitado a partículas < 1" (100 % pasa 25.4 mm); Dmax de terreno no indicado | 3.003 | 17.68 | 0.666 | calculado |  | 8.14 |  | 399 | [15 empty] | 23;184;55 | sí | Permeabilidad en pared flexible, ASTM D5084-16a Método C, a σ' = 399 kPa (celda 661 kPa, contrapresión 262 kPa), gradiente 1–2; B ≥0.99. k20 = 2.5E-06 m/s (promedio de las 5 últimas lecturas, hoja p.184). Alternativa 4 (relave cicloneado (~86 % sólidos; 80 % gruesos / 20 % finos)), desmonte:relave 1:1 (50 % relave). Final: w=11.11 %, ρd=2.245 g/cm³ (igual a la probeta triaxial de ~400 kPa tras consolidar; el informe dice que se midió como parte de los triaxiales). e0 calculado con el Gs de la hoja triaxial del mismo material. Clase ROM/Chancado/Enrocado no indicada; alteración no indicada. Tabla 9 (p.23): 2.50E-06 m/s, concuerda. | 399 | [13 empty] | ≥0.99 | 262 |  | 22.02 |  |  |  | Hoja p.184 verificada en imagen: k20 = 2.5E-06 m/s; Tabla 9 (p.23) = 2.50E-06 m/s. | [7 empty] | 661 | Gs de la hoja triaxial del mismo material (la hoja de permeabilidad no da Gs) | 0.666 | [66 empty] | Permeabilidad |  | 399 | [5 empty] | 6 in (≈150 mm) | 5.984252 | Mezcla co-disposición (desmonte ROM + relave) | criterio experto: compuesto de desmonte por tipos geoquímicos A/B/C para co-disposición en botadero | 50 |  | no es ensayo de resistencia | A | 0.666 |  | 3.003 | informe o verificación | G2021-098 | G2021¦G21-ALT4-1:1
W2022 | 2022_WSP_Pruebas de enrocado 3B a Gran Escala Hornfels para Deformacion.pdf | 2022 | WSP Golder (Golder Associates Ltd./Perú) - Memo 20377053-001-TM-Rev1-401001; Doc 105-18028-MTE00420-MEM-430-G-0007 Rev1 | IDIEM (Universidad de Chile), Informe 1.555.677-B.2 | HF-1.0m-IDIEM-mono | Tabla 3 Hornfels Probeta 1 = IDIEM 1.555.677-B.2 PROBETA 1 | H6 Hornfel Gris / Hornfels (HR) | Hornfels | hornfels gris (H6), Tajo Fase 8; vetillas de calcita en núcleos UCS |  | No presenta (descripción IDIEM de núcleos UCS, p72-76) | Enrocado | C (rótulo 'Material tipo C' en fotos de muestras Golder 2021a; no indicado para el lote IDIEM) | CID monótono | sí (CO2 + agua desaireada, B>0.95) | 1000 | 1800 | 177.8 | 2.61 | 13.3 | 28 | 35 | 13.4 | 1.93 | 87.3 | 10.1 | 2.6 | Ajustada a <178 mm (7") para IDIEM; método de ajuste no declarado (p4). Terreno (M-001, p47): 100 % pasa 36" (914 mm) y 11.8 % queda retenido en 16" (406 mm); Dmax real entre 406 y 914 mm, no informado | 2.75 | 20.6 | 0.31 | calculado |  | 3 | 64.5 | 981 | 4878 | 3897 | máximo desviador registrado (ensayo hasta εa≈20 %) |  | 13.13 | -5.05 |  |  |  |  | 20 |  | 5.6 |  |  | 10;233-236;62-63;41 | sí | σ'c=10 kg/cm² (cámara−contrapresión). Tablas IDIEM en kg/cm² con q=(σ1−σ3)/2; aquí ×98.0665 y desviador=2q. t_max=19.87 kg/cm²; máximo a εa=13.13 %; al final (19.05 %) t=18.81 kg/cm². Fecha en hoja '17-12-2022' (probable errata de 2021). φsec calculado (no informado por probeta) = 41.7°; el informe da rango 42–46° (Fig. 16, p19-20). εv negativa = compresión (convención del informe). ΔV drenado en consolidación = 28921 cm³ (≈2.0 % de V0) → e al inicio del corte ≈0.283. Gs no informado en hojas IDIEM: se adoptó Gs=2.75 ('calculated' por Golder para el mismo HR, p353); IDIEM usó Gs=2.60 'estimado' en el edómetro (con 2.60, e0=0.238). UCS 64.5 MPa = media de M-1 (65) y M-2 (64), Tabla 1 p7; IDIEM 2022 obtuvo 24.5–40.8 MPa en núcleos con vetillas de calcita (p72-76). Granulometría inicial = 'H6 Hornfel Gris (Inicial)' 1.0 m, p62 (D interpolados log-lineal). Bg de Tabla 7 (p41), reproducido desde las granulometrías p62-63. Muestra remoldeada; compactada en 6 capas de 0.3 m con pisón vibrador, densidad objetivo 2.1 t/m³. [VERIF 2026-10-06] Contrapresión en la hoja: 2.00 kg/cm² (196 kPa) (p233). máximo t=19.87 a 13.13 %, final 19.05 % t=18.81 (−5.3 %): pico leve. Gs NO figura en las hojas IDIEM; 2.75 es el Gs 'calculated' de Golder Burnaby sobre el mismo lote (<1"). UCS: Tabla 1 (Golder 2021a, ASTM D7012 C, núcleos ~74 mm de muestras M-001/M-002, Acopio punto F, 31/10/2020) da 65 y 64 MPa; IDIEM 1.555.677-D (ASTM D7012-14e1, núcleos 54 mm del MISMO lote enviado a IDIEM 'H6 HORNFEL GRIS') da 26.3, 40.8 y 24.5 MPa (D50) — ver verificacion_WSP2022_Golder2012.md. | 981 | [97 empty] | Triaxial CD | CD: máximo desviador | 981 | 4878 | 3897 | 41.69234 | 1633.493 | 1454.998 | 1.0 m | 5.624297 | Enrocado | textual | 0 |  |  | A | 0.31 |  | 2.75 | informe o verificación | W2022-099 | W2022¦HF-1.0m-IDIEM-mono
W2022 | 2022_WSP_Pruebas de enrocado 3B a Gran Escala Hornfels para Deformacion.pdf | 2022 | WSP Golder (Golder Associates Ltd./Perú) - Memo 20377053-001-TM-Rev1-401001; Doc 105-18028-MTE00420-MEM-430-G-0007 Rev1 | IDIEM (Universidad de Chile), Informe 1.555.677-B.2 | HF-1.0m-IDIEM-mono | Tabla 3 Hornfels Probeta 2 = IDIEM 1.555.677-B.2 PROBETA 2 | H6 Hornfel Gris / Hornfels (HR) | Hornfels | hornfels gris (H6), Tajo Fase 8; vetillas de calcita en núcleos UCS |  | No presenta (descripción IDIEM de núcleos UCS, p72-76) | Enrocado | C (rótulo 'Material tipo C' en fotos de muestras Golder 2021a; no indicado para el lote IDIEM) | CID monótono | sí (CO2 + agua desaireada, B>0.95) | 1000 | 1800 | 177.8 | 2.61 | 13.3 | 28 | 35 | 13.4 | 1.93 | 87.3 | 10.1 | 2.6 | Ajustada a <178 mm (7") para IDIEM; método de ajuste no declarado (p4). Terreno (M-001, p47): 100 % pasa 36" (914 mm) y 11.8 % queda retenido en 16" (406 mm); Dmax real entre 406 y 914 mm, no informado | 2.75 | 20.6 | 0.31 | calculado |  | 3 | 64.5 | 1961 | 11021 | 9059 | máximo desviador registrado (ensayo hasta εa≈20 %) |  | 19.04 | -7.14 |  |  |  |  | 29 |  | 8 |  |  | 10;238-243;62-63;41 | sí | σ'c=20 kg/cm² (cámara−contrapresión). Tablas IDIEM en kg/cm² con q=(σ1−σ3)/2; aquí ×98.0665 y desviador=2q. t_max=46.19 kg/cm²; máximo coincide con el último registro (εa=19.04 %); curva aún ascendente, sin pico. φsec calculado (no informado por probeta) = 44.3°; el informe da rango 42–46° (Fig. 16, p19-20). εv negativa = compresión (convención del informe). ΔV drenado en consolidación = 68762 cm³ (≈4.9 % de V0) → e al inicio del corte ≈0.246. Gs no informado en hojas IDIEM: se adoptó Gs=2.75 ('calculated' por Golder para el mismo HR, p353); IDIEM usó Gs=2.60 'estimado' en el edómetro (con 2.60, e0=0.238). UCS 64.5 MPa = media de M-1 (65) y M-2 (64), Tabla 1 p7; IDIEM 2022 obtuvo 24.5–40.8 MPa en núcleos con vetillas de calcita (p72-76). Granulometría inicial = 'H6 Hornfel Gris (Inicial)' 1.0 m, p62 (D interpolados log-lineal). Bg de Tabla 7 (p41), reproducido desde las granulometrías p62-63. Muestra remoldeada; compactada en 6 capas de 0.3 m con pisón vibrador, densidad objetivo 2.1 t/m³. [VERIF 2026-10-06] Contrapresión en la hoja: 1.00 kg/cm² (98 kPa) (p238). máximo = último punto (19.04 %): sin pico, curva aún creciente. Gs NO figura en las hojas IDIEM; 2.75 es el Gs 'calculated' de Golder Burnaby sobre el mismo lote (<1"). UCS: Tabla 1 (Golder 2021a, ASTM D7012 C, núcleos ~74 mm de muestras M-001/M-002, Acopio punto F, 31/10/2020) da 65 y 64 MPa; IDIEM 1.555.677-D (ASTM D7012-14e1, núcleos 54 mm del MISMO lote enviado a IDIEM 'H6 HORNFEL GRIS') da 26.3, 40.8 y 24.5 MPa (D50) — ver verificacion_WSP2022_Golder2012.md. | 1961 | [97 empty] | Triaxial CD | CD: máximo desviador | 1961 | 11021 | 9060 | 44.25791 | 3329.561 | 3244.411 | 1.0 m | 5.624297 | Enrocado | textual | 0 |  |  | A | 0.31 |  | 2.75 | informe o verificación | W2022-100 | W2022¦HF-1.0m-IDIEM-mono
W2022 | 2022_WSP_Pruebas de enrocado 3B a Gran Escala Hornfels para Deformacion.pdf | 2022 | WSP Golder (Golder Associates Ltd./Perú) - Memo 20377053-001-TM-Rev1-401001; Doc 105-18028-MTE00420-MEM-430-G-0007 Rev1 | IDIEM (Universidad de Chile), Informe 1.555.677-B.2 | HF-1.0m-IDIEM-mono | Tabla 3 Hornfels Probeta 3 = IDIEM 1.555.677-B.2 PROBETA 3 | H6 Hornfel Gris / Hornfels (HR) | Hornfels | hornfels gris (H6), Tajo Fase 8; vetillas de calcita en núcleos UCS |  | No presenta (descripción IDIEM de núcleos UCS, p72-76) | Enrocado | C (rótulo 'Material tipo C' en fotos de muestras Golder 2021a; no indicado para el lote IDIEM) | CID monótono | sí (CO2 + agua desaireada, B>0.95) | 1000 | 1800 | 177.8 | 2.61 | 13.3 | 28 | 35 | 13.4 | 1.93 | 87.3 | 10.1 | 2.6 | Ajustada a <178 mm (7") para IDIEM; método de ajuste no declarado (p4). Terreno (M-001, p47): 100 % pasa 36" (914 mm) y 11.8 % queda retenido en 16" (406 mm); Dmax real entre 406 y 914 mm, no informado | 2.75 | 20.6 | 0.31 | calculado |  | 3 | 64.5 | 2452 | 14382 | 11931 | máximo desviador registrado (ensayo hasta εa≈20 %) |  | 17.83 | -8.64 |  |  |  |  | 37 |  | 10.4 |  |  | 10;245-250;62-63;41 | sí | σ'c=25 kg/cm² (cámara−contrapresión). Tablas IDIEM en kg/cm² con q=(σ1−σ3)/2; aquí ×98.0665 y desviador=2q. t_max=60.83 kg/cm²; máximo a εa=17.83 %; al final (19.63 %) t=60.49 kg/cm². φsec calculado (no informado por probeta) = 45.1°; el informe da rango 42–46° (Fig. 16, p19-20). εv negativa = compresión (convención del informe). ΔV drenado en consolidación = 92728 cm³ (≈6.6 % de V0) → e al inicio del corte ≈0.224. Gs no informado en hojas IDIEM: se adoptó Gs=2.75 ('calculated' por Golder para el mismo HR, p353); IDIEM usó Gs=2.60 'estimado' en el edómetro (con 2.60, e0=0.238). UCS 64.5 MPa = media de M-1 (65) y M-2 (64), Tabla 1 p7; IDIEM 2022 obtuvo 24.5–40.8 MPa en núcleos con vetillas de calcita (p72-76). Granulometría inicial = 'H6 Hornfel Gris (Inicial)' 1.0 m, p62 (D interpolados log-lineal). Bg de Tabla 7 (p41), reproducido desde las granulometrías p62-63. Muestra remoldeada; compactada en 6 capas de 0.3 m con pisón vibrador, densidad objetivo 2.1 t/m³. [VERIF 2026-10-06] Contrapresión en la hoja: 2.00 kg/cm² (196 kPa) (p245). máximo t=60.83 a 17.83 %, final 19.63 % t=60.49: meseta. Gs NO figura en las hojas IDIEM; 2.75 es el Gs 'calculated' de Golder Burnaby sobre el mismo lote (<1"). UCS: Tabla 1 (Golder 2021a, ASTM D7012 C, núcleos ~74 mm de muestras M-001/M-002, Acopio punto F, 31/10/2020) da 65 y 64 MPa; IDIEM 1.555.677-D (ASTM D7012-14e1, núcleos 54 mm del MISMO lote enviado a IDIEM 'H6 HORNFEL GRIS') da 26.3, 40.8 y 24.5 MPa (D50) — ver verificacion_WSP2022_Golder2012.md. | 2452 | [97 empty] | Triaxial CD | CD: máximo desviador | 2452 | 14382 | 11930 | 45.12801 | 4189.695 | 4208.458 | 1.0 m | 5.624297 | Enrocado | textual | 0 |  |  | A | 0.31 |  | 2.75 | informe o verificación | W2022-101 | W2022¦HF-1.0m-IDIEM-mono
W2022 | 2022_WSP_Pruebas de enrocado 3B a Gran Escala Hornfels para Deformacion.pdf | 2022 | WSP Golder (Golder Associates Ltd./Perú) - Memo 20377053-001-TM-Rev1-401001; Doc 105-18028-MTE00420-MEM-430-G-0007 Rev1 | IDIEM (Universidad de Chile), Informe 1.555.677-E | HF-1.0m-IDIEM-cd | Tabla 3 Hornfels Probeta 4 = IDIEM 1.555.677-E PROBETA 1 | H6 Hornfel Gris / Hornfels (HR) | Hornfels | hornfels gris (H6), Tajo Fase 8; vetillas de calcita en núcleos UCS |  | No presenta (descripción IDIEM de núcleos UCS, p72-76) | Enrocado | C (rótulo 'Material tipo C' en fotos de muestras Golder 2021a; no indicado para el lote IDIEM) | CID carga-descarga (4 etapas: ciclos de carga-descarga hasta 50 % τu y luego carga monótona) | sí (CO2 + agua desaireada, B>0.95) | 1000 | 1800 | 177.8 | 2.61 | 13.3 | 28 | 35 | 13.4 | 1.93 | 87.3 | 10.1 | 2.6 | Ajustada a <178 mm (7") para IDIEM; método de ajuste no declarado (p4). Terreno (M-001, p47): 100 % pasa 36" (914 mm) y 11.8 % queda retenido en 16" (406 mm); Dmax real entre 406 y 914 mm, no informado | 2.75 | 20.21 | 0.335 | calculado |  | 5 | 64.5 | 981 | 4801 | 3821 | máximo desviador registrado (ensayo hasta εa≈20 %) |  | 19.15 | -6.35 |  |  |  |  | 24 |  | 6.8 |  |  | 10;106-117;62-63;41 | sí | σ'c=10 kg/cm² (cámara−contrapresión). Tablas IDIEM en kg/cm² con q=(σ1−σ3)/2; aquí ×98.0665 y desviador=2q. t_max=19.48 kg/cm²; máximo coincide con el último registro (εa=19.15 %). φsec calculado (no informado por probeta) = 41.4°; el informe da rango 42–46° (Fig. 16, p19-20). εv negativa = compresión (convención del informe). ΔV drenado en consolidación = 29390 cm³ (≈2.1 % de V0) → e al inicio del corte ≈0.307. Gs no informado en hojas IDIEM: se adoptó Gs=2.75 ('calculated' por Golder para el mismo HR, p353); IDIEM usó Gs=2.60 'estimado' en el edómetro (con 2.60, e0=0.262). UCS 64.5 MPa = media de M-1 (65) y M-2 (64), Tabla 1 p7; IDIEM 2022 obtuvo 24.5–40.8 MPa en núcleos con vetillas de calcita (p72-76). Granulometría inicial = 'H6 Hornfel Gris (Inicial)' 1.0 m, p62 (D interpolados log-lineal). Bg de Tabla 7 (p41), reproducido desde las granulometrías p62-63. Muestra remoldeada; compactada en 6 capas de 0.3 m con pisón vibrador, densidad objetivo 2.1 t/m³. [VERIF 2026-10-06] Contrapresión en la hoja: 1.00 kg/cm² (98 kPa) (p106). máximo = último punto (19.15 %): sin pico. Gs NO figura en las hojas IDIEM; 2.75 es el Gs 'calculated' de Golder Burnaby sobre el mismo lote (<1"). UCS: Tabla 1 (Golder 2021a, ASTM D7012 C, núcleos ~74 mm de muestras M-001/M-002, Acopio punto F, 31/10/2020) da 65 y 64 MPa; IDIEM 1.555.677-D (ASTM D7012-14e1, núcleos 54 mm del MISMO lote enviado a IDIEM 'H6 HORNFEL GRIS') da 26.3, 40.8 y 24.5 MPa (D50) — ver verificacion_WSP2022_Golder2012.md. | 981 | [97 empty] | Triaxial CD carga-descarga | CD: máximo desviador | 981 | 4801 | 3820 | 41.35107 | 1629.118 | 1433.79 | 1.0 m | 5.624297 | Enrocado | textual | 0 |  |  | A | 0.335 |  | 2.75 | informe o verificación | W2022-102 | W2022¦HF-1.0m-IDIEM-cd
W2022 | 2022_WSP_Pruebas de enrocado 3B a Gran Escala Hornfels para Deformacion.pdf | 2022 | WSP Golder (Golder Associates Ltd./Perú) - Memo 20377053-001-TM-Rev1-401001; Doc 105-18028-MTE00420-MEM-430-G-0007 Rev1 | IDIEM (Universidad de Chile), Informe 1.555.677-E | HF-1.0m-IDIEM-cd | Tabla 3 Hornfels Probeta 5 = IDIEM 1.555.677-E PROBETA 2 | H6 Hornfel Gris / Hornfels (HR) | Hornfels | hornfels gris (H6), Tajo Fase 8; vetillas de calcita en núcleos UCS |  | No presenta (descripción IDIEM de núcleos UCS, p72-76) | Enrocado | C (rótulo 'Material tipo C' en fotos de muestras Golder 2021a; no indicado para el lote IDIEM) | CID carga-descarga (4 etapas: ciclos de carga-descarga hasta 50 % τu y luego carga monótona) | sí (CO2 + agua desaireada, B>0.95) | 1000 | 1800 | 177.8 | 2.61 | 13.3 | 28 | 35 | 13.4 | 1.93 | 87.3 | 10.1 | 2.6 | Ajustada a <178 mm (7") para IDIEM; método de ajuste no declarado (p4). Terreno (M-001, p47): 100 % pasa 36" (914 mm) y 11.8 % queda retenido en 16" (406 mm); Dmax real entre 406 y 914 mm, no informado | 2.75 | 20.21 | 0.335 | calculado |  | 5 | 64.5 | 1961 | 11664 | 9703 | máximo desviador registrado (ensayo hasta εa≈20 %) |  | 18.8 | -7.03 |  |  |  |  | 36 |  | 9.8 |  |  | 10;119-167;62-63;41 | sí | σ'c=20 kg/cm² (cámara−contrapresión). Tablas IDIEM en kg/cm² con q=(σ1−σ3)/2; aquí ×98.0665 y desviador=2q. t_max=49.47 kg/cm²; máximo a εa=18.80 %; último registro 19.33 % con t=48.76 kg/cm². φsec calculado (no informado por probeta) = 45.4°; el informe da rango 42–46° (Fig. 16, p19-20). εv negativa = compresión (convención del informe). ΔV drenado en consolidación = 73737 cm³ (≈5.2 % de V0) → e al inicio del corte ≈0.265. Gs no informado en hojas IDIEM: se adoptó Gs=2.75 ('calculated' por Golder para el mismo HR, p353); IDIEM usó Gs=2.60 'estimado' en el edómetro (con 2.60, e0=0.262). UCS 64.5 MPa = media de M-1 (65) y M-2 (64), Tabla 1 p7; IDIEM 2022 obtuvo 24.5–40.8 MPa en núcleos con vetillas de calcita (p72-76). Granulometría inicial = 'H6 Hornfel Gris (Inicial)' 1.0 m, p62 (D interpolados log-lineal). Bg de Tabla 7 (p41), reproducido desde las granulometrías p62-63. Muestra remoldeada; compactada en 6 capas de 0.3 m con pisón vibrador, densidad objetivo 2.1 t/m³. [VERIF 2026-10-06] Contrapresión en la hoja: 1.00 kg/cm² (98 kPa) (p119). máximo t=49.47 a 18.80 %, final 19.33 % t=48.76: meseta. Gs NO figura en las hojas IDIEM; 2.75 es el Gs 'calculated' de Golder Burnaby sobre el mismo lote (<1"). UCS: Tabla 1 (Golder 2021a, ASTM D7012 C, núcleos ~74 mm de muestras M-001/M-002, Acopio punto F, 31/10/2020) da 65 y 64 MPa; IDIEM 1.555.677-D (ASTM D7012-14e1, núcleos 54 mm del MISMO lote enviado a IDIEM 'H6 HORNFEL GRIS') da 26.3, 40.8 y 24.5 MPa (D50) — ver verificacion_WSP2022_Golder2012.md. | 1961 | [97 empty] | Triaxial CD carga-descarga | CD: máximo desviador | 1961 | 11664 | 9703 | 45.40985 | 3357.52 | 3405.901 | 1.0 m | 5.624297 | Enrocado | textual | 0 |  |  | A | 0.335 |  | 2.75 | informe o verificación | W2022-103 | W2022¦HF-1.0m-IDIEM-cd
W2022 | 2022_WSP_Pruebas de enrocado 3B a Gran Escala Hornfels para Deformacion.pdf | 2022 | WSP Golder (Golder Associates Ltd./Perú) - Memo 20377053-001-TM-Rev1-401001; Doc 105-18028-MTE00420-MEM-430-G-0007 Rev1 | IDIEM (Universidad de Chile), Informe 1.555.677-E | HF-1.0m-IDIEM-cd | Tabla 3 Hornfels Probeta 6 = IDIEM 1.555.677-E PROBETA 3 | H6 Hornfel Gris / Hornfels (HR) | Hornfels | hornfels gris (H6), Tajo Fase 8; vetillas de calcita en núcleos UCS |  | No presenta (descripción IDIEM de núcleos UCS, p72-76) | Enrocado | C (rótulo 'Material tipo C' en fotos de muestras Golder 2021a; no indicado para el lote IDIEM) | CID carga-descarga (4 etapas: ciclos de carga-descarga hasta 50 % τu y luego carga monótona) | sí (CO2 + agua desaireada, B>0.95) | 1000 | 1800 | 177.8 | 2.61 | 13.3 | 28 | 35 | 13.4 | 1.93 | 87.3 | 10.1 | 2.6 | Ajustada a <178 mm (7") para IDIEM; método de ajuste no declarado (p4). Terreno (M-001, p47): 100 % pasa 36" (914 mm) y 11.8 % queda retenido en 16" (406 mm); Dmax real entre 406 y 914 mm, no informado | 2.75 | 20.21 | 0.335 | calculado |  | 5 | 64.5 | 2452 | 15381 | 12929 | máximo desviador registrado (ensayo hasta εa≈20 %) |  | 18.98 | -8.34 |  |  |  |  | 39 |  | 13.5 |  |  | 10;169-227;62-63;41 | sí | σ'c=25 kg/cm² (cámara−contrapresión). Tablas IDIEM en kg/cm² con q=(σ1−σ3)/2; aquí ×98.0665 y desviador=2q. t_max=65.92 kg/cm²; máximo a εa=18.98 %; último registro 19.52 % con t=65.47 kg/cm². Probeta con geotextil adicional. φsec calculado (no informado por probeta) = 46.5°; el informe da rango 42–46° (Fig. 16, p19-20). εv negativa = compresión (convención del informe). ΔV drenado en consolidación = 87571 cm³ (≈6.2 % de V0) → e al inicio del corte ≈0.252. Gs no informado en hojas IDIEM: se adoptó Gs=2.75 ('calculated' por Golder para el mismo HR, p353); IDIEM usó Gs=2.60 'estimado' en el edómetro (con 2.60, e0=0.262). UCS 64.5 MPa = media de M-1 (65) y M-2 (64), Tabla 1 p7; IDIEM 2022 obtuvo 24.5–40.8 MPa en núcleos con vetillas de calcita (p72-76). Granulometría inicial = 'H6 Hornfel Gris (Inicial)' 1.0 m, p62 (D interpolados log-lineal). Bg de Tabla 7 (p41), reproducido desde las granulometrías p62-63. Muestra remoldeada; compactada en 6 capas de 0.3 m con pisón vibrador, densidad objetivo 2.1 t/m³. [VERIF 2026-10-06] Contrapresión en la hoja: 1.00 kg/cm² (98 kPa) (p169). máximo t=65.92 a 18.98 %, final 19.52 % t=65.47: meseta. Gs NO figura en las hojas IDIEM; 2.75 es el Gs 'calculated' de Golder Burnaby sobre el mismo lote (<1"). UCS: Tabla 1 (Golder 2021a, ASTM D7012 C, núcleos ~74 mm de muestras M-001/M-002, Acopio punto F, 31/10/2020) da 65 y 64 MPa; IDIEM 1.555.677-D (ASTM D7012-14e1, núcleos 54 mm del MISMO lote enviado a IDIEM 'H6 HORNFEL GRIS') da 26.3, 40.8 y 24.5 MPa (D50) — ver verificacion_WSP2022_Golder2012.md. | 2452 | [97 empty] | Triaxial CD carga-descarga | CD: máximo desviador | 2452 | 15381 | 12929 | 46.4692 | 4229.71 | 4452.388 | 1.0 m | 5.624297 | Enrocado | textual | 0 |  |  | A | 0.335 |  | 2.75 | informe o verificación | W2022-104 | W2022¦HF-1.0m-IDIEM-cd
W2022 | 2022_WSP_Pruebas de enrocado 3B a Gran Escala Hornfels para Deformacion.pdf | 2022 | WSP Golder (Golder Associates Ltd./Perú) - Memo 20377053-001-TM-Rev1-401001; Doc 105-18028-MTE00420-MEM-430-G-0007 Rev1 | Golder Associates Ltd., Burnaby (Lab ID B21-132) | HF-0.15m-Golder | Tabla 3 Hornfels Probeta 7 = CID 6" HR (Golder B21-132) | H6 Hornfel Gris / Hornfels (HR) | Hornfels | hornfels gris (H6), Tajo Fase 8; vetillas de calcita en núcleos UCS |  | No presenta (descripción IDIEM de núcleos UCS, p72-76) | Enrocado | C (rótulo 'Material tipo C' en fotos de muestras Golder 2021a) | CID carga-descarga (misma trayectoria de 4 etapas que IDIEM) | sí (B=0.99; Sat 99 % tras consolidación) | 152 | 327 | 25.4 | 0.19 | 1.73 | 4.55 | 6.4 | 34 | 2.5 | 49 |  |  | Dmax 25.4 mm (1"); curva aprox. paralela (factor ≈7) a la de 1.0 m según Fig. 3; método no declarado | 2.75 | 20.58 | 0.31 | informe |  | 3.4 | 64.5 | 977 | 5076 | 4100 | máximo desviador según hoja Golder ('Failure at maximum deviator stress') |  | 11.44 | -5.31 |  |  |  |  | 15 |  |  |  |  | 10;350;353;351;6;41 | sí | σ'3c en consolidación = 992 kPa; σ'3 en falla 977 kPa. Tras consolidación: γd 21.62 kN/m³, ec 0.25, Dc 14.90 cm, Hc 32.39 cm. φsec calculado con la hoja = 42.6°. INCONSISTENCIA: la curva desviador–εa (p351) sigue subiendo hasta ≈4,600 kPa a εa≈17.5 % (leído de gráfico); con ese valor φ≈44.6°, coherente con los 45° que cita el informe (p19). La leyenda de la hoja dice '-ve = dilation, +ve = contraction', pero la curva y el texto del informe indican compresión negativa; se conserva el signo de la hoja (−5.31 % = compresión). Granulometría inicial NO tabulada: D leídos de gráfico (Fig. 3, p6, marcadores vectoriales); ≈8.9 % pasa 0.15 mm; finos <0.075 mm no legibles. Texto: densidad objetivo 2.2 t/m³ (corrección Dorador 2018), pero la hoja da 20.58 kN/m³ (2.10 t/m³). ρmáx/ρmín índice HR (ASTM D4253/4254, p85): 2232 (seco)/2308 (húmedo)/1852 kg/m³; Dr no informado. [VERIF 2026-10-06] Hoja p350 rotula 'Sample: MR' y la curva p351 'CID 6" MR' aunque es Hornfels (HR): errata de rótulo. La curva p351 llega a ≈4600 kPa a ≈17.5 %; la hoja (p350/p353) informa σ1−σ3 máx = 4100 kPa a 11.44 %: inconsistencia interna, se mantiene el valor tabulado. Velocidad 1.00 %/h (0.0167 %/min). Contrapresión (σpwp) 688 kPa; σ'3c 992 kPa. γd post-consolidación 21.62 kN/m³, ec 0.25. | 977 | [97 empty] | Triaxial CD carga-descarga | CD: máximo desviador | 977 | 5076 | 4099 | 42.62405 | 1638.61 | 1508.049 | 6 in (≈150 mm) | 5.984252 | Enrocado | textual | 0 |  |  | B | 0.31 |  | 2.75 | informe o verificación | W2022-105 | W2022¦HF-0.15m-Golder
W2022 | 2022_WSP_Pruebas de enrocado 3B a Gran Escala Hornfels para Deformacion.pdf | 2022 | WSP Golder (Golder Associates Ltd./Perú) - Memo 20377053-001-TM-Rev1-401001; Doc 105-18028-MTE00420-MEM-430-G-0007 Rev1 | University of South Carolina (USC), GDS ELDyn | HF-USC-ciclico-350 | USC HR-LCTX2 (6", CSR=0.38) | H6 Hornfel Gris / Hornfels (HR) | Hornfels | hornfels gris (H6), Tajo Fase 8; vetillas de calcita en núcleos UCS |  | No presenta (descripción IDIEM de núcleos UCS, p72-76) | Enrocado | C (rótulo 'Material tipo C' en fotos de muestras Golder 2021a) | Triaxial cíclico drenado (compresión-extensión) + carga monótona drenada post-cíclica | sí (B=0.95–0.97) | 146.5 | 266.7 | 25.4 | 0.19 | 1.73 | 4.55 | 6.4 | 34 | 2.5 | 49 |  |  | Dmax 25.4 mm (1"); curva aprox. paralela (factor ≈7) a la de 1.0 m según Fig. 3; método no declarado | 2.71 | 21.46 | 0.239 | calculado |  | 5 | 64.5 | 350 | 1770.4 | 1420.4 | máximo desviador en la carga monótona post-cíclica (hoja USC 'Max. Principal Stress Difference') |  | 20 | [5 empty] | 8 |  |  |  |  | 10;373;41 | sí | Hoja USC marcada DRAFT. Velocidad 5 %/h; 'Max. Axial Strain'=20.0 %, desviador a esa deformación=1420.40 kPa. φsec calculado (post-cíclico) = 42.1°. e después de consolidación (hoja) = 0.19. e0 calculado con Gs=2.71 (Gs estimado USC). Bg de Tabla 7 es un valor único (celda combinada) para el conjunto de probetas cíclicas del material. Correspondencia con Tabla 3 ambigua: Tabla 3 asigna Hornfels 6"-0.50, 4"-0.40, 4"-0.33 y Mármol 6"-0.25, 6"-0.20, 4"-0.40; el anexo USC da HR 6"-0.38, 4"-0.33, 4"-0.20 y MN 4"-0.25, 6"-0.19, 6"-0.38. Granulometría = curva objetivo 0.15 m leída de Fig. 3/4 (no hay granulometría por probeta). σ'3=350 kPa: bajo confinamiento. [VERIF 2026-10-06] Preparación según hoja USC: 'Moist Tamping' con w=5.00 % (el texto p15 dice 'estado seco'). Velocidad post-cíclica 5.00 %/h (0.083 %/min). | 350 | [97 empty] | Triaxial cíclico + monótono post-cíclico | CD: máximo desviador | 350 | 1770.4 | 1420.4 | 42.05731 | 584.4558 | 527.3059 | 6 in (≈150 mm) | 5.767717 | Enrocado | textual | 0 |  |  | A | 0.239 |  | 2.71 | informe o verificación | W2022-106 | W2022¦HF-USC-ciclico-350
W2022 | 2022_WSP_Pruebas de enrocado 3B a Gran Escala Hornfels para Deformacion.pdf | 2022 | WSP Golder (Golder Associates Ltd./Perú) - Memo 20377053-001-TM-Rev1-401001; Doc 105-18028-MTE00420-MEM-430-G-0007 Rev1 | University of South Carolina (USC), GDS ELDyn | HF-USC-ciclico-350 | USC HR-CTX1 (4", CSR=0.33) | H6 Hornfel Gris / Hornfels (HR) | Hornfels | hornfels gris (H6), Tajo Fase 8; vetillas de calcita en núcleos UCS |  | No presenta (descripción IDIEM de núcleos UCS, p72-76) | Enrocado | C (rótulo 'Material tipo C' en fotos de muestras Golder 2021a) | Triaxial cíclico drenado (compresión-extensión) + carga monótona drenada post-cíclica | sí (B=0.95–0.97) | 100 | 203.2 | 25.4 | 0.19 | 1.73 | 4.55 | 6.4 | 34 | 2.5 | 49 |  |  | Dmax 25.4 mm (1"); curva aprox. paralela (factor ≈7) a la de 1.0 m según Fig. 3; método no declarado | 2.71 | 21.46 | 0.239 | calculado |  | 5 | 64.5 | 350 | 1630 | 1280 | máximo desviador alcanzado en la carga monótona post-cíclica; la hoja da 'Max. Axial Strain' = 1.68 % y el desviador a esa deformación es igual al máximo: ensayo detenido antes de la falla, el valor es una cota inferior de la resistencia |  | 1.68 | [5 empty] | 8 |  |  |  |  | 10;361;41 | sí | Hoja USC marcada DRAFT. Velocidad 5 %/h; 'Max. Axial Strain'=1.68 %, desviador a esa deformación=1280 kPa. φsec calculado (post-cíclico) = 40.3°. e después de consolidación (hoja) = no informado. e0 calculado con Gs=2.71 (Gs no informado para probetas 4"; se adoptó 2.71 de las probetas 6" USC). Bg de Tabla 7 es un valor único (celda combinada) para el conjunto de probetas cíclicas del material. Correspondencia con Tabla 3 ambigua: Tabla 3 asigna Hornfels 6"-0.50, 4"-0.40, 4"-0.33 y Mármol 6"-0.25, 6"-0.20, 4"-0.40; el anexo USC da HR 6"-0.38, 4"-0.33, 4"-0.20 y MN 4"-0.25, 6"-0.19, 6"-0.38. Granulometría = curva objetivo 0.15 m leída de Fig. 3/4 (no hay granulometría por probeta). σ'3=350 kPa: bajo confinamiento. [VERIF 2026-10-06] Preparación según hoja USC: 'Moist Tamping' con w=5.00 % (el texto p15 dice 'estado seco'). Velocidad post-cíclica 5.00 %/h (0.083 %/min). [VERIF 2026-10-06] HR-CTX1 y HR-CTX4 tienen masas idénticas (3665.03 g húmeda; 3490.50 g seca): no son mediciones independientes (probables valores objetivo). | 350 | [97 empty] | Triaxial cíclico + monótono post-cíclico | CD: máximo desviador | 350 | 1630 | 1280 | 40.27558 | 576.2626 | 488.2841 | pequeña (<120 mm) | 3.937008 | Enrocado | textual | 0 |  | detenido antes de la falla (εa 1.68 %): q es cota inferior | A | 0.239 |  | 2.71 | informe o verificación | W2022-107 | W2022¦HF-USC-ciclico-350
W2022 | 2022_WSP_Pruebas de enrocado 3B a Gran Escala Hornfels para Deformacion.pdf | 2022 | WSP Golder (Golder Associates Ltd./Perú) - Memo 20377053-001-TM-Rev1-401001; Doc 105-18028-MTE00420-MEM-430-G-0007 Rev1 | University of South Carolina (USC), GDS ELDyn | HF-USC-ciclico-350 | USC HR-CTX4 (4", CSR=0.2) | H6 Hornfel Gris / Hornfels (HR) | Hornfels | hornfels gris (H6), Tajo Fase 8; vetillas de calcita en núcleos UCS |  | No presenta (descripción IDIEM de núcleos UCS, p72-76) | Enrocado | C (rótulo 'Material tipo C' en fotos de muestras Golder 2021a) | Triaxial cíclico drenado (compresión-extensión) + carga monótona drenada post-cíclica | sí (B=0.95–0.97) | 100 | 203.2 | 25.4 | 0.19 | 1.73 | 4.55 | 6.4 | 34 | 2.5 | 49 |  |  | Dmax 25.4 mm (1"); curva aprox. paralela (factor ≈7) a la de 1.0 m según Fig. 3; método no declarado | 2.71 | 21.46 | 0.239 | calculado |  | 5 | 64.5 | 350 | 1560.5 | 1210.54 | máximo desviador alcanzado en la carga monótona post-cíclica; la hoja da 'Max. Axial Strain' = 7.37 % y el desviador a esa deformación es igual al máximo: ensayo detenido antes de la falla, el valor es una cota inferior de la resistencia |  | 7.37 | [5 empty] | 8 |  |  |  |  | 10;367;41 | sí | Hoja USC marcada DRAFT. Velocidad 5 %/h; 'Max. Axial Strain'=7.37 %, desviador a esa deformación=1210.54 kPa. φsec calculado (post-cíclico) = 39.3°. e después de consolidación (hoja) = no informado. e0 calculado con Gs=2.71 (Gs no informado para probetas 4"; se adoptó 2.71 de las probetas 6" USC). Bg de Tabla 7 es un valor único (celda combinada) para el conjunto de probetas cíclicas del material. Correspondencia con Tabla 3 ambigua: Tabla 3 asigna Hornfels 6"-0.50, 4"-0.40, 4"-0.33 y Mármol 6"-0.25, 6"-0.20, 4"-0.40; el anexo USC da HR 6"-0.38, 4"-0.33, 4"-0.20 y MN 4"-0.25, 6"-0.19, 6"-0.38. Granulometría = curva objetivo 0.15 m leída de Fig. 3/4 (no hay granulometría por probeta). σ'3=350 kPa: bajo confinamiento. [VERIF 2026-10-06] Preparación según hoja USC: 'Moist Tamping' con w=5.00 % (el texto p15 dice 'estado seco'). Velocidad post-cíclica 5.00 %/h (0.083 %/min). [VERIF 2026-10-06] HR-CTX1 y HR-CTX4 tienen masas idénticas (3665.03 g húmeda; 3490.50 g seca): no son mediciones independientes (probables valores objetivo). | 350 | [97 empty] | Triaxial cíclico + monótono post-cíclico | CD: máximo desviador | 350 | 1560.5 | 1210.5 | 39.31651 | 571.7613 | 468.2563 | pequeña (<120 mm) | 3.937008 | Enrocado | textual | 0 |  | detenido antes de la falla (εa 7.37 %): q es cota inferior | A | 0.239 |  | 2.71 | informe o verificación | W2022-108 | W2022¦HF-USC-ciclico-350
W2022 | 2022_WSP_Pruebas de enrocado 3B a Gran Escala Hornfels para Deformacion.pdf | 2022 | WSP Golder (Golder Associates Ltd./Perú) - Memo 20377053-001-TM-Rev1-401001; Doc 105-18028-MTE00420-MEM-430-G-0007 Rev1 | University of South Carolina (USC), GDS ELDyn | MN-USC-ciclico-350 | USC MN-CTX3 (4", CSR=0.25) | Mármol Negro (MN/MR) | Mármol | mármol negro |  |  | Enrocado | C (rótulo 'Material tipo C' en fotos de muestras M-001/M-002 de mármol 2020, Golder 2021a) | Triaxial cíclico drenado (compresión-extensión) + carga monótona drenada post-cíclica | sí (B=0.95–0.97) | 100 | 203.2 | 25.4 | 0.19 | 1.73 | 4.55 | 6.4 | 34 | 2.5 | 49 |  |  | Dmax 25.4 mm (1"); curva aprox. paralela (factor ≈7) a la de 1.0 m según Fig. 3; método no declarado | 2.71 | 22.07 | 0.205 | calculado |  | 5 |  | 350 | 1595.3 | 1245.3 | máximo desviador alcanzado en la carga monótona post-cíclica; la hoja da 'Max. Axial Strain' = 4.89 % y el desviador a esa deformación es igual al máximo: ensayo detenido antes de la falla, el valor es una cota inferior de la resistencia |  | 4.89 | [5 empty] | 6 |  |  |  |  | 10;379;41 | sí | Hoja USC marcada DRAFT. Velocidad 5 %/h; 'Max. Axial Strain'=4.89 %, desviador a esa deformación=1245.3 kPa. φsec calculado (post-cíclico) = 39.8°. e después de consolidación (hoja) = no informado. e0 calculado con Gs=2.71 (Gs no informado para probetas 4"; se adoptó 2.71 de las probetas 6" USC). Bg de Tabla 7 es un valor único (celda combinada) para el conjunto de probetas cíclicas del material. Correspondencia con Tabla 3 ambigua: Tabla 3 asigna Hornfels 6"-0.50, 4"-0.40, 4"-0.33 y Mármol 6"-0.25, 6"-0.20, 4"-0.40; el anexo USC da HR 6"-0.38, 4"-0.33, 4"-0.20 y MN 4"-0.25, 6"-0.19, 6"-0.38. Granulometría = curva objetivo 0.15 m leída de Fig. 3/4 (no hay granulometría por probeta). σ'3=350 kPa: bajo confinamiento. [VERIF 2026-10-06] Preparación según hoja USC: 'Moist Tamping' con w=5.00 % (el texto p15 dice 'estado seco'). Velocidad post-cíclica 5.00 %/h (0.083 %/min). [VERIF 2026-10-06] Origen mármol 2021: Tajo Mina Fase 8 Sur (Pala 10), polígono 8-NP-4133-25-04, Acopio punto G, muestreado 23–24/11/2020 (p52–p56). Densidad seca de núcleos IDIEM del mismo lote (REG 41061) 2.74–2.75 g/cm³ (p78, p80, p82): un Gs de 2.60, 2.70 o 2.71 es físicamente incompatible (Gs ≥ 2.75). | 350 | [97 empty] | Triaxial cíclico + monótono post-cíclico | CD: máximo desviador | 350 | 1595.3 | 1245.3 | 39.80363 | 574.0554 | 478.3465 | pequeña (<120 mm) | 3.937008 | Enrocado | textual | 0 |  | detenido antes de la falla (εa 4.89 %): q es cota inferior | A | 0.205 |  | 2.71 | informe o verificación | W2022-109 | W2022¦MN-USC-ciclico-350
W2022 | 2022_WSP_Pruebas de enrocado 3B a Gran Escala Hornfels para Deformacion.pdf | 2022 | WSP Golder (Golder Associates Ltd./Perú) - Memo 20377053-001-TM-Rev1-401001; Doc 105-18028-MTE00420-MEM-430-G-0007 Rev1 | University of South Carolina (USC), GDS ELDyn | MN-USC-ciclico-350 | USC MN-LCTX1 (6", CSR=0.19) | Mármol Negro (MN/MR) | Mármol | mármol negro |  |  | Enrocado | C (rótulo 'Material tipo C' en fotos de muestras M-001/M-002 de mármol 2020, Golder 2021a) | Triaxial cíclico drenado (compresión-extensión) + carga monótona drenada post-cíclica | sí (B=0.95–0.97) | 146.5 | 266.7 | 25.4 | 0.19 | 1.73 | 4.55 | 6.4 | 34 | 2.5 | 49 |  |  | Dmax 25.4 mm (1"); curva aprox. paralela (factor ≈7) a la de 1.0 m según Fig. 3; método no declarado | 2.71 | 22.07 | 0.205 | calculado |  | 5 |  | 350 | 1925.9 | 1575.9 | máximo desviador en la carga monótona post-cíclica (hoja USC 'Max. Principal Stress Difference') | [7 empty] | 6 |  |  |  |  | 10;385;41 | sí | Hoja USC marcada DRAFT. Velocidad 5 %/h; 'Max. Axial Strain'=20.0 %, desviador a esa deformación=1392.7 kPa (el máximo ocurrió antes; εa del máximo no informada). φsec calculado (post-cíclico) = 43.8°. e después de consolidación (hoja) = 0.21. e0 calculado con Gs=2.71 (Gs estimado USC). Bg de Tabla 7 es un valor único (celda combinada) para el conjunto de probetas cíclicas del material. Correspondencia con Tabla 3 ambigua: Tabla 3 asigna Hornfels 6"-0.50, 4"-0.40, 4"-0.33 y Mármol 6"-0.25, 6"-0.20, 4"-0.40; el anexo USC da HR 6"-0.38, 4"-0.33, 4"-0.20 y MN 4"-0.25, 6"-0.19, 6"-0.38. Granulometría = curva objetivo 0.15 m leída de Fig. 3/4 (no hay granulometría por probeta). σ'3=350 kPa: bajo confinamiento. e0 calculado (0.205) < e tras consolidación (0.21): inconsistencia de Gs/γd en la hoja. [VERIF 2026-10-06] Preparación según hoja USC: 'Moist Tamping' con w=5.00 % (el texto p15 dice 'estado seco'). Velocidad post-cíclica 5.00 %/h (0.083 %/min). [VERIF 2026-10-06] MN-LCTX1 y MN-LCTX2 tienen masas idénticas (10620.87/10115.11 g). La hoja da e tras consolidación 0.21 (LCTX1) y 0.25 (LCTX2), MAYORES que e0=0.205 calculado con su propio γd=22.07 y Gs=2.71: inconsistencia interna de la hoja USC. [VERIF 2026-10-06] Origen mármol 2021: Tajo Mina Fase 8 Sur (Pala 10), polígono 8-NP-4133-25-04, Acopio punto G, muestreado 23–24/11/2020 (p52–p56). Densidad seca de núcleos IDIEM del mismo lote (REG 41061) 2.74–2.75 g/cm³ (p78, p80, p82): un Gs de 2.60, 2.70 o 2.71 es físicamente incompatible (Gs ≥ 2.75). | 350 | [97 empty] | Triaxial cíclico + monótono post-cíclico | CD: máximo desviador | 350 | 1925.9 | 1575.9 | 43.82272 | 592.3503 | 568.4946 | 6 in (≈150 mm) | 5.767717 | Enrocado | textual | 0 |  |  | A | 0.205 |  | 2.71 | informe o verificación | W2022-110 | W2022¦MN-USC-ciclico-350
W2022 | 2022_WSP_Pruebas de enrocado 3B a Gran Escala Hornfels para Deformacion.pdf | 2022 | WSP Golder (Golder Associates Ltd./Perú) - Memo 20377053-001-TM-Rev1-401001; Doc 105-18028-MTE00420-MEM-430-G-0007 Rev1 | University of South Carolina (USC), GDS ELDyn | MN-USC-ciclico-350 | USC MN-LCTX2 (6", CSR=0.38) | Mármol Negro (MN/MR) | Mármol | mármol negro |  |  | Enrocado | C (rótulo 'Material tipo C' en fotos de muestras M-001/M-002 de mármol 2020, Golder 2021a) | Triaxial cíclico drenado (compresión-extensión) + carga monótona drenada post-cíclica | sí (B=0.95–0.97) | 146.5 | 266.7 | 25.4 | 0.19 | 1.73 | 4.55 | 6.4 | 34 | 2.5 | 49 |  |  | Dmax 25.4 mm (1"); curva aprox. paralela (factor ≈7) a la de 1.0 m según Fig. 3; método no declarado | 2.71 | 22.07 | 0.205 | calculado |  | 5 |  | 350 | 1900.5 | 1550.5 | máximo desviador en la carga monótona post-cíclica (hoja USC 'Max. Principal Stress Difference') | [7 empty] | 6 |  |  |  |  | 10;391;41 | sí | Hoja USC marcada DRAFT. Velocidad 5 %/h; 'Max. Axial Strain'=20.0 %, desviador a esa deformación=1414.80 kPa (el máximo ocurrió antes; εa del máximo no informada). φsec calculado (post-cíclico) = 43.5°. e después de consolidación (hoja) = 0.25. e0 calculado con Gs=2.71 (Gs estimado USC). Bg de Tabla 7 es un valor único (celda combinada) para el conjunto de probetas cíclicas del material. Correspondencia con Tabla 3 ambigua: Tabla 3 asigna Hornfels 6"-0.50, 4"-0.40, 4"-0.33 y Mármol 6"-0.25, 6"-0.20, 4"-0.40; el anexo USC da HR 6"-0.38, 4"-0.33, 4"-0.20 y MN 4"-0.25, 6"-0.19, 6"-0.38. Granulometría = curva objetivo 0.15 m leída de Fig. 3/4 (no hay granulometría por probeta). σ'3=350 kPa: bajo confinamiento. [VERIF 2026-10-06] Preparación según hoja USC: 'Moist Tamping' con w=5.00 % (el texto p15 dice 'estado seco'). Velocidad post-cíclica 5.00 %/h (0.083 %/min). [VERIF 2026-10-06] MN-LCTX1 y MN-LCTX2 tienen masas idénticas (10620.87/10115.11 g). La hoja da e tras consolidación 0.21 (LCTX1) y 0.25 (LCTX2), MAYORES que e0=0.205 calculado con su propio γd=22.07 y Gs=2.71: inconsistencia interna de la hoja USC. [VERIF 2026-10-06] Origen mármol 2021: Tajo Mina Fase 8 Sur (Pala 10), polígono 8-NP-4133-25-04, Acopio punto G, muestreado 23–24/11/2020 (p52–p56). Densidad seca de núcleos IDIEM del mismo lote (REG 41061) 2.74–2.75 g/cm³ (p78, p80, p82): un Gs de 2.60, 2.70 o 2.71 es físicamente incompatible (Gs ≥ 2.75). | 350 | [97 empty] | Triaxial cíclico + monótono post-cíclico | CD: máximo desviador | 350 | 1900.5 | 1550.5 | 43.54768 | 591.1353 | 561.9022 | 6 in (≈150 mm) | 5.767717 | Enrocado | textual | 0 |  |  | A | 0.205 |  | 2.71 | informe o verificación | W2022-111 | W2022¦MN-USC-ciclico-350
W2022 | 2022_WSP_Pruebas de enrocado 3B a Gran Escala Hornfels para Deformacion.pdf | 2022 | WSP Golder (Golder Associates Ltd./Perú) - Memo 20377053-001-TM-Rev1-401001; Doc 105-18028-MTE00420-MEM-430-G-0007 Rev1 | Golder Associates Ltd., Burnaby (Lab ID B21-132) | MN-0.15m-Golder | Tabla 3 Mármol Negro Probeta 6 = CID 6" MR (Golder B21-132) | Mármol Negro (MN/MR) | Mármol | mármol negro |  |  | Enrocado | C (rótulo 'Material tipo C' en fotos de muestras M-001/M-002 de mármol 2020, Golder 2021a) | CID carga-descarga | sí (B=0.99) | 151.9 | 330 | 25.4 | 0.19 | 1.73 | 4.55 | 6.4 | 34 | 2.5 | 49 |  |  | Dmax 25.4 mm (1"); curva aprox. paralela (factor ≈7) a la de 1.0 m según Fig. 3; método no declarado | 2.7 | 20.37 | 0.3 | informe |  | 3.5 |  | 982 | 4805 | 3823 | máximo desviador (hoja Golder) |  | 18.51 | -6.51 |  |  |  |  | 30 |  |  |  |  | 10;357;355;7;41 | sí | σ'3c consolidación 976 kPa; tras consolidación γd 21.50 kN/m³, ec 0.23. φsec calculado = 41.3°; el texto (p24) dice 45° para esta probeta (inconsistente). Errata en hoja: w post 27.4 % y saturación 319 %. Convención de εv como en Hornfels 6". Mármol de la campaña 2021. UCS mármol 2021: 42–44 MPa (Tabla 2) vs 66.9–103.5 MPa (IDIEM 2022, REG 41061, p78-82). ρmáx/ρmín índice MR (p86): 2297 (seco)/2398 (húmedo)/1905 kg/m³. Granulometría leída de Fig. 4 (p7). [VERIF 2026-10-06] Origen mármol 2021: Tajo Mina Fase 8 Sur (Pala 10), polígono 8-NP-4133-25-04, Acopio punto G, muestreado 23–24/11/2020 (p52–p56). Densidad seca de núcleos IDIEM del mismo lote (REG 41061) 2.74–2.75 g/cm³ (p78, p80, p82): un Gs de 2.60, 2.70 o 2.71 es físicamente incompatible (Gs ≥ 2.75). [VERIF 2026-10-06] Velocidad 1.00 %/h. σpwp 1104 kPa; σ'3c 976 kPa. La hoja trae w post 27.4 % y Sat 319 % (erratas). Curva p355 coherente con 3823 kPa a 18.51 %. | 982 | [97 empty] | Triaxial CD carga-descarga | CD: máximo desviador | 982 | 4805 | 3823 | 41.34707 | 1630.727 | 1435.004 | 6 in (≈150 mm) | 5.980315 | Enrocado | textual | 0 |  |  | A | 0.3 |  | 2.7 | informe o verificación | W2022-112 | W2022¦MN-0.15m-Golder
W2022 | 2022_WSP_Pruebas de enrocado 3B a Gran Escala Hornfels para Deformacion.pdf | 2022 | WSP Golder (Golder Associates Ltd./Perú) - Memo 20377053-001-TM-Rev1-401001; Doc 105-18028-MTE00420-MEM-430-G-0007 Rev1 | IDIEM (2011), Informe 708.397-A | MN-1.0m-IDIEM-2011 | Tabla 3 Mármol Negro Probeta 1 = IDIEM 708.397-A Probeta 1 (σ'c = 5 kg/cm²) ESTATICO | Mármol Negro (MN/MR) | Mármol | mármol negro |  |  | Enrocado | C ('Type C rockfill', Golder 2012 p1) | CID monótono | sí (CO2 24 h + agua desaireada; B>0.95; contrapresión 2 kg/cm²) | 1000 | 1800 | 177.8 | 1.39 | 17.6 | 39.5 | 51.9 | 34.4 | 4.1 | 85.3 | 9.8 | 4.9 | Truncado (scalping) a 178 mm; Dmax de terreno 558.8 mm (macro-granulometría) — Golder 2012 p2 | 2.7 | 20.6 | 0.286 | informe (Golder 2012 Tabla 3, p7; Gs 2.70 supuesto) |  | 0.09 | 97.3 | 490.3 | 2271.2 | 1780.9 | máximo desviador registrado (ensayo hasta εa≈20 %) |  | 17.27 | -5.65 |  |  |  |  | 13.4 |  | 8.2 |  |  | 10;252;66-67;41 | sí | DUPLICADO: ensayo de 2011 ya reportado en Golder (2012) — no sumar dos veces. t_max=9.08 kg/cm²; φsec calculado = 40.2° (informe: 40° a 0.5 MPa → 36° a 2.0 MPa, p24). ΔV consolidación 34670 cm³ (≈2.5 %). Gs=2.70 'peso específico integral' de la hoja del odómetro 2011 (p295). UCS mármol 2011: 53–136 MPa (Tabla 2). Granulometría inicial 'Muestra Inicial' 2011 (p66); finos post = columna de la probeta (p66-67). εv negativa = compresión. [VERIF 2026-10-06] DUPLICADO de Golder_2012_marmol.csv (registro primario: Golder 2012 Doc. 446 + IDIEM 708.397-A). Tablas q–εa–εv idénticas fila a fila entre ambos PDF (comparación automática, 16/346/402/54/504 filas). No contar dos veces. Origen: Fase 5, polígono 12022607, cota 4478 (Golder 2012 p1), NO Acopio G. | 490.3 | [97 empty] | Triaxial CD | CD: máximo desviador | 490.3 | 2271.2 | 1780.9 | 40.15841 | 806.496 | 680.5392 | 1.0 m | 5.624297 | Enrocado | textual | 0 | G2012 (registro primario) | duplicado (usar registro primario G2012) | A | 0.3121963 | recalculado con Gs adoptado | 2.755 | Gs de sólidos del mármol negro (Golder 2010, ASTM D854); 2.70 del informe era supuesto | W2022-113 | W2022¦MN-1.0m-IDIEM-2011
W2022 | 2022_WSP_Pruebas de enrocado 3B a Gran Escala Hornfels para Deformacion.pdf | 2022 | WSP Golder (Golder Associates Ltd./Perú) - Memo 20377053-001-TM-Rev1-401001; Doc 105-18028-MTE00420-MEM-430-G-0007 Rev1 | IDIEM (2011), Informe 708.397-A | MN-1.0m-IDIEM-2011 | Tabla 3 Mármol Negro Probeta 3 = IDIEM 708.397-A Probeta 2 (σ'c = 5 kg/cm²) CICLICO | Mármol Negro (MN/MR) | Mármol | mármol negro |  |  | Enrocado | C ('Type C rockfill', Golder 2012 p1) | CID carga-descarga | sí (CO2 24 h + agua desaireada; B>0.95; contrapresión 2 kg/cm²) | 1000 | 1800 | 177.8 | 1.39 | 17.6 | 39.5 | 51.9 | 34.4 | 4.1 | 85.3 | 9.8 | 4.9 | Truncado (scalping) a 178 mm; Dmax de terreno 558.8 mm (macro-granulometría) — Golder 2012 p2 | 2.7 | 20.6 | 0.286 | informe (Golder 2012 Tabla 3, p7; Gs 2.70 supuesto) |  | 0.09 | 97.3 | 490.3 | 2192.8 | 1702.4 | máximo desviador registrado (ensayo hasta εa≈20 %) |  | 18.26 | -6.95 |  |  |  |  | 14.3 |  | 8 |  |  | 10;254-263;66-67;41 | sí | DUPLICADO: ensayo de 2011 ya reportado en Golder (2012) — no sumar dos veces. t_max=8.68 kg/cm²; φsec calculado = 39.4° (informe: 40° a 0.5 MPa → 36° a 2.0 MPa, p24). ΔV consolidación 41604 cm³ (≈2.9 %). Gs=2.70 'peso específico integral' de la hoja del odómetro 2011 (p295). UCS mármol 2011: 53–136 MPa (Tabla 2). Granulometría inicial 'Muestra Inicial' 2011 (p66); finos post = columna de la probeta (p66-67). εv negativa = compresión. [VERIF 2026-10-06] DUPLICADO de Golder_2012_marmol.csv (registro primario: Golder 2012 Doc. 446 + IDIEM 708.397-A). Tablas q–εa–εv idénticas fila a fila entre ambos PDF (comparación automática, 16/346/402/54/504 filas). No contar dos veces. Origen: Fase 5, polígono 12022607, cota 4478 (Golder 2012 p1), NO Acopio G. | 490.3 | [97 empty] | Triaxial CD carga-descarga | CD: máximo desviador | 490.3 | 2192.8 | 1702.5 | 39.38493 | 801.4087 | 657.9316 | 1.0 m | 5.624297 | Enrocado | textual | 0 | G2012 (registro primario) | duplicado (usar registro primario G2012) | A | 0.3121963 | recalculado con Gs adoptado | 2.755 | Gs de sólidos del mármol negro (Golder 2010, ASTM D854); 2.70 del informe era supuesto | W2022-114 | W2022¦MN-1.0m-IDIEM-2011
W2022 | 2022_WSP_Pruebas de enrocado 3B a Gran Escala Hornfels para Deformacion.pdf | 2022 | WSP Golder (Golder Associates Ltd./Perú) - Memo 20377053-001-TM-Rev1-401001; Doc 105-18028-MTE00420-MEM-430-G-0007 Rev1 | IDIEM (2011), Informe 708.397-A | MN-1.0m-IDIEM-2011 | Tabla 3 Mármol Negro Probeta 4 = IDIEM 708.397-A Probeta 3 (σ'c = 10 kg/cm²) CICLICO | Mármol Negro (MN/MR) | Mármol | mármol negro |  |  | Enrocado | C ('Type C rockfill', Golder 2012 p1) | CID carga-descarga | sí (CO2 24 h + agua desaireada; B>0.95; contrapresión 2 kg/cm²) | 1000 | 1800 | 177.8 | 1.39 | 17.6 | 39.5 | 51.9 | 34.4 | 4.1 | 85.3 | 9.8 | 4.9 | Truncado (scalping) a 178 mm; Dmax de terreno 558.8 mm (macro-granulometría) — Golder 2012 p2 | 2.7 | 20.6 | 0.286 | informe (Golder 2012 Tabla 3, p7; Gs 2.70 supuesto) |  | 0.09 | 97.3 | 980.7 | 3897.2 | 2916.5 | máximo desviador registrado (ensayo hasta εa≈20 %) |  | 18 | -8.17 |  |  |  |  | 20.4 |  | 8.5 |  |  | 10;265-275;66-67;41 | sí | DUPLICADO: ensayo de 2011 ya reportado en Golder (2012) — no sumar dos veces. t_max=14.87 kg/cm²; φsec calculado = 36.7° (informe: 40° a 0.5 MPa → 36° a 2.0 MPa, p24). ΔV consolidación 65378 cm³ (≈4.6 %). Gs=2.70 'peso específico integral' de la hoja del odómetro 2011 (p295). UCS mármol 2011: 53–136 MPa (Tabla 2). Granulometría inicial 'Muestra Inicial' 2011 (p66); finos post = columna de la probeta (p66-67). εv negativa = compresión. [VERIF 2026-10-06] DUPLICADO de Golder_2012_marmol.csv (registro primario: Golder 2012 Doc. 446 + IDIEM 708.397-A). Tablas q–εa–εv idénticas fila a fila entre ambos PDF (comparación automática, 16/346/402/54/504 filas). No contar dos veces. Origen: Fase 5, polígono 12022607, cota 4478 (Golder 2012 p1), NO Acopio G. | 980.7 | [97 empty] | Triaxial CD carga-descarga | CD: máximo desviador | 980.7 | 3897.2 | 2916.5 | 36.7197 | 1567.061 | 1168.89 | 1.0 m | 5.624297 | Enrocado | textual | 0 | G2012 (registro primario) | duplicado (usar registro primario G2012) | A | 0.3121963 | recalculado con Gs adoptado | 2.755 | Gs de sólidos del mármol negro (Golder 2010, ASTM D854); 2.70 del informe era supuesto | W2022-115 | W2022¦MN-1.0m-IDIEM-2011
W2022 | 2022_WSP_Pruebas de enrocado 3B a Gran Escala Hornfels para Deformacion.pdf | 2022 | WSP Golder (Golder Associates Ltd./Perú) - Memo 20377053-001-TM-Rev1-401001; Doc 105-18028-MTE00420-MEM-430-G-0007 Rev1 | IDIEM (2011), Informe 708.397-A | MN-1.0m-IDIEM-2011 | Tabla 3 Mármol Negro Probeta 2 = IDIEM 708.397-A Probeta 4 (σ'c = 20 kg/cm²) ESTATICO | Mármol Negro (MN/MR) | Mármol | mármol negro |  |  | Enrocado | C ('Type C rockfill', Golder 2012 p1) | CID monótono | sí (CO2 24 h + agua desaireada; B>0.95; contrapresión 2 kg/cm²) | 1000 | 1800 | 177.8 | 1.39 | 17.6 | 39.5 | 51.9 | 34.4 | 4.1 | 85.3 | 9.8 | 4.9 | Truncado (scalping) a 178 mm; Dmax de terreno 558.8 mm (macro-granulometría) — Golder 2012 p2 | 2.7 | 20.6 | 0.286 | informe (Golder 2012 Tabla 3, p7; Gs 2.70 supuesto) |  | 0.09 | 97.3 | 1961.3 | 7778.6 | 5817.3 | máximo desviador registrado (ensayo hasta εa≈20 %) |  | 19.59 | -7.69 |  |  |  |  | 25.1 |  | 10.7 |  |  | 10;277-278;66-67;41 | sí | DUPLICADO: ensayo de 2011 ya reportado en Golder (2012) — no sumar dos veces. t_max=29.66 kg/cm²; φsec calculado = 36.7° (informe: 40° a 0.5 MPa → 36° a 2.0 MPa, p24). ΔV consolidación 92453 cm³ (≈6.5 %). Gs=2.70 'peso específico integral' de la hoja del odómetro 2011 (p295). UCS mármol 2011: 53–136 MPa (Tabla 2). Granulometría inicial 'Muestra Inicial' 2011 (p66); finos post = columna de la probeta (p66-67). εv negativa = compresión. [VERIF 2026-10-06] DUPLICADO de Golder_2012_marmol.csv (registro primario: Golder 2012 Doc. 446 + IDIEM 708.397-A). Tablas q–εa–εv idénticas fila a fila entre ambos PDF (comparación automática, 16/346/402/54/504 filas). No contar dos veces. Origen: Fase 5, polígono 12022607, cota 4478 (Golder 2012 p1), NO Acopio G. | 1961.3 | [97 empty] | Triaxial CD | CD: máximo desviador | 1961.3 | 7778.6 | 5817.3 | 36.67426 | 3132.716 | 2332.865 | 1.0 m | 5.624297 | Enrocado | textual | 0 | G2012 (registro primario) | duplicado (usar registro primario G2012) | A | 0.3121963 | recalculado con Gs adoptado | 2.755 | Gs de sólidos del mármol negro (Golder 2010, ASTM D854); 2.70 del informe era supuesto | W2022-116 | W2022¦MN-1.0m-IDIEM-2011
W2022 | 2022_WSP_Pruebas de enrocado 3B a Gran Escala Hornfels para Deformacion.pdf | 2022 | WSP Golder (Golder Associates Ltd./Perú) - Memo 20377053-001-TM-Rev1-401001; Doc 105-18028-MTE00420-MEM-430-G-0007 Rev1 | IDIEM (2011), Informe 708.397-A | MN-1.0m-IDIEM-2011 | Tabla 3 Mármol Negro Probeta 5 = IDIEM 708.397-A Probeta 5 (σ'c = 20 kg/cm²) CICLICO | Mármol Negro (MN/MR) | Mármol | mármol negro |  |  | Enrocado | C ('Type C rockfill', Golder 2012 p1) | CID carga-descarga | sí (CO2 24 h + agua desaireada; B>0.95; contrapresión 2 kg/cm²) | 1000 | 1800 | 177.8 | 1.39 | 17.6 | 39.5 | 51.9 | 34.4 | 4.1 | 85.3 | 9.8 | 4.9 | Truncado (scalping) a 178 mm; Dmax de terreno 558.8 mm (macro-granulometría) — Golder 2012 p2 | 2.7 | 20.6 | 0.286 | informe (Golder 2012 Tabla 3, p7; Gs 2.70 supuesto) |  | 0.09 | 97.3 | 1961.3 | 8290.5 | 6329.2 | máximo desviador registrado (ensayo hasta εa≈20 %) |  | 17.78 | -9.67 |  |  |  |  | 27.7 |  | 11.4 |  |  | 10;280-293;66-67;41 | sí | DUPLICADO: ensayo de 2011 ya reportado en Golder (2012) — no sumar dos veces. t_max=32.27 kg/cm²; φsec calculado = 38.1° (informe: 40° a 0.5 MPa → 36° a 2.0 MPa, p24). ΔV consolidación 116227 cm³ (≈8.2 %). Gs=2.70 'peso específico integral' de la hoja del odómetro 2011 (p295). UCS mármol 2011: 53–136 MPa (Tabla 2). Granulometría inicial 'Muestra Inicial' 2011 (p66); finos post = columna de la probeta (p66-67). εv negativa = compresión. [VERIF 2026-10-06] DUPLICADO de Golder_2012_marmol.csv (registro primario: Golder 2012 Doc. 446 + IDIEM 708.397-A). Tablas q–εa–εv idénticas fila a fila entre ambos PDF (comparación automática, 16/346/402/54/504 filas). No contar dos veces. Origen: Fase 5, polígono 12022607, cota 4478 (Golder 2012 p1), NO Acopio G. | 1961.3 | [97 empty] | Triaxial CD carga-descarga | CD: máximo desviador | 1961.3 | 8290.5 | 6329.2 | 38.12466 | 3172.157 | 2489.494 | 1.0 m | 5.624297 | Enrocado | textual | 0 | G2012 (registro primario) | duplicado (usar registro primario G2012) | A | 0.3121963 | recalculado con Gs adoptado | 2.755 | Gs de sólidos del mármol negro (Golder 2010, ASTM D854); 2.70 del informe era supuesto | W2022-117 | W2022¦MN-1.0m-IDIEM-2011
W2022 | 2022_WSP_Pruebas de enrocado 3B a Gran Escala Hornfels para Deformacion.pdf | 2022 | WSP Golder (Golder Associates Ltd./Perú) - Memo 20377053-001-TM-Rev1-401001; Doc 105-18028-MTE00420-MEM-430-G-0007 Rev1 | IDIEM, Informe 1.555.677-B.1 (encabezado de hoja 1.555.677-A) | HF-edo-1.0m | Tabla 4 Hornfels Probeta 1 = IDIEM 1.555.677-B.1 (H6 Hornfel Gris) | H6 Hornfel Gris / Hornfels (HR) | Hornfels | hornfels gris (H6), Tajo Fase 8; vetillas de calcita en núcleos UCS |  | No presenta (descripción IDIEM de núcleos UCS, p72-76) | Enrocado |  | edómetro (compresión unidimensional) | sí (inundado a carga inicial) | 1000 | 700 | 177.8 | 2.61 | 13.3 | 28 | 35 | 13.4 | 1.93 | 87.3 | 10.1 | 2.6 | Ajustada a Dmax 178 mm (7") para IDIEM; método de ajuste no declarado. Dmax de terreno ≈914 mm (36", macro-granulometría M-001, p47) | 2.6 | 20.6 | 0.238 | informe |  | 1.69 | [12 empty] | 23 |  | 9.5 |  |  | 31;300-302;62;41 | sí | σv máx = 6865 kPa; εv a σv máx = 5.01 %. Curva completa en WSP_2022_edometro.csv. Gs 2.60 'estimado' por IDIEM. Permeabilidad 3.5e-2 → 3.5e-3 cm/s (588–6865 kPa, Tabla 5). Fecha inicio '05-11-2022' (errata; término 20-01-2022). Altura 0.70 m (Tabla en p4 dice 0.9 m). [VERIF 2026-10-06] Gs 2.60 'estimado' por IDIEM (p300, nota 3) es incompatible con la densidad seca de núcleos del mismo lote (2.66–2.71 g/cm³, p72–p76). Con Gs=2.75 (Golder), e0=0.310. | [98 empty] | Edómetro | [7 empty] | 1.0 m | 5.624297 | Enrocado | textual | 0 |  | no es ensayo de resistencia | A | 0.3094231 | recalculado con Gs adoptado | 2.75 | Gs del lote (Golder Burnaby); 2.60 del informe es incompatible | W2022-118 | W2022¦HF-edo-1.0m
W2022 | 2022_WSP_Pruebas de enrocado 3B a Gran Escala Hornfels para Deformacion.pdf | 2022 | WSP Golder (Golder Associates Ltd./Perú) - Memo 20377053-001-TM-Rev1-401001; Doc 105-18028-MTE00420-MEM-430-G-0007 Rev1 | Golder Associates Ltd., Burnaby | HF-edo-0.24m-2.1 | Tabla 4 Hornfels Probeta 2 (Golder 0.24 m) | H6 Hornfel Gris / Hornfels (HR) | Hornfels | hornfels gris (H6), Tajo Fase 8; vetillas de calcita en núcleos UCS |  | No presenta (descripción IDIEM de núcleos UCS, p72-76) | Enrocado |  | edómetro (compresión unidimensional) | sí (inundado a carga inicial) | 240 |  | 25.4 | [11 empty] | 20.6 | [16 empty] | 12 |  |  |  |  | 31;35;41 | sí | σv máx = 4799 kPa; εv a σv máx = 6.1 %. Curva SOLO en gráfico (Fig. 33c, p35): leída de marcadores vectoriales. Tabla 4 y texto: se compactó a 2.1 t/m³ (no se logró 2.3); Tabla 7 la rotula 2.3 t/m³. Altura ≈0.20 m (texto). Sin hoja de laboratorio en anexo C. | [98 empty] | Edómetro | [7 empty] | media (240–305 mm) | 9.448819 | Enrocado | textual | 0 |  | no es ensayo de resistencia | A |  |  |  | informe o verificación | W2022-119 | W2022¦HF-edo-0.24m-2.1
W2022 | 2022_WSP_Pruebas de enrocado 3B a Gran Escala Hornfels para Deformacion.pdf | 2022 | WSP Golder (Golder Associates Ltd./Perú) - Memo 20377053-001-TM-Rev1-401001; Doc 105-18028-MTE00420-MEM-430-G-0007 Rev1 | Golder Associates Ltd., Burnaby | HF-edo-0.24m-1.8 | Tabla 4 Hornfels Probeta 3 (Golder 0.24 m) | H6 Hornfel Gris / Hornfels (HR) | Hornfels | hornfels gris (H6), Tajo Fase 8; vetillas de calcita en núcleos UCS |  | No presenta (descripción IDIEM de núcleos UCS, p72-76) | Enrocado |  | edómetro (compresión unidimensional) | sí (inundado a carga inicial) | 240 |  | 25.4 | [11 empty] | 17.66 | [16 empty] | 8 |  |  |  |  | 31;35;41 | sí | σv máx = 4799 kPa; εv a σv máx = 17.5 %. Curva SOLO en gráfico (Fig. 33d, p35), leída de marcadores vectoriales; texto: 17 % a 4.8 MPa. Densidad ≈92 % Proctor estándar. | [98 empty] | Edómetro | [7 empty] | media (240–305 mm) | 9.448819 | Enrocado | textual | 0 |  | no es ensayo de resistencia | A |  |  |  | informe o verificación | W2022-120 | W2022¦HF-edo-0.24m-1.8
W2022 | 2022_WSP_Pruebas de enrocado 3B a Gran Escala Hornfels para Deformacion.pdf | 2022 | WSP Golder (Golder Associates Ltd./Perú) - Memo 20377053-001-TM-Rev1-401001; Doc 105-18028-MTE00420-MEM-430-G-0007 Rev1 | IDIEM, Informe 1.555.677-A REV2 | MN-edo-1.0m-2021 | Tabla 4 Mármol Negro Probeta 2 = IDIEM 1.555.677-A REV2 MARMOL (REG 41061) | Mármol Negro (MN/MR) | Mármol | mármol negro |  |  | Enrocado | C (rótulo 'Material tipo C' en fotos de muestras M-001/M-002 de mármol 2020, Golder 2021a) | edómetro (compresión unidimensional) | sí (inundado a carga inicial) | 1000 | 700 | 177.8 |  | 7.68 | 23.4 | 33.6 |  |  | 75.8 | 13.3 | 10.9 |  | 2.6 | 20.6 | 0.238 | informe |  | 1.5 | [12 empty] | 37.8 |  | 25.7 |  |  | 31;324;41 | sí | σv máx = 6865 kPa; εv a σv máx = 6.39 %. Curva completa en WSP_2022_edometro.csv. Permeabilidad 1.2e-2 → 2.7e-3 cm/s (Tabla 6). [VERIF 2026-10-06] Origen mármol 2021: Tajo Mina Fase 8 Sur (Pala 10), polígono 8-NP-4133-25-04, Acopio punto G, muestreado 23–24/11/2020 (p52–p56). Densidad seca de núcleos IDIEM del mismo lote (REG 41061) 2.74–2.75 g/cm³ (p78, p80, p82): un Gs de 2.60, 2.70 o 2.71 es físicamente incompatible (Gs ≥ 2.75). [VERIF 2026-10-06] D10 < 0.074 mm (10.9 % pasa #200): no determinable, por eso no hay Cu ni Cc. | [98 empty] | Edómetro | [7 empty] | 1.0 m | 5.624297 | Enrocado | textual | 0 |  | no es ensayo de resistencia | A | 0.3118038 | recalculado con Gs adoptado | 2.755 | Gs de sólidos del mármol (Golder 2010); 2.60 del informe es incompatible | W2022-121 | W2022¦MN-edo-1.0m-2021
W2022 | 2022_WSP_Pruebas de enrocado 3B a Gran Escala Hornfels para Deformacion.pdf | 2022 | WSP Golder (Golder Associates Ltd./Perú) - Memo 20377053-001-TM-Rev1-401001; Doc 105-18028-MTE00420-MEM-430-G-0007 Rev1 | IDIEM (2011), Informe 708.397-A | MN-edo-1.0m-2011 | Tabla 4 Mármol Negro Probeta 1 = IDIEM 708.397-A Probeta 6 Odómetro | Mármol Negro (MN/MR) | Mármol | mármol negro |  |  | Enrocado |  | edómetro (compresión unidimensional) | sí (inundado a carga inicial) | 949.7 | 900 | 177.8 | 1.39 | 17.61 | 39.48 | 51.89 | 34.4 | 4.1 | 85.3 | 9.8 | 4.9 |  | 2.7 | 20.6 | 0.284 | informe |  | 0.088 | 97.3 | [11 empty] | 14.4 |  | 9.4 |  |  | 31;295;67;41 | sí | σv máx = 5884 kPa; εv a σv máx = 9.03 %. DUPLICADO de Golder (2012). e=0.284 a 0.18 kg/cm² en estado seco. Tabla 7 indica 6,800 kPa pero la hoja llega a 60 kg/cm² (5,884 kPa). εv=(90−81.87)/90. [VERIF 2026-10-06] DUPLICADO de Golder_2012_marmol.csv (Probeta 6 Odómetro); hoja p295 idéntica a Golder 2012 p72. e0=0.284 es el valor a 0.18 kg/cm² (estado seco); en confección 2.70/2.100−1=0.286. | [98 empty] | Edómetro | [7 empty] | 1.0 m | 5.341395 | Enrocado | textual | 0 | G2012 (registro primario) | no es ensayo de resistencia | A | 0.3101556 | recalculado con Gs adoptado | 2.755 | Gs de sólidos del mármol negro (Golder 2010, ASTM D854); 2.70 del informe era supuesto | W2022-122 | W2022¦MN-edo-1.0m-2011
W2022 | 2022_WSP_Pruebas de enrocado 3B a Gran Escala Hornfels para Deformacion.pdf | 2022 | WSP Golder (Golder Associates Ltd./Perú) - Memo 20377053-001-TM-Rev1-401001; Doc 105-18028-MTE00420-MEM-430-G-0007 Rev1 | Golder Associates Ltd., Burnaby | MN-edo-0.24m-1.86 | Tabla 4 Mármol Negro Probeta 4 = Golder 'Test 1' MR (B21-132) | Mármol Negro (MN/MR) | Mármol | mármol negro |  |  | Enrocado | C (rótulo 'Material tipo C' en fotos de muestras M-001/M-002 de mármol 2020, Golder 2021a) | edómetro (compresión unidimensional) | sí (inundado a carga inicial) | 241 | 202 | 25.4 | [10 empty] | 2.7 | 18.21 | 0.455 | informe |  | 1.2 | [12 empty] | 21 |  |  |  |  | 31;359;41 | sí | σv máx = 4799 kPa; εv a σv máx = 15.63 %. Gs 2.70 'assumed'. Primer escalón (0→200 kPa) produce 6.86 %. El texto (p31) invierte la numeración de las probetas 3/4 de mármol respecto de Tabla 4 y cita 17 % (la hoja da 15.63 % a 4,799 kPa). [VERIF 2026-10-06] Origen mármol 2021: Tajo Mina Fase 8 Sur (Pala 10), polígono 8-NP-4133-25-04, Acopio punto G, muestreado 23–24/11/2020 (p52–p56). Densidad seca de núcleos IDIEM del mismo lote (REG 41061) 2.74–2.75 g/cm³ (p78, p80, p82): un Gs de 2.60, 2.70 o 2.71 es físicamente incompatible (Gs ≥ 2.75). | [98 empty] | Edómetro | [7 empty] | media (240–305 mm) | 9.488189 | Enrocado | textual | 0 |  | no es ensayo de resistencia | A | 0.455 |  | 2.7 | informe o verificación | W2022-123 | W2022¦MN-edo-0.24m-1.86
W2024 | 2024_WSP_Ensayos gran escala mezcla co-disposicion.pdf | 2024 | WSP Perú – 101-20110-LTE01220-IFF-420-G-0003 Rev.0 (proyecto 2094151472); anexos IDIEM 1.914.482-A a F | IDIEM (Universidad de Chile) | WSP24_C1_CD | IDIEM 1.914.482-E Codisposal 1 Probeta 1 (TX C/D) Pc 5 kgf/cm2 | Desmonte de Mina (Intrusivo) + Relave | Intrusivo | tonalita (31 de 38 fragmentos de carga puntual, IDIEM-F pp.356-362); incluye fragmentos de caliza (7 de 38) | Nominal (informe): intrusivo 78 % / relave 22 %, aplicado a la fracción < 3/4" (59.7 % de la masa); efectivo en masa seca total: desmonte intrusivo 86.9 %, relave 13.1 % (intrusivo:relave ≈ 6.6:1). Dentro del desmonte, por conteo de 38 fragmentos de carga puntual (no por masa): tonalita 31 (82 %), caliza 7 (18 %) | tonalita: sericitización, cloritización, epidotización, oxidación, arcillas/zeolitización locales; caliza sin alteración (carga puntual IDIEM-F) | Mezcla co-disposición: desmonte (clase no indicada) + 13.1 % relave en masa seca total (nominal del informe 22 % aplicado solo a la fracción < 3/4") |  | CID carga-descarga | sí | 600 | 1200 | 101.6 | 0.129 | 2.13 | 12 | 19.2 | 148 | 1.84 | 66 | 26.9 | 7.1 | truncado (scalping) a 4" (corte definido por el cliente, IDIEM p.108); Dmax de la muestra recibida en laboratorio 10" (IDIEM-A p.93, 46 191 kg en 5 maxisacos); granulometría de terreno no informada | 2.93 | 20.31 | 0.415 | calculado |  | 3 | 95.2 | 490.3 | 2222.2 | 1731.9 | máximo desviador (hasta εa≈20 %) | 39.7 | 11.05 | -3.71 |  |  |  |  | 6 |  | 6.9 |  |  | 283;295;15;268;35;344 | sí | Codisposal 1 (3.5:1 intrusivo:relave en masa según informe); carga-descarga drenada sin extensión: ciclos a εa=2 % (1+0.5q), 5 % (15 completos+0.75q+0.5q) y 8 % (2 completos+0.75q+0.5q), luego hasta 20 % (Tabla 10 p.18); IDIEM informa q=(σ1−σ3)/2 y p=(σ1+σ3)/2 en kgf/cm²; máx. q/2=8.83 y p=13.83 kgf/cm² (p.295); convertido con 1 kgf/cm²=98.0665 kPa; σ3 nominal del informe 490 kPa (5 kgf/cm²), contrapresión 1 kgf/cm²; criterio: máximo desviador en toda la curva (corte a carga controlada hasta εa≈20 %); phi_sec calculado como asin(q/p) con datos IDIEM y coincide con Fig. 13 p.27 (±0.1°); εv: convención IDIEM, negativo = contracción (compresión); todas las probetas contractivas al pico; vol. drenado en consolidación 8200 cm³; ρd post-consolidación 2.12 g/cm³ (p.341) → e_c≈0.382 (calculado con Gs global); post-ensayo: % retenido N°4 = 66.4 (p.344); granulometría de ensayo: leído de gráfico (digitalizado, Gráfico 1 p.268); Gs global de la mezcla (Tabla 5 p.12; Gs>N°4 = 2.87 aparente ASTM C127, Gs<N°4 ASTM D854); Dmax de terreno de la muestra 10" (254 mm, p.93); probeta truncada a 4"; UCS = promedio de 7 ensayos ASTM D7012 sobre intrusivo (rango 61.1–143.1 MPa según Tabla 6 p.12; el texto de p.12 dice 64.0 por error); Is50 4.1–6.2 MPa (IDIEM-F p.364); clase de desmonte (ROM/Chancado/Enrocado) no indicada en el informe; muestra de 5 maxisacos de 'Desmonte de Mina (Intrusivo)'; en carga-descarga el máximo q puede coincidir con el punto de inicio de un ciclo; ver resumen: la curva 'teórica' de ensayo coincide con desmonte + 22 % de relave aplicado solo a la fracción bajo 3/4" (≈13.1 % de la masa total); [VERIFICACIÓN 2026-10-06] contenido de relave RESUELTO: IDIEM indica "cortar el material ... en 4” y agregar un 22% de Relave integral ... se trabaja el material integral bajo ¾”" (p.267-268); la curva de montaje (Gráfico 1) coincide con el desmonte sobre 3/4" y se reproduce con 22 % de relave solo en la fracción < 3/4" ⇒ relave efectivo 13.1 % de la masa seca total. Confirmado también por: Gs global de Tabla 5 (se reproduce con pasante N°4 ≈ 34/33/32 %, no con 43/40/38 %) y por las granulometrías post-ensayo (C1: 33.6–37.1 % pasante N°4 a 490 kPa, imposible si el inicial fuera 42.8 %); [VERIFICACIÓN 2026-10-06] Gs global = valor del informe (Tabla 5 p.12, "ponderado proporcionado por el cliente" en hojas IDIEM): combina Gs aparente > N°4 = 2.87 (promedio de 8 muestras WSP Lima, ASTM C127, muestreadas por Antamina en feb-mar 2024, no del lote IDIEM recibido el 15-11-2023; Gs base seca media 2.78) con Gs < N°4 de IDIEM (C1 3.07 p.271/339; C4 2.80 p.110; C2 2.97 y C3 2.94 solo en Tabla 5, sin hoja en el anexo). e0 = Gs/ρd − 1 con ρd nominal de confección (hoja IDIEM); con Gs base seca el e0 bajaría ≈0.02-0.03. UCS, Los Ángeles y Gs>N°4 son de muestras WSP Lima (Tajo Mina, CD-ECU-001/CD-ERD-001/CD-EGS-001), no del material ensayado en IDIEM. Convención εv: negativo = compresión (declarada por IDIEM en hojas de edómetro, p.121: "deformación unitaria positiva indica hinchamiento"). Drenado: estado de máxima oblicuidad = estado de máximo desviador (σ′3 constante). | 490.3 | 490.3 | 2222.2 | [29 empty] | igual al de máximo desviador (CID, σ′3 constante) | [65 empty] | Triaxial CD carga-descarga | CD: máximo desviador | 490.3 | 2222.2 | 1731.9 | 39.6792 | 803.3509 | 666.4623 | 0.6 m | 5.905512 | Mezcla co-disposición (desmonte ROM + relave) | criterio experto: desmonte del tajo recibido con Dmax 10 in, escalado; programa de co-disposición de desmonte de camión |  |  |  | B | 0.415 |  | 2.93 | informe o verificación | W2024-124 | W2024¦WSP24_C1_CD
W2024 | 2024_WSP_Ensayos gran escala mezcla co-disposicion.pdf | 2024 | WSP Perú – 101-20110-LTE01220-IFF-420-G-0003 Rev.0 (proyecto 2094151472); anexos IDIEM 1.914.482-A a F | IDIEM (Universidad de Chile) | WSP24_C1_CD | IDIEM 1.914.482-E Codisposal 1 Probeta 2 (TX C/D) Pc 10 kgf/cm2 | Desmonte de Mina (Intrusivo) + Relave | Intrusivo | tonalita (31 de 38 fragmentos de carga puntual, IDIEM-F pp.356-362); incluye fragmentos de caliza (7 de 38) | Nominal (informe): intrusivo 78 % / relave 22 %, aplicado a la fracción < 3/4" (59.7 % de la masa); efectivo en masa seca total: desmonte intrusivo 86.9 %, relave 13.1 % (intrusivo:relave ≈ 6.6:1). Dentro del desmonte, por conteo de 38 fragmentos de carga puntual (no por masa): tonalita 31 (82 %), caliza 7 (18 %) | tonalita: sericitización, cloritización, epidotización, oxidación, arcillas/zeolitización locales; caliza sin alteración (carga puntual IDIEM-F) | Mezcla co-disposición: desmonte (clase no indicada) + 13.1 % relave en masa seca total (nominal del informe 22 % aplicado solo a la fracción < 3/4") |  | CID carga-descarga | sí | 600 | 1200 | 101.6 | 0.129 | 2.13 | 12 | 19.2 | 148 | 1.84 | 66 | 26.9 | 7.1 | truncado (scalping) a 4" (corte definido por el cliente, IDIEM p.108); Dmax de la muestra recibida en laboratorio 10" (IDIEM-A p.93, 46 191 kg en 5 maxisacos); granulometría de terreno no informada | 2.93 | 20.31 | 0.415 | calculado |  | 3 | 95.2 | 980.7 | 4795.5 | 3814.8 | máximo desviador (hasta εa≈20 %) | 41.3 | 13.58 | -4.69 |  |  |  |  | 11.8 |  | 7.1 |  |  | 297;309;15;268;35;344 | sí | Codisposal 1 (3.5:1 intrusivo:relave en masa según informe); carga-descarga drenada sin extensión: ciclos a εa=2 % (1+0.5q), 5 % (15 completos+0.75q+0.5q) y 8 % (2 completos+0.75q+0.5q), luego hasta 20 % (Tabla 10 p.18); IDIEM informa q=(σ1−σ3)/2 y p=(σ1+σ3)/2 en kgf/cm²; máx. q/2=19.45 y p=29.45 kgf/cm² (p.309); convertido con 1 kgf/cm²=98.0665 kPa; σ3 nominal del informe 980 kPa (10 kgf/cm²), contrapresión 1 kgf/cm²; criterio: máximo desviador en toda la curva (corte a carga controlada hasta εa≈20 %); phi_sec calculado como asin(q/p) con datos IDIEM y coincide con Fig. 13 p.27 (±0.1°); εv: convención IDIEM, negativo = contracción (compresión); todas las probetas contractivas al pico; vol. drenado en consolidación 11800 cm³; ρd post-consolidación 2.14 g/cm³ (p.341) → e_c≈0.369 (calculado con Gs global); post-ensayo: % retenido N°4 = 64.0 (p.344); granulometría de ensayo: leído de gráfico (digitalizado, Gráfico 1 p.268); Gs global de la mezcla (Tabla 5 p.12; Gs>N°4 = 2.87 aparente ASTM C127, Gs<N°4 ASTM D854); Dmax de terreno de la muestra 10" (254 mm, p.93); probeta truncada a 4"; UCS = promedio de 7 ensayos ASTM D7012 sobre intrusivo (rango 61.1–143.1 MPa según Tabla 6 p.12; el texto de p.12 dice 64.0 por error); Is50 4.1–6.2 MPa (IDIEM-F p.364); clase de desmonte (ROM/Chancado/Enrocado) no indicada en el informe; muestra de 5 maxisacos de 'Desmonte de Mina (Intrusivo)'; en carga-descarga el máximo q puede coincidir con el punto de inicio de un ciclo; ver resumen: la curva 'teórica' de ensayo coincide con desmonte + 22 % de relave aplicado solo a la fracción bajo 3/4" (≈13.1 % de la masa total); [VERIFICACIÓN 2026-10-06] contenido de relave RESUELTO: IDIEM indica "cortar el material ... en 4” y agregar un 22% de Relave integral ... se trabaja el material integral bajo ¾”" (p.267-268); la curva de montaje (Gráfico 1) coincide con el desmonte sobre 3/4" y se reproduce con 22 % de relave solo en la fracción < 3/4" ⇒ relave efectivo 13.1 % de la masa seca total. Confirmado también por: Gs global de Tabla 5 (se reproduce con pasante N°4 ≈ 34/33/32 %, no con 43/40/38 %) y por las granulometrías post-ensayo (C1: 33.6–37.1 % pasante N°4 a 490 kPa, imposible si el inicial fuera 42.8 %); [VERIFICACIÓN 2026-10-06] Gs global = valor del informe (Tabla 5 p.12, "ponderado proporcionado por el cliente" en hojas IDIEM): combina Gs aparente > N°4 = 2.87 (promedio de 8 muestras WSP Lima, ASTM C127, muestreadas por Antamina en feb-mar 2024, no del lote IDIEM recibido el 15-11-2023; Gs base seca media 2.78) con Gs < N°4 de IDIEM (C1 3.07 p.271/339; C4 2.80 p.110; C2 2.97 y C3 2.94 solo en Tabla 5, sin hoja en el anexo). e0 = Gs/ρd − 1 con ρd nominal de confección (hoja IDIEM); con Gs base seca el e0 bajaría ≈0.02-0.03. UCS, Los Ángeles y Gs>N°4 son de muestras WSP Lima (Tajo Mina, CD-ECU-001/CD-ERD-001/CD-EGS-001), no del material ensayado en IDIEM. Convención εv: negativo = compresión (declarada por IDIEM en hojas de edómetro, p.121: "deformación unitaria positiva indica hinchamiento"). Drenado: estado de máxima oblicuidad = estado de máximo desviador (σ′3 constante). | 980.7 | 980.7 | 4795.5 | [29 empty] | igual al de máximo desviador (CID, σ′3 constante) | [65 empty] | Triaxial CD carga-descarga | CD: máximo desviador | 980.7 | 4795.5 | 3814.8 | 41.333 | 1628.388 | 1432.236 | 0.6 m | 5.905512 | Mezcla co-disposición (desmonte ROM + relave) | criterio experto: desmonte del tajo recibido con Dmax 10 in, escalado; programa de co-disposición de desmonte de camión |  |  |  | B | 0.415 |  | 2.93 | informe o verificación | W2024-125 | W2024¦WSP24_C1_CD
W2024 | 2024_WSP_Ensayos gran escala mezcla co-disposicion.pdf | 2024 | WSP Perú – 101-20110-LTE01220-IFF-420-G-0003 Rev.0 (proyecto 2094151472); anexos IDIEM 1.914.482-A a F | IDIEM (Universidad de Chile) | WSP24_C1_CD | IDIEM 1.914.482-E Codisposal 1 Probeta 3 (TX C/D) Pc 20 kgf/cm2 | Desmonte de Mina (Intrusivo) + Relave | Intrusivo | tonalita (31 de 38 fragmentos de carga puntual, IDIEM-F pp.356-362); incluye fragmentos de caliza (7 de 38) | Nominal (informe): intrusivo 78 % / relave 22 %, aplicado a la fracción < 3/4" (59.7 % de la masa); efectivo en masa seca total: desmonte intrusivo 86.9 %, relave 13.1 % (intrusivo:relave ≈ 6.6:1). Dentro del desmonte, por conteo de 38 fragmentos de carga puntual (no por masa): tonalita 31 (82 %), caliza 7 (18 %) | tonalita: sericitización, cloritización, epidotización, oxidación, arcillas/zeolitización locales; caliza sin alteración (carga puntual IDIEM-F) | Mezcla co-disposición: desmonte (clase no indicada) + 13.1 % relave en masa seca total (nominal del informe 22 % aplicado solo a la fracción < 3/4") |  | CID carga-descarga | sí | 600 | 1200 | 101.6 | 0.129 | 2.13 | 12 | 19.2 | 148 | 1.84 | 66 | 26.9 | 7.1 | truncado (scalping) a 4" (corte definido por el cliente, IDIEM p.108); Dmax de la muestra recibida en laboratorio 10" (IDIEM-A p.93, 46 191 kg en 5 maxisacos); granulometría de terreno no informada | 2.93 | 20.31 | 0.415 | calculado |  | 3 | 95.2 | 1961.3 | 9716.4 | 7755.1 | máximo desviador (hasta εa≈20 %) | 41.6 | 11.7 | -5.13 |  |  |  |  | 16.9 |  | 10.5 |  |  | 311;326;15;268;35;344 | sí | Codisposal 1 (3.5:1 intrusivo:relave en masa según informe); carga-descarga drenada sin extensión: ciclos a εa=2 % (1+0.5q), 5 % (15 completos+0.75q+0.5q) y 8 % (2 completos+0.75q+0.5q), luego hasta 20 % (Tabla 10 p.18); IDIEM informa q=(σ1−σ3)/2 y p=(σ1+σ3)/2 en kgf/cm²; máx. q/2=39.54 y p=59.54 kgf/cm² (p.326); convertido con 1 kgf/cm²=98.0665 kPa; σ3 nominal del informe 1960 kPa (20 kgf/cm²), contrapresión 1 kgf/cm²; criterio: máximo desviador en toda la curva (corte a carga controlada hasta εa≈20 %); phi_sec calculado como asin(q/p) con datos IDIEM y coincide con Fig. 13 p.27 (±0.1°); εv: convención IDIEM, negativo = contracción (compresión); todas las probetas contractivas al pico; vol. drenado en consolidación 21300 cm³; ρd post-consolidación 2.21 g/cm³ (p.341) → e_c≈0.326 (calculado con Gs global); post-ensayo: % retenido N°4 = 55.1 (p.344); granulometría de ensayo: leído de gráfico (digitalizado, Gráfico 1 p.268); Gs global de la mezcla (Tabla 5 p.12; Gs>N°4 = 2.87 aparente ASTM C127, Gs<N°4 ASTM D854); Dmax de terreno de la muestra 10" (254 mm, p.93); probeta truncada a 4"; UCS = promedio de 7 ensayos ASTM D7012 sobre intrusivo (rango 61.1–143.1 MPa según Tabla 6 p.12; el texto de p.12 dice 64.0 por error); Is50 4.1–6.2 MPa (IDIEM-F p.364); clase de desmonte (ROM/Chancado/Enrocado) no indicada en el informe; muestra de 5 maxisacos de 'Desmonte de Mina (Intrusivo)'; en carga-descarga el máximo q puede coincidir con el punto de inicio de un ciclo; ver resumen: la curva 'teórica' de ensayo coincide con desmonte + 22 % de relave aplicado solo a la fracción bajo 3/4" (≈13.1 % de la masa total); [VERIFICACIÓN 2026-10-06] contenido de relave RESUELTO: IDIEM indica "cortar el material ... en 4” y agregar un 22% de Relave integral ... se trabaja el material integral bajo ¾”" (p.267-268); la curva de montaje (Gráfico 1) coincide con el desmonte sobre 3/4" y se reproduce con 22 % de relave solo en la fracción < 3/4" ⇒ relave efectivo 13.1 % de la masa seca total. Confirmado también por: Gs global de Tabla 5 (se reproduce con pasante N°4 ≈ 34/33/32 %, no con 43/40/38 %) y por las granulometrías post-ensayo (C1: 33.6–37.1 % pasante N°4 a 490 kPa, imposible si el inicial fuera 42.8 %); [VERIFICACIÓN 2026-10-06] Gs global = valor del informe (Tabla 5 p.12, "ponderado proporcionado por el cliente" en hojas IDIEM): combina Gs aparente > N°4 = 2.87 (promedio de 8 muestras WSP Lima, ASTM C127, muestreadas por Antamina en feb-mar 2024, no del lote IDIEM recibido el 15-11-2023; Gs base seca media 2.78) con Gs < N°4 de IDIEM (C1 3.07 p.271/339; C4 2.80 p.110; C2 2.97 y C3 2.94 solo en Tabla 5, sin hoja en el anexo). e0 = Gs/ρd − 1 con ρd nominal de confección (hoja IDIEM); con Gs base seca el e0 bajaría ≈0.02-0.03. UCS, Los Ángeles y Gs>N°4 son de muestras WSP Lima (Tajo Mina, CD-ECU-001/CD-ERD-001/CD-EGS-001), no del material ensayado en IDIEM. Convención εv: negativo = compresión (declarada por IDIEM en hojas de edómetro, p.121: "deformación unitaria positiva indica hinchamiento"). Drenado: estado de máxima oblicuidad = estado de máximo desviador (σ′3 constante). | 1961.3 | 1961.3 | 9716.4 | [29 empty] | igual al de máximo desviador (CID, σ′3 constante) | [65 empty] | Triaxial CD carga-descarga | CD: máximo desviador | 1961.3 | 9716.4 | 7755.1 | 41.61292 | 3263.789 | 2899.044 | 0.6 m | 5.905512 | Mezcla co-disposición (desmonte ROM + relave) | criterio experto: desmonte del tajo recibido con Dmax 10 in, escalado; programa de co-disposición de desmonte de camión |  |  |  | B | 0.415 |  | 2.93 | informe o verificación | W2024-126 | W2024¦WSP24_C1_CD
W2024 | 2024_WSP_Ensayos gran escala mezcla co-disposicion.pdf | 2024 | WSP Perú – 101-20110-LTE01220-IFF-420-G-0003 Rev.0 (proyecto 2094151472); anexos IDIEM 1.914.482-A a F | IDIEM (Universidad de Chile) | WSP24_C1_MON | IDIEM 1.914.482-E Codisposal 1 Probeta 1 (TX M) Pc 5 kgf/cm2 | Desmonte de Mina (Intrusivo) + Relave | Intrusivo | tonalita (31 de 38 fragmentos de carga puntual, IDIEM-F pp.356-362); incluye fragmentos de caliza (7 de 38) | Nominal (informe): intrusivo 78 % / relave 22 %, aplicado a la fracción < 3/4" (59.7 % de la masa); efectivo en masa seca total: desmonte intrusivo 86.9 %, relave 13.1 % (intrusivo:relave ≈ 6.6:1). Dentro del desmonte, por conteo de 38 fragmentos de carga puntual (no por masa): tonalita 31 (82 %), caliza 7 (18 %) | tonalita: sericitización, cloritización, epidotización, oxidación, arcillas/zeolitización locales; caliza sin alteración (carga puntual IDIEM-F) | Mezcla co-disposición: desmonte (clase no indicada) + 13.1 % relave en masa seca total (nominal del informe 22 % aplicado solo a la fracción < 3/4") |  | CID | sí | 600 | 1200 | 101.6 | 0.129 | 2.13 | 12 | 19.2 | 148 | 1.84 | 66 | 26.9 | 7.1 | truncado (scalping) a 4" (corte definido por el cliente, IDIEM p.108); Dmax de la muestra recibida en laboratorio 10" (IDIEM-A p.93, 46 191 kg en 5 maxisacos); granulometría de terreno no informada | 2.93 | 20.31 | 0.415 | calculado |  | 3 | 95.2 | 490.3 | 2385 | 1894.6 | máximo desviador (hasta εa≈20 %) | 41.2 | 15.61 | -4.41 |  |  |  |  | 9.6 |  | 7.6 |  |  | 274;275;15;268;35;344 | sí | Codisposal 1 (3.5:1 intrusivo:relave en masa según informe); carga monótona; IDIEM informa q=(σ1−σ3)/2 y p=(σ1+σ3)/2 en kgf/cm²; máx. q/2=9.66 y p=14.66 kgf/cm² (p.275); convertido con 1 kgf/cm²=98.0665 kPa; σ3 nominal del informe 490 kPa (5 kgf/cm²), contrapresión 1 kgf/cm²; criterio: máximo desviador en toda la curva (corte a carga controlada hasta εa≈20 %); phi_sec calculado como asin(q/p) con datos IDIEM y coincide con Fig. 13 p.27 (±0.1°); εv: convención IDIEM, negativo = contracción (compresión); todas las probetas contractivas al pico; vol. drenado en consolidación 10700 cm³; ρd post-consolidación 2.14 g/cm³ (p.339) → e_c≈0.369 (calculado con Gs global); post-ensayo: % retenido N°4 = 62.9 (p.344); granulometría de ensayo: leído de gráfico (digitalizado, Gráfico 1 p.268); Gs global de la mezcla (Tabla 5 p.12; Gs>N°4 = 2.87 aparente ASTM C127, Gs<N°4 ASTM D854); Dmax de terreno de la muestra 10" (254 mm, p.93); probeta truncada a 4"; UCS = promedio de 7 ensayos ASTM D7012 sobre intrusivo (rango 61.1–143.1 MPa según Tabla 6 p.12; el texto de p.12 dice 64.0 por error); Is50 4.1–6.2 MPa (IDIEM-F p.364); clase de desmonte (ROM/Chancado/Enrocado) no indicada en el informe; muestra de 5 maxisacos de 'Desmonte de Mina (Intrusivo)'; ver resumen: la curva 'teórica' de ensayo coincide con desmonte + 22 % de relave aplicado solo a la fracción bajo 3/4" (≈13.1 % de la masa total); [VERIFICACIÓN 2026-10-06] contenido de relave RESUELTO: IDIEM indica "cortar el material ... en 4” y agregar un 22% de Relave integral ... se trabaja el material integral bajo ¾”" (p.267-268); la curva de montaje (Gráfico 1) coincide con el desmonte sobre 3/4" y se reproduce con 22 % de relave solo en la fracción < 3/4" ⇒ relave efectivo 13.1 % de la masa seca total. Confirmado también por: Gs global de Tabla 5 (se reproduce con pasante N°4 ≈ 34/33/32 %, no con 43/40/38 %) y por las granulometrías post-ensayo (C1: 33.6–37.1 % pasante N°4 a 490 kPa, imposible si el inicial fuera 42.8 %); [VERIFICACIÓN 2026-10-06] Gs global = valor del informe (Tabla 5 p.12, "ponderado proporcionado por el cliente" en hojas IDIEM): combina Gs aparente > N°4 = 2.87 (promedio de 8 muestras WSP Lima, ASTM C127, muestreadas por Antamina en feb-mar 2024, no del lote IDIEM recibido el 15-11-2023; Gs base seca media 2.78) con Gs < N°4 de IDIEM (C1 3.07 p.271/339; C4 2.80 p.110; C2 2.97 y C3 2.94 solo en Tabla 5, sin hoja en el anexo). e0 = Gs/ρd − 1 con ρd nominal de confección (hoja IDIEM); con Gs base seca el e0 bajaría ≈0.02-0.03. UCS, Los Ángeles y Gs>N°4 son de muestras WSP Lima (Tajo Mina, CD-ECU-001/CD-ERD-001/CD-EGS-001), no del material ensayado en IDIEM. Convención εv: negativo = compresión (declarada por IDIEM en hojas de edómetro, p.121: "deformación unitaria positiva indica hinchamiento"). Drenado: estado de máxima oblicuidad = estado de máximo desviador (σ′3 constante). | 490.3 | 490.3 | 2385 | [29 empty] | igual al de máximo desviador (CID, σ′3 constante) | [65 empty] | Triaxial CD | CD: máximo desviador | 490.3 | 2385 | 1894.7 | 41.2204 | 813.3868 | 712.578 | 0.6 m | 5.905512 | Mezcla co-disposición (desmonte ROM + relave) | criterio experto: desmonte del tajo recibido con Dmax 10 in, escalado; programa de co-disposición de desmonte de camión |  |  |  | B | 0.415 |  | 2.93 | informe o verificación | W2024-127 | W2024¦WSP24_C1_MON
W2024 | 2024_WSP_Ensayos gran escala mezcla co-disposicion.pdf | 2024 | WSP Perú – 101-20110-LTE01220-IFF-420-G-0003 Rev.0 (proyecto 2094151472); anexos IDIEM 1.914.482-A a F | IDIEM (Universidad de Chile) | WSP24_C1_MON | IDIEM 1.914.482-E Codisposal 1 Probeta 2 (TX M) Pc 10 kgf/cm2 | Desmonte de Mina (Intrusivo) + Relave | Intrusivo | tonalita (31 de 38 fragmentos de carga puntual, IDIEM-F pp.356-362); incluye fragmentos de caliza (7 de 38) | Nominal (informe): intrusivo 78 % / relave 22 %, aplicado a la fracción < 3/4" (59.7 % de la masa); efectivo en masa seca total: desmonte intrusivo 86.9 %, relave 13.1 % (intrusivo:relave ≈ 6.6:1). Dentro del desmonte, por conteo de 38 fragmentos de carga puntual (no por masa): tonalita 31 (82 %), caliza 7 (18 %) | tonalita: sericitización, cloritización, epidotización, oxidación, arcillas/zeolitización locales; caliza sin alteración (carga puntual IDIEM-F) | Mezcla co-disposición: desmonte (clase no indicada) + 13.1 % relave en masa seca total (nominal del informe 22 % aplicado solo a la fracción < 3/4") |  | CID | sí | 600 | 1200 | 101.6 | 0.129 | 2.13 | 12 | 19.2 | 148 | 1.84 | 66 | 26.9 | 7.1 | truncado (scalping) a 4" (corte definido por el cliente, IDIEM p.108); Dmax de la muestra recibida en laboratorio 10" (IDIEM-A p.93, 46 191 kg en 5 maxisacos); granulometría de terreno no informada | 2.93 | 20.31 | 0.415 | calculado |  | 3 | 95.2 | 980.7 | 5146.5 | 4165.9 | máximo desviador (hasta εa≈20 %) | 42.8 | 18.78 | -6.6 |  |  |  |  | 18.3 |  | 11.8 |  |  | 277;278;15;268;35;344 | sí | Codisposal 1 (3.5:1 intrusivo:relave en masa según informe); carga monótona; IDIEM informa q=(σ1−σ3)/2 y p=(σ1+σ3)/2 en kgf/cm²; máx. q/2=21.24 y p=31.24 kgf/cm² (p.278); convertido con 1 kgf/cm²=98.0665 kPa; σ3 nominal del informe 980 kPa (10 kgf/cm²), contrapresión 1 kgf/cm²; criterio: máximo desviador en toda la curva (corte a carga controlada hasta εa≈20 %); phi_sec calculado como asin(q/p) con datos IDIEM y coincide con Fig. 13 p.27 (±0.1°); εv: convención IDIEM, negativo = contracción (compresión); todas las probetas contractivas al pico; vol. drenado en consolidación 19000 cm³; ρd post-consolidación 2.19 g/cm³ (p.339) → e_c≈0.338 (calculado con Gs global); post-ensayo: % retenido N°4 = 48.9 (p.344); granulometría de ensayo: leído de gráfico (digitalizado, Gráfico 1 p.268); Gs global de la mezcla (Tabla 5 p.12; Gs>N°4 = 2.87 aparente ASTM C127, Gs<N°4 ASTM D854); Dmax de terreno de la muestra 10" (254 mm, p.93); probeta truncada a 4"; UCS = promedio de 7 ensayos ASTM D7012 sobre intrusivo (rango 61.1–143.1 MPa según Tabla 6 p.12; el texto de p.12 dice 64.0 por error); Is50 4.1–6.2 MPa (IDIEM-F p.364); clase de desmonte (ROM/Chancado/Enrocado) no indicada en el informe; muestra de 5 maxisacos de 'Desmonte de Mina (Intrusivo)'; ver resumen: la curva 'teórica' de ensayo coincide con desmonte + 22 % de relave aplicado solo a la fracción bajo 3/4" (≈13.1 % de la masa total); [VERIFICACIÓN 2026-10-06] contenido de relave RESUELTO: IDIEM indica "cortar el material ... en 4” y agregar un 22% de Relave integral ... se trabaja el material integral bajo ¾”" (p.267-268); la curva de montaje (Gráfico 1) coincide con el desmonte sobre 3/4" y se reproduce con 22 % de relave solo en la fracción < 3/4" ⇒ relave efectivo 13.1 % de la masa seca total. Confirmado también por: Gs global de Tabla 5 (se reproduce con pasante N°4 ≈ 34/33/32 %, no con 43/40/38 %) y por las granulometrías post-ensayo (C1: 33.6–37.1 % pasante N°4 a 490 kPa, imposible si el inicial fuera 42.8 %); [VERIFICACIÓN 2026-10-06] Gs global = valor del informe (Tabla 5 p.12, "ponderado proporcionado por el cliente" en hojas IDIEM): combina Gs aparente > N°4 = 2.87 (promedio de 8 muestras WSP Lima, ASTM C127, muestreadas por Antamina en feb-mar 2024, no del lote IDIEM recibido el 15-11-2023; Gs base seca media 2.78) con Gs < N°4 de IDIEM (C1 3.07 p.271/339; C4 2.80 p.110; C2 2.97 y C3 2.94 solo en Tabla 5, sin hoja en el anexo). e0 = Gs/ρd − 1 con ρd nominal de confección (hoja IDIEM); con Gs base seca el e0 bajaría ≈0.02-0.03. UCS, Los Ángeles y Gs>N°4 son de muestras WSP Lima (Tajo Mina, CD-ECU-001/CD-ERD-001/CD-EGS-001), no del material ensayado en IDIEM. Convención εv: negativo = compresión (declarada por IDIEM en hojas de edómetro, p.121: "deformación unitaria positiva indica hinchamiento"). Drenado: estado de máxima oblicuidad = estado de máximo desviador (σ′3 constante). | 980.7 | 980.7 | 5146.5 | [29 empty] | igual al de máximo desviador (CID, σ′3 constante) | [65 empty] | Triaxial CD | CD: máximo desviador | 980.7 | 5146.5 | 4165.8 | 42.83477 | 1647.465 | 1527.427 | 0.6 m | 5.905512 | Mezcla co-disposición (desmonte ROM + relave) | criterio experto: desmonte del tajo recibido con Dmax 10 in, escalado; programa de co-disposición de desmonte de camión |  |  |  | B | 0.415 |  | 2.93 | informe o verificación | W2024-128 | W2024¦WSP24_C1_MON
W2024 | 2024_WSP_Ensayos gran escala mezcla co-disposicion.pdf | 2024 | WSP Perú – 101-20110-LTE01220-IFF-420-G-0003 Rev.0 (proyecto 2094151472); anexos IDIEM 1.914.482-A a F | IDIEM (Universidad de Chile) | WSP24_C1_MON | IDIEM 1.914.482-E Codisposal 1 Probeta 3 (TX M) Pc 20 kgf/cm2 | Desmonte de Mina (Intrusivo) + Relave | Intrusivo | tonalita (31 de 38 fragmentos de carga puntual, IDIEM-F pp.356-362); incluye fragmentos de caliza (7 de 38) | Nominal (informe): intrusivo 78 % / relave 22 %, aplicado a la fracción < 3/4" (59.7 % de la masa); efectivo en masa seca total: desmonte intrusivo 86.9 %, relave 13.1 % (intrusivo:relave ≈ 6.6:1). Dentro del desmonte, por conteo de 38 fragmentos de carga puntual (no por masa): tonalita 31 (82 %), caliza 7 (18 %) | tonalita: sericitización, cloritización, epidotización, oxidación, arcillas/zeolitización locales; caliza sin alteración (carga puntual IDIEM-F) | Mezcla co-disposición: desmonte (clase no indicada) + 13.1 % relave en masa seca total (nominal del informe 22 % aplicado solo a la fracción < 3/4") |  | CID | sí | 600 | 1200 | 101.6 | 0.129 | 2.13 | 12 | 19.2 | 148 | 1.84 | 66 | 26.9 | 7.1 | truncado (scalping) a 4" (corte definido por el cliente, IDIEM p.108); Dmax de la muestra recibida en laboratorio 10" (IDIEM-A p.93, 46 191 kg en 5 maxisacos); granulometría de terreno no informada | 2.93 | 20.31 | 0.415 | calculado |  | 3 | 95.2 | 1961.3 | 9588.9 | 7627.6 | máximo desviador (hasta εa≈20 %) | 41.3 | 13.35 | -6.72 |  |  |  |  | 16.9 |  | 11.1 |  |  | 280;281;15;268;35;344 | sí | Codisposal 1 (3.5:1 intrusivo:relave en masa según informe); carga monótona; IDIEM informa q=(σ1−σ3)/2 y p=(σ1+σ3)/2 en kgf/cm²; máx. q/2=38.89 y p=58.89 kgf/cm² (p.281); convertido con 1 kgf/cm²=98.0665 kPa; σ3 nominal del informe 1960 kPa (20 kgf/cm²), contrapresión 1 kgf/cm²; criterio: máximo desviador en toda la curva (corte a carga controlada hasta εa≈20 %); phi_sec calculado como asin(q/p) con datos IDIEM y coincide con Fig. 13 p.27 (±0.1°); εv: convención IDIEM, negativo = contracción (compresión); todas las probetas contractivas al pico; vol. drenado en consolidación 32200 cm³; ρd post-consolidación 2.28 g/cm³ (p.339) → e_c≈0.285 (calculado con Gs global); post-ensayo: % retenido N°4 = 52.1 (p.344); granulometría de ensayo: leído de gráfico (digitalizado, Gráfico 1 p.268); Gs global de la mezcla (Tabla 5 p.12; Gs>N°4 = 2.87 aparente ASTM C127, Gs<N°4 ASTM D854); Dmax de terreno de la muestra 10" (254 mm, p.93); probeta truncada a 4"; UCS = promedio de 7 ensayos ASTM D7012 sobre intrusivo (rango 61.1–143.1 MPa según Tabla 6 p.12; el texto de p.12 dice 64.0 por error); Is50 4.1–6.2 MPa (IDIEM-F p.364); clase de desmonte (ROM/Chancado/Enrocado) no indicada en el informe; muestra de 5 maxisacos de 'Desmonte de Mina (Intrusivo)'; ver resumen: la curva 'teórica' de ensayo coincide con desmonte + 22 % de relave aplicado solo a la fracción bajo 3/4" (≈13.1 % de la masa total); [VERIFICACIÓN 2026-10-06] contenido de relave RESUELTO: IDIEM indica "cortar el material ... en 4” y agregar un 22% de Relave integral ... se trabaja el material integral bajo ¾”" (p.267-268); la curva de montaje (Gráfico 1) coincide con el desmonte sobre 3/4" y se reproduce con 22 % de relave solo en la fracción < 3/4" ⇒ relave efectivo 13.1 % de la masa seca total. Confirmado también por: Gs global de Tabla 5 (se reproduce con pasante N°4 ≈ 34/33/32 %, no con 43/40/38 %) y por las granulometrías post-ensayo (C1: 33.6–37.1 % pasante N°4 a 490 kPa, imposible si el inicial fuera 42.8 %); [VERIFICACIÓN 2026-10-06] Gs global = valor del informe (Tabla 5 p.12, "ponderado proporcionado por el cliente" en hojas IDIEM): combina Gs aparente > N°4 = 2.87 (promedio de 8 muestras WSP Lima, ASTM C127, muestreadas por Antamina en feb-mar 2024, no del lote IDIEM recibido el 15-11-2023; Gs base seca media 2.78) con Gs < N°4 de IDIEM (C1 3.07 p.271/339; C4 2.80 p.110; C2 2.97 y C3 2.94 solo en Tabla 5, sin hoja en el anexo). e0 = Gs/ρd − 1 con ρd nominal de confección (hoja IDIEM); con Gs base seca el e0 bajaría ≈0.02-0.03. UCS, Los Ángeles y Gs>N°4 son de muestras WSP Lima (Tajo Mina, CD-ECU-001/CD-ERD-001/CD-EGS-001), no del material ensayado en IDIEM. Convención εv: negativo = compresión (declarada por IDIEM en hojas de edómetro, p.121: "deformación unitaria positiva indica hinchamiento"). Drenado: estado de máxima oblicuidad = estado de máximo desviador (σ′3 constante). | 1961.3 | 1961.3 | 9588.9 | [29 empty] | igual al de máximo desviador (CID, σ′3 constante) | [65 empty] | Triaxial CD | CD: máximo desviador | 1961.3 | 9588.9 | 7627.6 | 41.32938 | 3256.517 | 2863.88 | 0.6 m | 5.905512 | Mezcla co-disposición (desmonte ROM + relave) | criterio experto: desmonte del tajo recibido con Dmax 10 in, escalado; programa de co-disposición de desmonte de camión |  |  |  | B | 0.415 |  | 2.93 | informe o verificación | W2024-129 | W2024¦WSP24_C1_MON
W2024 | 2024_WSP_Ensayos gran escala mezcla co-disposicion.pdf | 2024 | WSP Perú – 101-20110-LTE01220-IFF-420-G-0003 Rev.0 (proyecto 2094151472); anexos IDIEM 1.914.482-A a F | IDIEM (Universidad de Chile) | WSP24_C2_CD | IDIEM 1.914.482-C Codisposal 2 Probeta 1 (TX C/D) Pc 5 kgf/cm2 | Desmonte de Mina (Intrusivo) + Relave | Intrusivo | tonalita (31 de 38 fragmentos de carga puntual, IDIEM-F pp.356-362); incluye fragmentos de caliza (7 de 38) | Nominal (informe): intrusivo 82 % / relave 18 %, aplicado a la fracción < 3/4" (59.7 % de la masa); efectivo en masa seca total: desmonte intrusivo 89.3 %, relave 10.7 % (intrusivo:relave ≈ 8.3:1). Dentro del desmonte, por conteo de 38 fragmentos de carga puntual (no por masa): tonalita 31 (82 %), caliza 7 (18 %) | tonalita: sericitización, cloritización, epidotización, oxidación, arcillas/zeolitización locales; caliza sin alteración (carga puntual IDIEM-F) | Mezcla co-disposición: desmonte (clase no indicada) + 10.7 % relave en masa seca total (nominal del informe 18 % aplicado solo a la fracción < 3/4") |  | CID carga-descarga | sí | 600 | 1200 | 101.6 | 0.135 | 2.82 | 12.2 | 19 | 141 | 3.1 | 67.2 | 25.8 | 7.1 | truncado (scalping) a 4" (corte definido por el cliente, IDIEM p.108); Dmax de la muestra recibida en laboratorio 10" (IDIEM-A p.93, 46 191 kg en 5 maxisacos); granulometría de terreno no informada | 2.9 | 19.91 | 0.429 | calculado |  | 3 | 95.2 | 490.3 | 2757.6 | 2267.3 | máximo desviador (hasta εa≈20 %) | 44.3 | 7.93 | -3.57 |  |  |  |  | 13 |  | 10.9 |  |  | 157;169;15;143;36;222 | sí | Codisposal 2 (4.5:1 intrusivo:relave en masa según informe); carga-descarga drenada sin extensión: ciclos a εa=2 % (1+0.5q), 5 % (15 completos+0.75q+0.5q) y 8 % (2 completos+0.75q+0.5q), luego hasta 20 % (Tabla 10 p.18); IDIEM informa q=(σ1−σ3)/2 y p=(σ1+σ3)/2 en kgf/cm²; máx. q/2=11.56 y p=16.56 kgf/cm² (p.169); convertido con 1 kgf/cm²=98.0665 kPa; σ3 nominal del informe 490 kPa (5 kgf/cm²), contrapresión 1 kgf/cm²; criterio: máximo desviador en toda la curva (corte a carga controlada hasta εa≈20 %); phi_sec calculado como asin(q/p) con datos IDIEM y coincide con Fig. 13 p.27 (±0.1°); εv: convención IDIEM, negativo = contracción (compresión); todas las probetas contractivas al pico; vol. drenado en consolidación 9100 cm³; ρd post-consolidación 2.09 g/cm³ (p.219) → e_c≈0.388 (calculado con Gs global); post-ensayo: % retenido N°4 = 54.4 (p.222); granulometría de ensayo: leído de gráfico (digitalizado, Gráfico 1 p.143); Gs global de la mezcla (Tabla 5 p.12; Gs>N°4 = 2.87 aparente ASTM C127, Gs<N°4 ASTM D854); Dmax de terreno de la muestra 10" (254 mm, p.93); probeta truncada a 4"; UCS = promedio de 7 ensayos ASTM D7012 sobre intrusivo (rango 61.1–143.1 MPa según Tabla 6 p.12; el texto de p.12 dice 64.0 por error); Is50 4.1–6.2 MPa (IDIEM-F p.364); clase de desmonte (ROM/Chancado/Enrocado) no indicada en el informe; muestra de 5 maxisacos de 'Desmonte de Mina (Intrusivo)'; IDIEM advierte: tras el 3er ciclo (8 %) aumento de deformación por cicleo; usar con precaución después del 8 %; el máximo q se dio al inicio de la etapa de 8 %; en carga-descarga el máximo q puede coincidir con el punto de inicio de un ciclo; ver resumen: la curva 'teórica' de ensayo coincide con desmonte + 18 % de relave aplicado solo a la fracción bajo 3/4" (≈10.7 % de la masa total); [VERIFICACIÓN 2026-10-06] contenido de relave RESUELTO: IDIEM indica "cortar el material ... en 4” y agregar un 18% de Relave integral ... se trabaja el material integral bajo ¾”" (p.142-143); la curva de montaje (Gráfico 1) coincide con el desmonte sobre 3/4" y se reproduce con 18 % de relave solo en la fracción < 3/4" ⇒ relave efectivo 10.7 % de la masa seca total. Confirmado también por: Gs global de Tabla 5 (se reproduce con pasante N°4 ≈ 34/33/32 %, no con 43/40/38 %) y por las granulometrías post-ensayo (C1: 33.6–37.1 % pasante N°4 a 490 kPa, imposible si el inicial fuera 42.8 %); [VERIFICACIÓN 2026-10-06] Gs global = valor del informe (Tabla 5 p.12, "ponderado proporcionado por el cliente" en hojas IDIEM): combina Gs aparente > N°4 = 2.87 (promedio de 8 muestras WSP Lima, ASTM C127, muestreadas por Antamina en feb-mar 2024, no del lote IDIEM recibido el 15-11-2023; Gs base seca media 2.78) con Gs < N°4 de IDIEM (C1 3.07 p.271/339; C4 2.80 p.110; C2 2.97 y C3 2.94 solo en Tabla 5, sin hoja en el anexo). e0 = Gs/ρd − 1 con ρd nominal de confección (hoja IDIEM); con Gs base seca el e0 bajaría ≈0.02-0.03. UCS, Los Ángeles y Gs>N°4 son de muestras WSP Lima (Tajo Mina, CD-ECU-001/CD-ERD-001/CD-EGS-001), no del material ensayado en IDIEM. Convención εv: negativo = compresión (declarada por IDIEM en hojas de edómetro, p.121: "deformación unitaria positiva indica hinchamiento"). Drenado: estado de máxima oblicuidad = estado de máximo desviador (σ′3 constante). | 490.3 | 490.3 | 2757.6 | [29 empty] | igual al de máximo desviador (CID, σ′3 constante) | [65 empty] | Triaxial CD carga-descarga | CD: máximo desviador | 490.3 | 2757.6 | 2267.3 | 44.27331 | 832.5695 | 811.7138 | 0.6 m | 5.905512 | Mezcla co-disposición (desmonte ROM + relave) | criterio experto: desmonte del tajo recibido con Dmax 10 in, escalado; programa de co-disposición de desmonte de camión |  |  |  | B | 0.429 |  | 2.9 | informe o verificación | W2024-130 | W2024¦WSP24_C2_CD
W2024 | 2024_WSP_Ensayos gran escala mezcla co-disposicion.pdf | 2024 | WSP Perú – 101-20110-LTE01220-IFF-420-G-0003 Rev.0 (proyecto 2094151472); anexos IDIEM 1.914.482-A a F | IDIEM (Universidad de Chile) | WSP24_C2_CD | IDIEM 1.914.482-C Codisposal 2 Probeta 2 (TX C/D) Pc 10 kgf/cm2 | Desmonte de Mina (Intrusivo) + Relave | Intrusivo | tonalita (31 de 38 fragmentos de carga puntual, IDIEM-F pp.356-362); incluye fragmentos de caliza (7 de 38) | Nominal (informe): intrusivo 82 % / relave 18 %, aplicado a la fracción < 3/4" (59.7 % de la masa); efectivo en masa seca total: desmonte intrusivo 89.3 %, relave 10.7 % (intrusivo:relave ≈ 8.3:1). Dentro del desmonte, por conteo de 38 fragmentos de carga puntual (no por masa): tonalita 31 (82 %), caliza 7 (18 %) | tonalita: sericitización, cloritización, epidotización, oxidación, arcillas/zeolitización locales; caliza sin alteración (carga puntual IDIEM-F) | Mezcla co-disposición: desmonte (clase no indicada) + 10.7 % relave en masa seca total (nominal del informe 18 % aplicado solo a la fracción < 3/4") |  | CID carga-descarga | sí | 600 | 1200 | 101.6 | 0.135 | 2.82 | 12.2 | 19 | 141 | 3.1 | 67.2 | 25.8 | 7.1 | truncado (scalping) a 4" (corte definido por el cliente, IDIEM p.108); Dmax de la muestra recibida en laboratorio 10" (IDIEM-A p.93, 46 191 kg en 5 maxisacos); granulometría de terreno no informada | 2.9 | 19.91 | 0.429 | calculado |  | 3 | 95.2 | 980.7 | 4683.7 | 3703 | máximo desviador (hasta εa≈20 %) | 40.8 | 12.71 | -4.48 |  |  |  |  | 15.8 |  | 11.5 |  |  | 172;186;15;143;36;222 | sí | Codisposal 2 (4.5:1 intrusivo:relave en masa según informe); carga-descarga drenada sin extensión: ciclos a εa=2 % (1+0.5q), 5 % (15 completos+0.75q+0.5q) y 8 % (2 completos+0.75q+0.5q), luego hasta 20 % (Tabla 10 p.18); IDIEM informa q=(σ1−σ3)/2 y p=(σ1+σ3)/2 en kgf/cm²; máx. q/2=18.88 y p=28.88 kgf/cm² (p.186); convertido con 1 kgf/cm²=98.0665 kPa; σ3 nominal del informe 980 kPa (10 kgf/cm²), contrapresión 1 kgf/cm²; criterio: máximo desviador en toda la curva (corte a carga controlada hasta εa≈20 %); phi_sec calculado como asin(q/p) con datos IDIEM y coincide con Fig. 13 p.27 (±0.1°); εv: convención IDIEM, negativo = contracción (compresión); todas las probetas contractivas al pico; vol. drenado en consolidación 17400 cm³; ρd post-consolidación 2.14 g/cm³ (p.219) → e_c≈0.355 (calculado con Gs global); post-ensayo: % retenido N°4 = 52.6 (p.222); granulometría de ensayo: leído de gráfico (digitalizado, Gráfico 1 p.143); Gs global de la mezcla (Tabla 5 p.12; Gs>N°4 = 2.87 aparente ASTM C127, Gs<N°4 ASTM D854); Dmax de terreno de la muestra 10" (254 mm, p.93); probeta truncada a 4"; UCS = promedio de 7 ensayos ASTM D7012 sobre intrusivo (rango 61.1–143.1 MPa según Tabla 6 p.12; el texto de p.12 dice 64.0 por error); Is50 4.1–6.2 MPa (IDIEM-F p.364); clase de desmonte (ROM/Chancado/Enrocado) no indicada en el informe; muestra de 5 maxisacos de 'Desmonte de Mina (Intrusivo)'; en carga-descarga el máximo q puede coincidir con el punto de inicio de un ciclo; ver resumen: la curva 'teórica' de ensayo coincide con desmonte + 18 % de relave aplicado solo a la fracción bajo 3/4" (≈10.7 % de la masa total); [VERIFICACIÓN 2026-10-06] contenido de relave RESUELTO: IDIEM indica "cortar el material ... en 4” y agregar un 18% de Relave integral ... se trabaja el material integral bajo ¾”" (p.142-143); la curva de montaje (Gráfico 1) coincide con el desmonte sobre 3/4" y se reproduce con 18 % de relave solo en la fracción < 3/4" ⇒ relave efectivo 10.7 % de la masa seca total. Confirmado también por: Gs global de Tabla 5 (se reproduce con pasante N°4 ≈ 34/33/32 %, no con 43/40/38 %) y por las granulometrías post-ensayo (C1: 33.6–37.1 % pasante N°4 a 490 kPa, imposible si el inicial fuera 42.8 %); [VERIFICACIÓN 2026-10-06] Gs global = valor del informe (Tabla 5 p.12, "ponderado proporcionado por el cliente" en hojas IDIEM): combina Gs aparente > N°4 = 2.87 (promedio de 8 muestras WSP Lima, ASTM C127, muestreadas por Antamina en feb-mar 2024, no del lote IDIEM recibido el 15-11-2023; Gs base seca media 2.78) con Gs < N°4 de IDIEM (C1 3.07 p.271/339; C4 2.80 p.110; C2 2.97 y C3 2.94 solo en Tabla 5, sin hoja en el anexo). e0 = Gs/ρd − 1 con ρd nominal de confección (hoja IDIEM); con Gs base seca el e0 bajaría ≈0.02-0.03. UCS, Los Ángeles y Gs>N°4 son de muestras WSP Lima (Tajo Mina, CD-ECU-001/CD-ERD-001/CD-EGS-001), no del material ensayado en IDIEM. Convención εv: negativo = compresión (declarada por IDIEM en hojas de edómetro, p.121: "deformación unitaria positiva indica hinchamiento"). Drenado: estado de máxima oblicuidad = estado de máximo desviador (σ′3 constante). | 980.7 | 980.7 | 4683.7 | [29 empty] | igual al de máximo desviador (CID, σ′3 constante) | [65 empty] | Triaxial CD carga-descarga | CD: máximo desviador | 980.7 | 4683.7 | 3703 | 40.82358 | 1621.815 | 1401.078 | 0.6 m | 5.905512 | Mezcla co-disposición (desmonte ROM + relave) | criterio experto: desmonte del tajo recibido con Dmax 10 in, escalado; programa de co-disposición de desmonte de camión |  |  |  | B | 0.429 |  | 2.9 | informe o verificación | W2024-131 | W2024¦WSP24_C2_CD
W2024 | 2024_WSP_Ensayos gran escala mezcla co-disposicion.pdf | 2024 | WSP Perú – 101-20110-LTE01220-IFF-420-G-0003 Rev.0 (proyecto 2094151472); anexos IDIEM 1.914.482-A a F | IDIEM (Universidad de Chile) | WSP24_C2_CD | IDIEM 1.914.482-C Codisposal 2 Probeta 3 (TX C/D) Pc 20 kgf/cm2 | Desmonte de Mina (Intrusivo) + Relave | Intrusivo | tonalita (31 de 38 fragmentos de carga puntual, IDIEM-F pp.356-362); incluye fragmentos de caliza (7 de 38) | Nominal (informe): intrusivo 82 % / relave 18 %, aplicado a la fracción < 3/4" (59.7 % de la masa); efectivo en masa seca total: desmonte intrusivo 89.3 %, relave 10.7 % (intrusivo:relave ≈ 8.3:1). Dentro del desmonte, por conteo de 38 fragmentos de carga puntual (no por masa): tonalita 31 (82 %), caliza 7 (18 %) | tonalita: sericitización, cloritización, epidotización, oxidación, arcillas/zeolitización locales; caliza sin alteración (carga puntual IDIEM-F) | Mezcla co-disposición: desmonte (clase no indicada) + 10.7 % relave en masa seca total (nominal del informe 18 % aplicado solo a la fracción < 3/4") |  | CID carga-descarga | sí | 600 | 1200 | 101.6 | 0.135 | 2.82 | 12.2 | 19 | 141 | 3.1 | 67.2 | 25.8 | 7.1 | truncado (scalping) a 4" (corte definido por el cliente, IDIEM p.108); Dmax de la muestra recibida en laboratorio 10" (IDIEM-A p.93, 46 191 kg en 5 maxisacos); granulometría de terreno no informada | 2.9 | 19.91 | 0.429 | calculado |  | 3 | 95.2 | 1961.3 | 8933.9 | 6972.5 | máximo desviador (hasta εa≈20 %) | 39.8 | 13.52 | -5.13 |  |  |  |  | 15.2 |  | 10.3 |  |  | 188;204;15;143;36;222 | sí | Codisposal 2 (4.5:1 intrusivo:relave en masa según informe); carga-descarga drenada sin extensión: ciclos a εa=2 % (1+0.5q), 5 % (15 completos+0.75q+0.5q) y 8 % (2 completos+0.75q+0.5q), luego hasta 20 % (Tabla 10 p.18); IDIEM informa q=(σ1−σ3)/2 y p=(σ1+σ3)/2 en kgf/cm²; máx. q/2=35.55 y p=55.55 kgf/cm² (p.204); convertido con 1 kgf/cm²=98.0665 kPa; σ3 nominal del informe 1960 kPa (20 kgf/cm²), contrapresión 1 kgf/cm²; criterio: máximo desviador en toda la curva (corte a carga controlada hasta εa≈20 %); phi_sec calculado como asin(q/p) con datos IDIEM y coincide con Fig. 13 p.27 (±0.1°); εv: convención IDIEM, negativo = contracción (compresión); todas las probetas contractivas al pico; vol. drenado en consolidación 26900 cm³; ρd post-consolidación 2.20 g/cm³ (p.219) → e_c≈0.318 (calculado con Gs global); post-ensayo: % retenido N°4 = 53.8 (p.222); granulometría de ensayo: leído de gráfico (digitalizado, Gráfico 1 p.143); Gs global de la mezcla (Tabla 5 p.12; Gs>N°4 = 2.87 aparente ASTM C127, Gs<N°4 ASTM D854); Dmax de terreno de la muestra 10" (254 mm, p.93); probeta truncada a 4"; UCS = promedio de 7 ensayos ASTM D7012 sobre intrusivo (rango 61.1–143.1 MPa según Tabla 6 p.12; el texto de p.12 dice 64.0 por error); Is50 4.1–6.2 MPa (IDIEM-F p.364); clase de desmonte (ROM/Chancado/Enrocado) no indicada en el informe; muestra de 5 maxisacos de 'Desmonte de Mina (Intrusivo)'; en carga-descarga el máximo q puede coincidir con el punto de inicio de un ciclo; ver resumen: la curva 'teórica' de ensayo coincide con desmonte + 18 % de relave aplicado solo a la fracción bajo 3/4" (≈10.7 % de la masa total); [VERIFICACIÓN 2026-10-06] contenido de relave RESUELTO: IDIEM indica "cortar el material ... en 4” y agregar un 18% de Relave integral ... se trabaja el material integral bajo ¾”" (p.142-143); la curva de montaje (Gráfico 1) coincide con el desmonte sobre 3/4" y se reproduce con 18 % de relave solo en la fracción < 3/4" ⇒ relave efectivo 10.7 % de la masa seca total. Confirmado también por: Gs global de Tabla 5 (se reproduce con pasante N°4 ≈ 34/33/32 %, no con 43/40/38 %) y por las granulometrías post-ensayo (C1: 33.6–37.1 % pasante N°4 a 490 kPa, imposible si el inicial fuera 42.8 %); [VERIFICACIÓN 2026-10-06] Gs global = valor del informe (Tabla 5 p.12, "ponderado proporcionado por el cliente" en hojas IDIEM): combina Gs aparente > N°4 = 2.87 (promedio de 8 muestras WSP Lima, ASTM C127, muestreadas por Antamina en feb-mar 2024, no del lote IDIEM recibido el 15-11-2023; Gs base seca media 2.78) con Gs < N°4 de IDIEM (C1 3.07 p.271/339; C4 2.80 p.110; C2 2.97 y C3 2.94 solo en Tabla 5, sin hoja en el anexo). e0 = Gs/ρd − 1 con ρd nominal de confección (hoja IDIEM); con Gs base seca el e0 bajaría ≈0.02-0.03. UCS, Los Ángeles y Gs>N°4 son de muestras WSP Lima (Tajo Mina, CD-ECU-001/CD-ERD-001/CD-EGS-001), no del material ensayado en IDIEM. Convención εv: negativo = compresión (declarada por IDIEM en hojas de edómetro, p.121: "deformación unitaria positiva indica hinchamiento"). Drenado: estado de máxima oblicuidad = estado de máximo desviador (σ′3 constante). | 1961.3 | 1961.3 | 8933.9 | [29 empty] | igual al de máximo desviador (CID, σ′3 constante) | [65 empty] | Triaxial CD carga-descarga | CD: máximo desviador | 1961.3 | 8933.9 | 6972.6 | 39.78957 | 3216.473 | 2678.873 | 0.6 m | 5.905512 | Mezcla co-disposición (desmonte ROM + relave) | criterio experto: desmonte del tajo recibido con Dmax 10 in, escalado; programa de co-disposición de desmonte de camión |  |  |  | B | 0.429 |  | 2.9 | informe o verificación | W2024-132 | W2024¦WSP24_C2_CD
W2024 | 2024_WSP_Ensayos gran escala mezcla co-disposicion.pdf | 2024 | WSP Perú – 101-20110-LTE01220-IFF-420-G-0003 Rev.0 (proyecto 2094151472); anexos IDIEM 1.914.482-A a F | IDIEM (Universidad de Chile) | WSP24_C2_MON | IDIEM 1.914.482-C Codisposal 2 Probeta 1 (TX M) Pc 5 kgf/cm2 | Desmonte de Mina (Intrusivo) + Relave | Intrusivo | tonalita (31 de 38 fragmentos de carga puntual, IDIEM-F pp.356-362); incluye fragmentos de caliza (7 de 38) | Nominal (informe): intrusivo 82 % / relave 18 %, aplicado a la fracción < 3/4" (59.7 % de la masa); efectivo en masa seca total: desmonte intrusivo 89.3 %, relave 10.7 % (intrusivo:relave ≈ 8.3:1). Dentro del desmonte, por conteo de 38 fragmentos de carga puntual (no por masa): tonalita 31 (82 %), caliza 7 (18 %) | tonalita: sericitización, cloritización, epidotización, oxidación, arcillas/zeolitización locales; caliza sin alteración (carga puntual IDIEM-F) | Mezcla co-disposición: desmonte (clase no indicada) + 10.7 % relave en masa seca total (nominal del informe 18 % aplicado solo a la fracción < 3/4") |  | CID | sí | 600 | 1200 | 101.6 | 0.135 | 2.82 | 12.2 | 19 | 141 | 3.1 | 67.2 | 25.8 | 7.1 | truncado (scalping) a 4" (corte definido por el cliente, IDIEM p.108); Dmax de la muestra recibida en laboratorio 10" (IDIEM-A p.93, 46 191 kg en 5 maxisacos); granulometría de terreno no informada | 2.9 | 19.91 | 0.429 | calculado |  | 3 | 95.2 | 490.3 | 2394.8 | 1904.5 | máximo desviador (hasta εa≈20 %) | 41.3 | 14.72 | -3.11 |  |  |  |  | 7.8 |  | 8.2 |  |  | 148;149;15;143;36;221 | sí | Codisposal 2 (4.5:1 intrusivo:relave en masa según informe); carga monótona; IDIEM informa q=(σ1−σ3)/2 y p=(σ1+σ3)/2 en kgf/cm²; máx. q/2=9.71 y p=14.71 kgf/cm² (p.149); convertido con 1 kgf/cm²=98.0665 kPa; σ3 nominal del informe 490 kPa (5 kgf/cm²), contrapresión 1 kgf/cm²; criterio: máximo desviador en toda la curva (corte a carga controlada hasta εa≈20 %); phi_sec calculado como asin(q/p) con datos IDIEM y coincide con Fig. 13 p.27 (±0.1°); εv: convención IDIEM, negativo = contracción (compresión); todas las probetas contractivas al pico; vol. drenado en consolidación 8500 cm³; ρd post-consolidación 2.08 g/cm³ (p.217) → e_c≈0.394 (calculado con Gs global); post-ensayo: % retenido N°4 = 60.6 (p.221); granulometría de ensayo: leído de gráfico (digitalizado, Gráfico 1 p.143); Gs global de la mezcla (Tabla 5 p.12; Gs>N°4 = 2.87 aparente ASTM C127, Gs<N°4 ASTM D854); Dmax de terreno de la muestra 10" (254 mm, p.93); probeta truncada a 4"; UCS = promedio de 7 ensayos ASTM D7012 sobre intrusivo (rango 61.1–143.1 MPa según Tabla 6 p.12; el texto de p.12 dice 64.0 por error); Is50 4.1–6.2 MPa (IDIEM-F p.364); clase de desmonte (ROM/Chancado/Enrocado) no indicada en el informe; muestra de 5 maxisacos de 'Desmonte de Mina (Intrusivo)'; ver resumen: la curva 'teórica' de ensayo coincide con desmonte + 18 % de relave aplicado solo a la fracción bajo 3/4" (≈10.7 % de la masa total); [VERIFICACIÓN 2026-10-06] contenido de relave RESUELTO: IDIEM indica "cortar el material ... en 4” y agregar un 18% de Relave integral ... se trabaja el material integral bajo ¾”" (p.142-143); la curva de montaje (Gráfico 1) coincide con el desmonte sobre 3/4" y se reproduce con 18 % de relave solo en la fracción < 3/4" ⇒ relave efectivo 10.7 % de la masa seca total. Confirmado también por: Gs global de Tabla 5 (se reproduce con pasante N°4 ≈ 34/33/32 %, no con 43/40/38 %) y por las granulometrías post-ensayo (C1: 33.6–37.1 % pasante N°4 a 490 kPa, imposible si el inicial fuera 42.8 %); [VERIFICACIÓN 2026-10-06] Gs global = valor del informe (Tabla 5 p.12, "ponderado proporcionado por el cliente" en hojas IDIEM): combina Gs aparente > N°4 = 2.87 (promedio de 8 muestras WSP Lima, ASTM C127, muestreadas por Antamina en feb-mar 2024, no del lote IDIEM recibido el 15-11-2023; Gs base seca media 2.78) con Gs < N°4 de IDIEM (C1 3.07 p.271/339; C4 2.80 p.110; C2 2.97 y C3 2.94 solo en Tabla 5, sin hoja en el anexo). e0 = Gs/ρd − 1 con ρd nominal de confección (hoja IDIEM); con Gs base seca el e0 bajaría ≈0.02-0.03. UCS, Los Ángeles y Gs>N°4 son de muestras WSP Lima (Tajo Mina, CD-ECU-001/CD-ERD-001/CD-EGS-001), no del material ensayado en IDIEM. Convención εv: negativo = compresión (declarada por IDIEM en hojas de edómetro, p.121: "deformación unitaria positiva indica hinchamiento"). Drenado: estado de máxima oblicuidad = estado de máximo desviador (σ′3 constante). | 490.3 | 490.3 | 2394.8 | [29 empty] | igual al de máximo desviador (CID, σ′3 constante) | [65 empty] | Triaxial CD | CD: máximo desviador | 490.3 | 2394.8 | 1904.5 | 41.3087 | 813.9548 | 715.2958 | 0.6 m | 5.905512 | Mezcla co-disposición (desmonte ROM + relave) | criterio experto: desmonte del tajo recibido con Dmax 10 in, escalado; programa de co-disposición de desmonte de camión |  |  |  | B | 0.429 |  | 2.9 | informe o verificación | W2024-133 | W2024¦WSP24_C2_MON
W2024 | 2024_WSP_Ensayos gran escala mezcla co-disposicion.pdf | 2024 | WSP Perú – 101-20110-LTE01220-IFF-420-G-0003 Rev.0 (proyecto 2094151472); anexos IDIEM 1.914.482-A a F | IDIEM (Universidad de Chile) | WSP24_C2_MON | IDIEM 1.914.482-C Codisposal 2 Probeta 2 (TX M) Pc 10 kgf/cm2 | Desmonte de Mina (Intrusivo) + Relave | Intrusivo | tonalita (31 de 38 fragmentos de carga puntual, IDIEM-F pp.356-362); incluye fragmentos de caliza (7 de 38) | Nominal (informe): intrusivo 82 % / relave 18 %, aplicado a la fracción < 3/4" (59.7 % de la masa); efectivo en masa seca total: desmonte intrusivo 89.3 %, relave 10.7 % (intrusivo:relave ≈ 8.3:1). Dentro del desmonte, por conteo de 38 fragmentos de carga puntual (no por masa): tonalita 31 (82 %), caliza 7 (18 %) | tonalita: sericitización, cloritización, epidotización, oxidación, arcillas/zeolitización locales; caliza sin alteración (carga puntual IDIEM-F) | Mezcla co-disposición: desmonte (clase no indicada) + 10.7 % relave en masa seca total (nominal del informe 18 % aplicado solo a la fracción < 3/4") |  | CID | sí | 600 | 1200 | 101.6 | 0.135 | 2.82 | 12.2 | 19 | 141 | 3.1 | 67.2 | 25.8 | 7.1 | truncado (scalping) a 4" (corte definido por el cliente, IDIEM p.108); Dmax de la muestra recibida en laboratorio 10" (IDIEM-A p.93, 46 191 kg en 5 maxisacos); granulometría de terreno no informada | 2.9 | 19.91 | 0.429 | calculado |  | 3 | 95.2 | 980.7 | 4544.4 | 3563.7 | máximo desviador (hasta εa≈20 %) | 40.2 | 15.65 | -3.8 |  |  |  |  | 8.6 |  | 7.8 |  |  | 151;152;15;143;36;221 | sí | Codisposal 2 (4.5:1 intrusivo:relave en masa según informe); carga monótona; IDIEM informa q=(σ1−σ3)/2 y p=(σ1+σ3)/2 en kgf/cm²; máx. q/2=18.17 y p=28.17 kgf/cm² (p.152); convertido con 1 kgf/cm²=98.0665 kPa; σ3 nominal del informe 980 kPa (10 kgf/cm²), contrapresión 1 kgf/cm²; criterio: máximo desviador en toda la curva (corte a carga controlada hasta εa≈20 %); phi_sec calculado como asin(q/p) con datos IDIEM y coincide con Fig. 13 p.27 (±0.1°); εv: convención IDIEM, negativo = contracción (compresión); todas las probetas contractivas al pico; vol. drenado en consolidación 16000 cm³; ρd post-consolidación 2.13 g/cm³ (p.217) → e_c≈0.362 (calculado con Gs global); post-ensayo: % retenido N°4 = 61.2 (p.221); granulometría de ensayo: leído de gráfico (digitalizado, Gráfico 1 p.143); Gs global de la mezcla (Tabla 5 p.12; Gs>N°4 = 2.87 aparente ASTM C127, Gs<N°4 ASTM D854); Dmax de terreno de la muestra 10" (254 mm, p.93); probeta truncada a 4"; UCS = promedio de 7 ensayos ASTM D7012 sobre intrusivo (rango 61.1–143.1 MPa según Tabla 6 p.12; el texto de p.12 dice 64.0 por error); Is50 4.1–6.2 MPa (IDIEM-F p.364); clase de desmonte (ROM/Chancado/Enrocado) no indicada en el informe; muestra de 5 maxisacos de 'Desmonte de Mina (Intrusivo)'; ver resumen: la curva 'teórica' de ensayo coincide con desmonte + 18 % de relave aplicado solo a la fracción bajo 3/4" (≈10.7 % de la masa total); [VERIFICACIÓN 2026-10-06] contenido de relave RESUELTO: IDIEM indica "cortar el material ... en 4” y agregar un 18% de Relave integral ... se trabaja el material integral bajo ¾”" (p.142-143); la curva de montaje (Gráfico 1) coincide con el desmonte sobre 3/4" y se reproduce con 18 % de relave solo en la fracción < 3/4" ⇒ relave efectivo 10.7 % de la masa seca total. Confirmado también por: Gs global de Tabla 5 (se reproduce con pasante N°4 ≈ 34/33/32 %, no con 43/40/38 %) y por las granulometrías post-ensayo (C1: 33.6–37.1 % pasante N°4 a 490 kPa, imposible si el inicial fuera 42.8 %); [VERIFICACIÓN 2026-10-06] Gs global = valor del informe (Tabla 5 p.12, "ponderado proporcionado por el cliente" en hojas IDIEM): combina Gs aparente > N°4 = 2.87 (promedio de 8 muestras WSP Lima, ASTM C127, muestreadas por Antamina en feb-mar 2024, no del lote IDIEM recibido el 15-11-2023; Gs base seca media 2.78) con Gs < N°4 de IDIEM (C1 3.07 p.271/339; C4 2.80 p.110; C2 2.97 y C3 2.94 solo en Tabla 5, sin hoja en el anexo). e0 = Gs/ρd − 1 con ρd nominal de confección (hoja IDIEM); con Gs base seca el e0 bajaría ≈0.02-0.03. UCS, Los Ángeles y Gs>N°4 son de muestras WSP Lima (Tajo Mina, CD-ECU-001/CD-ERD-001/CD-EGS-001), no del material ensayado en IDIEM. Convención εv: negativo = compresión (declarada por IDIEM en hojas de edómetro, p.121: "deformación unitaria positiva indica hinchamiento"). Drenado: estado de máxima oblicuidad = estado de máximo desviador (σ′3 constante). | 980.7 | 980.7 | 4544.4 | [29 empty] | igual al de máximo desviador (CID, σ′3 constante) | [65 empty] | Triaxial CD | CD: máximo desviador | 980.7 | 4544.4 | 3563.7 | 40.16582 | 1613.253 | 1361.656 | 0.6 m | 5.905512 | Mezcla co-disposición (desmonte ROM + relave) | criterio experto: desmonte del tajo recibido con Dmax 10 in, escalado; programa de co-disposición de desmonte de camión |  |  |  | B | 0.429 |  | 2.9 | informe o verificación | W2024-134 | W2024¦WSP24_C2_MON
W2024 | 2024_WSP_Ensayos gran escala mezcla co-disposicion.pdf | 2024 | WSP Perú – 101-20110-LTE01220-IFF-420-G-0003 Rev.0 (proyecto 2094151472); anexos IDIEM 1.914.482-A a F | IDIEM (Universidad de Chile) | WSP24_C2_MON | IDIEM 1.914.482-C Codisposal 2 Probeta 3 (TX M) Pc 20 kgf/cm2 | Desmonte de Mina (Intrusivo) + Relave | Intrusivo | tonalita (31 de 38 fragmentos de carga puntual, IDIEM-F pp.356-362); incluye fragmentos de caliza (7 de 38) | Nominal (informe): intrusivo 82 % / relave 18 %, aplicado a la fracción < 3/4" (59.7 % de la masa); efectivo en masa seca total: desmonte intrusivo 89.3 %, relave 10.7 % (intrusivo:relave ≈ 8.3:1). Dentro del desmonte, por conteo de 38 fragmentos de carga puntual (no por masa): tonalita 31 (82 %), caliza 7 (18 %) | tonalita: sericitización, cloritización, epidotización, oxidación, arcillas/zeolitización locales; caliza sin alteración (carga puntual IDIEM-F) | Mezcla co-disposición: desmonte (clase no indicada) + 10.7 % relave en masa seca total (nominal del informe 18 % aplicado solo a la fracción < 3/4") |  | CID | sí | 600 | 1200 | 101.6 | 0.135 | 2.82 | 12.2 | 19 | 141 | 3.1 | 67.2 | 25.8 | 7.1 | truncado (scalping) a 4" (corte definido por el cliente, IDIEM p.108); Dmax de la muestra recibida en laboratorio 10" (IDIEM-A p.93, 46 191 kg en 5 maxisacos); granulometría de terreno no informada | 2.9 | 19.91 | 0.429 | calculado |  | 3 | 95.2 | 1961.3 | 8557.3 | 6596 | máximo desviador (hasta εa≈20 %) | 38.8 | 13.93 | -4.19 |  |  |  |  | 13.5 |  | 9.4 |  |  | 154;155;15;143;36;221 | sí | Codisposal 2 (4.5:1 intrusivo:relave en masa según informe); carga monótona; IDIEM informa q=(σ1−σ3)/2 y p=(σ1+σ3)/2 en kgf/cm²; máx. q/2=33.63 y p=53.63 kgf/cm² (p.155); convertido con 1 kgf/cm²=98.0665 kPa; σ3 nominal del informe 1960 kPa (20 kgf/cm²), contrapresión 1 kgf/cm²; criterio: máximo desviador en toda la curva (corte a carga controlada hasta εa≈20 %); phi_sec calculado como asin(q/p) con datos IDIEM y coincide con Fig. 13 p.27 (±0.1°); εv: convención IDIEM, negativo = contracción (compresión); todas las probetas contractivas al pico; vol. drenado en consolidación 22600 cm³; ρd post-consolidación 2.17 g/cm³ (p.217) → e_c≈0.336 (calculado con Gs global); post-ensayo: % retenido N°4 = 57.6 (p.221); granulometría de ensayo: leído de gráfico (digitalizado, Gráfico 1 p.143); Gs global de la mezcla (Tabla 5 p.12; Gs>N°4 = 2.87 aparente ASTM C127, Gs<N°4 ASTM D854); Dmax de terreno de la muestra 10" (254 mm, p.93); probeta truncada a 4"; UCS = promedio de 7 ensayos ASTM D7012 sobre intrusivo (rango 61.1–143.1 MPa según Tabla 6 p.12; el texto de p.12 dice 64.0 por error); Is50 4.1–6.2 MPa (IDIEM-F p.364); clase de desmonte (ROM/Chancado/Enrocado) no indicada en el informe; muestra de 5 maxisacos de 'Desmonte de Mina (Intrusivo)'; ver resumen: la curva 'teórica' de ensayo coincide con desmonte + 18 % de relave aplicado solo a la fracción bajo 3/4" (≈10.7 % de la masa total); [VERIFICACIÓN 2026-10-06] contenido de relave RESUELTO: IDIEM indica "cortar el material ... en 4” y agregar un 18% de Relave integral ... se trabaja el material integral bajo ¾”" (p.142-143); la curva de montaje (Gráfico 1) coincide con el desmonte sobre 3/4" y se reproduce con 18 % de relave solo en la fracción < 3/4" ⇒ relave efectivo 10.7 % de la masa seca total. Confirmado también por: Gs global de Tabla 5 (se reproduce con pasante N°4 ≈ 34/33/32 %, no con 43/40/38 %) y por las granulometrías post-ensayo (C1: 33.6–37.1 % pasante N°4 a 490 kPa, imposible si el inicial fuera 42.8 %); [VERIFICACIÓN 2026-10-06] Gs global = valor del informe (Tabla 5 p.12, "ponderado proporcionado por el cliente" en hojas IDIEM): combina Gs aparente > N°4 = 2.87 (promedio de 8 muestras WSP Lima, ASTM C127, muestreadas por Antamina en feb-mar 2024, no del lote IDIEM recibido el 15-11-2023; Gs base seca media 2.78) con Gs < N°4 de IDIEM (C1 3.07 p.271/339; C4 2.80 p.110; C2 2.97 y C3 2.94 solo en Tabla 5, sin hoja en el anexo). e0 = Gs/ρd − 1 con ρd nominal de confección (hoja IDIEM); con Gs base seca el e0 bajaría ≈0.02-0.03. UCS, Los Ángeles y Gs>N°4 son de muestras WSP Lima (Tajo Mina, CD-ECU-001/CD-ERD-001/CD-EGS-001), no del material ensayado en IDIEM. Convención εv: negativo = compresión (declarada por IDIEM en hojas de edómetro, p.121: "deformación unitaria positiva indica hinchamiento"). Drenado: estado de máxima oblicuidad = estado de máximo desviador (σ′3 constante). | 1961.3 | 1961.3 | 8557.3 | [29 empty] | igual al de máximo desviador (CID, σ′3 constante) | [65 empty] | Triaxial CD | CD: máximo desviador | 1961.3 | 8557.3 | 6596 | 38.83499 | 3191.191 | 2568.994 | 0.6 m | 5.905512 | Mezcla co-disposición (desmonte ROM + relave) | criterio experto: desmonte del tajo recibido con Dmax 10 in, escalado; programa de co-disposición de desmonte de camión |  |  |  | B | 0.429 |  | 2.9 | informe o verificación | W2024-135 | W2024¦WSP24_C2_MON
W2024 | 2024_WSP_Ensayos gran escala mezcla co-disposicion.pdf | 2024 | WSP Perú – 101-20110-LTE01220-IFF-420-G-0003 Rev.0 (proyecto 2094151472); anexos IDIEM 1.914.482-A a F | IDIEM (Universidad de Chile) | WSP24_C3_MON | IDIEM 1.914.482-D Codisposal 3 Probeta 1 (TX M) Pc 5 kgf/cm2 | Desmonte de Mina (Intrusivo) + Relave | Intrusivo | tonalita (31 de 38 fragmentos de carga puntual, IDIEM-F pp.356-362); incluye fragmentos de caliza (7 de 38) | Nominal (informe): intrusivo 85 % / relave 15 %, aplicado a la fracción < 3/4" (59.7 % de la masa); efectivo en masa seca total: desmonte intrusivo 91.0 %, relave 9.0 % (intrusivo:relave ≈ 10.2:1). Dentro del desmonte, por conteo de 38 fragmentos de carga puntual (no por masa): tonalita 31 (82 %), caliza 7 (18 %) | tonalita: sericitización, cloritización, epidotización, oxidación, arcillas/zeolitización locales; caliza sin alteración (carga puntual IDIEM-F) | Mezcla co-disposición: desmonte (clase no indicada) + 9.0 % relave en masa seca total (nominal del informe 15 % aplicado solo a la fracción < 3/4") |  | CID | sí | 600 | 1200 | 101.6 | 0.139 | 3.43 | 12.4 | 19 | 137 | 4.46 | 68.2 | 24.7 | 7.1 | truncado (scalping) a 4" (corte definido por el cliente, IDIEM p.108); Dmax de la muestra recibida en laboratorio 10" (IDIEM-A p.93, 46 191 kg en 5 maxisacos); granulometría de terreno no informada | 2.89 | 20.11 | 0.41 | calculado |  | 3 | 95.2 | 490.3 | 2420.3 | 1929.9 | máximo desviador (hasta εa≈20 %) | 41.5 | 15.09 | -3.49 |  |  |  |  | 6.3 |  | 7.2 |  |  | 236;237;15;232;36;257 | sí | Codisposal 3 (5.5:1 intrusivo:relave en masa según informe); carga monótona; IDIEM informa q=(σ1−σ3)/2 y p=(σ1+σ3)/2 en kgf/cm²; máx. q/2=9.84 y p=14.84 kgf/cm² (p.237); convertido con 1 kgf/cm²=98.0665 kPa; σ3 nominal del informe 490 kPa (5 kgf/cm²), contrapresión 1 kgf/cm²; criterio: máximo desviador en toda la curva (corte a carga controlada hasta εa≈20 %); phi_sec calculado como asin(q/p) con datos IDIEM y coincide con Fig. 13 p.27 (±0.1°); εv: convención IDIEM, negativo = contracción (compresión); todas las probetas contractivas al pico; vol. drenado en consolidación 9800 cm³; ρd post-consolidación 2.11 g/cm³ (p.255) → e_c≈0.370 (calculado con Gs global); post-ensayo: % retenido N°4 = 66.5 (p.257); granulometría de ensayo: leído de gráfico (digitalizado, Gráfico 1 p.232); Gs global de la mezcla (Tabla 5 p.12; Gs>N°4 = 2.87 aparente ASTM C127, Gs<N°4 ASTM D854); Dmax de terreno de la muestra 10" (254 mm, p.93); probeta truncada a 4"; UCS = promedio de 7 ensayos ASTM D7012 sobre intrusivo (rango 61.1–143.1 MPa según Tabla 6 p.12; el texto de p.12 dice 64.0 por error); Is50 4.1–6.2 MPa (IDIEM-F p.364); clase de desmonte (ROM/Chancado/Enrocado) no indicada en el informe; muestra de 5 maxisacos de 'Desmonte de Mina (Intrusivo)'; ver resumen: la curva 'teórica' de ensayo coincide con desmonte + 15 % de relave aplicado solo a la fracción bajo 3/4" (≈9.0 % de la masa total); [VERIFICACIÓN 2026-10-06] contenido de relave RESUELTO: IDIEM indica "cortar el material ... en 4” y agregar un 15% de Relave integral ... se trabaja el material integral bajo ¾”" (p.231-232); la curva de montaje (Gráfico 1) coincide con el desmonte sobre 3/4" y se reproduce con 15 % de relave solo en la fracción < 3/4" ⇒ relave efectivo 9.0 % de la masa seca total. Confirmado también por: Gs global de Tabla 5 (se reproduce con pasante N°4 ≈ 34/33/32 %, no con 43/40/38 %) y por las granulometrías post-ensayo (C1: 33.6–37.1 % pasante N°4 a 490 kPa, imposible si el inicial fuera 42.8 %); [VERIFICACIÓN 2026-10-06] Gs global = valor del informe (Tabla 5 p.12, "ponderado proporcionado por el cliente" en hojas IDIEM): combina Gs aparente > N°4 = 2.87 (promedio de 8 muestras WSP Lima, ASTM C127, muestreadas por Antamina en feb-mar 2024, no del lote IDIEM recibido el 15-11-2023; Gs base seca media 2.78) con Gs < N°4 de IDIEM (C1 3.07 p.271/339; C4 2.80 p.110; C2 2.97 y C3 2.94 solo en Tabla 5, sin hoja en el anexo). e0 = Gs/ρd − 1 con ρd nominal de confección (hoja IDIEM); con Gs base seca el e0 bajaría ≈0.02-0.03. UCS, Los Ángeles y Gs>N°4 son de muestras WSP Lima (Tajo Mina, CD-ECU-001/CD-ERD-001/CD-EGS-001), no del material ensayado en IDIEM. Convención εv: negativo = compresión (declarada por IDIEM en hojas de edómetro, p.121: "deformación unitaria positiva indica hinchamiento"). Drenado: estado de máxima oblicuidad = estado de máximo desviador (σ′3 constante). | 490.3 | 490.3 | 2420.3 | [29 empty] | igual al de máximo desviador (CID, σ′3 constante) | [65 empty] | Triaxial CD | CD: máximo desviador | 490.3 | 2420.3 | 1930 | 41.53623 | 815.4148 | 722.3378 | 0.6 m | 5.905512 | Mezcla co-disposición (desmonte ROM + relave) | criterio experto: desmonte del tajo recibido con Dmax 10 in, escalado; programa de co-disposición de desmonte de camión |  |  |  | B | 0.41 |  | 2.89 | informe o verificación | W2024-136 | W2024¦WSP24_C3_MON
W2024 | 2024_WSP_Ensayos gran escala mezcla co-disposicion.pdf | 2024 | WSP Perú – 101-20110-LTE01220-IFF-420-G-0003 Rev.0 (proyecto 2094151472); anexos IDIEM 1.914.482-A a F | IDIEM (Universidad de Chile) | WSP24_C3_MON | IDIEM 1.914.482-D Codisposal 3 Probeta 2 (TX M) Pc 10 kgf/cm2 | Desmonte de Mina (Intrusivo) + Relave | Intrusivo | tonalita (31 de 38 fragmentos de carga puntual, IDIEM-F pp.356-362); incluye fragmentos de caliza (7 de 38) | Nominal (informe): intrusivo 85 % / relave 15 %, aplicado a la fracción < 3/4" (59.7 % de la masa); efectivo en masa seca total: desmonte intrusivo 91.0 %, relave 9.0 % (intrusivo:relave ≈ 10.2:1). Dentro del desmonte, por conteo de 38 fragmentos de carga puntual (no por masa): tonalita 31 (82 %), caliza 7 (18 %) | tonalita: sericitización, cloritización, epidotización, oxidación, arcillas/zeolitización locales; caliza sin alteración (carga puntual IDIEM-F) | Mezcla co-disposición: desmonte (clase no indicada) + 9.0 % relave en masa seca total (nominal del informe 15 % aplicado solo a la fracción < 3/4") |  | CID | sí | 600 | 1200 | 101.6 | 0.139 | 3.43 | 12.4 | 19 | 137 | 4.46 | 68.2 | 24.7 | 7.1 | truncado (scalping) a 4" (corte definido por el cliente, IDIEM p.108); Dmax de la muestra recibida en laboratorio 10" (IDIEM-A p.93, 46 191 kg en 5 maxisacos); granulometría de terreno no informada | 2.89 | 20.11 | 0.41 | calculado |  | 3 | 95.2 | 980.7 | 4793.5 | 3812.8 | máximo desviador (hasta εa≈20 %) | 41.3 | 13.2 | -4.75 |  |  |  |  | 15.2 |  | 9 |  |  | 239;240;15;232;36;257 | sí | Codisposal 3 (5.5:1 intrusivo:relave en masa según informe); carga monótona; IDIEM informa q=(σ1−σ3)/2 y p=(σ1+σ3)/2 en kgf/cm²; máx. q/2=19.44 y p=29.44 kgf/cm² (p.240); convertido con 1 kgf/cm²=98.0665 kPa; σ3 nominal del informe 980 kPa (10 kgf/cm²), contrapresión 1 kgf/cm²; criterio: máximo desviador en toda la curva (corte a carga controlada hasta εa≈20 %); phi_sec calculado como asin(q/p) con datos IDIEM y coincide con Fig. 13 p.27 (±0.1°); εv: convención IDIEM, negativo = contracción (compresión); todas las probetas contractivas al pico; vol. drenado en consolidación 14300 cm³; ρd post-consolidación 2.14 g/cm³ (p.255) → e_c≈0.350 (calculado con Gs global); post-ensayo: % retenido N°4 = 56.5 (p.257); granulometría de ensayo: leído de gráfico (digitalizado, Gráfico 1 p.232); Gs global de la mezcla (Tabla 5 p.12; Gs>N°4 = 2.87 aparente ASTM C127, Gs<N°4 ASTM D854); Dmax de terreno de la muestra 10" (254 mm, p.93); probeta truncada a 4"; UCS = promedio de 7 ensayos ASTM D7012 sobre intrusivo (rango 61.1–143.1 MPa según Tabla 6 p.12; el texto de p.12 dice 64.0 por error); Is50 4.1–6.2 MPa (IDIEM-F p.364); clase de desmonte (ROM/Chancado/Enrocado) no indicada en el informe; muestra de 5 maxisacos de 'Desmonte de Mina (Intrusivo)'; ver resumen: la curva 'teórica' de ensayo coincide con desmonte + 15 % de relave aplicado solo a la fracción bajo 3/4" (≈9.0 % de la masa total); [VERIFICACIÓN 2026-10-06] contenido de relave RESUELTO: IDIEM indica "cortar el material ... en 4” y agregar un 15% de Relave integral ... se trabaja el material integral bajo ¾”" (p.231-232); la curva de montaje (Gráfico 1) coincide con el desmonte sobre 3/4" y se reproduce con 15 % de relave solo en la fracción < 3/4" ⇒ relave efectivo 9.0 % de la masa seca total. Confirmado también por: Gs global de Tabla 5 (se reproduce con pasante N°4 ≈ 34/33/32 %, no con 43/40/38 %) y por las granulometrías post-ensayo (C1: 33.6–37.1 % pasante N°4 a 490 kPa, imposible si el inicial fuera 42.8 %); [VERIFICACIÓN 2026-10-06] Gs global = valor del informe (Tabla 5 p.12, "ponderado proporcionado por el cliente" en hojas IDIEM): combina Gs aparente > N°4 = 2.87 (promedio de 8 muestras WSP Lima, ASTM C127, muestreadas por Antamina en feb-mar 2024, no del lote IDIEM recibido el 15-11-2023; Gs base seca media 2.78) con Gs < N°4 de IDIEM (C1 3.07 p.271/339; C4 2.80 p.110; C2 2.97 y C3 2.94 solo en Tabla 5, sin hoja en el anexo). e0 = Gs/ρd − 1 con ρd nominal de confección (hoja IDIEM); con Gs base seca el e0 bajaría ≈0.02-0.03. UCS, Los Ángeles y Gs>N°4 son de muestras WSP Lima (Tajo Mina, CD-ECU-001/CD-ERD-001/CD-EGS-001), no del material ensayado en IDIEM. Convención εv: negativo = compresión (declarada por IDIEM en hojas de edómetro, p.121: "deformación unitaria positiva indica hinchamiento"). Drenado: estado de máxima oblicuidad = estado de máximo desviador (σ′3 constante). | 980.7 | 980.7 | 4793.5 | [29 empty] | igual al de máximo desviador (CID, σ′3 constante) | [65 empty] | Triaxial CD | CD: máximo desviador | 980.7 | 4793.5 | 3812.8 | 41.32402 | 1628.272 | 1431.682 | 0.6 m | 5.905512 | Mezcla co-disposición (desmonte ROM + relave) | criterio experto: desmonte del tajo recibido con Dmax 10 in, escalado; programa de co-disposición de desmonte de camión |  |  |  | B | 0.41 |  | 2.89 | informe o verificación | W2024-137 | W2024¦WSP24_C3_MON
W2024 | 2024_WSP_Ensayos gran escala mezcla co-disposicion.pdf | 2024 | WSP Perú – 101-20110-LTE01220-IFF-420-G-0003 Rev.0 (proyecto 2094151472); anexos IDIEM 1.914.482-A a F | IDIEM (Universidad de Chile) | WSP24_C3_MON | IDIEM 1.914.482-D Codisposal 3 Probeta 3 (TX M) Pc 20 kgf/cm2 | Desmonte de Mina (Intrusivo) + Relave | Intrusivo | tonalita (31 de 38 fragmentos de carga puntual, IDIEM-F pp.356-362); incluye fragmentos de caliza (7 de 38) | Nominal (informe): intrusivo 85 % / relave 15 %, aplicado a la fracción < 3/4" (59.7 % de la masa); efectivo en masa seca total: desmonte intrusivo 91.0 %, relave 9.0 % (intrusivo:relave ≈ 10.2:1). Dentro del desmonte, por conteo de 38 fragmentos de carga puntual (no por masa): tonalita 31 (82 %), caliza 7 (18 %) | tonalita: sericitización, cloritización, epidotización, oxidación, arcillas/zeolitización locales; caliza sin alteración (carga puntual IDIEM-F) | Mezcla co-disposición: desmonte (clase no indicada) + 9.0 % relave en masa seca total (nominal del informe 15 % aplicado solo a la fracción < 3/4") |  | CID | sí | 600 | 1200 | 101.6 | 0.139 | 3.43 | 12.4 | 19 | 137 | 4.46 | 68.2 | 24.7 | 7.1 | truncado (scalping) a 4" (corte definido por el cliente, IDIEM p.108); Dmax de la muestra recibida en laboratorio 10" (IDIEM-A p.93, 46 191 kg en 5 maxisacos); granulometría de terreno no informada | 2.89 | 20.11 | 0.41 | calculado |  | 3 | 95.2 | 1961.3 | 8861.3 | 6900 | máximo desviador (hasta εa≈20 %) | 39.6 | 19.56 | -5.07 |  |  |  |  | 19.4 |  | 11.5 |  |  | 242;243;15;232;36;257 | sí | Codisposal 3 (5.5:1 intrusivo:relave en masa según informe); carga monótona; IDIEM informa q=(σ1−σ3)/2 y p=(σ1+σ3)/2 en kgf/cm²; máx. q/2=35.18 y p=55.18 kgf/cm² (p.243); convertido con 1 kgf/cm²=98.0665 kPa; σ3 nominal del informe 1960 kPa (20 kgf/cm²), contrapresión 1 kgf/cm²; criterio: máximo desviador en toda la curva (corte a carga controlada hasta εa≈20 %); phi_sec calculado como asin(q/p) con datos IDIEM y coincide con Fig. 13 p.27 (±0.1°); εv: convención IDIEM, negativo = contracción (compresión); todas las probetas contractivas al pico; vol. drenado en consolidación 27000 cm³; ρd post-consolidación 2.22 g/cm³ (p.255) → e_c≈0.302 (calculado con Gs global); post-ensayo: % retenido N°4 = 52.4 (p.257); granulometría de ensayo: leído de gráfico (digitalizado, Gráfico 1 p.232); Gs global de la mezcla (Tabla 5 p.12; Gs>N°4 = 2.87 aparente ASTM C127, Gs<N°4 ASTM D854); Dmax de terreno de la muestra 10" (254 mm, p.93); probeta truncada a 4"; UCS = promedio de 7 ensayos ASTM D7012 sobre intrusivo (rango 61.1–143.1 MPa según Tabla 6 p.12; el texto de p.12 dice 64.0 por error); Is50 4.1–6.2 MPa (IDIEM-F p.364); clase de desmonte (ROM/Chancado/Enrocado) no indicada en el informe; muestra de 5 maxisacos de 'Desmonte de Mina (Intrusivo)'; ver resumen: la curva 'teórica' de ensayo coincide con desmonte + 15 % de relave aplicado solo a la fracción bajo 3/4" (≈9.0 % de la masa total); [VERIFICACIÓN 2026-10-06] contenido de relave RESUELTO: IDIEM indica "cortar el material ... en 4” y agregar un 15% de Relave integral ... se trabaja el material integral bajo ¾”" (p.231-232); la curva de montaje (Gráfico 1) coincide con el desmonte sobre 3/4" y se reproduce con 15 % de relave solo en la fracción < 3/4" ⇒ relave efectivo 9.0 % de la masa seca total. Confirmado también por: Gs global de Tabla 5 (se reproduce con pasante N°4 ≈ 34/33/32 %, no con 43/40/38 %) y por las granulometrías post-ensayo (C1: 33.6–37.1 % pasante N°4 a 490 kPa, imposible si el inicial fuera 42.8 %); [VERIFICACIÓN 2026-10-06] Gs global = valor del informe (Tabla 5 p.12, "ponderado proporcionado por el cliente" en hojas IDIEM): combina Gs aparente > N°4 = 2.87 (promedio de 8 muestras WSP Lima, ASTM C127, muestreadas por Antamina en feb-mar 2024, no del lote IDIEM recibido el 15-11-2023; Gs base seca media 2.78) con Gs < N°4 de IDIEM (C1 3.07 p.271/339; C4 2.80 p.110; C2 2.97 y C3 2.94 solo en Tabla 5, sin hoja en el anexo). e0 = Gs/ρd − 1 con ρd nominal de confección (hoja IDIEM); con Gs base seca el e0 bajaría ≈0.02-0.03. UCS, Los Ángeles y Gs>N°4 son de muestras WSP Lima (Tajo Mina, CD-ECU-001/CD-ERD-001/CD-EGS-001), no del material ensayado en IDIEM. Convención εv: negativo = compresión (declarada por IDIEM en hojas de edómetro, p.121: "deformación unitaria positiva indica hinchamiento"). Drenado: estado de máxima oblicuidad = estado de máximo desviador (σ′3 constante). | 1961.3 | 1961.3 | 8861.3 | [29 empty] | igual al de máximo desviador (CID, σ′3 constante) | [65 empty] | Triaxial CD | CD: máximo desviador | 1961.3 | 8861.3 | 6900 | 39.60972 | 3211.736 | 2657.897 | 0.6 m | 5.905512 | Mezcla co-disposición (desmonte ROM + relave) | criterio experto: desmonte del tajo recibido con Dmax 10 in, escalado; programa de co-disposición de desmonte de camión |  |  |  | B | 0.41 |  | 2.89 | informe o verificación | W2024-138 | W2024¦WSP24_C3_MON
W2024 | 2024_WSP_Ensayos gran escala mezcla co-disposicion.pdf | 2024 | WSP Perú – 101-20110-LTE01220-IFF-420-G-0003 Rev.0 (proyecto 2094151472); anexos IDIEM 1.914.482-A a F | IDIEM (Universidad de Chile) | WSP24_C4_MON | IDIEM 1.914.482-B Codisposal 4 Probeta 1 (TX M) Pc 5 kgf/cm2 | Desmonte de Mina (Intrusivo) | Intrusivo | tonalita (31 de 38 fragmentos de carga puntual, IDIEM-F pp.356-362); incluye fragmentos de caliza (7 de 38) | Intrusivo 100 % (sin relave). Por conteo de 38 fragmentos de carga puntual (no por masa ni petrografía): tonalita 31 (82 %), caliza 7 (18 %) | tonalita: sericitización, cloritización, epidotización, oxidación, arcillas/zeolitización locales; caliza sin alteración (carga puntual IDIEM-F) | Desmonte (clase no indicada), 100 % intrusivo, sin relave |  | CID | sí | 600 | 1200 | 101.6 | 0.2 | 5.59 | 13.3 | 19.2 | 96 | 8.13 | 73.3 | 19.8 | 6.9 | truncado (scalping) a 4" (corte definido por el cliente, IDIEM p.108); Dmax de la muestra recibida en laboratorio 10" (IDIEM-A p.93, 46 191 kg en 5 maxisacos); granulometría de terreno no informada | 2.85 | 19.62 | 0.425 | calculado |  | 3 | 95.2 | 490.3 | 2128 | 1637.7 | máximo desviador (hasta εa≈20 %) | 38.7 | 12.42 | -4.25 |  |  |  |  | 8.3 |  | 6.9 |  |  | 111;112;15;93;36;132 | sí | Codisposal 4 (100 % intrusivo); carga monótona; IDIEM informa q=(σ1−σ3)/2 y p=(σ1+σ3)/2 en kgf/cm²; máx. q/2=8.35 y p=13.35 kgf/cm² (p.112); convertido con 1 kgf/cm²=98.0665 kPa; σ3 nominal del informe 490 kPa (5 kgf/cm²), contrapresión 1 kgf/cm²; criterio: máximo desviador en toda la curva (corte a carga controlada hasta εa≈20 %); phi_sec calculado como asin(q/p) con datos IDIEM y coincide con Fig. 13 p.27 (±0.1°); εv: convención IDIEM, negativo = contracción (compresión); todas las probetas contractivas al pico; vol. drenado en consolidación 3100 cm³; ρd post-consolidación 2.02 g/cm³ (p.130) → e_c≈0.411 (calculado con Gs global); post-ensayo: % retenido N°4 = 67.5 (p.132); granulometría de ensayo: calculado de la tabla de granulometría inicial del desmonte (p.93) truncada bajo 4" (pasante/96.2), coincide con Gráfico 1 p.108; Gs global de la mezcla (Tabla 5 p.12; Gs>N°4 = 2.87 aparente ASTM C127, Gs<N°4 ASTM D854); Dmax de terreno de la muestra 10" (254 mm, p.93); probeta truncada a 4"; UCS = promedio de 7 ensayos ASTM D7012 sobre intrusivo (rango 61.1–143.1 MPa según Tabla 6 p.12; el texto de p.12 dice 64.0 por error); Is50 4.1–6.2 MPa (IDIEM-F p.364); clase de desmonte (ROM/Chancado/Enrocado) no indicada en el informe; muestra de 5 maxisacos de 'Desmonte de Mina (Intrusivo)'; [VERIFICACIÓN 2026-10-06] Gs global = valor del informe (Tabla 5 p.12, "ponderado proporcionado por el cliente" en hojas IDIEM): combina Gs aparente > N°4 = 2.87 (promedio de 8 muestras WSP Lima, ASTM C127, muestreadas por Antamina en feb-mar 2024, no del lote IDIEM recibido el 15-11-2023; Gs base seca media 2.78) con Gs < N°4 de IDIEM (C1 3.07 p.271/339; C4 2.80 p.110; C2 2.97 y C3 2.94 solo en Tabla 5, sin hoja en el anexo). e0 = Gs/ρd − 1 con ρd nominal de confección (hoja IDIEM); con Gs base seca el e0 bajaría ≈0.02-0.03. UCS, Los Ángeles y Gs>N°4 son de muestras WSP Lima (Tajo Mina, CD-ECU-001/CD-ERD-001/CD-EGS-001), no del material ensayado en IDIEM. Convención εv: negativo = compresión (declarada por IDIEM en hojas de edómetro, p.121: "deformación unitaria positiva indica hinchamiento"). Drenado: estado de máxima oblicuidad = estado de máximo desviador (σ′3 constante). | 490.3 | 490.3 | 2128 | [29 empty] | igual al de máximo desviador (CID, σ′3 constante) | [65 empty] | Triaxial CD | CD: máximo desviador | 490.3 | 2128 | 1637.7 | 38.71759 | 796.9739 | 638.8983 | 0.6 m | 5.905512 | ROM | criterio experto: desmonte del tajo recibido con Dmax 10 in, escalado; programa de co-disposición de desmonte de camión |  |  |  | A | 0.425 |  | 2.85 | informe o verificación | W2024-139 | W2024¦WSP24_C4_MON
W2024 | 2024_WSP_Ensayos gran escala mezcla co-disposicion.pdf | 2024 | WSP Perú – 101-20110-LTE01220-IFF-420-G-0003 Rev.0 (proyecto 2094151472); anexos IDIEM 1.914.482-A a F | IDIEM (Universidad de Chile) | WSP24_C4_MON | IDIEM 1.914.482-B Codisposal 4 Probeta 2 (TX M) Pc 10 kgf/cm2 | Desmonte de Mina (Intrusivo) | Intrusivo | tonalita (31 de 38 fragmentos de carga puntual, IDIEM-F pp.356-362); incluye fragmentos de caliza (7 de 38) | Intrusivo 100 % (sin relave). Por conteo de 38 fragmentos de carga puntual (no por masa ni petrografía): tonalita 31 (82 %), caliza 7 (18 %) | tonalita: sericitización, cloritización, epidotización, oxidación, arcillas/zeolitización locales; caliza sin alteración (carga puntual IDIEM-F) | Desmonte (clase no indicada), 100 % intrusivo, sin relave |  | CID | sí | 600 | 1200 | 101.6 | 0.2 | 5.59 | 13.3 | 19.2 | 96 | 8.13 | 73.3 | 19.8 | 6.9 | truncado (scalping) a 4" (corte definido por el cliente, IDIEM p.108); Dmax de la muestra recibida en laboratorio 10" (IDIEM-A p.93, 46 191 kg en 5 maxisacos); granulometría de terreno no informada | 2.85 | 19.62 | 0.425 | calculado |  | 3 | 95.2 | 980.7 | 4369.8 | 3389.2 | máximo desviador (hasta εa≈20 %) | 39.3 | 20.7 | -4.75 |  |  |  |  | 8.5 |  | 7.4 |  |  | 114;115;15;93;36;132 | sí | Codisposal 4 (100 % intrusivo); carga monótona; IDIEM informa q=(σ1−σ3)/2 y p=(σ1+σ3)/2 en kgf/cm²; máx. q/2=17.28 y p=27.28 kgf/cm² (p.115); convertido con 1 kgf/cm²=98.0665 kPa; σ3 nominal del informe 980 kPa (10 kgf/cm²), contrapresión 1 kgf/cm²; criterio: máximo desviador en toda la curva (corte a carga controlada hasta εa≈20 %); phi_sec calculado como asin(q/p) con datos IDIEM y coincide con Fig. 13 p.27 (±0.1°); εv: convención IDIEM, negativo = contracción (compresión); todas las probetas contractivas al pico; vol. drenado en consolidación 17400 cm³; ρd post-consolidación 2.11 g/cm³ (p.130) → e_c≈0.351 (calculado con Gs global); post-ensayo: % retenido N°4 = 70.2 (p.132); granulometría de ensayo: calculado de la tabla de granulometría inicial del desmonte (p.93) truncada bajo 4" (pasante/96.2), coincide con Gráfico 1 p.108; Gs global de la mezcla (Tabla 5 p.12; Gs>N°4 = 2.87 aparente ASTM C127, Gs<N°4 ASTM D854); Dmax de terreno de la muestra 10" (254 mm, p.93); probeta truncada a 4"; UCS = promedio de 7 ensayos ASTM D7012 sobre intrusivo (rango 61.1–143.1 MPa según Tabla 6 p.12; el texto de p.12 dice 64.0 por error); Is50 4.1–6.2 MPa (IDIEM-F p.364); clase de desmonte (ROM/Chancado/Enrocado) no indicada en el informe; muestra de 5 maxisacos de 'Desmonte de Mina (Intrusivo)'; q aún creciente al final del ensayo (máximo en el último punto, εa=20.70 %): no se alcanzó pico; [VERIFICACIÓN 2026-10-06] Gs global = valor del informe (Tabla 5 p.12, "ponderado proporcionado por el cliente" en hojas IDIEM): combina Gs aparente > N°4 = 2.87 (promedio de 8 muestras WSP Lima, ASTM C127, muestreadas por Antamina en feb-mar 2024, no del lote IDIEM recibido el 15-11-2023; Gs base seca media 2.78) con Gs < N°4 de IDIEM (C1 3.07 p.271/339; C4 2.80 p.110; C2 2.97 y C3 2.94 solo en Tabla 5, sin hoja en el anexo). e0 = Gs/ρd − 1 con ρd nominal de confección (hoja IDIEM); con Gs base seca el e0 bajaría ≈0.02-0.03. UCS, Los Ángeles y Gs>N°4 son de muestras WSP Lima (Tajo Mina, CD-ECU-001/CD-ERD-001/CD-EGS-001), no del material ensayado en IDIEM. Convención εv: negativo = compresión (declarada por IDIEM en hojas de edómetro, p.121: "deformación unitaria positiva indica hinchamiento"). Drenado: estado de máxima oblicuidad = estado de máximo desviador (σ′3 constante). | 980.7 | 980.7 | 4369.8 | [29 empty] | igual al de máximo desviador (CID, σ′3 constante) | [65 empty] | Triaxial CD | CD: máximo desviador | 980.7 | 4369.8 | 3389.1 | 39.30271 | 1601.892 | 1311.26 | 0.6 m | 5.905512 | ROM | criterio experto: desmonte del tajo recibido con Dmax 10 in, escalado; programa de co-disposición de desmonte de camión |  |  |  | A | 0.425 |  | 2.85 | informe o verificación | W2024-140 | W2024¦WSP24_C4_MON
W2024 | 2024_WSP_Ensayos gran escala mezcla co-disposicion.pdf | 2024 | WSP Perú – 101-20110-LTE01220-IFF-420-G-0003 Rev.0 (proyecto 2094151472); anexos IDIEM 1.914.482-A a F | IDIEM (Universidad de Chile) | WSP24_C4_MON | IDIEM 1.914.482-B Codisposal 4 Probeta 3 (TX M) Pc 20 kgf/cm2 | Desmonte de Mina (Intrusivo) | Intrusivo | tonalita (31 de 38 fragmentos de carga puntual, IDIEM-F pp.356-362); incluye fragmentos de caliza (7 de 38) | Intrusivo 100 % (sin relave). Por conteo de 38 fragmentos de carga puntual (no por masa ni petrografía): tonalita 31 (82 %), caliza 7 (18 %) | tonalita: sericitización, cloritización, epidotización, oxidación, arcillas/zeolitización locales; caliza sin alteración (carga puntual IDIEM-F) | Desmonte (clase no indicada), 100 % intrusivo, sin relave |  | CID | sí | 600 | 1200 | 101.6 | 0.2 | 5.59 | 13.3 | 19.2 | 96 | 8.13 | 73.3 | 19.8 | 6.9 | truncado (scalping) a 4" (corte definido por el cliente, IDIEM p.108); Dmax de la muestra recibida en laboratorio 10" (IDIEM-A p.93, 46 191 kg en 5 maxisacos); granulometría de terreno no informada | 2.85 | 19.62 | 0.425 | calculado |  | 3 | 95.2 | 1961.3 | 8984.9 | 7023.5 | máximo desviador (hasta εa≈20 %) | 39.9 | 19.43 | -5.13 |  |  |  |  | 17.6 |  | 11 |  |  | 117;118;15;93;36;132 | sí | Codisposal 4 (100 % intrusivo); carga monótona; IDIEM informa q=(σ1−σ3)/2 y p=(σ1+σ3)/2 en kgf/cm²; máx. q/2=35.81 y p=55.81 kgf/cm² (p.118); convertido con 1 kgf/cm²=98.0665 kPa; σ3 nominal del informe 1960 kPa (20 kgf/cm²), contrapresión 1 kgf/cm²; criterio: máximo desviador en toda la curva (corte a carga controlada hasta εa≈20 %); phi_sec calculado como asin(q/p) con datos IDIEM y coincide con Fig. 13 p.27 (±0.1°); εv: convención IDIEM, negativo = contracción (compresión); todas las probetas contractivas al pico; vol. drenado en consolidación 22500 cm³; ρd post-consolidación 2.14 g/cm³ (p.130) → e_c≈0.332 (calculado con Gs global); post-ensayo: % retenido N°4 = 58.1 (p.132); granulometría de ensayo: calculado de la tabla de granulometría inicial del desmonte (p.93) truncada bajo 4" (pasante/96.2), coincide con Gráfico 1 p.108; Gs global de la mezcla (Tabla 5 p.12; Gs>N°4 = 2.87 aparente ASTM C127, Gs<N°4 ASTM D854); Dmax de terreno de la muestra 10" (254 mm, p.93); probeta truncada a 4"; UCS = promedio de 7 ensayos ASTM D7012 sobre intrusivo (rango 61.1–143.1 MPa según Tabla 6 p.12; el texto de p.12 dice 64.0 por error); Is50 4.1–6.2 MPa (IDIEM-F p.364); clase de desmonte (ROM/Chancado/Enrocado) no indicada en el informe; muestra de 5 maxisacos de 'Desmonte de Mina (Intrusivo)'; [VERIFICACIÓN 2026-10-06] Gs global = valor del informe (Tabla 5 p.12, "ponderado proporcionado por el cliente" en hojas IDIEM): combina Gs aparente > N°4 = 2.87 (promedio de 8 muestras WSP Lima, ASTM C127, muestreadas por Antamina en feb-mar 2024, no del lote IDIEM recibido el 15-11-2023; Gs base seca media 2.78) con Gs < N°4 de IDIEM (C1 3.07 p.271/339; C4 2.80 p.110; C2 2.97 y C3 2.94 solo en Tabla 5, sin hoja en el anexo). e0 = Gs/ρd − 1 con ρd nominal de confección (hoja IDIEM); con Gs base seca el e0 bajaría ≈0.02-0.03. UCS, Los Ángeles y Gs>N°4 son de muestras WSP Lima (Tajo Mina, CD-ECU-001/CD-ERD-001/CD-EGS-001), no del material ensayado en IDIEM. Convención εv: negativo = compresión (declarada por IDIEM en hojas de edómetro, p.121: "deformación unitaria positiva indica hinchamiento"). Drenado: estado de máxima oblicuidad = estado de máximo desviador (σ′3 constante). | 1961.3 | 1961.3 | 8984.9 | [29 empty] | igual al de máximo desviador (CID, σ′3 constante) | [65 empty] | Triaxial CD | CD: máximo desviador | 1961.3 | 8984.9 | 7023.6 | 39.91477 | 3219.763 | 2693.55 | 0.6 m | 5.905512 | ROM | criterio experto: desmonte del tajo recibido con Dmax 10 in, escalado; programa de co-disposición de desmonte de camión |  |  |  | A | 0.425 |  | 2.85 | informe o verificación | W2024-141 | W2024¦WSP24_C4_MON
I2025 | 2025_IDIEM_Triaxiales Gran Escala Codisposal 100 Intrusivo.pdf | 2025 | IDIEM, Informe de Ensayo Especial N°1.966.314-B Rev. 01 (24-01-2025), para WSP Perú / Cía. Minera Antamina | IDIEM, División Geotecnia Laboratorio (Santiago, Chile) | Codisposal 1 (100% Intrusivo) | Probeta 1 | Intrusivo | Intrusivo |  |  |  | Mezcla co-disposición: clase de desmonte no indicada + 0 % relave (Codisposal 1 = 100 % Intrusivo) |  | CID | sí | 1000 | 1800 | 177.8 | 0.22 | 17.4 | 53.9 | 67.7 | 315 | 20.8 | 78.8 | 15.7 | 5.5 | truncado (scalping): corte en 7" (177,8 mm) sobre banda definida por el cliente; Dmax de terreno no indicado |  | 20.6 |  |  |  | 0 |  | 490.3 | 2171.2 | 1680.9 | máximo desviador |  | 3.98 | -2.02 | [9 empty] | 10-14;15;8;29 | sí | Fechas 23-12-2024 a 26-12-2024. sigma3' = presión de cámara 6.00 - contrapresión 1.00 = 5.00 kgf/cm2 (1 kgf/cm2 = 98.0665 kPa). El informe tabula p=(s1+s3)/2 y q=(s1-s3)/2 (notación MIT); q_kPa de esta fila es el desviador s1-s3 = 2·q_MIT = 17.14 kgf/cm2. Falla = fila con q_MIT máximo de la tabla (8.57 kgf/cm2 en p. 14). phi secante calculado (no informado) = asin(q/p) = 39.2°. Al final del ensayo: ea = 19.09 %, q_MIT = 5.80 kgf/cm2, ev = -1.39 %. Mínimo de ev = -2.38 % en ea = 5.70 %. Convención de ev del informe: negativo = contracción (compresión); no la declara explícitamente, se infiere de la forma de las curvas (contracción inicial, dilatancia posterior en probeta 1). Densidad seca de confección 2,10 g/cm3 (gamma_d de la columna); volumen drenado en consolidación 16200 cm3 (εv,cons ≈ 1.15 %), densidad seca post consolidación 2.12 g/cm3 = 20.80 kN/m3 (Tabla 4, p. 29). Gs no informado: e0 no calculable. Humedad de confección 0,00 % según hoja (el informe no describe si el montaje fue seco; luego saturado con B >= 0,95). Corte a carga controlada; velocidad de deformación no informada ('---'). Probeta remoldeada según granulometría del cliente. Granulometría única de montaje (Gráfico 1, p. 8) digitalizada de la imagen (±0,5 %): no hay tabla numérica; D10, D30, D50, D60, Cu, Cc y porcentajes calculados por interpolación log-lineal, leído de gráfico. Granulometrías post-ensayo pendientes (Tabla 1): sin Bg. Tipo de desmonte (ROM/Chancado/Enrocado) no indicado en el informe: muestra 'Intrusivo' (sin subtipo, mineralogía, alteración ni origen: calicata y cota '---' en Tabla 2, p. 6) enviada como material perturbado en maxisacos y cortada en 7". Pico frágil: q_MIT cae de 8,57 (εa 3,98 %) a 6,72 en εa = 8,05 % y a 5,80 al final (εa = 19,09 %) (p. 14). [VERIFICACIÓN 2026-10-06] Gs NO informado en IDIEM 2025 (ni en su anexo; las granulometrías iniciales están en el informe 1.966.314-A, no incluido). Referencia externa posible: WSP 2024 Codisposal 4 (100 % intrusivo, otro lote recibido el 15-11-2023, Dmax 4") Gs global = 2.85 (Tabla 5 p.12); recalculado con la curva de este ensayo (pasante N°4 21,2 %) daría 2.855. e0 condicional (NO del informe) = 2.85/2.10 − 1 = 0.357; tras consolidación 0.344 / 0.301 / 0.234. IDIEM 2025 (Fase 2-3, lote recibido 12-16 ago 2024, probetas 100×180 cm, Dmax 7", ρd 2,10, w 0 %) COMPLEMENTA y no repite a WSP 2024 Fase 1 (60×120 cm, Dmax 4", ρd 2,00, w 3 %); la numeración cambia: aquí Codisposal 1 = 100 % intrusivo. Convención εv: negativo = compresión, coherente con la declarada por IDIEM en edómetros (WSP 2024 p.121). Drenado: estado de máxima oblicuidad = estado de máximo desviador (verificado en la tabla). | 490.3 | 490.3 | 2171.2 | [29 empty] | igual al de máximo desviador (CID, σ′3 constante) | [65 empty] | Triaxial CD | CD: máximo desviador | 490.3 | 2171.2 | 1680.9 | 39.1654 | 799.9544 | 651.6228 | 1.0 m | 5.624297 | ROM | criterio experto: mismo programa Codisposal que W2024; intrusivo del tajo | 0 |  |  | B | 0.357 | con Gs 2.85 de WSP 2024 y ρd 2.10 g/cm³ | 2.85 | WSP 2024 Codisposal 4 (mismo programa y litología) | I2025-142 | I2025¦Codisposal 1 (100% Intrusivo)
I2025 | 2025_IDIEM_Triaxiales Gran Escala Codisposal 100 Intrusivo.pdf | 2025 | IDIEM, Informe de Ensayo Especial N°1.966.314-B Rev. 01 (24-01-2025), para WSP Perú / Cía. Minera Antamina | IDIEM, División Geotecnia Laboratorio (Santiago, Chile) | Codisposal 1 (100% Intrusivo) | Probeta 2 | Intrusivo | Intrusivo |  |  |  | Mezcla co-disposición: clase de desmonte no indicada + 0 % relave (Codisposal 1 = 100 % Intrusivo) |  | CID | sí | 1000 | 1800 | 177.8 | 0.22 | 17.4 | 53.9 | 67.7 | 315 | 20.8 | 78.8 | 15.7 | 5.5 | truncado (scalping): corte en 7" (177,8 mm) sobre banda definida por el cliente; Dmax de terreno no indicado |  | 20.6 |  |  |  | 0 |  | 980.7 | 4428.7 | 3448 | máximo desviador |  | 12.97 | -5.79 | [9 empty] | 16-20;21;8;29 | sí | Fechas 17-01-2025 a 20-01-2025. sigma3' = presión de cámara 12.00 - contrapresión 2.00 = 10.00 kgf/cm2 (1 kgf/cm2 = 98.0665 kPa). El informe tabula p=(s1+s3)/2 y q=(s1-s3)/2 (notación MIT); q_kPa de esta fila es el desviador s1-s3 = 2·q_MIT = 35.16 kgf/cm2. Falla = fila con q_MIT máximo de la tabla (17.58 kgf/cm2 en p. 20). phi secante calculado (no informado) = asin(q/p) = 39.6°. Al final del ensayo: ea = 15.02 %, q_MIT = 17.26 kgf/cm2, ev = -5.80 %. Mínimo de ev = -5.81 % en ea = 13.95 %. Convención de ev del informe: negativo = contracción (compresión); no la declara explícitamente, se infiere de la forma de las curvas (contracción inicial, dilatancia posterior en probeta 1). Densidad seca de confección 2,10 g/cm3 (gamma_d de la columna); volumen drenado en consolidación 57500 cm3 (εv,cons ≈ 4.07 %), densidad seca post consolidación 2.19 g/cm3 = 21.48 kN/m3 (Tabla 4, p. 29). Gs no informado: e0 no calculable. Humedad de confección 0,00 % según hoja (el informe no describe si el montaje fue seco; luego saturado con B >= 0,95). Corte a carga controlada; velocidad de deformación no informada ('---'). Probeta remoldeada según granulometría del cliente. Granulometría única de montaje (Gráfico 1, p. 8) digitalizada de la imagen (±0,5 %): no hay tabla numérica; D10, D30, D50, D60, Cu, Cc y porcentajes calculados por interpolación log-lineal, leído de gráfico. Granulometrías post-ensayo pendientes (Tabla 1): sin Bg. Tipo de desmonte (ROM/Chancado/Enrocado) no indicado en el informe: muestra 'Intrusivo' (sin subtipo, mineralogía, alteración ni origen: calicata y cota '---' en Tabla 2, p. 6) enviada como material perturbado en maxisacos y cortada en 7". El máximo ocurre en la meseta final (ea 12,97 %); el ensayo termina en ea = 15,02 % sin caída marcada: el pico podría no estar plenamente desarrollado. [VERIFICACIÓN 2026-10-06] Gs NO informado en IDIEM 2025 (ni en su anexo; las granulometrías iniciales están en el informe 1.966.314-A, no incluido). Referencia externa posible: WSP 2024 Codisposal 4 (100 % intrusivo, otro lote recibido el 15-11-2023, Dmax 4") Gs global = 2.85 (Tabla 5 p.12); recalculado con la curva de este ensayo (pasante N°4 21,2 %) daría 2.855. e0 condicional (NO del informe) = 2.85/2.10 − 1 = 0.357; tras consolidación 0.344 / 0.301 / 0.234. IDIEM 2025 (Fase 2-3, lote recibido 12-16 ago 2024, probetas 100×180 cm, Dmax 7", ρd 2,10, w 0 %) COMPLEMENTA y no repite a WSP 2024 Fase 1 (60×120 cm, Dmax 4", ρd 2,00, w 3 %); la numeración cambia: aquí Codisposal 1 = 100 % intrusivo. Convención εv: negativo = compresión, coherente con la declarada por IDIEM en edómetros (WSP 2024 p.121). Drenado: estado de máxima oblicuidad = estado de máximo desviador (verificado en la tabla). | 980.7 | 980.7 | 4428.7 | [29 empty] | igual al de máximo desviador (CID, σ′3 constante) | [65 empty] | Triaxial CD | CD: máximo desviador | 980.7 | 4428.7 | 3448 | 39.59888 | 1605.807 | 1328.386 | 1.0 m | 5.624297 | ROM | criterio experto: mismo programa Codisposal que W2024; intrusivo del tajo | 0 |  |  | B | 0.357 | con Gs 2.85 de WSP 2024 y ρd 2.10 g/cm³ | 2.85 | WSP 2024 Codisposal 4 (mismo programa y litología) | I2025-143 | I2025¦Codisposal 1 (100% Intrusivo)
I2025 | 2025_IDIEM_Triaxiales Gran Escala Codisposal 100 Intrusivo.pdf | 2025 | IDIEM, Informe de Ensayo Especial N°1.966.314-B Rev. 01 (24-01-2025), para WSP Perú / Cía. Minera Antamina | IDIEM, División Geotecnia Laboratorio (Santiago, Chile) | Codisposal 1 (100% Intrusivo) | Probeta 3 | Intrusivo | Intrusivo |  |  |  | Mezcla co-disposición: clase de desmonte no indicada + 0 % relave (Codisposal 1 = 100 % Intrusivo) |  | CID | sí | 1000 | 1800 | 177.8 | 0.22 | 17.4 | 53.9 | 67.7 | 315 | 20.8 | 78.8 | 15.7 | 5.5 | truncado (scalping): corte en 7" (177,8 mm) sobre banda definida por el cliente; Dmax de terreno no indicado |  | 20.6 |  |  |  | 0 |  | 1961.3 | 8686.7 | 6725.4 | máximo desviador |  | 11.18 | -9.04 | [9 empty] | 22-27;28;8;29 | sí | Fechas 10-01-2025 a 12-01-2025. sigma3' = presión de cámara 21.00 - contrapresión 1.00 = 20.00 kgf/cm2 (1 kgf/cm2 = 98.0665 kPa). El informe tabula p=(s1+s3)/2 y q=(s1-s3)/2 (notación MIT); q_kPa de esta fila es el desviador s1-s3 = 2·q_MIT = 68.58 kgf/cm2. Falla = fila con q_MIT máximo de la tabla (34.29 kgf/cm2 en p. 27). phi secante calculado (no informado) = asin(q/p) = 39.2°. Al final del ensayo: ea = 16.70 %, q_MIT = 32.70 kgf/cm2, ev = -8.96 %. Mínimo de ev = -9.05 % en ea = 10.23 %. Convención de ev del informe: negativo = contracción (compresión); no la declara explícitamente, se infiere de la forma de las curvas (contracción inicial, dilatancia posterior en probeta 1). Densidad seca de confección 2,10 g/cm3 (gamma_d de la columna); volumen drenado en consolidación 131400 cm3 (εv,cons ≈ 9.29 %), densidad seca post consolidación 2.31 g/cm3 = 22.66 kN/m3 (Tabla 4, p. 29). Gs no informado: e0 no calculable. Humedad de confección 0,00 % según hoja (el informe no describe si el montaje fue seco; luego saturado con B >= 0,95). Corte a carga controlada; velocidad de deformación no informada ('---'). Probeta remoldeada según granulometría del cliente. Granulometría única de montaje (Gráfico 1, p. 8) digitalizada de la imagen (±0,5 %): no hay tabla numérica; D10, D30, D50, D60, Cu, Cc y porcentajes calculados por interpolación log-lineal, leído de gráfico. Granulometrías post-ensayo pendientes (Tabla 1): sin Bg. Tipo de desmonte (ROM/Chancado/Enrocado) no indicado en el informe: muestra 'Intrusivo' (sin subtipo, mineralogía, alteración ni origen: calicata y cota '---' en Tabla 2, p. 6) enviada como material perturbado en maxisacos y cortada en 7". El Gráfico 4 (p. 28) que corresponde a esta probeta está rotulado por error como 'probeta 1' en el pie. [VERIFICACIÓN 2026-10-06] Gs NO informado en IDIEM 2025 (ni en su anexo; las granulometrías iniciales están en el informe 1.966.314-A, no incluido). Referencia externa posible: WSP 2024 Codisposal 4 (100 % intrusivo, otro lote recibido el 15-11-2023, Dmax 4") Gs global = 2.85 (Tabla 5 p.12); recalculado con la curva de este ensayo (pasante N°4 21,2 %) daría 2.855. e0 condicional (NO del informe) = 2.85/2.10 − 1 = 0.357; tras consolidación 0.344 / 0.301 / 0.234. IDIEM 2025 (Fase 2-3, lote recibido 12-16 ago 2024, probetas 100×180 cm, Dmax 7", ρd 2,10, w 0 %) COMPLEMENTA y no repite a WSP 2024 Fase 1 (60×120 cm, Dmax 4", ρd 2,00, w 3 %); la numeración cambia: aquí Codisposal 1 = 100 % intrusivo. Convención εv: negativo = compresión, coherente con la declarada por IDIEM en edómetros (WSP 2024 p.121). Drenado: estado de máxima oblicuidad = estado de máximo desviador (verificado en la tabla). | 1961.3 | 1961.3 | 8686.7 | [29 empty] | igual al de máximo desviador (CID, σ′3 constante) | [65 empty] | Triaxial CD | CD: máximo desviador | 1961.3 | 8686.7 | 6725.4 | 39.16912 | 3200.08 | 2607.051 | 1.0 m | 5.624297 | ROM | criterio experto: mismo programa Codisposal que W2024; intrusivo del tajo | 0 |  |  | B | 0.357 | con Gs 2.85 de WSP 2024 y ρd 2.10 g/cm³ | 2.85 | WSP 2024 Codisposal 4 (mismo programa y litología) | I2025-144 | I2025¦Codisposal 1 (100% Intrusivo)
A2024 | Marmol M-1 al M-13 Triaxial CU 6,0.pdf | 2024 | Anddes Geolab SAC; solicitud EPE-23.10.141; informe EPE-23.10.141_17,19,20,13,23,22,25,24,14,15,12,16,21_200_R0_TXCU | Anddes Geolab SAC | Ruma 01 (M-1 al M-13) | 500 kPa (Esf. efect. inicial) | Marmol | Mármol |  |  |  | no indicada |  | CU (CIU, ASTM D4767-11(2020)) | sí | 152 | 310 | no informado | [9 empty] | no indicado (probeta reconstituida; muestra de terreno TM 3 in) | 3.06 | 21.41 | 0.402 | calculado |  | 6.8 |  | 500 | 454.9 | 375.7 | deformación límite 15 % (criterio del informe para envolvente efectiva y Su) |  | 15 |  | 420.8 | 267.1 | 187.9 | 188 | [5 empty] | 5;1;7 | sí | Probeta reconstituida al 90 % de la MDS Proctor estándar (2.425 g/cm³) y w óptimo 6.8 %; σ3 = esfuerzo efectivo de consolidación isotrópica (celda − contrapresión); p′ y q′ en convención MIT: p′=(σ′1+σ′3)/2, q′=(σ1−σ3)/2; q_kPa es el desviador completo; σ′1 calculado = σ3 − u + desviador (cuadra con p′ del informe); e0 calculado con Gs=3.06 (Gs de la curva de 100 % saturación del Proctor) y ρd inicial; Dmax de la probeta no indicado en el informe TX (el LSDS usa TM 1 in; el Proctor separa sobretamaño); c′ y φ′ de la serie: envolvente efectiva al 15 % de deformación (p.1); totales en p.7 (interpretación pedida por el cliente); Velocidad 0,025 cm/min; tipo_material no indicado: muestra de perforación (Perforaciones Geotécnicas e Hidrogeológicas 2023) en Patio de servicios / Botadero Este, 40-90 m; por su origen sería desmonte ya depositado en botadero (probablemente ROM), pero el informe no lo dice | 500 | [14 empty] | 187 | [17 empty] | 2.182 | 0.95 | 687 | 307.8 | 144.3 | 2.438 | 8.4 | 5.74 | 516.8 | 1.75 | 247.2 | 511.2 | 5.74 | 15 | 40 | 44 | 28.9 | 34.7 | 29 | 19 | trazada al 2 % de deformación | 1.75 | 252.8 | 769.6 | 247.2 | 516.8 | 3.044 | 511.2 | 258.4 | 15 | 79.2 | 454.9 | 420.8 | 375.7 | 5.744 | 267.1 | 187.9 | 15 | 79.2 | 454.9 | 420.8 | 375.7 | 5.744 | 267.1 | 187.9 | no (el maximo desviador es el primer pico) | 0.255 | 10.5 | 1.01 | 3.07 | 0.0806 | Verificado 2026-10-06 contra la imagen de p.1, p.3-5 y p.7. En el CSV original sigma3_kPa es el σ′3 de consolidación (σ′3c) y sigma1_kPa es σ′1 en la falla al 15 %: q_kPa ≠ sigma1_kPa − sigma3_kPa porque mezclan estados; usar sigma3f_*/sigma1f_*. Estados recalculados: σ′3f = σ′3c − u; σ′1f = σ′3f + q. Criterios: qmax = máximo desviador tabulado; oblmax = máxima σ′1/σ′3 recalculada; e15 = 15 % (criterio del informe). Gs = valor rotulado en la curva de 100 % de saturación del Proctor (no ensayado). Dmax de la probeta y método de compactación (capas, pisón) no informados; en el formato está marcado «Grado de compactación: Medio». | [13 empty] | Triaxial CU | CU: máxima oblicuidad σ′1/σ′3 | 79.2 | 454.9 | 375.7 | 44.70255 | 134.9114 | 133.5178 | 6 in (≈150 mm) |  | ROM | criterio experto: rumas perforadas en el Botadero Este (desmonte depositado por camión) y pilas experimentales | 0 |  |  | A | 0.2622582 | recalculado con Gs adoptado | 2.755 | Gs de sólidos por litología (Golder 2010); el Gs rotulado en el Proctor (2.74–3.06) no fue ensayado | A2024-145 | A2024¦Ruma 01 (M-1 al M-13)
A2024 | Marmol M-1 al M-13 Triaxial CU 6,0.pdf | 2024 | Anddes Geolab SAC; solicitud EPE-23.10.141; informe EPE-23.10.141_17,19,20,13,23,22,25,24,14,15,12,16,21_200_R0_TXCU | Anddes Geolab SAC | Ruma 01 (M-1 al M-13) | 1000 kPa (Esf. efect. inicial) | Marmol | Mármol |  |  |  | no indicada |  | CU (CIU, ASTM D4767-11(2020)) | sí | 152 | 310 | no informado | [9 empty] | no indicado (probeta reconstituida; muestra de terreno TM 3 in) | 3.06 | 21.41 | 0.402 | calculado |  | 6.8 |  | 1000 | 1000.6 | 893.7 | deformación límite 15 % (criterio del informe para envolvente efectiva y Su) |  | 15 |  | 893.1 | 553.8 | 446.8 | 447 | [5 empty] | 4;1;7 | sí | Probeta reconstituida al 90 % de la MDS Proctor estándar (2.425 g/cm³) y w óptimo 6.8 %; σ3 = esfuerzo efectivo de consolidación isotrópica (celda − contrapresión); p′ y q′ en convención MIT: p′=(σ′1+σ′3)/2, q′=(σ1−σ3)/2; q_kPa es el desviador completo; σ′1 calculado = σ3 − u + desviador (cuadra con p′ del informe); e0 calculado con Gs=3.06 (Gs de la curva de 100 % saturación del Proctor) y ρd inicial; Dmax de la probeta no indicado en el informe TX (el LSDS usa TM 1 in; el Proctor separa sobretamaño); c′ y φ′ de la serie: envolvente efectiva al 15 % de deformación (p.1); totales en p.7 (interpretación pedida por el cliente); Velocidad 0,025 cm/min; tipo_material no indicado: muestra de perforación (Perforaciones Geotécnicas e Hidrogeológicas 2023) en Patio de servicios / Botadero Este, 40-90 m; por su origen sería desmonte ya depositado en botadero (probablemente ROM), pero el informe no lo dice | 1000 | [14 empty] | 187 | [17 empty] | 2.182 | 0.96 | 1187 | 305.5 | 144.7 | 2.444 | 8.2 | 9.36 | 1148.2 | 2 | 482.6 | 1091.5 | 9.36 | 15 | 40 | 44 | 28.9 | 34.7 | 29 | 19 | trazada al 2 % de deformación | 2 | 517.4 | 1665.6 | 482.6 | 1148.2 | 3.219 | 1091.5 | 574.1 | 15 | 106.9 | 1000.6 | 893.1 | 893.7 | 9.36 | 553.8 | 446.8 | 15 | 106.9 | 1000.6 | 893.1 | 893.7 | 9.36 | 553.8 | 446.8 | no (el maximo desviador es el primer pico) | 0.252 | 10.7 | 1 | 3.06 | 0.0806 | Verificado 2026-10-06 contra la imagen de p.1, p.3-5 y p.7. En el CSV original sigma3_kPa es el σ′3 de consolidación (σ′3c) y sigma1_kPa es σ′1 en la falla al 15 %: q_kPa ≠ sigma1_kPa − sigma3_kPa porque mezclan estados; usar sigma3f_*/sigma1f_*. Estados recalculados: σ′3f = σ′3c − u; σ′1f = σ′3f + q. Criterios: qmax = máximo desviador tabulado; oblmax = máxima σ′1/σ′3 recalculada; e15 = 15 % (criterio del informe). Gs = valor rotulado en la curva de 100 % de saturación del Proctor (no ensayado). Dmax de la probeta y método de compactación (capas, pisón) no informados; en el formato está marcado «Grado de compactación: Medio». | [13 empty] | Triaxial CU | CU: máxima oblicuidad σ′1/σ′3 | 106.9 | 1000.6 | 893.7 | 53.79925 | 193.1632 | 263.9169 | 6 in (≈150 mm) |  | ROM | criterio experto: rumas perforadas en el Botadero Este (desmonte depositado por camión) y pilas experimentales | 0 |  |  | A | 0.2622582 | recalculado con Gs adoptado | 2.755 | Gs de sólidos por litología (Golder 2010); el Gs rotulado en el Proctor (2.74–3.06) no fue ensayado | A2024-146 | A2024¦Ruma 01 (M-1 al M-13)
A2024 | Marmol M-1 al M-13 Triaxial CU 6,0.pdf | 2024 | Anddes Geolab SAC; solicitud EPE-23.10.141; informe EPE-23.10.141_17,19,20,13,23,22,25,24,14,15,12,16,21_200_R0_TXCU | Anddes Geolab SAC | Ruma 01 (M-1 al M-13) | 2000 kPa (Esf. efect. inicial) | Marmol | Mármol |  |  |  | no indicada |  | CU (CIU, ASTM D4767-11(2020)) | sí | 152 | 310 | no informado | [9 empty] | no indicado (probeta reconstituida; muestra de terreno TM 3 in) | 3.06 | 21.41 | 0.402 | calculado |  | 6.8 |  | 2000 | 2437.1 | 2018.3 | deformación límite 15 % (criterio del informe para envolvente efectiva y Su) |  | 15 |  | 1581.2 | 1428 | 1009.2 | 1009 | [5 empty] | 3;1;7 | sí | Probeta reconstituida al 90 % de la MDS Proctor estándar (2.425 g/cm³) y w óptimo 6.8 %; σ3 = esfuerzo efectivo de consolidación isotrópica (celda − contrapresión); p′ y q′ en convención MIT: p′=(σ′1+σ′3)/2, q′=(σ1−σ3)/2; q_kPa es el desviador completo; σ′1 calculado = σ3 − u + desviador (cuadra con p′ del informe); e0 calculado con Gs=3.06 (Gs de la curva de 100 % saturación del Proctor) y ρd inicial; Dmax de la probeta no indicado en el informe TX (el LSDS usa TM 1 in; el Proctor separa sobretamaño); c′ y φ′ de la serie: envolvente efectiva al 15 % de deformación (p.1); totales en p.7 (interpretación pedida por el cliente); Velocidad 0,025 cm/min; tipo_material no indicado: muestra de perforación (Perforaciones Geotécnicas e Hidrogeológicas 2023) en Patio de servicios / Botadero Este, 40-90 m; por su origen sería desmonte ya depositado en botadero (probablemente ROM), pero el informe no lo dice; desviador máximo al final del ensayo (14-15 %): comportamiento dilatante | 2000 | [14 empty] | 187 | [17 empty] | 2.182 | 0.97 | 2187 | 301.9 | 143.5 | 2.514 | 7.5 | 5.82 | 2018.3 | 15 | 1581.2 | 1428 | 5.82 | 15 | 40 | 44 | 28.9 | 34.7 | 29 | 19 | trazada al 2 % de deformación | 15 | 418.8 | 2437.1 | 1581.2 | 2018.3 | 5.819 | 1428 | 1009.2 | 15 | 418.8 | 2437.1 | 1581.2 | 2018.3 | 5.819 | 1428 | 1009.2 | 15 | 418.8 | 2437.1 | 1581.2 | 2018.3 | 5.819 | 1428 | 1009.2 | q=1996.2 kPa a eps=2.0 % (u=944.2 kPa; sigma3f=1055.8; sigma1f=3052.0 kPa); el maximo global esta a 15.0 % | 0.217 | 13.2 | 1.06 | 3.1 | 0.0806 | Verificado 2026-10-06 contra la imagen de p.1, p.3-5 y p.7. En el CSV original sigma3_kPa es el σ′3 de consolidación (σ′3c) y sigma1_kPa es σ′1 en la falla al 15 %: q_kPa ≠ sigma1_kPa − sigma3_kPa porque mezclan estados; usar sigma3f_*/sigma1f_*. Estados recalculados: σ′3f = σ′3c − u; σ′1f = σ′3f + q. Criterios: qmax = máximo desviador tabulado; oblmax = máxima σ′1/σ′3 recalculada; e15 = 15 % (criterio del informe). Gs = valor rotulado en la curva de 100 % de saturación del Proctor (no ensayado). Dmax de la probeta y método de compactación (capas, pisón) no informados; en el formato está marcado «Grado de compactación: Medio». | [13 empty] | Triaxial CU | CU: máxima oblicuidad σ′1/σ′3 | 418.8 | 2437.1 | 2018.3 | 44.96805 | 714.7712 | 713.9746 | 6 in (≈150 mm) |  | ROM | criterio experto: rumas perforadas en el Botadero Este (desmonte depositado por camión) y pilas experimentales | 0 |  |  | A | 0.2622582 | recalculado con Gs adoptado | 2.755 | Gs de sólidos por litología (Golder 2010); el Gs rotulado en el Proctor (2.74–3.06) no fue ensayado | A2024-147 | A2024¦Ruma 01 (M-1 al M-13)
A2024 | HORNFELS H-1 al H-12 Triaxial CU 6.0.pdf | 2024 | Anddes Geolab SAC; solicitud EPE-23.10.141; informe EPE-23.10.141_7,9,2,4,11,8,1,3,5,6,18,10_200_R0_TXCU | Anddes Geolab SAC | Ruma 02 (H-1 al H-12) | 500 kPa (Esf. efect. inicial) | HORNFELS | Hornfels |  |  |  | no indicada |  | CU (CIU, ASTM D4767-11(2020)) | sí | 152 | 310 | no informado | [9 empty] | no indicado (probeta reconstituida; muestra de terreno TM 3 in) | 2.94 | 20.6 | 0.4 | calculado |  | 6 |  | 500 | 627.3 | 555.4 | deformación límite 15 % (criterio del informe para envolvente efectiva y Su) |  | 15 |  | 428.1 | 349.6 | 277.7 | 278 | [5 empty] | 5;1;7 | sí | Probeta reconstituida al 90 % de la MDS Proctor estándar (2.333 g/cm³) y w óptimo 6.0 %; σ3 = esfuerzo efectivo de consolidación isotrópica (celda − contrapresión); p′ y q′ en convención MIT: p′=(σ′1+σ′3)/2, q′=(σ1−σ3)/2; q_kPa es el desviador completo; σ′1 calculado = σ3 − u + desviador (cuadra con p′ del informe); e0 calculado con Gs=2.94 (Gs de la curva de 100 % saturación del Proctor) y ρd inicial; Dmax de la probeta no indicado en el informe TX (el LSDS usa TM 1 in; el Proctor separa sobretamaño); c′ y φ′ de la serie: envolvente efectiva al 15 % de deformación (p.1); totales en p.7 (interpretación pedida por el cliente); Velocidad 0,025 cm/min; tipo_material no indicado: muestra de perforación en Patio de servicios / Botadero Este, 40-90 m; probablemente desmonte ROM de botadero, no confirmado por el informe; desviador máximo al final del ensayo (14-15 %): comportamiento dilatante | 500 | [14 empty] | 187 | [17 empty] | 2.1 | 0.95 | 687 | 307.6 | 145.9 | 2.298 | 8.7 | 8.72 | 555.4 | 15 | 428.1 | 349.6 | 8.72 | 15 | 72 | 40.5 | 55 | 33 | 72 | 16.5 | trazada al 2 % de deformación | 15 | 71.9 | 627.3 | 428.1 | 555.4 | 8.725 | 349.6 | 277.7 | 15 | 71.9 | 627.3 | 428.1 | 555.4 | 8.725 | 349.6 | 277.7 | 15 | 71.9 | 627.3 | 428.1 | 555.4 | 8.725 | 349.6 | 277.7 | q=538.5 kPa a eps=1.75 % (u=274.6 kPa; sigma3f=225.4; sigma1f=763.9 kPa); el maximo global esta a 15.0 % | 0.279 | 8.6 | 0.92 | 2.87 | 0.0806 | Verificado 2026-10-06 contra la imagen de p.1, p.3-5 y p.7. En el CSV original sigma3_kPa es el σ′3 de consolidación (σ′3c) y sigma1_kPa es σ′1 en la falla al 15 %: q_kPa ≠ sigma1_kPa − sigma3_kPa porque mezclan estados; usar sigma3f_*/sigma1f_*. Estados recalculados: σ′3f = σ′3c − u; σ′1f = σ′3f + q. Criterios: qmax = máximo desviador tabulado; oblmax = máxima σ′1/σ′3 recalculada; e15 = 15 % (criterio del informe). Gs = valor rotulado en la curva de 100 % de saturación del Proctor (no ensayado). Dmax de la probeta y método de compactación (capas, pisón) no informados; en el formato está marcado «Grado de compactación: Medio». | [13 empty] | Triaxial CU | CU: máxima oblicuidad σ′1/σ′3 | 71.9 | 627.3 | 555.4 | 52.59262 | 129.0128 | 168.6967 | 6 in (≈150 mm) |  | ROM | criterio experto: rumas perforadas en el Botadero Este (desmonte depositado por camión) y pilas experimentales | 0 |  |  | A | 0.3319048 | recalculado con Gs adoptado | 2.797 | Gs de sólidos por litología (Golder 2010); el Gs rotulado en el Proctor (2.74–3.06) no fue ensayado | A2024-148 | A2024¦Ruma 02 (H-1 al H-12)
A2024 | HORNFELS H-1 al H-12 Triaxial CU 6.0.pdf | 2024 | Anddes Geolab SAC; solicitud EPE-23.10.141; informe EPE-23.10.141_7,9,2,4,11,8,1,3,5,6,18,10_200_R0_TXCU | Anddes Geolab SAC | Ruma 02 (H-1 al H-12) | 1000 kPa (Esf. efect. inicial) | HORNFELS | Hornfels |  |  |  | no indicada |  | CU (CIU, ASTM D4767-11(2020)) | sí | 152 | 310 | no informado | [9 empty] | no indicado (probeta reconstituida; muestra de terreno TM 3 in) | 2.94 | 20.6 | 0.4 | calculado |  | 6 |  | 1000 | 1077 | 982.1 | deformación límite 15 % (criterio del informe para envolvente efectiva y Su) |  | 15 |  | 905.1 | 586 | 491 | 491 | [5 empty] | 4;1;7 | sí | Probeta reconstituida al 90 % de la MDS Proctor estándar (2.333 g/cm³) y w óptimo 6.0 %; σ3 = esfuerzo efectivo de consolidación isotrópica (celda − contrapresión); p′ y q′ en convención MIT: p′=(σ′1+σ′3)/2, q′=(σ1−σ3)/2; q_kPa es el desviador completo; σ′1 calculado = σ3 − u + desviador (cuadra con p′ del informe); e0 calculado con Gs=2.94 (Gs de la curva de 100 % saturación del Proctor) y ρd inicial; Dmax de la probeta no indicado en el informe TX (el LSDS usa TM 1 in; el Proctor separa sobretamaño); c′ y φ′ de la serie: envolvente efectiva al 15 % de deformación (p.1); totales en p.7 (interpretación pedida por el cliente); Velocidad 0,025 cm/min; tipo_material no indicado: muestra de perforación en Patio de servicios / Botadero Este, 40-90 m; probablemente desmonte ROM de botadero, no confirmado por el informe | 1000 | [14 empty] | 187 | [17 empty] | 2.1 | 0.96 | 1187 | 305.5 | 144.2 | 2.368 | 7.9 | 11.34 | 1090.6 | 2 | 560.1 | 985.2 | 11.34 | 15 | 72 | 40.5 | 55 | 33 | 72 | 16.5 | trazada al 2 % de deformación | 2 | 439.9 | 1530.5 | 560.1 | 1090.6 | 3.479 | 985.2 | 545.3 | 15 | 94.9 | 1077 | 905.1 | 982.1 | 11.349 | 586 | 491 | 15 | 94.9 | 1077 | 905.1 | 982.1 | 11.349 | 586 | 491 | no (el maximo desviador es el primer pico) | 0.242 | 11.3 | 0.96 | 2.91 | 0.0806 | Verificado 2026-10-06 contra la imagen de p.1, p.3-5 y p.7. En el CSV original sigma3_kPa es el σ′3 de consolidación (σ′3c) y sigma1_kPa es σ′1 en la falla al 15 %: q_kPa ≠ sigma1_kPa − sigma3_kPa porque mezclan estados; usar sigma3f_*/sigma1f_*. Estados recalculados: σ′3f = σ′3c − u; σ′1f = σ′3f + q. Criterios: qmax = máximo desviador tabulado; oblmax = máxima σ′1/σ′3 recalculada; e15 = 15 % (criterio del informe). Gs = valor rotulado en la curva de 100 % de saturación del Proctor (no ensayado). Dmax de la probeta y método de compactación (capas, pisón) no informados; en el formato está marcado «Grado de compactación: Medio». | [13 empty] | Triaxial CU | CU: máxima oblicuidad σ′1/σ′3 | 94.9 | 1077 | 982.1 | 56.93381 | 174.4301 | 267.9206 | 6 in (≈150 mm) |  | ROM | criterio experto: rumas perforadas en el Botadero Este (desmonte depositado por camión) y pilas experimentales | 0 |  |  | A | 0.3319048 | recalculado con Gs adoptado | 2.797 | Gs de sólidos por litología (Golder 2010); el Gs rotulado en el Proctor (2.74–3.06) no fue ensayado | A2024-149 | A2024¦Ruma 02 (H-1 al H-12)
A2024 | HORNFELS H-1 al H-12 Triaxial CU 6.0.pdf | 2024 | Anddes Geolab SAC; solicitud EPE-23.10.141; informe EPE-23.10.141_7,9,2,4,11,8,1,3,5,6,18,10_200_R0_TXCU | Anddes Geolab SAC | Ruma 02 (H-1 al H-12) | 2000 kPa (Esf. efect. inicial) | HORNFELS | Hornfels |  |  |  | no indicada |  | CU (CIU, ASTM D4767-11(2020)) | sí | 152 | 310 | no informado | [9 empty] | no indicado (probeta reconstituida; muestra de terreno TM 3 in) | 2.94 | 20.6 | 0.4 | calculado |  | 6 |  | 2000 | 2011 | 1674.4 | deformación límite 15 % (criterio del informe para envolvente efectiva y Su) |  | 15 |  | 1663.4 | 1173.8 | 837.2 | 837 | [5 empty] | 3;1;7 | sí | Probeta reconstituida al 90 % de la MDS Proctor estándar (2.333 g/cm³) y w óptimo 6.0 %; σ3 = esfuerzo efectivo de consolidación isotrópica (celda − contrapresión); p′ y q′ en convención MIT: p′=(σ′1+σ′3)/2, q′=(σ1−σ3)/2; q_kPa es el desviador completo; σ′1 calculado = σ3 − u + desviador (cuadra con p′ del informe); e0 calculado con Gs=2.94 (Gs de la curva de 100 % saturación del Proctor) y ρd inicial; Dmax de la probeta no indicado en el informe TX (el LSDS usa TM 1 in; el Proctor separa sobretamaño); c′ y φ′ de la serie: envolvente efectiva al 15 % de deformación (p.1); totales en p.7 (interpretación pedida por el cliente); Velocidad 0,025 cm/min; tipo_material no indicado: muestra de perforación en Patio de servicios / Botadero Este, 40-90 m; probablemente desmonte ROM de botadero, no confirmado por el informe | 2000 | [14 empty] | 187 | [17 empty] | 2.1 | 0.97 | 2187 | 302.9 | 142.8 | 2.433 | 7.3 | 5.98 | 1756.6 | 2 | 1286.9 | 1591.4 | 6.09 | 6 | 72 | 40.5 | 55 | 33 | 72 | 16.5 | trazada al 2 % de deformación | 2 | 713.1 | 2469.7 | 1286.9 | 1756.6 | 3.463 | 1591.4 | 878.3 | 6 | 311 | 1895.6 | 1689 | 1584.6 | 6.095 | 1103.3 | 792.3 | 15 | 336.6 | 2011 | 1663.4 | 1674.4 | 5.974 | 1173.8 | 837.2 | no (el maximo desviador es el primer pico) | 0.208 | 13.8 | 1.03 | 2.96 | 0.0806 | Verificado 2026-10-06 contra la imagen de p.1, p.3-5 y p.7. En el CSV original sigma3_kPa es el σ′3 de consolidación (σ′3c) y sigma1_kPa es σ′1 en la falla al 15 %: q_kPa ≠ sigma1_kPa − sigma3_kPa porque mezclan estados; usar sigma3f_*/sigma1f_*. Estados recalculados: σ′3f = σ′3c − u; σ′1f = σ′3f + q. Criterios: qmax = máximo desviador tabulado; oblmax = máxima σ′1/σ′3 recalculada; e15 = 15 % (criterio del informe). Gs = valor rotulado en la curva de 100 % de saturación del Proctor (no ensayado). Dmax de la probeta y método de compactación (capas, pisón) no informados; en el formato está marcado «Grado de compactación: Medio». | [13 empty] | Triaxial CU | CU: máxima oblicuidad σ′1/σ′3 | 311 | 1895.6 | 1584.6 | 45.89935 | 534.3348 | 551.3782 | 6 in (≈150 mm) |  | ROM | criterio experto: rumas perforadas en el Botadero Este (desmonte depositado por camión) y pilas experimentales | 0 |  |  | A | 0.3319048 | recalculado con Gs adoptado | 2.797 | Gs de sólidos por litología (Golder 2010); el Gs rotulado en el Proctor (2.74–3.06) no fue ensayado | A2024-150 | A2024¦Ruma 02 (H-1 al H-12)
A2024 | Intrusivo I-1 al I-12 Triaxial CU 6.0.pdf | 2024 | Anddes Geolab SAC; solicitud EPE-23.10.141; informe EPE-23.10.141_28,27,26,43,34,35,41,39,40,38,36_200_R0_TXCU | Anddes Geolab SAC | Ruma 03 / Fase 10 A (I-1 al I-12) | 500 kPa (Esf. efect. inicial) | Intrusivo | Intrusivo |  |  |  | no indicada |  | CU (CIU, ASTM D4767-11(2020)) | sí | 152 | 310 | no informado | [9 empty] | no indicado (probeta reconstituida; muestra de terreno TM 3 in) | 2.75 | 18.85 | 0.432 | calculado |  | 8 |  | 500 | 841.6 | 718.8 | deformación límite 15 % (criterio del informe para envolvente efectiva y Su) |  | 15 |  | 377.2 | 482.1 | 359.4 | 359 | [5 empty] | 5;1;7 | sí | Probeta reconstituida al 90 % de la MDS Proctor estándar (2.134 g/cm³) y w óptimo 8.0 %; σ3 = esfuerzo efectivo de consolidación isotrópica (celda − contrapresión); p′ y q′ en convención MIT: p′=(σ′1+σ′3)/2, q′=(σ1−σ3)/2; q_kPa es el desviador completo; σ′1 calculado = σ3 − u + desviador (cuadra con p′ del informe); e0 calculado con Gs=2.75 (Gs de la curva de 100 % saturación del Proctor) y ρd inicial; Dmax de la probeta no indicado en el informe TX (el LSDS usa TM 1 in; el Proctor separa sobretamaño); c′ y φ′ de la serie: envolvente efectiva al 15 % de deformación (p.1); totales en p.7 (interpretación pedida por el cliente); Velocidad 0,025 cm/min; tipo_material no indicado: muestra de perforación en Botadero Este (Ruma 03 / Fase 10 A), 20-60 m; probablemente desmonte ROM de botadero, no confirmado por el informe | 500 | [14 empty] | 187 | [17 empty] | 1.921 | 0.95 | 687 | 308.5 | 145.6 | 2.103 | 10.1 | 6.86 | 862.7 | 1.75 | 217.1 | 714.2 | 6.86 | 15 | 82 | 44 | 59.3 | 34.7 | 163 | 16 | trazada al 2 % de deformación | 1.75 | 282.9 | 1145.6 | 217.1 | 862.7 | 4.049 | 714.2 | 431.3 | 15 | 122.8 | 841.6 | 377.2 | 718.8 | 6.853 | 482.1 | 359.4 | 15 | 122.8 | 841.6 | 377.2 | 718.8 | 6.853 | 482.1 | 359.4 | no (el maximo desviador es el primer pico) | 0.308 | 8.7 | 0.9 | 2.67 | 0.0806 | Verificado 2026-10-06 contra la imagen de p.1, p.3-5 y p.7. En el CSV original sigma3_kPa es el σ′3 de consolidación (σ′3c) y sigma1_kPa es σ′1 en la falla al 15 %: q_kPa ≠ sigma1_kPa − sigma3_kPa porque mezclan estados; usar sigma3f_*/sigma1f_*. Estados recalculados: σ′3f = σ′3c − u; σ′1f = σ′3f + q. Criterios: qmax = máximo desviador tabulado; oblmax = máxima σ′1/σ′3 recalculada; e15 = 15 % (criterio del informe). Gs = valor rotulado en la curva de 100 % de saturación del Proctor (no ensayado). Dmax de la probeta y método de compactación (capas, pisón) no informados; en el formato está marcado «Grado de compactación: Medio». | [13 empty] | Triaxial CU | CU: máxima oblicuidad σ′1/σ′3 | 122.8 | 841.6 | 718.8 | 48.18779 | 214.327 | 239.6089 | 6 in (≈150 mm) |  | ROM | criterio experto: rumas perforadas en el Botadero Este (desmonte depositado por camión) y pilas experimentales | 0 |  |  | A | 0.4101295 | recalculado con Gs adoptado | 2.708 | Gs de sólidos por litología (Golder 2010); el Gs rotulado en el Proctor (2.74–3.06) no fue ensayado | A2024-151 | A2024¦Ruma 03 / Fase 10 A (I-1 al I-12)
A2024 | Intrusivo I-1 al I-12 Triaxial CU 6.0.pdf | 2024 | Anddes Geolab SAC; solicitud EPE-23.10.141; informe EPE-23.10.141_28,27,26,43,34,35,41,39,40,38,36_200_R0_TXCU | Anddes Geolab SAC | Ruma 03 / Fase 10 A (I-1 al I-12) | 1000 kPa (Esf. efect. inicial) | Intrusivo | Intrusivo |  |  |  | no indicada |  | CU (CIU, ASTM D4767-11(2020)) | sí | 152 | 310 | no informado | [9 empty] | no indicado (probeta reconstituida; muestra de terreno TM 3 in) | 2.75 | 18.85 | 0.432 | calculado |  | 8 |  | 1000 | 1115.8 | 983.8 | deformación límite 15 % (criterio del informe para envolvente efectiva y Su) |  | 15 |  | 868 | 623.9 | 491.9 | 492 | [5 empty] | 4;1;7 | sí | Probeta reconstituida al 90 % de la MDS Proctor estándar (2.134 g/cm³) y w óptimo 8.0 %; σ3 = esfuerzo efectivo de consolidación isotrópica (celda − contrapresión); p′ y q′ en convención MIT: p′=(σ′1+σ′3)/2, q′=(σ1−σ3)/2; q_kPa es el desviador completo; σ′1 calculado = σ3 − u + desviador (cuadra con p′ del informe); e0 calculado con Gs=2.75 (Gs de la curva de 100 % saturación del Proctor) y ρd inicial; Dmax de la probeta no indicado en el informe TX (el LSDS usa TM 1 in; el Proctor separa sobretamaño); c′ y φ′ de la serie: envolvente efectiva al 15 % de deformación (p.1); totales en p.7 (interpretación pedida por el cliente); Velocidad 0,025 cm/min; tipo_material no indicado: muestra de perforación en Botadero Este (Ruma 03 / Fase 10 A), 20-60 m; probablemente desmonte ROM de botadero, no confirmado por el informe | 1000 | [14 empty] | 187 | [17 empty] | 1.921 | 0.96 | 1187 | 306.9 | 143.7 | 2.169 | 10.4 | 8.45 | 1232.6 | 1.75 | 554.2 | 1062.1 | 8.45 | 15 | 82 | 44 | 59.3 | 34.7 | 163 | 16 | trazada al 2 % de deformación | 1.75 | 445.8 | 1678.4 | 554.2 | 1232.6 | 3.765 | 1062.1 | 616.3 | 15 | 132 | 1115.8 | 868 | 983.8 | 8.453 | 623.9 | 491.9 | 15 | 132 | 1115.8 | 868 | 983.8 | 8.453 | 623.9 | 491.9 | no (el maximo desviador es el primer pico) | 0.268 | 11.5 | 1.07 | 2.8 | 0.0806 | Verificado 2026-10-06 contra la imagen de p.1, p.3-5 y p.7. En el CSV original sigma3_kPa es el σ′3 de consolidación (σ′3c) y sigma1_kPa es σ′1 en la falla al 15 %: q_kPa ≠ sigma1_kPa − sigma3_kPa porque mezclan estados; usar sigma3f_*/sigma1f_*. Estados recalculados: σ′3f = σ′3c − u; σ′1f = σ′3f + q. Criterios: qmax = máximo desviador tabulado; oblmax = máxima σ′1/σ′3 recalculada; e15 = 15 % (criterio del informe). Gs = valor rotulado en la curva de 100 % de saturación del Proctor (no ensayado). Dmax de la probeta y método de compactación (capas, pisón) no informados; en el formato está marcado «Grado de compactación: Medio». | [13 empty] | Triaxial CU | CU: máxima oblicuidad σ′1/σ′3 | 132 | 1115.8 | 983.8 | 52.03881 | 236.0724 | 302.5812 | 6 in (≈150 mm) |  | ROM | criterio experto: rumas perforadas en el Botadero Este (desmonte depositado por camión) y pilas experimentales | 0 |  |  | A | 0.4101295 | recalculado con Gs adoptado | 2.708 | Gs de sólidos por litología (Golder 2010); el Gs rotulado en el Proctor (2.74–3.06) no fue ensayado | A2024-152 | A2024¦Ruma 03 / Fase 10 A (I-1 al I-12)
A2024 | Intrusivo I-1 al I-12 Triaxial CU 6.0.pdf | 2024 | Anddes Geolab SAC; solicitud EPE-23.10.141; informe EPE-23.10.141_28,27,26,43,34,35,41,39,40,38,36_200_R0_TXCU | Anddes Geolab SAC | Ruma 03 / Fase 10 A (I-1 al I-12) | 2000 kPa (Esf. efect. inicial) | Intrusivo | Intrusivo |  |  |  | no indicada |  | CU (CIU, ASTM D4767-11(2020)) | sí | 152 | 310 | no informado | [9 empty] | no indicado (probeta reconstituida; muestra de terreno TM 3 in) | 2.75 | 18.85 | 0.432 | calculado |  | 8 |  | 2000 | 1965.8 | 1680 | deformación límite 15 % (criterio del informe para envolvente efectiva y Su) |  | 15 |  | 1714.2 | 1125.8 | 840 | 840 | [5 empty] | 3;1;7 | sí | Probeta reconstituida al 90 % de la MDS Proctor estándar (2.134 g/cm³) y w óptimo 8.0 %; σ3 = esfuerzo efectivo de consolidación isotrópica (celda − contrapresión); p′ y q′ en convención MIT: p′=(σ′1+σ′3)/2, q′=(σ1−σ3)/2; q_kPa es el desviador completo; σ′1 calculado = σ3 − u + desviador (cuadra con p′ del informe); e0 calculado con Gs=2.75 (Gs de la curva de 100 % saturación del Proctor) y ρd inicial; Dmax de la probeta no indicado en el informe TX (el LSDS usa TM 1 in; el Proctor separa sobretamaño); c′ y φ′ de la serie: envolvente efectiva al 15 % de deformación (p.1); totales en p.7 (interpretación pedida por el cliente); Velocidad 0,025 cm/min; tipo_material no indicado: muestra de perforación en Botadero Este (Ruma 03 / Fase 10 A), 20-60 m; probablemente desmonte ROM de botadero, no confirmado por el informe | 2000 | [14 empty] | 187 | [17 empty] | 1.921 | 0.97 | 2187 | 304.9 | 142.8 | 2.213 | 10.3 | 6.88 | 2005.5 | 2.5 | 1194.2 | 1808.5 | 6.88 | 15 | 82 | 44 | 59.3 | 34.7 | 163 | 16 | trazada al 2 % de deformación | 2.5 | 805.8 | 2811.3 | 1194.2 | 2005.5 | 3.489 | 1808.5 | 1002.8 | 15 | 285.8 | 1965.8 | 1714.2 | 1680 | 6.878 | 1125.8 | 840 | 15 | 285.8 | 1965.8 | 1714.2 | 1680 | 6.878 | 1125.8 | 840 | no (el maximo desviador es el primer pico) | 0.243 | 13.2 | 1.17 | 2.87 | 0.0806 | Verificado 2026-10-06 contra la imagen de p.1, p.3-5 y p.7. En el CSV original sigma3_kPa es el σ′3 de consolidación (σ′3c) y sigma1_kPa es σ′1 en la falla al 15 %: q_kPa ≠ sigma1_kPa − sigma3_kPa porque mezclan estados; usar sigma3f_*/sigma1f_*. Estados recalculados: σ′3f = σ′3c − u; σ′1f = σ′3f + q. Criterios: qmax = máximo desviador tabulado; oblmax = máxima σ′1/σ′3 recalculada; e15 = 15 % (criterio del informe). Gs = valor rotulado en la curva de 100 % de saturación del Proctor (no ensayado). Dmax de la probeta y método de compactación (capas, pisón) no informados; en el formato está marcado «Grado de compactación: Medio». | [13 empty] | Triaxial CU | CU: máxima oblicuidad σ′1/σ′3 | 285.8 | 1965.8 | 1680 | 48.25677 | 499.0457 | 559.2665 | 6 in (≈150 mm) |  | ROM | criterio experto: rumas perforadas en el Botadero Este (desmonte depositado por camión) y pilas experimentales | 0 |  |  | A | 0.4101295 | recalculado con Gs adoptado | 2.708 | Gs de sólidos por litología (Golder 2010); el Gs rotulado en el Proctor (2.74–3.06) no fue ensayado | A2024-153 | A2024¦Ruma 03 / Fase 10 A (I-1 al I-12)
A2024 | Pila 01 Mármol + Hornfels Triaxial CU 6.0.pdf | 2024 | Anddes Geolab SAC; solicitud EPE-23.10.141; informe EPE-23.10.141_1,2,3,4_110_R0_TXCU | Anddes Geolab SAC | Pila 01 (MP1-B-M-1, MP1-B-M2, MP1-B-M3, MP1-H-Material B) | 500 kPa (Esf. efect. inicial) | Mármol + Hornfels | Mezcla |  | Mármol + Hornfels, proporción no indicada |  | no indicada | B (inferido de «Material B» en el N° de muestra) | CU (CIU, ASTM D4767-11(2020)) | sí | 152 | 310 | no informado | [9 empty] | no indicado (probeta reconstituida; muestra de terreno TM 3 in) | 2.9 | 20.54 | 0.385 | calculado |  | 7.4 |  | 500 | 682.3 | 584.1 | deformación límite 15 % (criterio del informe para envolvente efectiva y Su) |  | 15 |  | 401.8 | 390.2 | 292 | 292 | [5 empty] | 5;1;7 | sí | Probeta reconstituida al 90 % de la MDS Proctor estándar (2.327 g/cm³) y w óptimo 7.4 %; σ3 = esfuerzo efectivo de consolidación isotrópica (celda − contrapresión); p′ y q′ en convención MIT: p′=(σ′1+σ′3)/2, q′=(σ1−σ3)/2; q_kPa es el desviador completo; σ′1 calculado = σ3 − u + desviador (cuadra con p′ del informe); e0 calculado con Gs=2.9 (Gs de la curva de 100 % saturación del Proctor) y ρd inicial; Dmax de la probeta no indicado en el informe TX (el LSDS usa TM 1 in; el Proctor separa sobretamaño); c′ y φ′ de la serie: envolvente efectiva al 15 % de deformación (p.1); totales en p.7 (interpretación pedida por el cliente); Velocidad 0,025 cm/min; tipo_material no indicado: material de «Pilas Experimentales Medio Ambiente»; el informe no dice si es ROM, Chancado o Enrocado | 500 | [14 empty] | 187 | [17 empty] | 2.094 | 0.95 | 687 | 308.4 | 147.7 | 2.229 | 9.5 | 6.95 | 666.5 | 2 | 257.9 | 575.3 | 6.95 | 15 | 61 | 42 | 45.3 | 33.9 | 0 | 25 | trazada al 15 % de deformación | 2 | 242.1 | 908.6 | 257.9 | 666.5 | 3.753 | 575.3 | 333.2 | 15 | 98.2 | 682.3 | 401.8 | 584.1 | 6.948 | 390.2 | 292 | 15 | 98.2 | 682.3 | 401.8 | 584.1 | 6.948 | 390.2 | 292 | no (el maximo desviador es el primer pico) | 0.301 | 6.1 | 0.92 | 2.83 | 0.0806 | Verificado 2026-10-06 contra la imagen de p.1, p.3-5 y p.7. En el CSV original sigma3_kPa es el σ′3 de consolidación (σ′3c) y sigma1_kPa es σ′1 en la falla al 15 %: q_kPa ≠ sigma1_kPa − sigma3_kPa porque mezclan estados; usar sigma3f_*/sigma1f_*. Estados recalculados: σ′3f = σ′3c − u; σ′1f = σ′3f + q. Criterios: qmax = máximo desviador tabulado; oblmax = máxima σ′1/σ′3 recalculada; e15 = 15 % (criterio del informe). Gs = valor rotulado en la curva de 100 % de saturación del Proctor (no ensayado). Dmax de la probeta y método de compactación (capas, pisón) no informados; en el formato está marcado «Grado de compactación: Medio». | [13 empty] | Triaxial CU | CU: máxima oblicuidad σ′1/σ′3 | 98.2 | 682.3 | 584.1 | 48.44907 | 171.6896 | 193.7125 | 6 in (≈150 mm) |  | ROM | criterio experto: rumas perforadas en el Botadero Este (desmonte depositado por camión) y pilas experimentales | 0 |  |  | A | 0.385 |  | 2.9 | informe o verificación | A2024-154 | A2024¦Pila 01 (MP1-B-M-1, MP1-B-M2, MP1-B-M3, MP1-H-Material B)
A2024 | Pila 01 Mármol + Hornfels Triaxial CU 6.0.pdf | 2024 | Anddes Geolab SAC; solicitud EPE-23.10.141; informe EPE-23.10.141_1,2,3,4_110_R0_TXCU | Anddes Geolab SAC | Pila 01 (MP1-B-M-1, MP1-B-M2, MP1-B-M3, MP1-H-Material B) | 1000 kPa (Esf. efect. inicial) | Mármol + Hornfels | Mezcla |  | Mármol + Hornfels, proporción no indicada |  | no indicada | B (inferido de «Material B» en el N° de muestra) | CU (CIU, ASTM D4767-11(2020)) | sí | 152 | 310 | no informado | [9 empty] | no indicado (probeta reconstituida; muestra de terreno TM 3 in) | 2.9 | 20.54 | 0.385 | calculado |  | 7.4 |  | 1000 | 1412.3 | 1213.9 | deformación límite 15 % (criterio del informe para envolvente efectiva y Su) |  | 15 |  | 801.6 | 805.4 | 607 | 607 | [5 empty] | 4;1;7 | sí | Probeta reconstituida al 90 % de la MDS Proctor estándar (2.327 g/cm³) y w óptimo 7.4 %; σ3 = esfuerzo efectivo de consolidación isotrópica (celda − contrapresión); p′ y q′ en convención MIT: p′=(σ′1+σ′3)/2, q′=(σ1−σ3)/2; q_kPa es el desviador completo; σ′1 calculado = σ3 − u + desviador (cuadra con p′ del informe); e0 calculado con Gs=2.9 (Gs de la curva de 100 % saturación del Proctor) y ρd inicial; Dmax de la probeta no indicado en el informe TX (el LSDS usa TM 1 in; el Proctor separa sobretamaño); c′ y φ′ de la serie: envolvente efectiva al 15 % de deformación (p.1); totales en p.7 (interpretación pedida por el cliente); Velocidad 0,025 cm/min; tipo_material no indicado: material de «Pilas Experimentales Medio Ambiente»; el informe no dice si es ROM, Chancado o Enrocado | 1000 | [14 empty] | 187 | [17 empty] | 2.094 | 0.97 | 1187 | 306.3 | 146.2 | 2.289 | 8.4 | 7.12 | 1365.5 | 2.5 | 451.5 | 1231.2 | 7.12 | 15 | 61 | 42 | 45.3 | 33.9 | 0 | 25 | trazada al 15 % de deformación | 2.5 | 548.5 | 1914 | 451.5 | 1365.5 | 3.49 | 1231.2 | 682.7 | 15 | 198.4 | 1412.3 | 801.6 | 1213.9 | 7.118 | 805.4 | 607 | 15 | 198.4 | 1412.3 | 801.6 | 1213.9 | 7.118 | 805.4 | 607 | no (el maximo desviador es el primer pico) | 0.267 | 8.6 | 0.91 | 2.83 | 0.0806 | Verificado 2026-10-06 contra la imagen de p.1, p.3-5 y p.7. En el CSV original sigma3_kPa es el σ′3 de consolidación (σ′3c) y sigma1_kPa es σ′1 en la falla al 15 %: q_kPa ≠ sigma1_kPa − sigma3_kPa porque mezclan estados; usar sigma3f_*/sigma1f_*. Estados recalculados: σ′3f = σ′3c − u; σ′1f = σ′3f + q. Criterios: qmax = máximo desviador tabulado; oblmax = máxima σ′1/σ′3 recalculada; e15 = 15 % (criterio del informe). Gs = valor rotulado en la curva de 100 % de saturación del Proctor (no ensayado). Dmax de la probeta y método de compactación (capas, pisón) no informados; en el formato está marcado «Grado de compactación: Medio». | [13 empty] | Triaxial CU | CU: máxima oblicuidad σ′1/σ′3 | 198.4 | 1412.3 | 1213.9 | 48.90733 | 347.9237 | 398.9354 | 6 in (≈150 mm) |  | ROM | criterio experto: rumas perforadas en el Botadero Este (desmonte depositado por camión) y pilas experimentales | 0 |  |  | A | 0.385 |  | 2.9 | informe o verificación | A2024-155 | A2024¦Pila 01 (MP1-B-M-1, MP1-B-M2, MP1-B-M3, MP1-H-Material B)
A2024 | Pila 01 Mármol + Hornfels Triaxial CU 6.0.pdf | 2024 | Anddes Geolab SAC; solicitud EPE-23.10.141; informe EPE-23.10.141_1,2,3,4_110_R0_TXCU | Anddes Geolab SAC | Pila 01 (MP1-B-M-1, MP1-B-M2, MP1-B-M3, MP1-H-Material B) | 2000 kPa (Esf. efect. inicial) | Mármol + Hornfels | Mezcla |  | Mármol + Hornfels, proporción no indicada |  | no indicada | B (inferido de «Material B» en el N° de muestra) | CU (CIU, ASTM D4767-11(2020)) | sí | 152 | 310 | no informado | [9 empty] | no indicado (probeta reconstituida; muestra de terreno TM 3 in) | 2.9 | 20.54 | 0.385 | calculado |  | 7.4 |  | 2000 | 3751 | 3064.8 | deformación límite 15 % (criterio del informe para envolvente efectiva y Su) |  | 15 |  | 1313.8 | 2218.6 | 1532.4 | 1532 | [5 empty] | 3;1;7 | sí | Probeta reconstituida al 90 % de la MDS Proctor estándar (2.327 g/cm³) y w óptimo 7.4 %; σ3 = esfuerzo efectivo de consolidación isotrópica (celda − contrapresión); p′ y q′ en convención MIT: p′=(σ′1+σ′3)/2, q′=(σ1−σ3)/2; q_kPa es el desviador completo; σ′1 calculado = σ3 − u + desviador (cuadra con p′ del informe); e0 calculado con Gs=2.9 (Gs de la curva de 100 % saturación del Proctor) y ρd inicial; Dmax de la probeta no indicado en el informe TX (el LSDS usa TM 1 in; el Proctor separa sobretamaño); c′ y φ′ de la serie: envolvente efectiva al 15 % de deformación (p.1); totales en p.7 (interpretación pedida por el cliente); Velocidad 0,025 cm/min; tipo_material no indicado: material de «Pilas Experimentales Medio Ambiente»; el informe no dice si es ROM, Chancado o Enrocado; desviador máximo al final del ensayo (14-15 %): comportamiento dilatante | 2000 | [14 empty] | 187 | [17 empty] | 2.094 | 0.96 | 2187 | 302.4 | 145.4 | 2.345 | 7.9 | 5.47 | 3067.8 | 14 | 1314.3 | 2219.6 | 5.47 | 14 | 61 | 42 | 45.3 | 33.9 | 0 | 25 | trazada al 15 % de deformación | 14 | 685.7 | 3753.5 | 1314.3 | 3067.8 | 5.474 | 2219.6 | 1533.9 | 14 | 685.7 | 3753.5 | 1314.3 | 3067.8 | 5.474 | 2219.6 | 1533.9 | 15 | 686.2 | 3751 | 1313.8 | 3064.8 | 5.466 | 2218.6 | 1532.4 | q=3057.5 kPa a eps=3.0 % (u=684.9 kPa; sigma3f=1315.1; sigma1f=4372.6 kPa); el maximo global esta a 14.0 % | 0.237 | 10.7 | 0.97 | 2.88 | 0.0806 | Verificado 2026-10-06 contra la imagen de p.1, p.3-5 y p.7. En el CSV original sigma3_kPa es el σ′3 de consolidación (σ′3c) y sigma1_kPa es σ′1 en la falla al 15 %: q_kPa ≠ sigma1_kPa − sigma3_kPa porque mezclan estados; usar sigma3f_*/sigma1f_*. Estados recalculados: σ′3f = σ′3c − u; σ′1f = σ′3f + q. Criterios: qmax = máximo desviador tabulado; oblmax = máxima σ′1/σ′3 recalculada; e15 = 15 % (criterio del informe). Gs = valor rotulado en la curva de 100 % de saturación del Proctor (no ensayado). Dmax de la probeta y método de compactación (capas, pisón) no informados; en el formato está marcado «Grado de compactación: Medio». | [13 empty] | Triaxial CU | CU: máxima oblicuidad σ′1/σ′3 | 685.7 | 3753.5 | 3067.8 | 43.71491 | 1159.567 | 1108.684 | 6 in (≈150 mm) |  | ROM | criterio experto: rumas perforadas en el Botadero Este (desmonte depositado por camión) y pilas experimentales | 0 |  |  | A | 0.385 |  | 2.9 | informe o verificación | A2024-156 | A2024¦Pila 01 (MP1-B-M-1, MP1-B-M2, MP1-B-M3, MP1-H-Material B)
A2024 | Pila 02 Intrusivo Triaxial CU 6.0.pdf | 2024 | Anddes Geolab SAC; solicitud EPE-23.10.141; informe EPE-23.10.141_5,6,7,8,9,10_110_R0_TXCU | Anddes Geolab SAC | Pila 02 (MP2-A-M-1 a MP2-A-M-5, MP2-H-Material A) | 500 kPa (Esf. efect. inicial) | Intrusivo | Intrusivo |  |  |  | no indicada | A (inferido de «Material A» en el N° de muestra) | CU (CIU, ASTM D4767-11(2020)) | sí | 152 | 310 | no informado | [9 empty] | no indicado (probeta reconstituida; muestra de terreno TM 3 in) | 2.74 | 17.96 | 0.496 | calculado |  | 11.1 |  | 500 | 713.1 | 599 | deformación límite 15 % (criterio del informe para envolvente efectiva y Su) |  | 15 |  | 385.9 | 413.6 | 299.5 | 300 | [5 empty] | 5;1;7 | sí | Probeta reconstituida al 90 % de la MDS Proctor estándar (2.034 g/cm³) y w óptimo 11.1 %; σ3 = esfuerzo efectivo de consolidación isotrópica (celda − contrapresión); p′ y q′ en convención MIT: p′=(σ′1+σ′3)/2, q′=(σ1−σ3)/2; q_kPa es el desviador completo; σ′1 calculado = σ3 − u + desviador (cuadra con p′ del informe); e0 calculado con Gs=2.74 (Gs de la curva de 100 % saturación del Proctor) y ρd inicial; Dmax de la probeta no indicado en el informe TX (el LSDS usa TM 1 in; el Proctor separa sobretamaño); c′ y φ′ de la serie: envolvente efectiva al 15 % de deformación (p.1); totales en p.7 (interpretación pedida por el cliente); Velocidad 0,025 cm/min; tipo_material no indicado: material de «Pilas Experimentales Medio Ambiente»; el informe no dice si es ROM, Chancado o Enrocado | 500 | [14 empty] | 187 | [17 empty] | 1.831 | 0.98 | 687 | 307.4 | 146.7 | 1.983 | 12.7 | 6.25 | 658.3 | 2.5 | 246.9 | 582.3 | 6.25 | 15 | 57 | 42 | 42.7 | 33.8 | 0 | 24 | trazada al 15 % de deformación | 2.5 | 253.1 | 911.4 | 246.9 | 658.3 | 3.601 | 582.3 | 329.1 | 15 | 114.1 | 713.1 | 385.9 | 599 | 6.25 | 413.6 | 299.5 | 15 | 114.1 | 713.1 | 385.9 | 599 | 6.25 | 413.6 | 299.5 | no (el maximo desviador es el primer pico) | 0.382 | 7.6 | 0.91 | 2.65 | 0.0806 | Verificado 2026-10-06 contra la imagen de p.1, p.3-5 y p.7. En el CSV original sigma3_kPa es el σ′3 de consolidación (σ′3c) y sigma1_kPa es σ′1 en la falla al 15 %: q_kPa ≠ sigma1_kPa − sigma3_kPa porque mezclan estados; usar sigma3f_*/sigma1f_*. Estados recalculados: σ′3f = σ′3c − u; σ′1f = σ′3f + q. Criterios: qmax = máximo desviador tabulado; oblmax = máxima σ′1/σ′3 recalculada; e15 = 15 % (criterio del informe). Gs = valor rotulado en la curva de 100 % de saturación del Proctor (no ensayado). Dmax de la probeta y método de compactación (capas, pisón) no informados; en el formato está marcado «Grado de compactación: Medio». | [13 empty] | Triaxial CU | CU: máxima oblicuidad σ′1/σ′3 | 114.1 | 713.1 | 599 | 46.39649 | 196.7232 | 206.5543 | 6 in (≈150 mm) |  | ROM | criterio experto: rumas perforadas en el Botadero Este (desmonte depositado por camión) y pilas experimentales | 0 |  |  | A | 0.4785285 | recalculado con Gs adoptado | 2.708 | Gs de sólidos por litología (Golder 2010); el Gs rotulado en el Proctor (2.74–3.06) no fue ensayado | A2024-157 | A2024¦Pila 02 (MP2-A-M-1 a MP2-A-M-5, MP2-H-Material A)
A2024 | Pila 02 Intrusivo Triaxial CU 6.0.pdf | 2024 | Anddes Geolab SAC; solicitud EPE-23.10.141; informe EPE-23.10.141_5,6,7,8,9,10_110_R0_TXCU | Anddes Geolab SAC | Pila 02 (MP2-A-M-1 a MP2-A-M-5, MP2-H-Material A) | 1000 kPa (Esf. efect. inicial) | Intrusivo | Intrusivo |  |  |  | no indicada | A (inferido de «Material A» en el N° de muestra) | CU (CIU, ASTM D4767-11(2020)) | sí | 152 | 310 | no informado | [9 empty] | no indicado (probeta reconstituida; muestra de terreno TM 3 in) | 2.74 | 17.96 | 0.496 | calculado |  | 11.1 |  | 1000 | 1597.5 | 1368.6 | deformación límite 15 % (criterio del informe para envolvente efectiva y Su) |  | 15 |  | 771.1 | 913.2 | 684.3 | 684 | [5 empty] | 4;1;7 | sí | Probeta reconstituida al 90 % de la MDS Proctor estándar (2.034 g/cm³) y w óptimo 11.1 %; σ3 = esfuerzo efectivo de consolidación isotrópica (celda − contrapresión); p′ y q′ en convención MIT: p′=(σ′1+σ′3)/2, q′=(σ1−σ3)/2; q_kPa es el desviador completo; σ′1 calculado = σ3 − u + desviador (cuadra con p′ del informe); e0 calculado con Gs=2.74 (Gs de la curva de 100 % saturación del Proctor) y ρd inicial; Dmax de la probeta no indicado en el informe TX (el LSDS usa TM 1 in; el Proctor separa sobretamaño); c′ y φ′ de la serie: envolvente efectiva al 15 % de deformación (p.1); totales en p.7 (interpretación pedida por el cliente); Velocidad 0,025 cm/min; tipo_material no indicado: material de «Pilas Experimentales Medio Ambiente»; el informe no dice si es ROM, Chancado o Enrocado; desviador máximo al final del ensayo (14-15 %): comportamiento dilatante | 1000 | [14 empty] | 187 | [17 empty] | 1.831 | 0.95 | 1187 | 306.1 | 145.3 | 2.028 | 11.4 | 6.98 | 1368.6 | 15 | 771.1 | 913.2 | 6.98 | 15 | 57 | 42 | 42.7 | 33.8 | 0 | 24 | trazada al 15 % de deformación | 15 | 228.9 | 1597.5 | 771.1 | 1368.6 | 6.979 | 913.2 | 684.3 | 15 | 228.9 | 1597.5 | 771.1 | 1368.6 | 6.979 | 913.2 | 684.3 | 15 | 228.9 | 1597.5 | 771.1 | 1368.6 | 6.979 | 913.2 | 684.3 | q=1355.3 kPa a eps=3.0 % (u=530.9 kPa; sigma3f=469.1; sigma1f=1824.4 kPa); el maximo global esta a 15.0 % | 0.351 | 9.8 | 0.89 | 2.64 | 0.0806 | Verificado 2026-10-06 contra la imagen de p.1, p.3-5 y p.7. En el CSV original sigma3_kPa es el σ′3 de consolidación (σ′3c) y sigma1_kPa es σ′1 en la falla al 15 %: q_kPa ≠ sigma1_kPa − sigma3_kPa porque mezclan estados; usar sigma3f_*/sigma1f_*. Estados recalculados: σ′3f = σ′3c − u; σ′1f = σ′3f + q. Criterios: qmax = máximo desviador tabulado; oblmax = máxima σ′1/σ′3 recalculada; e15 = 15 % (criterio del informe). Gs = valor rotulado en la curva de 100 % de saturación del Proctor (no ensayado). Dmax de la probeta y método de compactación (capas, pisón) no informados; en el formato está marcado «Grado de compactación: Medio». | [13 empty] | Triaxial CU | CU: máxima oblicuidad σ′1/σ′3 | 228.9 | 1597.5 | 1368.6 | 48.5335 | 400.4246 | 453.1312 | 6 in (≈150 mm) |  | ROM | criterio experto: rumas perforadas en el Botadero Este (desmonte depositado por camión) y pilas experimentales | 0 |  |  | A | 0.4785285 | recalculado con Gs adoptado | 2.708 | Gs de sólidos por litología (Golder 2010); el Gs rotulado en el Proctor (2.74–3.06) no fue ensayado | A2024-158 | A2024¦Pila 02 (MP2-A-M-1 a MP2-A-M-5, MP2-H-Material A)
A2024 | Pila 02 Intrusivo Triaxial CU 6.0.pdf | 2024 | Anddes Geolab SAC; solicitud EPE-23.10.141; informe EPE-23.10.141_5,6,7,8,9,10_110_R0_TXCU | Anddes Geolab SAC | Pila 02 (MP2-A-M-1 a MP2-A-M-5, MP2-H-Material A) | 2000 kPa (Esf. efect. inicial) | Intrusivo | Intrusivo |  |  |  | no indicada | A (inferido de «Material A» en el N° de muestra) | CU (CIU, ASTM D4767-11(2020)) | sí | 152 | 310 | no informado | [9 empty] | no indicado (probeta reconstituida; muestra de terreno TM 3 in) | 2.74 | 17.96 | 0.496 | calculado |  | 11.1 |  | 2000 | 3417 | 2782.7 | deformación límite 15 % (criterio del informe para envolvente efectiva y Su) |  | 15 |  | 1365.7 | 2025.7 | 1391.4 | 1391 | [5 empty] | 3;1;7 | sí | Probeta reconstituida al 90 % de la MDS Proctor estándar (2.034 g/cm³) y w óptimo 11.1 %; σ3 = esfuerzo efectivo de consolidación isotrópica (celda − contrapresión); p′ y q′ en convención MIT: p′=(σ′1+σ′3)/2, q′=(σ1−σ3)/2; q_kPa es el desviador completo; σ′1 calculado = σ3 − u + desviador (cuadra con p′ del informe); e0 calculado con Gs=2.74 (Gs de la curva de 100 % saturación del Proctor) y ρd inicial; Dmax de la probeta no indicado en el informe TX (el LSDS usa TM 1 in; el Proctor separa sobretamaño); c′ y φ′ de la serie: envolvente efectiva al 15 % de deformación (p.1); totales en p.7 (interpretación pedida por el cliente); Velocidad 0,025 cm/min; tipo_material no indicado: material de «Pilas Experimentales Medio Ambiente»; el informe no dice si es ROM, Chancado o Enrocado; w final (10,5 %) menor que w inicial (11,1 %), tal cual en el informe; desviador máximo al final del ensayo (14-15 %): comportamiento dilatante | 2000 | [14 empty] | 187 | [17 empty] | 1.831 | 0.95 | 2187 | 302.8 | 144 | 2.087 | 10.5 | 5.39 | 2782.7 | 15 | 1365.7 | 2025.7 | 5.39 | 15 | 57 | 42 | 42.7 | 33.8 | 0 | 24 | trazada al 15 % de deformación | 15 | 634.3 | 3417 | 1365.7 | 2782.7 | 5.387 | 2025.7 | 1391.4 | 15 | 634.3 | 3417 | 1365.7 | 2782.7 | 5.387 | 2025.7 | 1391.4 | 15 | 634.3 | 3417 | 1365.7 | 2782.7 | 5.387 | 2025.7 | 1391.4 | q=2565.3 kPa a eps=3.0 % (u=1096.2 kPa; sigma3f=903.8; sigma1f=3469.1 kPa); el maximo global esta a 15.0 % | 0.313 | 12.3 | 0.92 | 2.67 | 0.0806 | Verificado 2026-10-06 contra la imagen de p.1, p.3-5 y p.7. En el CSV original sigma3_kPa es el σ′3 de consolidación (σ′3c) y sigma1_kPa es σ′1 en la falla al 15 %: q_kPa ≠ sigma1_kPa − sigma3_kPa porque mezclan estados; usar sigma3f_*/sigma1f_*. Estados recalculados: σ′3f = σ′3c − u; σ′1f = σ′3f + q. Criterios: qmax = máximo desviador tabulado; oblmax = máxima σ′1/σ′3 recalculada; e15 = 15 % (criterio del informe). Gs = valor rotulado en la curva de 100 % de saturación del Proctor (no ensayado). Dmax de la probeta y método de compactación (capas, pisón) no informados; en el formato está marcado «Grado de compactación: Medio». | [13 empty] | Triaxial CU | CU: máxima oblicuidad σ′1/σ′3 | 634.3 | 3417 | 2782.7 | 43.38253 | 1069.979 | 1011.211 | 6 in (≈150 mm) |  | ROM | criterio experto: rumas perforadas en el Botadero Este (desmonte depositado por camión) y pilas experimentales | 0 |  |  | A | 0.4785285 | recalculado con Gs adoptado | 2.708 | Gs de sólidos por litología (Golder 2010); el Gs rotulado en el Proctor (2.74–3.06) no fue ensayado | A2024-159 | A2024¦Pila 02 (MP2-A-M-1 a MP2-A-M-5, MP2-H-Material A)
A2024DS | Marmol M-1 al M-13 LSDS.pdf | 2024 | Anddes Geolab SAC; solicitud EPE-23.10.141; informe EPE-23.10141_12al25_200_R0_LSDS | Anddes Geolab SAC | Ruma 01 (M-1 al M-13) | Ensayo 1 (σn 300 kPa) | Marmol | Mármol | [5 empty] | corte directo CD gran escala (ASTM D3080/D3080M-23) | no confirmado («saturados durante el ensayo, salvo excepciones», p.2) | 305 | 178 | 25.4 | [9 empty] | no informado; TM de ensayo 1 in (p.2). La MDS de referencia (90 %) es la del Proctor sobre la fracción < 19 mm (3/4 in), inferido de la corrección por sobretamaño | 3.06 | 21.42 | 0.402 | calculado |  | 6.8 |  |  |  |  | pico (máximo τ en ~65 mm de recorrido) | 36 | [9 empty] | 300 | 219.5 | 1;2 | sí | Caja cuadrada 30,5 × 30,5 cm, altura 17,8 cm, TM 1 in; separación de cajas 1,0 mm; velocidad 0,5 mm/min; consolidación 16 h; Espécimen saturado durante el ensayo «salvo excepciones» (condición estándar del laboratorio); τ a 6,6 cm es el valor a gran desplazamiento informado; no es residual verdadero (no hay inversión de caja); ρd inicial 2.183 g/cm³ = 90 % de la MDS Proctor (2.425 g/cm³); e0 calculado con Gs=3.06 (curva de saturación del Proctor); N° de muestra en el LSDS: M-1 al M-13; fechas 2024-07-16 / 2024-07-23; tipo_material no indicado: muestra de perforación (Perforaciones Geotécnicas e Hidrogeológicas 2023) en Patio de servicios / Botadero Este, 40-90 m; por su origen sería desmonte ya depositado en botadero (probablemente ROM), pero el informe no lo dice | [33 empty] | 2.183 | [5 empty] | 9.9 | [44 empty] | Verificado 2026-10-06 contra la imagen de p.1 y p.2: σn, τ pico, τ a 6,6 cm, ángulos secantes, c, φ, μ, alturas, w y ρd coinciden. Sr final recalculado con el Gs rotulado 3.06: 0.95. Sr final 0,95-1,12 (valores > 1 indican incertidumbre de Gs o de la w final). | 305 × 305 | 208 | 35 |  | 0 | 39 | 0.68 | 0 | 38.7 | 0.67 | 167 | 2.322 | 0.95 | Corte directo CD | CD: τ pico |  |  |  | 36.19169 | 300 | 219.5 | media (240–305 mm) | 12.00787 | ROM | criterio experto: rumas perforadas en el Botadero Este (desmonte depositado por camión) y pilas experimentales | 0 |  |  | A | 0.2622582 | recalculado con Gs adoptado | 2.755 | Gs de sólidos por litología (Golder 2010); el Gs rotulado en el Proctor (2.74–3.06) no fue ensayado | A2024DS-160 | A2024DS¦Ruma 01 (M-1 al M-13)
A2024DS | Marmol M-1 al M-13 LSDS.pdf | 2024 | Anddes Geolab SAC; solicitud EPE-23.10.141; informe EPE-23.10141_12al25_200_R0_LSDS | Anddes Geolab SAC | Ruma 01 (M-1 al M-13) | Ensayo 2 (σn 600 kPa) | Marmol | Mármol | [5 empty] | corte directo CD gran escala (ASTM D3080/D3080M-23) | no confirmado («saturados durante el ensayo, salvo excepciones», p.2) | 305 | 178 | 25.4 | [9 empty] | no informado; TM de ensayo 1 in (p.2). La MDS de referencia (90 %) es la del Proctor sobre la fracción < 19 mm (3/4 in), inferido de la corrección por sobretamaño | 3.06 | 21.42 | 0.402 | calculado |  | 6.8 |  |  |  |  | pico (máximo τ en ~65 mm de recorrido) | 38 | [9 empty] | 600 | 469.5 | 1;2 | sí | Caja cuadrada 30,5 × 30,5 cm, altura 17,8 cm, TM 1 in; separación de cajas 1,0 mm; velocidad 0,5 mm/min; consolidación 16 h; Espécimen saturado durante el ensayo «salvo excepciones» (condición estándar del laboratorio); τ a 6,6 cm es el valor a gran desplazamiento informado; no es residual verdadero (no hay inversión de caja); ρd inicial 2.183 g/cm³ = 90 % de la MDS Proctor (2.425 g/cm³); e0 calculado con Gs=3.06 (curva de saturación del Proctor); N° de muestra en el LSDS: M-1 al M-13; fechas 2024-07-16 / 2024-07-23; tipo_material no indicado: muestra de perforación (Perforaciones Geotécnicas e Hidrogeológicas 2023) en Patio de servicios / Botadero Este, 40-90 m; por su origen sería desmonte ya depositado en botadero (probablemente ROM), pero el informe no lo dice | [33 empty] | 2.183 | [5 empty] | 9.6 | [44 empty] | Verificado 2026-10-06 contra la imagen de p.1 y p.2: σn, τ pico, τ a 6,6 cm, ángulos secantes, c, φ, μ, alturas, w y ρd coinciden. Sr final recalculado con el Gs rotulado 3.06: 1.06. Sr final 0,95-1,12 (valores > 1 indican incertidumbre de Gs o de la w final). | 305 × 305 | 469.2 | 38 |  | 0 | 39 | 0.68 | 0 | 38.7 | 0.67 | 162 | 2.396 | 1.06 | Corte directo CD | CD: τ pico |  |  |  | 38.04318 | 600 | 469.5 | media (240–305 mm) | 12.00787 | ROM | criterio experto: rumas perforadas en el Botadero Este (desmonte depositado por camión) y pilas experimentales | 0 |  |  | A | 0.2622582 | recalculado con Gs adoptado | 2.755 | Gs de sólidos por litología (Golder 2010); el Gs rotulado en el Proctor (2.74–3.06) no fue ensayado | A2024DS-161 | A2024DS¦Ruma 01 (M-1 al M-13)
A2024DS | Marmol M-1 al M-13 LSDS.pdf | 2024 | Anddes Geolab SAC; solicitud EPE-23.10.141; informe EPE-23.10141_12al25_200_R0_LSDS | Anddes Geolab SAC | Ruma 01 (M-1 al M-13) | Ensayo 3 (σn 1200 kPa) | Marmol | Mármol | [5 empty] | corte directo CD gran escala (ASTM D3080/D3080M-23) | no confirmado («saturados durante el ensayo, salvo excepciones», p.2) | 305 | 178 | 25.4 | [9 empty] | no informado; TM de ensayo 1 in (p.2). La MDS de referencia (90 %) es la del Proctor sobre la fracción < 19 mm (3/4 in), inferido de la corrección por sobretamaño | 3.06 | 21.42 | 0.402 | calculado |  | 6.8 |  |  |  |  | pico (máximo τ en ~65 mm de recorrido) | 39 | [9 empty] | 1200 | 984.3 | 1;2 | sí | Caja cuadrada 30,5 × 30,5 cm, altura 17,8 cm, TM 1 in; separación de cajas 1,0 mm; velocidad 0,5 mm/min; consolidación 16 h; Espécimen saturado durante el ensayo «salvo excepciones» (condición estándar del laboratorio); τ a 6,6 cm es el valor a gran desplazamiento informado; no es residual verdadero (no hay inversión de caja); ρd inicial 2.183 g/cm³ = 90 % de la MDS Proctor (2.425 g/cm³); e0 calculado con Gs=3.06 (curva de saturación del Proctor); N° de muestra en el LSDS: M-1 al M-13; fechas 2024-07-16 / 2024-07-23; tipo_material no indicado: muestra de perforación (Perforaciones Geotécnicas e Hidrogeológicas 2023) en Patio de servicios / Botadero Este, 40-90 m; por su origen sería desmonte ya depositado en botadero (probablemente ROM), pero el informe no lo dice | [33 empty] | 2.183 | [5 empty] | 9 | [44 empty] | Verificado 2026-10-06 contra la imagen de p.1 y p.2: σn, τ pico, τ a 6,6 cm, ángulos secantes, c, φ, μ, alturas, w y ρd coinciden. Sr final recalculado con el Gs rotulado 3.06: 1.12. Sr final 0,95-1,12 (valores > 1 indican incertidumbre de Gs o de la w final). | 305 × 305 | 973.5 | 39 |  | 0 | 39 | 0.68 | 0 | 38.7 | 0.67 | 158 | 2.456 | 1.12 | Corte directo CD | CD: τ pico |  |  |  | 39.36032 | 1200 | 984.3 | media (240–305 mm) | 12.00787 | ROM | criterio experto: rumas perforadas en el Botadero Este (desmonte depositado por camión) y pilas experimentales | 0 |  |  | A | 0.2622582 | recalculado con Gs adoptado | 2.755 | Gs de sólidos por litología (Golder 2010); el Gs rotulado en el Proctor (2.74–3.06) no fue ensayado | A2024DS-162 | A2024DS¦Ruma 01 (M-1 al M-13)
A2024DS | HORNFELS H-1 al H-12 LSDS.pdf | 2024 | Anddes Geolab SAC; solicitud EPE-23.10.141; informe EPE-23.10141_1al18_200_R0_LSDS | Anddes Geolab SAC | Ruma 02 (H-1 al H-12) | Ensayo 1 (σn 300 kPa) | HORNFELS | Hornfels | [5 empty] | corte directo CD gran escala (ASTM D3080/D3080M-23) | no confirmado («saturados durante el ensayo, salvo excepciones», p.2) | 305 | 178 | 25.4 | [9 empty] | no informado; TM de ensayo 1 in (p.2). La MDS de referencia (90 %) es la del Proctor sobre la fracción < 19 mm (3/4 in), inferido de la corrección por sobretamaño | 2.94 | 20.6 | 0.4 | calculado |  | 7.7 |  |  |  |  | pico (máximo τ en ~65 mm de recorrido) | 40 | [9 empty] | 300 | 255.7 | 1;2 | sí | Caja cuadrada 30,5 × 30,5 cm, altura 17,8 cm, TM 1 in; separación de cajas 1,0 mm; velocidad 0,5 mm/min; consolidación 16 h; Espécimen saturado durante el ensayo «salvo excepciones» (condición estándar del laboratorio); τ a 6,6 cm es el valor a gran desplazamiento informado; no es residual verdadero (no hay inversión de caja); ρd inicial 2.1 g/cm³ = 90 % de la MDS Proctor (2.333 g/cm³); e0 calculado con Gs=2.94 (curva de saturación del Proctor); N° de muestra en el LSDS: H-1 al H-12; fechas 2024-07-24 / 2024-08-01; tipo_material no indicado: muestra de perforación en Patio de servicios / Botadero Este, 40-90 m; probablemente desmonte ROM de botadero, no confirmado por el informe; w inicial del LSDS (7.7 %) difiere del w del triaxial (6.0 %) con la misma ρd | [33 empty] | 2.1 | [5 empty] | 10.6 | [44 empty] | Verificado 2026-10-06 contra la imagen de p.1 y p.2: σn, τ pico, τ a 6,6 cm, ángulos secantes, c, φ, μ, alturas, w y ρd coinciden. Sr final recalculado con el Gs rotulado 2.94: 0.97. Sr final 0,95-1,12 (valores > 1 indican incertidumbre de Gs o de la w final). | 305 × 305 | 250.8 | 40 |  | 0 | 39.5 | 0.69 | 0 | 39.5 | 0.69 | 168 | 2.227 | 0.97 | Corte directo CD | CD: τ pico |  |  |  | 40.44206 | 300 | 255.7 | media (240–305 mm) | 12.00787 | ROM | criterio experto: rumas perforadas en el Botadero Este (desmonte depositado por camión) y pilas experimentales | 0 |  |  | A | 0.3319048 | recalculado con Gs adoptado | 2.797 | Gs de sólidos por litología (Golder 2010); el Gs rotulado en el Proctor (2.74–3.06) no fue ensayado | A2024DS-163 | A2024DS¦Ruma 02 (H-1 al H-12)
A2024DS | HORNFELS H-1 al H-12 LSDS.pdf | 2024 | Anddes Geolab SAC; solicitud EPE-23.10.141; informe EPE-23.10141_1al18_200_R0_LSDS | Anddes Geolab SAC | Ruma 02 (H-1 al H-12) | Ensayo 2 (σn 600 kPa) | HORNFELS | Hornfels | [5 empty] | corte directo CD gran escala (ASTM D3080/D3080M-23) | no confirmado («saturados durante el ensayo, salvo excepciones», p.2) | 305 | 178 | 25.4 | [9 empty] | no informado; TM de ensayo 1 in (p.2). La MDS de referencia (90 %) es la del Proctor sobre la fracción < 19 mm (3/4 in), inferido de la corrección por sobretamaño | 2.94 | 20.6 | 0.4 | calculado |  | 7.7 |  |  |  |  | pico (máximo τ en ~65 mm de recorrido) | 38 | [9 empty] | 600 | 476.1 | 1;2 | sí | Caja cuadrada 30,5 × 30,5 cm, altura 17,8 cm, TM 1 in; separación de cajas 1,0 mm; velocidad 0,5 mm/min; consolidación 16 h; Espécimen saturado durante el ensayo «salvo excepciones» (condición estándar del laboratorio); τ a 6,6 cm es el valor a gran desplazamiento informado; no es residual verdadero (no hay inversión de caja); ρd inicial 2.1 g/cm³ = 90 % de la MDS Proctor (2.333 g/cm³); e0 calculado con Gs=2.94 (curva de saturación del Proctor); N° de muestra en el LSDS: H-1 al H-12; fechas 2024-07-24 / 2024-08-01; tipo_material no indicado: muestra de perforación en Patio de servicios / Botadero Este, 40-90 m; probablemente desmonte ROM de botadero, no confirmado por el informe; w inicial del LSDS (7.7 %) difiere del w del triaxial (6.0 %) con la misma ρd | [33 empty] | 2.1 | [5 empty] | 9.7 | [44 empty] | Verificado 2026-10-06 contra la imagen de p.1 y p.2: σn, τ pico, τ a 6,6 cm, ángulos secantes, c, φ, μ, alturas, w y ρd coinciden. Sr final recalculado con el Gs rotulado 2.94: 1.01. Sr final 0,95-1,12 (valores > 1 indican incertidumbre de Gs o de la w final). | 305 × 305 | 473.9 | 38 |  | 0 | 39.5 | 0.69 | 0 | 39.5 | 0.69 | 163 | 2.293 | 1.01 | Corte directo CD | CD: τ pico |  |  |  | 38.432 | 600 | 476.1 | media (240–305 mm) | 12.00787 | ROM | criterio experto: rumas perforadas en el Botadero Este (desmonte depositado por camión) y pilas experimentales | 0 |  |  | A | 0.3319048 | recalculado con Gs adoptado | 2.797 | Gs de sólidos por litología (Golder 2010); el Gs rotulado en el Proctor (2.74–3.06) no fue ensayado | A2024DS-164 | A2024DS¦Ruma 02 (H-1 al H-12)
A2024DS | HORNFELS H-1 al H-12 LSDS.pdf | 2024 | Anddes Geolab SAC; solicitud EPE-23.10.141; informe EPE-23.10141_1al18_200_R0_LSDS | Anddes Geolab SAC | Ruma 02 (H-1 al H-12) | Ensayo 3 (σn 1200 kPa) | HORNFELS | Hornfels | [5 empty] | corte directo CD gran escala (ASTM D3080/D3080M-23) | no confirmado («saturados durante el ensayo, salvo excepciones», p.2) | 305 | 178 | 25.4 | [9 empty] | no informado; TM de ensayo 1 in (p.2). La MDS de referencia (90 %) es la del Proctor sobre la fracción < 19 mm (3/4 in), inferido de la corrección por sobretamaño | 2.94 | 20.6 | 0.4 | calculado |  | 7.7 |  |  |  |  | pico (máximo τ en ~65 mm de recorrido) | 40 | [9 empty] | 1200 | 998.1 | 1;2 | sí | Caja cuadrada 30,5 × 30,5 cm, altura 17,8 cm, TM 1 in; separación de cajas 1,0 mm; velocidad 0,5 mm/min; consolidación 16 h; Espécimen saturado durante el ensayo «salvo excepciones» (condición estándar del laboratorio); τ a 6,6 cm es el valor a gran desplazamiento informado; no es residual verdadero (no hay inversión de caja); ρd inicial 2.1 g/cm³ = 90 % de la MDS Proctor (2.333 g/cm³); e0 calculado con Gs=2.94 (curva de saturación del Proctor); N° de muestra en el LSDS: H-1 al H-12; fechas 2024-07-24 / 2024-08-01; tipo_material no indicado: muestra de perforación en Patio de servicios / Botadero Este, 40-90 m; probablemente desmonte ROM de botadero, no confirmado por el informe; w inicial del LSDS (7.7 %) difiere del w del triaxial (6.0 %) con la misma ρd | [33 empty] | 2.1 | [5 empty] | 8.9 | [44 empty] | Verificado 2026-10-06 contra la imagen de p.1 y p.2: σn, τ pico, τ a 6,6 cm, ángulos secantes, c, φ, μ, alturas, w y ρd coinciden. Sr final recalculado con el Gs rotulado 2.94: 1.04. Sr final 0,95-1,12 (valores > 1 indican incertidumbre de Gs o de la w final). | 305 × 305 | 998.1 | 40 |  | 0 | 39.5 | 0.69 | 0 | 39.5 | 0.69 | 159 | 2.35 | 1.04 | Corte directo CD | CD: τ pico |  |  |  | 39.75199 | 1200 | 998.1 | media (240–305 mm) | 12.00787 | ROM | criterio experto: rumas perforadas en el Botadero Este (desmonte depositado por camión) y pilas experimentales | 0 |  |  | A | 0.3319048 | recalculado con Gs adoptado | 2.797 | Gs de sólidos por litología (Golder 2010); el Gs rotulado en el Proctor (2.74–3.06) no fue ensayado | A2024DS-165 | A2024DS¦Ruma 02 (H-1 al H-12)
A2024DS | Intrusivo I-1 al I-12 LSDS.pdf | 2024 | Anddes Geolab SAC; solicitud EPE-23.10.141; informe EPE-23.10141_26al43_200_R0_LSDS | Anddes Geolab SAC | Ruma 03 / Fase 10 A (I-1 al I-12) | Ensayo 1 (σn 300 kPa) | Intrusivo | Intrusivo | [5 empty] | corte directo CD gran escala (ASTM D3080/D3080M-23) | no confirmado («saturados durante el ensayo, salvo excepciones», p.2) | 305 | 178 | 25.4 | [9 empty] | no informado; TM de ensayo 1 in (p.2). La MDS de referencia (90 %) es la del Proctor sobre la fracción < 19 mm (3/4 in), inferido de la corrección por sobretamaño | 2.75 | 18.85 | 0.432 | calculado |  | 9.8 |  |  |  |  | pico (máximo τ en ~65 mm de recorrido) | 37 | [9 empty] | 300 | 228.1 | 1;2 | sí | Caja cuadrada 30,5 × 30,5 cm, altura 17,8 cm, TM 1 in; separación de cajas 1,0 mm; velocidad 0,5 mm/min; consolidación 16 h; Espécimen saturado durante el ensayo «salvo excepciones» (condición estándar del laboratorio); τ a 6,6 cm es el valor a gran desplazamiento informado; no es residual verdadero (no hay inversión de caja); ρd inicial 1.921 g/cm³ = 90 % de la MDS Proctor (2.134 g/cm³); e0 calculado con Gs=2.75 (curva de saturación del Proctor); N° de muestra en el LSDS: I-1 al I-11; fechas 2024-07-08 / 2024-07-15; tipo_material no indicado: muestra de perforación en Botadero Este (Ruma 03 / Fase 10 A), 20-60 m; probablemente desmonte ROM de botadero, no confirmado por el informe; w inicial del LSDS (9.8 %) difiere del w del triaxial (8.0 %) con la misma ρd; el LSDS indica I-1 al I-11 (el TX indica I-1 al I-12) | [33 empty] | 1.921 | [5 empty] | 11.9 | [44 empty] | Verificado 2026-10-06 contra la imagen de p.1 y p.2: σn, τ pico, τ a 6,6 cm, ángulos secantes, c, φ, μ, alturas, w y ρd coinciden. Sr final recalculado con el Gs rotulado 2.75: 0.88. Sr final 0,88-0,96: saturación incompleta o Gs menor que el rotulado. | 305 × 305 | 218.3 | 36 |  | 0 | 38.1 | 0.67 | 0 | 36.5 | 0.64 | 170 | 2.006 | 0.88 | Corte directo CD | CD: τ pico |  |  |  | 37.24694 | 300 | 228.1 | media (240–305 mm) | 12.00787 | ROM | criterio experto: rumas perforadas en el Botadero Este (desmonte depositado por camión) y pilas experimentales | 0 |  |  | A | 0.4101295 | recalculado con Gs adoptado | 2.708 | Gs de sólidos por litología (Golder 2010); el Gs rotulado en el Proctor (2.74–3.06) no fue ensayado | A2024DS-166 | A2024DS¦Ruma 03 / Fase 10 A (I-1 al I-12)
A2024DS | Intrusivo I-1 al I-12 LSDS.pdf | 2024 | Anddes Geolab SAC; solicitud EPE-23.10.141; informe EPE-23.10141_26al43_200_R0_LSDS | Anddes Geolab SAC | Ruma 03 / Fase 10 A (I-1 al I-12) | Ensayo 2 (σn 600 kPa) | Intrusivo | Intrusivo | [5 empty] | corte directo CD gran escala (ASTM D3080/D3080M-23) | no confirmado («saturados durante el ensayo, salvo excepciones», p.2) | 305 | 178 | 25.4 | [9 empty] | no informado; TM de ensayo 1 in (p.2). La MDS de referencia (90 %) es la del Proctor sobre la fracción < 19 mm (3/4 in), inferido de la corrección por sobretamaño | 2.75 | 18.85 | 0.432 | calculado |  | 9.8 |  |  |  |  | pico (máximo τ en ~65 mm de recorrido) | 38 | [9 empty] | 600 | 468.1 | 1;2 | sí | Caja cuadrada 30,5 × 30,5 cm, altura 17,8 cm, TM 1 in; separación de cajas 1,0 mm; velocidad 0,5 mm/min; consolidación 16 h; Espécimen saturado durante el ensayo «salvo excepciones» (condición estándar del laboratorio); τ a 6,6 cm es el valor a gran desplazamiento informado; no es residual verdadero (no hay inversión de caja); ρd inicial 1.921 g/cm³ = 90 % de la MDS Proctor (2.134 g/cm³); e0 calculado con Gs=2.75 (curva de saturación del Proctor); N° de muestra en el LSDS: I-1 al I-11; fechas 2024-07-08 / 2024-07-15; tipo_material no indicado: muestra de perforación en Botadero Este (Ruma 03 / Fase 10 A), 20-60 m; probablemente desmonte ROM de botadero, no confirmado por el informe; w inicial del LSDS (9.8 %) difiere del w del triaxial (8.0 %) con la misma ρd; el LSDS indica I-1 al I-11 (el TX indica I-1 al I-12) | [33 empty] | 1.921 | [5 empty] | 11.4 | [44 empty] | Verificado 2026-10-06 contra la imagen de p.1 y p.2: σn, τ pico, τ a 6,6 cm, ángulos secantes, c, φ, μ, alturas, w y ρd coinciden. Sr final recalculado con el Gs rotulado 2.75: 0.88. Sr final 0,88-0,96: saturación incompleta o Gs menor que el rotulado. | 305 × 305 | 451.8 | 37 |  | 0 | 38.1 | 0.67 | 0 | 36.5 | 0.64 | 169 | 2.026 | 0.88 | Corte directo CD | CD: τ pico |  |  |  | 37.96017 | 600 | 468.1 | media (240–305 mm) | 12.00787 | ROM | criterio experto: rumas perforadas en el Botadero Este (desmonte depositado por camión) y pilas experimentales | 0 |  |  | A | 0.4101295 | recalculado con Gs adoptado | 2.708 | Gs de sólidos por litología (Golder 2010); el Gs rotulado en el Proctor (2.74–3.06) no fue ensayado | A2024DS-167 | A2024DS¦Ruma 03 / Fase 10 A (I-1 al I-12)
A2024DS | Intrusivo I-1 al I-12 LSDS.pdf | 2024 | Anddes Geolab SAC; solicitud EPE-23.10.141; informe EPE-23.10141_26al43_200_R0_LSDS | Anddes Geolab SAC | Ruma 03 / Fase 10 A (I-1 al I-12) | Ensayo 3 (σn 1200 kPa) | Intrusivo | Intrusivo | [5 empty] | corte directo CD gran escala (ASTM D3080/D3080M-23) | no confirmado («saturados durante el ensayo, salvo excepciones», p.2) | 305 | 178 | 25.4 | [9 empty] | no informado; TM de ensayo 1 in (p.2). La MDS de referencia (90 %) es la del Proctor sobre la fracción < 19 mm (3/4 in), inferido de la corrección por sobretamaño | 2.75 | 18.85 | 0.432 | calculado |  | 9.8 |  |  |  |  | pico (máximo τ en ~65 mm de recorrido) | 38 | [9 empty] | 1200 | 945.1 | 1;2 | sí | Caja cuadrada 30,5 × 30,5 cm, altura 17,8 cm, TM 1 in; separación de cajas 1,0 mm; velocidad 0,5 mm/min; consolidación 16 h; Espécimen saturado durante el ensayo «salvo excepciones» (condición estándar del laboratorio); τ a 6,6 cm es el valor a gran desplazamiento informado; no es residual verdadero (no hay inversión de caja); ρd inicial 1.921 g/cm³ = 90 % de la MDS Proctor (2.134 g/cm³); e0 calculado con Gs=2.75 (curva de saturación del Proctor); N° de muestra en el LSDS: I-1 al I-11; fechas 2024-07-08 / 2024-07-15; tipo_material no indicado: muestra de perforación en Botadero Este (Ruma 03 / Fase 10 A), 20-60 m; probablemente desmonte ROM de botadero, no confirmado por el informe; w inicial del LSDS (9.8 %) difiere del w del triaxial (8.0 %) con la misma ρd; el LSDS indica I-1 al I-11 (el TX indica I-1 al I-12) | [33 empty] | 1.921 | [5 empty] | 11 | [44 empty] | Verificado 2026-10-06 contra la imagen de p.1 y p.2: σn, τ pico, τ a 6,6 cm, ángulos secantes, c, φ, μ, alturas, w y ρd coinciden. Sr final recalculado con el Gs rotulado 2.75: 0.96. Sr final 0,88-0,96: saturación incompleta o Gs menor que el rotulado. | 305 × 305 | 885.6 | 36 |  | 0 | 38.1 | 0.67 | 0 | 36.5 | 0.64 | 163 | 2.091 | 0.96 | Corte directo CD | CD: τ pico |  |  |  | 38.22338 | 1200 | 945.1 | media (240–305 mm) | 12.00787 | ROM | criterio experto: rumas perforadas en el Botadero Este (desmonte depositado por camión) y pilas experimentales | 0 |  |  | A | 0.4101295 | recalculado con Gs adoptado | 2.708 | Gs de sólidos por litología (Golder 2010); el Gs rotulado en el Proctor (2.74–3.06) no fue ensayado | A2024DS-168 | A2024DS¦Ruma 03 / Fase 10 A (I-1 al I-12)
A2024DS | Pila 01 Mármol + Hornfels LSDS.pdf | 2024 | Anddes Geolab SAC; solicitud EPE-23.10.141; informe EPE-23.10.141_1,2,3,4_110_R0_LSDS | Anddes Geolab SAC | Pila 01 (MP1-B-M-1, MP1-B-M2, MP1-B-M3, MP1-H-Material B) | Ensayo 1 (σn 300 kPa) | Mármol + Hornfels | Mezcla |  | Mármol + Hornfels, proporción no indicada |  |  | B (inferido de «Material B» en el N° de muestra) | corte directo CD gran escala (ASTM D3080/D3080M-23) | no confirmado («saturados durante el ensayo, salvo excepciones», p.2) | 305 | 178 | 25.4 | [9 empty] | no informado; TM de ensayo 1 in (p.2). La MDS de referencia (90 %) es la del Proctor sobre la fracción < 19 mm (3/4 in), inferido de la corrección por sobretamaño | 2.9 | 20.54 | 0.385 | calculado |  | 7.4 |  |  |  |  | pico (máximo τ en ~65 mm de recorrido) | 50 | [9 empty] | 300 | 356.3 | 1;2 | sí | Caja cuadrada 30,5 × 30,5 cm, altura 17,8 cm, TM 1 in; separación de cajas 1,0 mm; velocidad 0,5 mm/min; consolidación 16 h; Espécimen saturado durante el ensayo «salvo excepciones» (condición estándar del laboratorio); τ a 6,6 cm es el valor a gran desplazamiento informado; no es residual verdadero (no hay inversión de caja); ρd inicial 2.094 g/cm³ = 90 % de la MDS Proctor (2.327 g/cm³); e0 calculado con Gs=2.9 (curva de saturación del Proctor); N° de muestra en el LSDS: MP1-B-M-1, MP1-B-M2, MP1-B-M3, MP1-H-Material B; fechas 2024-10-15 / 2024-10-25; tipo_material no indicado: material de «Pilas Experimentales Medio Ambiente»; el informe no dice si es ROM, Chancado o Enrocado; σn máximo 1000 kPa (no 1200 kPa como en las demás series); c = 109,6 kPa de la envolvente lineal refleja curvatura (φ secante 50° a 300 kPa) | [33 empty] | 2.094 | [5 empty] | 8.5 | [44 empty] | Verificado 2026-10-06 contra la imagen de p.1 y p.2: σn, τ pico, τ a 6,6 cm, ángulos secantes, c, φ, μ, alturas, w y ρd coinciden. Sr final recalculado con el Gs rotulado 2.9: 0.76. Sr final 0,73-0,81 y, en P1 a 1000 kPa, w final = w inicial (7,40 %): no hay evidencia de saturación. | 305 × 305 | 340 | 49 |  | 109.6 | 40.1 | 0.7 | 100 | 40 | 0.7 | 170 | 2.191 | 0.76 | Corte directo CD | CD: τ pico |  |  |  | 49.90305 | 300 | 356.3 | media (240–305 mm) | 12.00787 | ROM | criterio experto: rumas perforadas en el Botadero Este (desmonte depositado por camión) y pilas experimentales | 0 |  |  | A | 0.385 |  | 2.9 | informe o verificación | A2024DS-169 | A2024DS¦Pila 01 (MP1-B-M-1, MP1-B-M2, MP1-B-M3, MP1-H-Material B)
A2024DS | Pila 01 Mármol + Hornfels LSDS.pdf | 2024 | Anddes Geolab SAC; solicitud EPE-23.10.141; informe EPE-23.10.141_1,2,3,4_110_R0_LSDS | Anddes Geolab SAC | Pila 01 (MP1-B-M-1, MP1-B-M2, MP1-B-M3, MP1-H-Material B) | Ensayo 2 (σn 600 kPa) | Mármol + Hornfels | Mezcla |  | Mármol + Hornfels, proporción no indicada |  |  | B (inferido de «Material B» en el N° de muestra) | corte directo CD gran escala (ASTM D3080/D3080M-23) | no confirmado («saturados durante el ensayo, salvo excepciones», p.2) | 305 | 178 | 25.4 | [9 empty] | no informado; TM de ensayo 1 in (p.2). La MDS de referencia (90 %) es la del Proctor sobre la fracción < 19 mm (3/4 in), inferido de la corrección por sobretamaño | 2.9 | 20.54 | 0.385 | calculado |  | 7.4 |  |  |  |  | pico (máximo τ en ~65 mm de recorrido) | 46 | [9 empty] | 600 | 625.3 | 1;2 | sí | Caja cuadrada 30,5 × 30,5 cm, altura 17,8 cm, TM 1 in; separación de cajas 1,0 mm; velocidad 0,5 mm/min; consolidación 16 h; Espécimen saturado durante el ensayo «salvo excepciones» (condición estándar del laboratorio); τ a 6,6 cm es el valor a gran desplazamiento informado; no es residual verdadero (no hay inversión de caja); ρd inicial 2.094 g/cm³ = 90 % de la MDS Proctor (2.327 g/cm³); e0 calculado con Gs=2.9 (curva de saturación del Proctor); N° de muestra en el LSDS: MP1-B-M-1, MP1-B-M2, MP1-B-M3, MP1-H-Material B; fechas 2024-10-15 / 2024-10-25; tipo_material no indicado: material de «Pilas Experimentales Medio Ambiente»; el informe no dice si es ROM, Chancado o Enrocado; σn máximo 1000 kPa (no 1200 kPa como en las demás series); c = 109,6 kPa de la envolvente lineal refleja curvatura (φ secante 50° a 300 kPa) | [33 empty] | 2.094 | [5 empty] | 8 | [44 empty] | Verificado 2026-10-06 contra la imagen de p.1 y p.2: σn, τ pico, τ a 6,6 cm, ángulos secantes, c, φ, μ, alturas, w y ρd coinciden. Sr final recalculado con el Gs rotulado 2.9: 0.80. Sr final 0,73-0,81 y, en P1 a 1000 kPa, w final = w inicial (7,40 %): no hay evidencia de saturación. | 305 × 305 | 625.3 | 46 |  | 109.6 | 40.1 | 0.7 | 100 | 40 | 0.7 | 166 | 2.248 | 0.8 | Corte directo CD | CD: τ pico |  |  |  | 46.18288 | 600 | 625.3 | media (240–305 mm) | 12.00787 | ROM | criterio experto: rumas perforadas en el Botadero Este (desmonte depositado por camión) y pilas experimentales | 0 |  |  | A | 0.385 |  | 2.9 | informe o verificación | A2024DS-170 | A2024DS¦Pila 01 (MP1-B-M-1, MP1-B-M2, MP1-B-M3, MP1-H-Material B)
A2024DS | Pila 01 Mármol + Hornfels LSDS.pdf | 2024 | Anddes Geolab SAC; solicitud EPE-23.10.141; informe EPE-23.10.141_1,2,3,4_110_R0_LSDS | Anddes Geolab SAC | Pila 01 (MP1-B-M-1, MP1-B-M2, MP1-B-M3, MP1-H-Material B) | Ensayo 3 (σn 1000 kPa) | Mármol + Hornfels | Mezcla |  | Mármol + Hornfels, proporción no indicada |  |  | B (inferido de «Material B» en el N° de muestra) | corte directo CD gran escala (ASTM D3080/D3080M-23) | no confirmado («saturados durante el ensayo, salvo excepciones», p.2) | 305 | 178 | 25.4 | [9 empty] | no informado; TM de ensayo 1 in (p.2). La MDS de referencia (90 %) es la del Proctor sobre la fracción < 19 mm (3/4 in), inferido de la corrección por sobretamaño | 2.9 | 20.54 | 0.385 | calculado |  | 7.4 |  |  |  |  | pico (máximo τ en ~65 mm de recorrido) | 43 | [9 empty] | 1000 | 947.3 | 1;2 | sí | Caja cuadrada 30,5 × 30,5 cm, altura 17,8 cm, TM 1 in; separación de cajas 1,0 mm; velocidad 0,5 mm/min; consolidación 16 h; Espécimen saturado durante el ensayo «salvo excepciones» (condición estándar del laboratorio); τ a 6,6 cm es el valor a gran desplazamiento informado; no es residual verdadero (no hay inversión de caja); ρd inicial 2.094 g/cm³ = 90 % de la MDS Proctor (2.327 g/cm³); e0 calculado con Gs=2.9 (curva de saturación del Proctor); N° de muestra en el LSDS: MP1-B-M-1, MP1-B-M2, MP1-B-M3, MP1-H-Material B; fechas 2024-10-15 / 2024-10-25; tipo_material no indicado: material de «Pilas Experimentales Medio Ambiente»; el informe no dice si es ROM, Chancado o Enrocado; σn máximo 1000 kPa (no 1200 kPa como en las demás series); c = 109,6 kPa de la envolvente lineal refleja curvatura (φ secante 50° a 300 kPa) | [33 empty] | 2.094 | [5 empty] | 7.4 | [44 empty] | Verificado 2026-10-06 contra la imagen de p.1 y p.2: σn, τ pico, τ a 6,6 cm, ángulos secantes, c, φ, μ, alturas, w y ρd coinciden. Sr final recalculado con el Gs rotulado 2.9: 0.81. Sr final 0,73-0,81 y, en P1 a 1000 kPa, w final = w inicial (7,40 %): no hay evidencia de saturación. | 305 × 305 | 931.2 | 43 |  | 109.6 | 40.1 | 0.7 | 100 | 40 | 0.7 | 163 | 2.29 | 0.81 | Corte directo CD | CD: τ pico |  |  |  | 43.44978 | 1000 | 947.3 | media (240–305 mm) | 12.00787 | ROM | criterio experto: rumas perforadas en el Botadero Este (desmonte depositado por camión) y pilas experimentales | 0 |  |  | A | 0.385 |  | 2.9 | informe o verificación | A2024DS-171 | A2024DS¦Pila 01 (MP1-B-M-1, MP1-B-M2, MP1-B-M3, MP1-H-Material B)
A2024DS | Pila 02 Intrusivo LSDS.pdf | 2024 | Anddes Geolab SAC; solicitud EPE-23.10.141; informe EPE-23.10.141_5,6,7,8,9,10_110_R0_SUCS (sic, impreso así en el LSDS) | Anddes Geolab SAC | Pila 02 (MP2-A-M-1 a MP2-A-M-5, MP2-H-Material A) | Ensayo 1 (σn 300 kPa) | Intrusivo | Intrusivo |  |  |  |  | A (inferido de «Material A» en el N° de muestra) | corte directo CD gran escala (ASTM D3080/D3080M-23) | no confirmado («saturados durante el ensayo, salvo excepciones», p.2) | 305 | 178 | 25.4 | [9 empty] | no informado; TM de ensayo 1 in (p.2). La MDS de referencia (90 %) es la del Proctor sobre la fracción < 19 mm (3/4 in), inferido de la corrección por sobretamaño | 2.74 | 17.96 | 0.496 | calculado |  | 11.1 |  |  |  |  | pico (máximo τ en ~65 mm de recorrido) | 50 | [9 empty] | 300 | 353.9 | 1;2 | sí | Caja cuadrada 30,5 × 30,5 cm, altura 17,8 cm, TM 1 in; separación de cajas 1,0 mm; velocidad 0,5 mm/min; consolidación 16 h; Espécimen saturado durante el ensayo «salvo excepciones» (condición estándar del laboratorio); τ a 6,6 cm es el valor a gran desplazamiento informado; no es residual verdadero (no hay inversión de caja); ρd inicial 1.831 g/cm³ = 90 % de la MDS Proctor (2.034 g/cm³); e0 calculado con Gs=2.74 (curva de saturación del Proctor); N° de muestra en el LSDS: MP2-A-M-1 a MP2-A-M-5, MP2-H-Material A; fechas 2024-10-05 / 2024-10-15; tipo_material no indicado: material de «Pilas Experimentales Medio Ambiente»; el informe no dice si es ROM, Chancado o Enrocado; c = 161,1 kPa de la envolvente lineal refleja curvatura (φ secante 50° a 300 kPa); el N° de informe impreso termina en _SUCS | [33 empty] | 1.831 | [5 empty] | 11.7 | [44 empty] | Verificado 2026-10-06 contra la imagen de p.1 y p.2: σn, τ pico, τ a 6,6 cm, ángulos secantes, c, φ, μ, alturas, w y ρd coinciden. Sr final recalculado con el Gs rotulado 2.74: 0.73. Sr final 0,73-0,81 y, en P1 a 1000 kPa, w final = w inicial (7,40 %): no hay evidencia de saturación. | 305 × 305 | 349.1 | 49 |  | 161.1 | 36 | 0.63 | 169.2 | 34.9 | 0.61 | 171 | 1.907 | 0.73 | Corte directo CD | CD: τ pico |  |  |  | 49.71215 | 300 | 353.9 | media (240–305 mm) | 12.00787 | ROM | criterio experto: rumas perforadas en el Botadero Este (desmonte depositado por camión) y pilas experimentales | 0 |  |  | A | 0.4785285 | recalculado con Gs adoptado | 2.708 | Gs de sólidos por litología (Golder 2010); el Gs rotulado en el Proctor (2.74–3.06) no fue ensayado | A2024DS-172 | A2024DS¦Pila 02 (MP2-A-M-1 a MP2-A-M-5, MP2-H-Material A)
A2024DS | Pila 02 Intrusivo LSDS.pdf | 2024 | Anddes Geolab SAC; solicitud EPE-23.10.141; informe EPE-23.10.141_5,6,7,8,9,10_110_R0_SUCS (sic, impreso así en el LSDS) | Anddes Geolab SAC | Pila 02 (MP2-A-M-1 a MP2-A-M-5, MP2-H-Material A) | Ensayo 2 (σn 600 kPa) | Intrusivo | Intrusivo |  |  |  |  | A (inferido de «Material A» en el N° de muestra) | corte directo CD gran escala (ASTM D3080/D3080M-23) | no confirmado («saturados durante el ensayo, salvo excepciones», p.2) | 305 | 178 | 25.4 | [9 empty] | no informado; TM de ensayo 1 in (p.2). La MDS de referencia (90 %) es la del Proctor sobre la fracción < 19 mm (3/4 in), inferido de la corrección por sobretamaño | 2.74 | 17.96 | 0.496 | calculado |  | 11.1 |  |  |  |  | pico (máximo τ en ~65 mm de recorrido) | 47 | [9 empty] | 600 | 633.7 | 1;2 | sí | Caja cuadrada 30,5 × 30,5 cm, altura 17,8 cm, TM 1 in; separación de cajas 1,0 mm; velocidad 0,5 mm/min; consolidación 16 h; Espécimen saturado durante el ensayo «salvo excepciones» (condición estándar del laboratorio); τ a 6,6 cm es el valor a gran desplazamiento informado; no es residual verdadero (no hay inversión de caja); ρd inicial 1.831 g/cm³ = 90 % de la MDS Proctor (2.034 g/cm³); e0 calculado con Gs=2.74 (curva de saturación del Proctor); N° de muestra en el LSDS: MP2-A-M-1 a MP2-A-M-5, MP2-H-Material A; fechas 2024-10-05 / 2024-10-15; tipo_material no indicado: material de «Pilas Experimentales Medio Ambiente»; el informe no dice si es ROM, Chancado o Enrocado; c = 161,1 kPa de la envolvente lineal refleja curvatura (φ secante 50° a 300 kPa); el N° de informe impreso termina en _SUCS | [33 empty] | 1.831 | [5 empty] | 11.4 | [44 empty] | Verificado 2026-10-06 contra la imagen de p.1 y p.2: σn, τ pico, τ a 6,6 cm, ángulos secantes, c, φ, μ, alturas, w y ρd coinciden. Sr final recalculado con el Gs rotulado 2.74: 0.76. Sr final 0,73-0,81 y, en P1 a 1000 kPa, w final = w inicial (7,40 %): no hay evidencia de saturación. | 305 × 305 | 631.7 | 46 |  | 161.1 | 36 | 0.63 | 169.2 | 34.9 | 0.61 | 168 | 1.941 | 0.76 | Corte directo CD | CD: τ pico |  |  |  | 46.56471 | 600 | 633.7 | media (240–305 mm) | 12.00787 | ROM | criterio experto: rumas perforadas en el Botadero Este (desmonte depositado por camión) y pilas experimentales | 0 |  |  | A | 0.4785285 | recalculado con Gs adoptado | 2.708 | Gs de sólidos por litología (Golder 2010); el Gs rotulado en el Proctor (2.74–3.06) no fue ensayado | A2024DS-173 | A2024DS¦Pila 02 (MP2-A-M-1 a MP2-A-M-5, MP2-H-Material A)
A2024DS | Pila 02 Intrusivo LSDS.pdf | 2024 | Anddes Geolab SAC; solicitud EPE-23.10.141; informe EPE-23.10.141_5,6,7,8,9,10_110_R0_SUCS (sic, impreso así en el LSDS) | Anddes Geolab SAC | Pila 02 (MP2-A-M-1 a MP2-A-M-5, MP2-H-Material A) | Ensayo 3 (σn 1200 kPa) | Intrusivo | Intrusivo |  |  |  |  | A (inferido de «Material A» en el N° de muestra) | corte directo CD gran escala (ASTM D3080/D3080M-23) | no confirmado («saturados durante el ensayo, salvo excepciones», p.2) | 305 | 178 | 25.4 | [9 empty] | no informado; TM de ensayo 1 in (p.2). La MDS de referencia (90 %) es la del Proctor sobre la fracción < 19 mm (3/4 in), inferido de la corrección por sobretamaño | 2.74 | 17.96 | 0.496 | calculado |  | 11.1 |  |  |  |  | pico (máximo τ en ~65 mm de recorrido) | 40 | [9 empty] | 1200 | 1019.2 | 1;2 | sí | Caja cuadrada 30,5 × 30,5 cm, altura 17,8 cm, TM 1 in; separación de cajas 1,0 mm; velocidad 0,5 mm/min; consolidación 16 h; Espécimen saturado durante el ensayo «salvo excepciones» (condición estándar del laboratorio); τ a 6,6 cm es el valor a gran desplazamiento informado; no es residual verdadero (no hay inversión de caja); ρd inicial 1.831 g/cm³ = 90 % de la MDS Proctor (2.034 g/cm³); e0 calculado con Gs=2.74 (curva de saturación del Proctor); N° de muestra en el LSDS: MP2-A-M-1 a MP2-A-M-5, MP2-H-Material A; fechas 2024-10-05 / 2024-10-15; tipo_material no indicado: material de «Pilas Experimentales Medio Ambiente»; el informe no dice si es ROM, Chancado o Enrocado; c = 161,1 kPa de la envolvente lineal refleja curvatura (φ secante 50° a 300 kPa); el N° de informe impreso termina en _SUCS | [33 empty] | 1.831 | [5 empty] | 10.9 | [44 empty] | Verificado 2026-10-06 contra la imagen de p.1 y p.2: σn, τ pico, τ a 6,6 cm, ángulos secantes, c, φ, μ, alturas, w y ρd coinciden. Sr final recalculado con el Gs rotulado 2.74: 0.80. Sr final 0,73-0,81 y, en P1 a 1000 kPa, w final = w inicial (7,40 %): no hay evidencia de saturación. | 305 × 305 | 991.5 | 40 |  | 161.1 | 36 | 0.63 | 169.2 | 34.9 | 0.61 | 163 | 1.995 | 0.8 | Corte directo CD | CD: τ pico |  |  |  | 40.34235 | 1200 | 1019.2 | media (240–305 mm) | 12.00787 | ROM | criterio experto: rumas perforadas en el Botadero Este (desmonte depositado por camión) y pilas experimentales | 0 |  |  | A | 0.4785285 | recalculado con Gs adoptado | 2.708 | Gs de sólidos por litología (Golder 2010); el Gs rotulado en el Proctor (2.74–3.06) no fue ensayado | A2024DS-174 | A2024DS¦Pila 02 (MP2-A-M-1 a MP2-A-M-5, MP2-H-Material A)

## edometros
fuente_id | ensayo_id | sigma_v_kPa | eps_v_pct | e | pagina | notas
W2022 | HF-edo-1.0m (IDIEM) | 0 | 0 | 0.238 | 300 | tabla IDIEM; σ kg/cm²×98.0665; e con Gs 2.60 (estimado)
W2022 | HF-edo-1.0m (IDIEM) | 0 | 0.057 | 0.237 | 300 | tabla IDIEM; σ kg/cm²×98.0665; e con Gs 2.60 (estimado)
W2022 | HF-edo-1.0m (IDIEM) | 196.1 | 0.471 | 0.232 | 300 | tabla IDIEM; σ kg/cm²×98.0665; e con Gs 2.60 (estimado)
W2022 | HF-edo-1.0m (IDIEM) | 392.3 | 0.929 | 0.227 | 300 | tabla IDIEM; σ kg/cm²×98.0665; e con Gs 2.60 (estimado)
W2022 | HF-edo-1.0m (IDIEM) | 588.4 | 1.229 | 0.223 | 300 | tabla IDIEM; σ kg/cm²×98.0665; e con Gs 2.60 (estimado)
W2022 | HF-edo-1.0m (IDIEM) | 784.5 | 1.286 | 0.222 | 300 | tabla IDIEM; σ kg/cm²×98.0665; e con Gs 2.60 (estimado)
W2022 | HF-edo-1.0m (IDIEM) | 980.7 | 1.357 | 0.221 | 300 | tabla IDIEM; σ kg/cm²×98.0665; e con Gs 2.60 (estimado)
W2022 | HF-edo-1.0m (IDIEM) | 1176.8 | 1.529 | 0.219 | 300 | tabla IDIEM; σ kg/cm²×98.0665; e con Gs 2.60 (estimado)
W2022 | HF-edo-1.0m (IDIEM) | 1372.9 | 1.757 | 0.216 | 300 | tabla IDIEM; σ kg/cm²×98.0665; e con Gs 2.60 (estimado)
W2022 | HF-edo-1.0m (IDIEM) | 1569.1 | 1.871 | 0.215 | 300 | tabla IDIEM; σ kg/cm²×98.0665; e con Gs 2.60 (estimado)
W2022 | HF-edo-1.0m (IDIEM) | 1765.2 | 2.129 | 0.212 | 300 | tabla IDIEM; σ kg/cm²×98.0665; e con Gs 2.60 (estimado)
W2022 | HF-edo-1.0m (IDIEM) | 1961.3 | 2.3 | 0.21 | 300 | tabla IDIEM; σ kg/cm²×98.0665; e con Gs 2.60 (estimado)
W2022 | HF-edo-1.0m (IDIEM) | 2157.5 | 2.471 | 0.207 | 300 | tabla IDIEM; σ kg/cm²×98.0665; e con Gs 2.60 (estimado)
W2022 | HF-edo-1.0m (IDIEM) | 2353.6 | 2.643 | 0.205 | 300 | tabla IDIEM; σ kg/cm²×98.0665; e con Gs 2.60 (estimado)
W2022 | HF-edo-1.0m (IDIEM) | 2549.7 | 2.729 | 0.204 | 300 | tabla IDIEM; σ kg/cm²×98.0665; e con Gs 2.60 (estimado)
W2022 | HF-edo-1.0m (IDIEM) | 2745.9 | 2.829 | 0.203 | 300 | tabla IDIEM; σ kg/cm²×98.0665; e con Gs 2.60 (estimado)
W2022 | HF-edo-1.0m (IDIEM) | 2942 | 2.929 | 0.202 | 300 | tabla IDIEM; σ kg/cm²×98.0665; e con Gs 2.60 (estimado)
W2022 | HF-edo-1.0m (IDIEM) | 3138.1 | 3.171 | 0.199 | 300 | tabla IDIEM; σ kg/cm²×98.0665; e con Gs 2.60 (estimado)
W2022 | HF-edo-1.0m (IDIEM) | 3334.3 | 3.343 | 0.197 | 300 | tabla IDIEM; σ kg/cm²×98.0665; e con Gs 2.60 (estimado)
W2022 | HF-edo-1.0m (IDIEM) | 3530.4 | 3.414 | 0.196 | 300 | tabla IDIEM; σ kg/cm²×98.0665; e con Gs 2.60 (estimado)
W2022 | HF-edo-1.0m (IDIEM) | 3726.5 | 3.543 | 0.194 | 300 | tabla IDIEM; σ kg/cm²×98.0665; e con Gs 2.60 (estimado)
W2022 | HF-edo-1.0m (IDIEM) | 3922.7 | 3.614 | 0.193 | 300 | tabla IDIEM; σ kg/cm²×98.0665; e con Gs 2.60 (estimado)
W2022 | HF-edo-1.0m (IDIEM) | 4118.8 | 3.7 | 0.192 | 300 | tabla IDIEM; σ kg/cm²×98.0665; e con Gs 2.60 (estimado)
W2022 | HF-edo-1.0m (IDIEM) | 4314.9 | 3.8 | 0.191 | 300 | tabla IDIEM; σ kg/cm²×98.0665; e con Gs 2.60 (estimado)
W2022 | HF-edo-1.0m (IDIEM) | 4511.1 | 4.043 | 0.188 | 300 | tabla IDIEM; σ kg/cm²×98.0665; e con Gs 2.60 (estimado)
W2022 | HF-edo-1.0m (IDIEM) | 4707.2 | 4.114 | 0.187 | 301 | tabla IDIEM; σ kg/cm²×98.0665; e con Gs 2.60 (estimado)
W2022 | HF-edo-1.0m (IDIEM) | 4903.3 | 4.186 | 0.186 | 301 | tabla IDIEM; σ kg/cm²×98.0665; e con Gs 2.60 (estimado)
W2022 | HF-edo-1.0m (IDIEM) | 5099.5 | 4.2 | 0.186 | 301 | tabla IDIEM; σ kg/cm²×98.0665; e con Gs 2.60 (estimado)
W2022 | HF-edo-1.0m (IDIEM) | 5295.6 | 4.214 | 0.186 | 301 | tabla IDIEM; σ kg/cm²×98.0665; e con Gs 2.60 (estimado)
W2022 | HF-edo-1.0m (IDIEM) | 5491.7 | 4.314 | 0.185 | 301 | tabla IDIEM; σ kg/cm²×98.0665; e con Gs 2.60 (estimado)
W2022 | HF-edo-1.0m (IDIEM) | 5687.9 | 4.629 | 0.181 | 301 | tabla IDIEM; σ kg/cm²×98.0665; e con Gs 2.60 (estimado)
W2022 | HF-edo-1.0m (IDIEM) | 5884 | 4.686 | 0.18 | 301 | tabla IDIEM; σ kg/cm²×98.0665; e con Gs 2.60 (estimado)
W2022 | HF-edo-1.0m (IDIEM) | 4903.3 | 4.686 | 0.18 | 301 | tabla IDIEM; σ kg/cm²×98.0665; e con Gs 2.60 (estimado)
W2022 | HF-edo-1.0m (IDIEM) | 3922.7 | 4.686 | 0.18 | 301 | tabla IDIEM; σ kg/cm²×98.0665; e con Gs 2.60 (estimado)
W2022 | HF-edo-1.0m (IDIEM) | 3530.4 | 4.671 | 0.18 | 301 | tabla IDIEM; σ kg/cm²×98.0665; e con Gs 2.60 (estimado)
W2022 | HF-edo-1.0m (IDIEM) | 3138.1 | 4.671 | 0.18 | 301 | tabla IDIEM; σ kg/cm²×98.0665; e con Gs 2.60 (estimado)
W2022 | HF-edo-1.0m (IDIEM) | 2745.9 | 4.671 | 0.18 | 301 | tabla IDIEM; σ kg/cm²×98.0665; e con Gs 2.60 (estimado)
W2022 | HF-edo-1.0m (IDIEM) | 2353.6 | 4.671 | 0.18 | 301 | tabla IDIEM; σ kg/cm²×98.0665; e con Gs 2.60 (estimado)
W2022 | HF-edo-1.0m (IDIEM) | 1961.3 | 4.671 | 0.18 | 301 | tabla IDIEM; σ kg/cm²×98.0665; e con Gs 2.60 (estimado)
W2022 | HF-edo-1.0m (IDIEM) | 1569.1 | 4.671 | 0.18 | 301 | tabla IDIEM; σ kg/cm²×98.0665; e con Gs 2.60 (estimado)
W2022 | HF-edo-1.0m (IDIEM) | 1176.8 | 4.671 | 0.18 | 301 | tabla IDIEM; σ kg/cm²×98.0665; e con Gs 2.60 (estimado)
W2022 | HF-edo-1.0m (IDIEM) | 2157.5 | 4.671 | 0.18 | 301 | tabla IDIEM; σ kg/cm²×98.0665; e con Gs 2.60 (estimado)
W2022 | HF-edo-1.0m (IDIEM) | 3138.1 | 4.7 | 0.18 | 301 | tabla IDIEM; σ kg/cm²×98.0665; e con Gs 2.60 (estimado)
W2022 | HF-edo-1.0m (IDIEM) | 3530.4 | 4.729 | 0.18 | 301 | tabla IDIEM; σ kg/cm²×98.0665; e con Gs 2.60 (estimado)
W2022 | HF-edo-1.0m (IDIEM) | 3922.7 | 4.786 | 0.179 | 301 | tabla IDIEM; σ kg/cm²×98.0665; e con Gs 2.60 (estimado)
W2022 | HF-edo-1.0m (IDIEM) | 4314.9 | 4.786 | 0.179 | 301 | tabla IDIEM; σ kg/cm²×98.0665; e con Gs 2.60 (estimado)
W2022 | HF-edo-1.0m (IDIEM) | 4707.2 | 4.814 | 0.178 | 301 | tabla IDIEM; σ kg/cm²×98.0665; e con Gs 2.60 (estimado)
W2022 | HF-edo-1.0m (IDIEM) | 5099.5 | 4.831 | 0.178 | 301 | tabla IDIEM; σ kg/cm²×98.0665; e con Gs 2.60 (estimado)
W2022 | HF-edo-1.0m (IDIEM) | 5295.6 | 4.857 | 0.178 | 301 | tabla IDIEM; σ kg/cm²×98.0665; e con Gs 2.60 (estimado)
W2022 | HF-edo-1.0m (IDIEM) | 5491.7 | 4.9 | 0.177 | 301 | tabla IDIEM; σ kg/cm²×98.0665; e con Gs 2.60 (estimado)
W2022 | HF-edo-1.0m (IDIEM) | 5687.9 | 4.929 | 0.177 | 301 | tabla IDIEM; σ kg/cm²×98.0665; e con Gs 2.60 (estimado)
W2022 | HF-edo-1.0m (IDIEM) | 5884 | 4.929 | 0.177 | 301 | tabla IDIEM; σ kg/cm²×98.0665; e con Gs 2.60 (estimado)
W2022 | HF-edo-1.0m (IDIEM) | 6080.1 | 4.929 | 0.177 | 302 | tabla IDIEM; σ kg/cm²×98.0665; e con Gs 2.60 (estimado)
W2022 | HF-edo-1.0m (IDIEM) | 6276.3 | 4.943 | 0.177 | 302 | tabla IDIEM; σ kg/cm²×98.0665; e con Gs 2.60 (estimado)
W2022 | HF-edo-1.0m (IDIEM) | 6472.4 | 4.957 | 0.177 | 302 | tabla IDIEM; σ kg/cm²×98.0665; e con Gs 2.60 (estimado)
W2022 | HF-edo-1.0m (IDIEM) | 6668.5 | 4.971 | 0.177 | 302 | tabla IDIEM; σ kg/cm²×98.0665; e con Gs 2.60 (estimado)
W2022 | HF-edo-1.0m (IDIEM) | 6864.7 | 5.014 | 0.176 | 302 | tabla IDIEM; σ kg/cm²×98.0665; e con Gs 2.60 (estimado)
W2022 | HF-edo-1.0m (IDIEM) | 5884 | 5 | 0.176 | 302 | tabla IDIEM; σ kg/cm²×98.0665; e con Gs 2.60 (estimado)
W2022 | HF-edo-1.0m (IDIEM) | 4903.3 | 5 | 0.176 | 302 | tabla IDIEM; σ kg/cm²×98.0665; e con Gs 2.60 (estimado)
W2022 | HF-edo-1.0m (IDIEM) | 4413 | 4.986 | 0.176 | 302 | tabla IDIEM; σ kg/cm²×98.0665; e con Gs 2.60 (estimado)
W2022 | HF-edo-1.0m (IDIEM) | 3922.7 | 4.986 | 0.176 | 302 | tabla IDIEM; σ kg/cm²×98.0665; e con Gs 2.60 (estimado)
W2022 | HF-edo-1.0m (IDIEM) | 3432.3 | 4.971 | 0.177 | 302 | tabla IDIEM; σ kg/cm²×98.0665; e con Gs 2.60 (estimado)
W2022 | HF-edo-1.0m (IDIEM) | 2942 | 4.971 | 0.177 | 302 | tabla IDIEM; σ kg/cm²×98.0665; e con Gs 2.60 (estimado)
W2022 | HF-edo-1.0m (IDIEM) | 2451.7 | 4.971 | 0.177 | 302 | tabla IDIEM; σ kg/cm²×98.0665; e con Gs 2.60 (estimado)
W2022 | HF-edo-1.0m (IDIEM) | 1961.3 | 4.943 | 0.177 | 302 | tabla IDIEM; σ kg/cm²×98.0665; e con Gs 2.60 (estimado)
W2022 | HF-edo-1.0m (IDIEM) | 1471 | 4.914 | 0.177 | 302 | tabla IDIEM; σ kg/cm²×98.0665; e con Gs 2.60 (estimado)
W2022 | HF-edo-1.0m (IDIEM) | 980.7 | 4.886 | 0.178 | 302 | tabla IDIEM; σ kg/cm²×98.0665; e con Gs 2.60 (estimado)
W2022 | HF-edo-1.0m (IDIEM) | 490.3 | 4.886 | 0.178 | 302 | tabla IDIEM; σ kg/cm²×98.0665; e con Gs 2.60 (estimado)
W2022 | HF-edo-1.0m (IDIEM) | 0 | 4.743 | 0.179 | 302 | tabla IDIEM; σ kg/cm²×98.0665; e con Gs 2.60 (estimado)
W2022 | MN-edo-1.0m-2021 (IDIEM) | 0 | 0 | 0.238 | 324 | tabla IDIEM; e con Gs 2.60 (estimado)
W2022 | MN-edo-1.0m-2021 (IDIEM) | 0 | 0.229 | 0.235 | 324 | tabla IDIEM; e con Gs 2.60 (estimado)
W2022 | MN-edo-1.0m-2021 (IDIEM) | 196.1 | 2.186 | 0.211 | 324 | tabla IDIEM; e con Gs 2.60 (estimado)
W2022 | MN-edo-1.0m-2021 (IDIEM) | 392.3 | 2.571 | 0.206 | 324 | tabla IDIEM; e con Gs 2.60 (estimado)
W2022 | MN-edo-1.0m-2021 (IDIEM) | 588.4 | 2.9 | 0.202 | 324 | tabla IDIEM; e con Gs 2.60 (estimado)
W2022 | MN-edo-1.0m-2021 (IDIEM) | 784.5 | 3.086 | 0.2 | 324 | tabla IDIEM; e con Gs 2.60 (estimado)
W2022 | MN-edo-1.0m-2021 (IDIEM) | 980.7 | 3.329 | 0.197 | 324 | tabla IDIEM; e con Gs 2.60 (estimado)
W2022 | MN-edo-1.0m-2021 (IDIEM) | 1176.8 | 3.714 | 0.192 | 324 | tabla IDIEM; e con Gs 2.60 (estimado)
W2022 | MN-edo-1.0m-2021 (IDIEM) | 1372.9 | 3.929 | 0.189 | 324 | tabla IDIEM; e con Gs 2.60 (estimado)
W2022 | MN-edo-1.0m-2021 (IDIEM) | 1569.1 | 4.071 | 0.188 | 324 | tabla IDIEM; e con Gs 2.60 (estimado)
W2022 | MN-edo-1.0m-2021 (IDIEM) | 1765.2 | 4.186 | 0.186 | 324 | tabla IDIEM; e con Gs 2.60 (estimado)
W2022 | MN-edo-1.0m-2021 (IDIEM) | 1961.3 | 4.357 | 0.184 | 324 | tabla IDIEM; e con Gs 2.60 (estimado)
W2022 | MN-edo-1.0m-2021 (IDIEM) | 2157.5 | 4.529 | 0.182 | 324 | tabla IDIEM; e con Gs 2.60 (estimado)
W2022 | MN-edo-1.0m-2021 (IDIEM) | 2353.6 | 4.686 | 0.18 | 324 | tabla IDIEM; e con Gs 2.60 (estimado)
W2022 | MN-edo-1.0m-2021 (IDIEM) | 2549.7 | 4.829 | 0.178 | 324 | tabla IDIEM; e con Gs 2.60 (estimado)
W2022 | MN-edo-1.0m-2021 (IDIEM) | 2745.9 | 4.929 | 0.177 | 324 | tabla IDIEM; e con Gs 2.60 (estimado)
W2022 | MN-edo-1.0m-2021 (IDIEM) | 2942 | 5.043 | 0.176 | 324 | tabla IDIEM; e con Gs 2.60 (estimado)
W2022 | MN-edo-1.0m-2021 (IDIEM) | 3138.1 | 5.171 | 0.174 | 324 | tabla IDIEM; e con Gs 2.60 (estimado)
W2022 | MN-edo-1.0m-2021 (IDIEM) | 3334.3 | 5.257 | 0.173 | 324 | tabla IDIEM; e con Gs 2.60 (estimado)
W2022 | MN-edo-1.0m-2021 (IDIEM) | 3530.4 | 5.314 | 0.172 | 324 | tabla IDIEM; e con Gs 2.60 (estimado)
W2022 | MN-edo-1.0m-2021 (IDIEM) | 3726.5 | 5.4 | 0.171 | 324 | tabla IDIEM; e con Gs 2.60 (estimado)
W2022 | MN-edo-1.0m-2021 (IDIEM) | 3922.7 | 5.657 | 0.168 | 324 | tabla IDIEM; e con Gs 2.60 (estimado)
W2022 | MN-edo-1.0m-2021 (IDIEM) | 4118.8 | 5.7 | 0.168 | 324 | tabla IDIEM; e con Gs 2.60 (estimado)
W2022 | MN-edo-1.0m-2021 (IDIEM) | 4314.9 | 5.829 | 0.166 | 324 | tabla IDIEM; e con Gs 2.60 (estimado)
W2022 | MN-edo-1.0m-2021 (IDIEM) | 4511.1 | 5.9 | 0.165 | 324 | tabla IDIEM; e con Gs 2.60 (estimado)
W2022 | MN-edo-1.0m-2021 (IDIEM) | 4707.2 | 5.929 | 0.165 | 324 | tabla IDIEM; e con Gs 2.60 (estimado)
W2022 | MN-edo-1.0m-2021 (IDIEM) | 4903.3 | 5.957 | 0.164 | 324 | tabla IDIEM; e con Gs 2.60 (estimado)
W2022 | MN-edo-1.0m-2021 (IDIEM) | 5099.5 | 5.986 | 0.164 | 324 | tabla IDIEM; e con Gs 2.60 (estimado)
W2022 | MN-edo-1.0m-2021 (IDIEM) | 5295.6 | 6.014 | 0.164 | 324 | tabla IDIEM; e con Gs 2.60 (estimado)
W2022 | MN-edo-1.0m-2021 (IDIEM) | 5491.7 | 6.057 | 0.163 | 324 | tabla IDIEM; e con Gs 2.60 (estimado)
W2022 | MN-edo-1.0m-2021 (IDIEM) | 5687.9 | 6.086 | 0.163 | 324 | tabla IDIEM; e con Gs 2.60 (estimado)
W2022 | MN-edo-1.0m-2021 (IDIEM) | 5884 | 6.114 | 0.162 | 324 | tabla IDIEM; e con Gs 2.60 (estimado)
W2022 | MN-edo-1.0m-2021 (IDIEM) | 4903.3 | 6.1 | 0.163 | 324 | tabla IDIEM; e con Gs 2.60 (estimado)
W2022 | MN-edo-1.0m-2021 (IDIEM) | 3922.7 | 6.114 | 0.162 | 324 | tabla IDIEM; e con Gs 2.60 (estimado)
W2022 | MN-edo-1.0m-2021 (IDIEM) | 3530.4 | 6.114 | 0.162 | 324 | tabla IDIEM; e con Gs 2.60 (estimado)
W2022 | MN-edo-1.0m-2021 (IDIEM) | 3138.1 | 6.114 | 0.162 | 324 | tabla IDIEM; e con Gs 2.60 (estimado)
W2022 | MN-edo-1.0m-2021 (IDIEM) | 2745.9 | 6.1 | 0.163 | 324 | tabla IDIEM; e con Gs 2.60 (estimado)
W2022 | MN-edo-1.0m-2021 (IDIEM) | 2353.6 | 6.1 | 0.163 | 324 | tabla IDIEM; e con Gs 2.60 (estimado)
W2022 | MN-edo-1.0m-2021 (IDIEM) | 1961.3 | 6.1 | 0.163 | 324 | tabla IDIEM; e con Gs 2.60 (estimado)
W2022 | MN-edo-1.0m-2021 (IDIEM) | 1569.1 | 6.1 | 0.163 | 324 | tabla IDIEM; e con Gs 2.60 (estimado)
W2022 | MN-edo-1.0m-2021 (IDIEM) | 1176.8 | 6.057 | 0.163 | 324 | tabla IDIEM; e con Gs 2.60 (estimado)
W2022 | MN-edo-1.0m-2021 (IDIEM) | 2157.5 | 6.157 | 0.162 | 324 | tabla IDIEM; e con Gs 2.60 (estimado)
W2022 | MN-edo-1.0m-2021 (IDIEM) | 3138.1 | 6.171 | 0.162 | 324 | tabla IDIEM; e con Gs 2.60 (estimado)
W2022 | MN-edo-1.0m-2021 (IDIEM) | 3530.4 | 6.186 | 0.162 | 324 | tabla IDIEM; e con Gs 2.60 (estimado)
W2022 | MN-edo-1.0m-2021 (IDIEM) | 3922.7 | 6.2 | 0.161 | 324 | tabla IDIEM; e con Gs 2.60 (estimado)
W2022 | MN-edo-1.0m-2021 (IDIEM) | 4314.9 | 6.2 | 0.161 | 324 | tabla IDIEM; e con Gs 2.60 (estimado)
W2022 | MN-edo-1.0m-2021 (IDIEM) | 4707.2 | 6.214 | 0.161 | 324 | tabla IDIEM; e con Gs 2.60 (estimado)
W2022 | MN-edo-1.0m-2021 (IDIEM) | 5099.5 | 6.229 | 0.161 | 324 | tabla IDIEM; e con Gs 2.60 (estimado)
W2022 | MN-edo-1.0m-2021 (IDIEM) | 5295.6 | 6.243 | 0.161 | 324 | tabla IDIEM; e con Gs 2.60 (estimado)
W2022 | MN-edo-1.0m-2021 (IDIEM) | 5491.7 | 6.271 | 0.16 | 324 | tabla IDIEM; e con Gs 2.60 (estimado)
W2022 | MN-edo-1.0m-2021 (IDIEM) | 5687.9 | 6.271 | 0.16 | 324 | tabla IDIEM; e con Gs 2.60 (estimado)
W2022 | MN-edo-1.0m-2021 (IDIEM) | 5884 | 6.286 | 0.16 | 324 | tabla IDIEM; e con Gs 2.60 (estimado)
W2022 | MN-edo-1.0m-2021 (IDIEM) | 6080.1 | 6.286 | 0.16 | 324 | tabla IDIEM; e con Gs 2.60 (estimado)
W2022 | MN-edo-1.0m-2021 (IDIEM) | 6276.3 | 6.329 | 0.16 | 324 | tabla IDIEM; e con Gs 2.60 (estimado)
W2022 | MN-edo-1.0m-2021 (IDIEM) | 6472.4 | 6.343 | 0.16 | 324 | tabla IDIEM; e con Gs 2.60 (estimado)
W2022 | MN-edo-1.0m-2021 (IDIEM) | 6668.5 | 6.357 | 0.159 | 324 | tabla IDIEM; e con Gs 2.60 (estimado)
W2022 | MN-edo-1.0m-2021 (IDIEM) | 6864.7 | 6.386 | 0.159 | 324 | tabla IDIEM; e con Gs 2.60 (estimado)
W2022 | MN-edo-1.0m-2021 (IDIEM) | 5884 | 6.386 | 0.159 | 324 | tabla IDIEM; e con Gs 2.60 (estimado)
W2022 | MN-edo-1.0m-2021 (IDIEM) | 4903.3 | 6.386 | 0.159 | 324 | tabla IDIEM; e con Gs 2.60 (estimado)
W2022 | MN-edo-1.0m-2021 (IDIEM) | 4413 | 6.371 | 0.159 | 324 | tabla IDIEM; e con Gs 2.60 (estimado)
W2022 | MN-edo-1.0m-2021 (IDIEM) | 3922.7 | 6.357 | 0.159 | 324 | tabla IDIEM; e con Gs 2.60 (estimado)
W2022 | MN-edo-1.0m-2021 (IDIEM) | 3432.3 | 6.343 | 0.16 | 324 | tabla IDIEM; e con Gs 2.60 (estimado)
W2022 | MN-edo-1.0m-2021 (IDIEM) | 2942 | 6.329 | 0.16 | 324 | tabla IDIEM; e con Gs 2.60 (estimado)
W2022 | MN-edo-1.0m-2021 (IDIEM) | 2451.7 | 6.3 | 0.16 | 324 | tabla IDIEM; e con Gs 2.60 (estimado)
W2022 | MN-edo-1.0m-2021 (IDIEM) | 1961.3 | 6.257 | 0.161 | 324 | tabla IDIEM; e con Gs 2.60 (estimado)
W2022 | MN-edo-1.0m-2021 (IDIEM) | 1471 | 6.214 | 0.161 | 324 | tabla IDIEM; e con Gs 2.60 (estimado)
W2022 | MN-edo-1.0m-2021 (IDIEM) | 980.7 | 6.2 | 0.161 | 324 | tabla IDIEM; e con Gs 2.60 (estimado)
W2022 | MN-edo-1.0m-2021 (IDIEM) | 490.3 | 6.157 | 0.162 | 324 | tabla IDIEM; e con Gs 2.60 (estimado)
W2022 | MN-edo-1.0m-2021 (IDIEM) | 0 | 6.071 | 0.163 | 324 | tabla IDIEM; e con Gs 2.60 (estimado)
W2022 | MN-edo-1.0m-2011 (IDIEM 708.397-A) | 17.7 | 0.17 | 0.284 | 295 | εv=(90−H)/90 con H de la hoja; e de la hoja; estado seco
W2022 | MN-edo-1.0m-2011 (IDIEM 708.397-A) | 17.7 | 0.26 | 0.282 | 295 | εv=(90−H)/90 con H de la hoja; e de la hoja; tras saturación
W2022 | MN-edo-1.0m-2011 (IDIEM 708.397-A) | 196.1 | 1.09 | 0.272 | 295 | εv=(90−H)/90 con H de la hoja; e de la hoja
W2022 | MN-edo-1.0m-2011 (IDIEM 708.397-A) | 392.3 | 1.3 | 0.269 | 295 | εv=(90−H)/90 con H de la hoja; e de la hoja
W2022 | MN-edo-1.0m-2011 (IDIEM 708.397-A) | 588.4 | 1.7 | 0.264 | 295 | εv=(90−H)/90 con H de la hoja; e de la hoja
W2022 | MN-edo-1.0m-2011 (IDIEM 708.397-A) | 784.5 | 2.09 | 0.259 | 295 | εv=(90−H)/90 con H de la hoja; e de la hoja
W2022 | MN-edo-1.0m-2011 (IDIEM 708.397-A) | 980.7 | 2.51 | 0.253 | 295 | εv=(90−H)/90 con H de la hoja; e de la hoja
W2022 | MN-edo-1.0m-2011 (IDIEM 708.397-A) | 1176.8 | 2.83 | 0.249 | 295 | εv=(90−H)/90 con H de la hoja; e de la hoja
W2022 | MN-edo-1.0m-2011 (IDIEM 708.397-A) | 1372.9 | 3.22 | 0.244 | 295 | εv=(90−H)/90 con H de la hoja; e de la hoja
W2022 | MN-edo-1.0m-2011 (IDIEM 708.397-A) | 1569.1 | 3.61 | 0.239 | 295 | εv=(90−H)/90 con H de la hoja; e de la hoja
W2022 | MN-edo-1.0m-2011 (IDIEM 708.397-A) | 1765.2 | 3.98 | 0.235 | 295 | εv=(90−H)/90 con H de la hoja; e de la hoja
W2022 | MN-edo-1.0m-2011 (IDIEM 708.397-A) | 1961.3 | 4.39 | 0.229 | 295 | εv=(90−H)/90 con H de la hoja; e de la hoja
W2022 | MN-edo-1.0m-2011 (IDIEM 708.397-A) | 2157.5 | 4.67 | 0.226 | 295 | εv=(90−H)/90 con H de la hoja; e de la hoja
W2022 | MN-edo-1.0m-2011 (IDIEM 708.397-A) | 2353.6 | 5.06 | 0.221 | 295 | εv=(90−H)/90 con H de la hoja; e de la hoja
W2022 | MN-edo-1.0m-2011 (IDIEM 708.397-A) | 2549.7 | 5.42 | 0.216 | 295 | εv=(90−H)/90 con H de la hoja; e de la hoja
W2022 | MN-edo-1.0m-2011 (IDIEM 708.397-A) | 2745.9 | 5.77 | 0.212 | 295 | εv=(90−H)/90 con H de la hoja; e de la hoja
W2022 | MN-edo-1.0m-2011 (IDIEM 708.397-A) | 2942 | 6.03 | 0.208 | 295 | εv=(90−H)/90 con H de la hoja; e de la hoja
W2022 | MN-edo-1.0m-2011 (IDIEM 708.397-A) | 3138.1 | 6.33 | 0.204 | 295 | εv=(90−H)/90 con H de la hoja; e de la hoja
W2022 | MN-edo-1.0m-2011 (IDIEM 708.397-A) | 3334.3 | 6.57 | 0.201 | 295 | εv=(90−H)/90 con H de la hoja; e de la hoja
W2022 | MN-edo-1.0m-2011 (IDIEM 708.397-A) | 3530.4 | 7.01 | 0.196 | 295 | εv=(90−H)/90 con H de la hoja; e de la hoja
W2022 | MN-edo-1.0m-2011 (IDIEM 708.397-A) | 3726.5 | 7.22 | 0.193 | 295 | εv=(90−H)/90 con H de la hoja; e de la hoja
W2022 | MN-edo-1.0m-2011 (IDIEM 708.397-A) | 3922.7 | 7.54 | 0.189 | 295 | εv=(90−H)/90 con H de la hoja; e de la hoja
W2022 | MN-edo-1.0m-2011 (IDIEM 708.397-A) | 4413 | 7.86 | 0.185 | 295 | εv=(90−H)/90 con H de la hoja; e de la hoja
W2022 | MN-edo-1.0m-2011 (IDIEM 708.397-A) | 4903.3 | 8.19 | 0.18 | 295 | εv=(90−H)/90 con H de la hoja; e de la hoja
W2022 | MN-edo-1.0m-2011 (IDIEM 708.397-A) | 5393.7 | 8.73 | 0.173 | 295 | εv=(90−H)/90 con H de la hoja; e de la hoja
W2022 | MN-edo-1.0m-2011 (IDIEM 708.397-A) | 5884 | 9.03 | 0.17 | 295 | εv=(90−H)/90 con H de la hoja; e de la hoja
W2022 | MN-edo-1.0m-2011 (IDIEM 708.397-A) | 4903.3 | 9.03 | 0.17 | 295 | εv=(90−H)/90 con H de la hoja; e de la hoja
W2022 | MN-edo-1.0m-2011 (IDIEM 708.397-A) | 3922.7 | 9.03 | 0.17 | 295 | εv=(90−H)/90 con H de la hoja; e de la hoja
W2022 | MN-edo-1.0m-2011 (IDIEM 708.397-A) | 3530.4 | 9.03 | 0.17 | 295 | εv=(90−H)/90 con H de la hoja; e de la hoja
W2022 | MN-edo-1.0m-2011 (IDIEM 708.397-A) | 3138.1 | 9.04 | 0.169 | 295 | εv=(90−H)/90 con H de la hoja; e de la hoja
W2022 | MN-edo-1.0m-2011 (IDIEM 708.397-A) | 2745.9 | 9.04 | 0.169 | 295 | εv=(90−H)/90 con H de la hoja; e de la hoja
W2022 | MN-edo-1.0m-2011 (IDIEM 708.397-A) | 2353.6 | 9.04 | 0.169 | 295 | εv=(90−H)/90 con H de la hoja; e de la hoja
W2022 | MN-edo-1.0m-2011 (IDIEM 708.397-A) | 1961.3 | 9.03 | 0.17 | 295 | εv=(90−H)/90 con H de la hoja; e de la hoja
W2022 | MN-edo-1.0m-2011 (IDIEM 708.397-A) | 1569.1 | 9.03 | 0.17 | 295 | εv=(90−H)/90 con H de la hoja; e de la hoja
W2022 | MN-edo-1.0m-2011 (IDIEM 708.397-A) | 1176.8 | 9.03 | 0.17 | 295 | εv=(90−H)/90 con H de la hoja; e de la hoja
W2022 | MN-edo-1.0m-2011 (IDIEM 708.397-A) | 784.5 | 9.01 | 0.17 | 295 | εv=(90−H)/90 con H de la hoja; e de la hoja
W2022 | MN-edo-1.0m-2011 (IDIEM 708.397-A) | 392.3 | 8.98 | 0.17 | 295 | εv=(90−H)/90 con H de la hoja; e de la hoja
W2022 | MN-edo-1.0m-2011 (IDIEM 708.397-A) | 17.7 | 8.87 | 0.172 | 295 | εv=(90−H)/90 con H de la hoja; e de la hoja
W2022 | MN-edo-0.24m-1.86 (Golder Test 1) | 0 | 0 | 0.455 | 359 | hoja Golder; εv=ΣΔH/H0; e con Gs 2.70 assumed; estado inicial
W2022 | MN-edo-0.24m-1.86 (Golder Test 1) | 200 | 6.86 | 0.355 | 359 | hoja Golder; εv=ΣΔH/H0; e con Gs 2.70 assumed
W2022 | MN-edo-0.24m-1.86 (Golder Test 1) | 400 | 8.11 | 0.337 | 359 | hoja Golder; εv=ΣΔH/H0; e con Gs 2.70 assumed
W2022 | MN-edo-0.24m-1.86 (Golder Test 1) | 800 | 9.93 | 0.31 | 359 | hoja Golder; εv=ΣΔH/H0; e con Gs 2.70 assumed
W2022 | MN-edo-0.24m-1.86 (Golder Test 1) | 1200 | 10.85 | 0.297 | 359 | hoja Golder; εv=ΣΔH/H0; e con Gs 2.70 assumed
W2022 | MN-edo-0.24m-1.86 (Golder Test 1) | 1600 | 11.61 | 0.286 | 359 | hoja Golder; εv=ΣΔH/H0; e con Gs 2.70 assumed
W2022 | MN-edo-0.24m-1.86 (Golder Test 1) | 1999 | 12.13 | 0.278 | 359 | hoja Golder; εv=ΣΔH/H0; e con Gs 2.70 assumed
W2022 | MN-edo-0.24m-1.86 (Golder Test 1) | 2400 | 12.66 | 0.27 | 359 | hoja Golder; εv=ΣΔH/H0; e con Gs 2.70 assumed
W2022 | MN-edo-0.24m-1.86 (Golder Test 1) | 2800 | 13.18 | 0.263 | 359 | hoja Golder; εv=ΣΔH/H0; e con Gs 2.70 assumed
W2022 | MN-edo-0.24m-1.86 (Golder Test 1) | 3200 | 13.73 | 0.255 | 359 | hoja Golder; εv=ΣΔH/H0; e con Gs 2.70 assumed
W2022 | MN-edo-0.24m-1.86 (Golder Test 1) | 3600 | 14.22 | 0.248 | 359 | hoja Golder; εv=ΣΔH/H0; e con Gs 2.70 assumed
W2022 | MN-edo-0.24m-1.86 (Golder Test 1) | 3999 | 14.72 | 0.24 | 359 | hoja Golder; εv=ΣΔH/H0; e con Gs 2.70 assumed
W2022 | MN-edo-0.24m-1.86 (Golder Test 1) | 4399 | 15.02 | 0.236 | 359 | hoja Golder; εv=ΣΔH/H0; e con Gs 2.70 assumed
W2022 | MN-edo-0.24m-1.86 (Golder Test 1) | 4799 | 15.63 | 0.227 | 359 | hoja Golder; εv=ΣΔH/H0; e con Gs 2.70 assumed
W2022 | MN-edo-0.24m-1.86 (Golder Test 1) | 4000 | 15.42 | 0.23 | 359 | hoja Golder; εv=ΣΔH/H0; e con Gs 2.70 assumed
W2022 | MN-edo-0.24m-1.86 (Golder Test 1) | 3200 | 15.19 | 0.234 | 359 | hoja Golder; εv=ΣΔH/H0; e con Gs 2.70 assumed
W2022 | MN-edo-0.24m-1.86 (Golder Test 1) | 2400 | 14.92 | 0.238 | 359 | hoja Golder; εv=ΣΔH/H0; e con Gs 2.70 assumed
W2022 | MN-edo-0.24m-1.86 (Golder Test 1) | 1600 | 14.62 | 0.242 | 359 | hoja Golder; εv=ΣΔH/H0; e con Gs 2.70 assumed
W2022 | MN-edo-0.24m-1.86 (Golder Test 1) | 1200 | 14.46 | 0.244 | 359 | hoja Golder; εv=ΣΔH/H0; e con Gs 2.70 assumed
W2022 | MN-edo-0.24m-1.86 (Golder Test 1) | 2200 | 14.82 | 0.239 | 359 | hoja Golder; εv=ΣΔH/H0; e con Gs 2.70 assumed
W2022 | MN-edo-0.24m-1.86 (Golder Test 1) | 3200 | 15.16 | 0.234 | 359 | hoja Golder; εv=ΣΔH/H0; e con Gs 2.70 assumed
W2022 | MN-edo-0.24m-1.86 (Golder Test 1) | 4000 | 15.42 | 0.23 | 359 | hoja Golder; εv=ΣΔH/H0; e con Gs 2.70 assumed
W2022 | MN-edo-0.24m-1.86 (Golder Test 1) | 4800 | 15.67 | 0.227 | 359 | hoja Golder; εv=ΣΔH/H0; e con Gs 2.70 assumed
W2022 | MN-edo-0.24m-1.86 (Golder Test 1) | 3000 | 15.16 | 0.234 | 359 | hoja Golder; εv=ΣΔH/H0; e con Gs 2.70 assumed
W2022 | MN-edo-0.24m-1.86 (Golder Test 1) | 1000 | 14.42 | 0.245 | 359 | hoja Golder; εv=ΣΔH/H0; e con Gs 2.70 assumed
W2022 | MN-edo-0.24m-1.86 (Golder Test 1) | 0 | 12.89 | 0.267 | 359 | hoja Golder; εv=ΣΔH/H0; e con Gs 2.70 assumed
W2022 | HF-edo-0.24m-2.1 (Golder) | 0 | 0 |  | 35 | leído de gráfico (marcadores vectoriales Fig. 33c); incertidumbre ≈±30 kPa y ±0.05 %
W2022 | HF-edo-0.24m-2.1 (Golder) | 196 | 0.84 |  | 35 | leído de gráfico (marcadores vectoriales Fig. 33c); incertidumbre ≈±30 kPa y ±0.05 %
W2022 | HF-edo-0.24m-2.1 (Golder) | 399 | 1.01 |  | 35 | leído de gráfico (marcadores vectoriales Fig. 33c); incertidumbre ≈±30 kPa y ±0.05 %
W2022 | HF-edo-0.24m-2.1 (Golder) | 797 | 1.31 |  | 35 | leído de gráfico (marcadores vectoriales Fig. 33c); incertidumbre ≈±30 kPa y ±0.05 %
W2022 | HF-edo-0.24m-2.1 (Golder) | 1203 | 1.57 |  | 35 | leído de gráfico (marcadores vectoriales Fig. 33c); incertidumbre ≈±30 kPa y ±0.05 %
W2022 | HF-edo-0.24m-2.1 (Golder) | 1600 | 1.84 |  | 35 | leído de gráfico (marcadores vectoriales Fig. 33c); incertidumbre ≈±30 kPa y ±0.05 %
W2022 | HF-edo-0.24m-2.1 (Golder) | 1997 | 2.19 |  | 35 | leído de gráfico (marcadores vectoriales Fig. 33c); incertidumbre ≈±30 kPa y ±0.05 %
W2022 | HF-edo-0.24m-2.1 (Golder) | 2398 | 2.59 |  | 35 | leído de gráfico (marcadores vectoriales Fig. 33c); incertidumbre ≈±30 kPa y ±0.05 %
W2022 | HF-edo-0.24m-2.1 (Golder) | 2798 | 3.04 |  | 35 | leído de gráfico (marcadores vectoriales Fig. 33c); incertidumbre ≈±30 kPa y ±0.05 %
W2022 | HF-edo-0.24m-2.1 (Golder) | 3198 | 3.56 |  | 35 | leído de gráfico (marcadores vectoriales Fig. 33c); incertidumbre ≈±30 kPa y ±0.05 %
W2022 | HF-edo-0.24m-2.1 (Golder) | 3601 | 4.03 |  | 35 | leído de gráfico (marcadores vectoriales Fig. 33c); incertidumbre ≈±30 kPa y ±0.05 %
W2022 | HF-edo-0.24m-2.1 (Golder) | 3998 | 4.78 |  | 35 | leído de gráfico (marcadores vectoriales Fig. 33c); incertidumbre ≈±30 kPa y ±0.05 %
W2022 | HF-edo-0.24m-2.1 (Golder) | 4399 | 5.3 |  | 35 | leído de gráfico (marcadores vectoriales Fig. 33c); incertidumbre ≈±30 kPa y ±0.05 %
W2022 | HF-edo-0.24m-2.1 (Golder) | 4799 | 5.85 |  | 35 | leído de gráfico (marcadores vectoriales Fig. 33c); incertidumbre ≈±30 kPa y ±0.05 %
W2022 | HF-edo-0.24m-2.1 (Golder) | 3998 | 5.64 |  | 35 | leído de gráfico (marcadores vectoriales Fig. 33c); incertidumbre ≈±30 kPa y ±0.05 %
W2022 | HF-edo-0.24m-2.1 (Golder) | 3201 | 5.41 |  | 35 | leído de gráfico (marcadores vectoriales Fig. 33c); incertidumbre ≈±30 kPa y ±0.05 %
W2022 | HF-edo-0.24m-2.1 (Golder) | 2401 | 5.14 |  | 35 | leído de gráfico (marcadores vectoriales Fig. 33c); incertidumbre ≈±30 kPa y ±0.05 %
W2022 | HF-edo-0.24m-2.1 (Golder) | 1597 | 4.84 |  | 35 | leído de gráfico (marcadores vectoriales Fig. 33c); incertidumbre ≈±30 kPa y ±0.05 %
W2022 | HF-edo-0.24m-2.1 (Golder) | 1197 | 4.68 |  | 35 | leído de gráfico (marcadores vectoriales Fig. 33c); incertidumbre ≈±30 kPa y ±0.05 %
W2022 | HF-edo-0.24m-2.1 (Golder) | 2201 | 5.05 |  | 35 | leído de gráfico (marcadores vectoriales Fig. 33c); incertidumbre ≈±30 kPa y ±0.05 %
W2022 | HF-edo-0.24m-2.1 (Golder) | 3198 | 5.39 |  | 35 | leído de gráfico (marcadores vectoriales Fig. 33c); incertidumbre ≈±30 kPa y ±0.05 %
W2022 | HF-edo-0.24m-2.1 (Golder) | 3998 | 5.66 |  | 35 | leído de gráfico (marcadores vectoriales Fig. 33c); incertidumbre ≈±30 kPa y ±0.05 %
W2022 | HF-edo-0.24m-2.1 (Golder) | 4799 | 5.89 |  | 35 | leído de gráfico (marcadores vectoriales Fig. 33c); incertidumbre ≈±30 kPa y ±0.05 %
W2022 | HF-edo-0.24m-2.1 (Golder) | 4799 | 6.13 |  | 35 | leído de gráfico (marcadores vectoriales Fig. 33c); incertidumbre ≈±30 kPa y ±0.05 %
W2022 | HF-edo-0.24m-2.1 (Golder) | 997 | 5.37 |  | 35 | leído de gráfico (marcadores vectoriales Fig. 33c); incertidumbre ≈±30 kPa y ±0.05 %
W2022 | HF-edo-0.24m-2.1 (Golder) | 0 | 3.56 |  | 35 | leído de gráfico (marcadores vectoriales Fig. 33c); incertidumbre ≈±30 kPa y ±0.05 %
W2022 | HF-edo-0.24m-1.8 (Golder) | 0 | 0 |  | 35 | leído de gráfico (marcadores vectoriales Fig. 33d); incertidumbre ≈±30 kPa y ±0.05 %
W2022 | HF-edo-0.24m-1.8 (Golder) | 200 | 8.21 |  | 35 | leído de gráfico (marcadores vectoriales Fig. 33d); incertidumbre ≈±30 kPa y ±0.05 %
W2022 | HF-edo-0.24m-1.8 (Golder) | 403 | 9.9 |  | 35 | leído de gráfico (marcadores vectoriales Fig. 33d); incertidumbre ≈±30 kPa y ±0.05 %
W2022 | HF-edo-0.24m-1.8 (Golder) | 797 | 12.18 |  | 35 | leído de gráfico (marcadores vectoriales Fig. 33d); incertidumbre ≈±30 kPa y ±0.05 %
W2022 | HF-edo-0.24m-1.8 (Golder) | 1200 | 13.26 |  | 35 | leído de gráfico (marcadores vectoriales Fig. 33d); incertidumbre ≈±30 kPa y ±0.05 %
W2022 | HF-edo-0.24m-1.8 (Golder) | 1600 | 13.85 |  | 35 | leído de gráfico (marcadores vectoriales Fig. 33d); incertidumbre ≈±30 kPa y ±0.05 %
W2022 | HF-edo-0.24m-1.8 (Golder) | 2000 | 14.46 |  | 35 | leído de gráfico (marcadores vectoriales Fig. 33d); incertidumbre ≈±30 kPa y ±0.05 %
W2022 | HF-edo-0.24m-1.8 (Golder) | 2398 | 14.92 |  | 35 | leído de gráfico (marcadores vectoriales Fig. 33d); incertidumbre ≈±30 kPa y ±0.05 %
W2022 | HF-edo-0.24m-1.8 (Golder) | 2798 | 15.42 |  | 35 | leído de gráfico (marcadores vectoriales Fig. 33d); incertidumbre ≈±30 kPa y ±0.05 %
W2022 | HF-edo-0.24m-1.8 (Golder) | 3198 | 15.92 |  | 35 | leído de gráfico (marcadores vectoriales Fig. 33d); incertidumbre ≈±30 kPa y ±0.05 %
W2022 | HF-edo-0.24m-1.8 (Golder) | 3601 | 16.42 |  | 35 | leído de gráfico (marcadores vectoriales Fig. 33d); incertidumbre ≈±30 kPa y ±0.05 %
W2022 | HF-edo-0.24m-1.8 (Golder) | 3998 | 16.68 |  | 35 | leído de gráfico (marcadores vectoriales Fig. 33d); incertidumbre ≈±30 kPa y ±0.05 %
W2022 | HF-edo-0.24m-1.8 (Golder) | 4399 | 17.19 |  | 35 | leído de gráfico (marcadores vectoriales Fig. 33d); incertidumbre ≈±30 kPa y ±0.05 %
W2022 | HF-edo-0.24m-1.8 (Golder) | 4799 | 17.31 |  | 35 | leído de gráfico (marcadores vectoriales Fig. 33d); incertidumbre ≈±30 kPa y ±0.05 %
W2022 | HF-edo-0.24m-1.8 (Golder) | 3998 | 17.1 |  | 35 | leído de gráfico (marcadores vectoriales Fig. 33d); incertidumbre ≈±30 kPa y ±0.05 %
W2022 | HF-edo-0.24m-1.8 (Golder) | 3201 | 16.87 |  | 35 | leído de gráfico (marcadores vectoriales Fig. 33d); incertidumbre ≈±30 kPa y ±0.05 %
W2022 | HF-edo-0.24m-1.8 (Golder) | 2401 | 16.61 |  | 35 | leído de gráfico (marcadores vectoriales Fig. 33d); incertidumbre ≈±30 kPa y ±0.05 %
W2022 | HF-edo-0.24m-1.8 (Golder) | 1597 | 16.31 |  | 35 | leído de gráfico (marcadores vectoriales Fig. 33d); incertidumbre ≈±30 kPa y ±0.05 %
W2022 | HF-edo-0.24m-1.8 (Golder) | 1197 | 16.14 |  | 35 | leído de gráfico (marcadores vectoriales Fig. 33d); incertidumbre ≈±30 kPa y ±0.05 %
W2022 | HF-edo-0.24m-1.8 (Golder) | 2197 | 16.52 |  | 35 | leído de gráfico (marcadores vectoriales Fig. 33d); incertidumbre ≈±30 kPa y ±0.05 %
W2022 | HF-edo-0.24m-1.8 (Golder) | 3198 | 16.88 |  | 35 | leído de gráfico (marcadores vectoriales Fig. 33d); incertidumbre ≈±30 kPa y ±0.05 %
W2022 | HF-edo-0.24m-1.8 (Golder) | 3998 | 17.15 |  | 35 | leído de gráfico (marcadores vectoriales Fig. 33d); incertidumbre ≈±30 kPa y ±0.05 %
W2022 | HF-edo-0.24m-1.8 (Golder) | 4799 | 17.52 |  | 35 | leído de gráfico (marcadores vectoriales Fig. 33d); incertidumbre ≈±30 kPa y ±0.05 %
W2022 | HF-edo-0.24m-1.8 (Golder) | 1000 | 16.81 |  | 35 | leído de gráfico (marcadores vectoriales Fig. 33d); incertidumbre ≈±30 kPa y ±0.05 %
W2022 | HF-edo-0.24m-1.8 (Golder) | 0 | 15.83 |  | 35 | leído de gráfico (marcadores vectoriales Fig. 33d); incertidumbre ≈±30 kPa y ±0.05 %

## indices_roca
fuente_id | fuente | litologia_informe | litologia | litologia_detalle | fase | clase_desmonte | ensayo | norma | propiedad | valor | unidad | n_probetas | probeta_id | detalle | fecha_ensayo | pagina | verificado_imagen | notas | rmu | parametro | n | media | P50 | P35 | P16 | P84 | desv_est | minimo | maximo | resumen_media | resumen_P50 | resumen_P35 | coincide_resumen | base
G2010 | 2010_Golder_Caracterizacion ROM IPCC.pdf | Mármol Negro | Mármol | mármol negro | A | ROM (Fase A = «material original procedente del tajo», p.1) | Compresión uniaxial simple | ASTM D2938 | UCS (σc estandarizada según Protodyakonov) | 41 | MPa | 1 | probeta 1 | Ø=4.57 cm; L=8.92 cm; L/D=1.95; factor=1.0; carga=6870 kgf; muestra preparada en laboratorio | 09/07/2009 | 66 | sí
G2010 | 2010_Golder_Caracterizacion ROM IPCC.pdf | Mármol Negro | Mármol | mármol negro | A | ROM (Fase A = «material original procedente del tajo», p.1) | Compresión uniaxial simple | ASTM D2938 | UCS (σc estandarizada según Protodyakonov) | 48.3 | MPa | 1 | probeta 2 | Ø=4.58 cm; L=8.95 cm; L/D=1.95; factor=1.0; carga=8140 kgf; muestra preparada en laboratorio | 09/07/2009 | 66 | sí
G2010 | 2010_Golder_Caracterizacion ROM IPCC.pdf | Mármol Negro | Mármol | mármol negro | A | ROM (Fase A = «material original procedente del tajo», p.1) | Compresión uniaxial simple | ASTM D2938 | UCS promedio (Tabla 2) | 44.7 | MPa | 2 | promedio | promedio recalculado de las hojas = 44.65 MPa |  | 8;66 | sí
G2010 | 2010_Golder_Caracterizacion ROM IPCC.pdf | Hornfels Gris | Hornfels | hornfels gris | A | ROM (Fase A = «material original procedente del tajo», p.1) | Compresión uniaxial simple | ASTM D2938 | UCS (σc estandarizada según Protodyakonov) | 46.8 | MPa | 1 | probeta 1 | Ø=4.61 cm; L=9.12 cm; L/D=1.98; factor=1.0; carga=7980 kgf; muestra preparada en laboratorio | 09/07/2009 | 67 | sí
G2010 | 2010_Golder_Caracterizacion ROM IPCC.pdf | Hornfels Gris | Hornfels | hornfels gris | A | ROM (Fase A = «material original procedente del tajo», p.1) | Compresión uniaxial simple | ASTM D2938 | UCS (σc estandarizada según Protodyakonov) | 51.6 | MPa | 1 | probeta 2 | Ø=4.58 cm; L=9.13 cm; L/D=1.99; factor=1.0; carga=8670 kgf; muestra preparada en laboratorio | 09/07/2009 | 67 | sí
G2010 | 2010_Golder_Caracterizacion ROM IPCC.pdf | Hornfels Gris | Hornfels | hornfels gris | A | ROM (Fase A = «material original procedente del tajo», p.1) | Compresión uniaxial simple | ASTM D2938 | UCS promedio (Tabla 2) | 49.2 | MPa | 2 | promedio | promedio recalculado de las hojas = 49.2 MPa |  | 8;67 | sí
G2010 | 2010_Golder_Caracterizacion ROM IPCC.pdf | Intrusivo | Intrusivo | sin subtipo | A | ROM (Fase A = «material original procedente del tajo», p.1) | Compresión uniaxial simple | ASTM D2938 | UCS (σc estandarizada según Protodyakonov) | 48.4 | MPa | 1 | probeta 1 | Ø=4.57 cm; L=9.3 cm; L/D=2.04; factor=1.0; carga=8080 kgf; muestra preparada en laboratorio | 09/07/2009 | 68 | sí
G2010 | 2010_Golder_Caracterizacion ROM IPCC.pdf | Intrusivo | Intrusivo | sin subtipo | A | ROM (Fase A = «material original procedente del tajo», p.1) | Compresión uniaxial simple | ASTM D2938 | UCS (σc estandarizada según Protodyakonov) | 45.1 | MPa | 1 | probeta 2 | Ø=4.6 cm; L=9.16 cm; L/D=1.99; factor=1.0; carga=7640 kgf; muestra preparada en laboratorio | 09/07/2009 | 68 | sí
G2010 | 2010_Golder_Caracterizacion ROM IPCC.pdf | Intrusivo | Intrusivo | sin subtipo | A | ROM (Fase A = «material original procedente del tajo», p.1) | Compresión uniaxial simple | ASTM D2938 | UCS promedio (Tabla 2) | 46.8 | MPa | 2 | promedio | promedio recalculado de las hojas = 46.75 MPa |  | 8;68 | sí
G2010 | 2010_Golder_Caracterizacion ROM IPCC.pdf | Exoskarn Diopsido | Skarn | exoskarn diópsido | A | ROM (Fase A = «material original procedente del tajo», p.1) | Compresión uniaxial simple | ASTM D2938 | UCS (σc estandarizada según Protodyakonov) | 79.3 | MPa | 1 | probeta 1 | Ø=4.56 cm; L=10.02 cm; L/D=2.2; factor=1.01; carga=13050 kgf; muestra preparada en laboratorio | 02/09/2009 | 69 | sí
G2010 | 2010_Golder_Caracterizacion ROM IPCC.pdf | Exoskarn Diopsido | Skarn | exoskarn diópsido | A | ROM (Fase A = «material original procedente del tajo», p.1) | Compresión uniaxial simple | ASTM D2938 | UCS (σc estandarizada según Protodyakonov) | 67.3 | MPa | 1 | probeta 2 | Ø=4.57 cm; L=10.1 cm; L/D=2.21; factor=1.01; carga=11120 kgf; muestra preparada en laboratorio | 02/09/2009 | 69 | sí
G2010 | 2010_Golder_Caracterizacion ROM IPCC.pdf | Exoskarn Diopsido | Skarn | exoskarn diópsido | A | ROM (Fase A = «material original procedente del tajo», p.1) | Compresión uniaxial simple | ASTM D2938 | UCS promedio (Tabla 2) | 73.3 | MPa | 2 | promedio | promedio recalculado de las hojas = 73.3 MPa |  | 8;69 | sí
G2010 | 2010_Golder_Caracterizacion ROM IPCC.pdf | Mármol Negro | Mármol | mármol negro | B | Chancado (Fase B = «material chancado», p.1) | Compresión uniaxial simple | ASTM D2938 | UCS (σc estandarizada según Protodyakonov) | 41.5 | MPa | 1 | probeta 1 | Ø=4.55 cm; L=8.96 cm; L/D=1.97; factor=1.0; carga=6900 kgf; muestra preparada en laboratorio | 30/09/2009 | 70 | sí
G2010 | 2010_Golder_Caracterizacion ROM IPCC.pdf | Mármol Negro | Mármol | mármol negro | B | Chancado (Fase B = «material chancado», p.1) | Compresión uniaxial simple | ASTM D2938 | UCS (σc estandarizada según Protodyakonov) | 57.7 | MPa | 1 | probeta 2 | Ø=4.59 cm; L=8.94 cm; L/D=1.95; factor=1.0; carga=9770 kgf; muestra preparada en laboratorio | 30/09/2009 | 70 | sí
G2010 | 2010_Golder_Caracterizacion ROM IPCC.pdf | Mármol Negro | Mármol | mármol negro | B | Chancado (Fase B = «material chancado», p.1) | Compresión uniaxial simple | ASTM D2938 | UCS promedio (Tabla 2) | 49.6 | MPa | 2 | promedio | promedio recalculado de las hojas = 49.6 MPa |  | 8;70 | sí
G2010 | 2010_Golder_Caracterizacion ROM IPCC.pdf | Hornfels Gris | Hornfels | hornfels gris | B | Chancado (Fase B = «material chancado», p.1) | Compresión uniaxial simple | ASTM D2938 | UCS (σc estandarizada según Protodyakonov) | 62.6 | MPa | 1 | probeta 1 | Ø=4.6 cm; L=9.2 cm; L/D=2.0; factor=1.0; carga=10600 kgf; muestra preparada en laboratorio | 30/09/2009 | 71 | sí
G2010 | 2010_Golder_Caracterizacion ROM IPCC.pdf | Hornfels Gris | Hornfels | hornfels gris | B | Chancado (Fase B = «material chancado», p.1) | Compresión uniaxial simple | ASTM D2938 | UCS (σc estandarizada según Protodyakonov) | 68.3 | MPa | 1 | probeta 2 | Ø=4.59 cm; L=9.34 cm; L/D=2.03; factor=1.0; carga=11500 kgf; muestra preparada en laboratorio | 30/09/2009 | 71 | sí
G2010 | 2010_Golder_Caracterizacion ROM IPCC.pdf | Hornfels Gris | Hornfels | hornfels gris | B | Chancado (Fase B = «material chancado», p.1) | Compresión uniaxial simple | ASTM D2938 | UCS promedio (Tabla 2) | 65.5 | MPa | 2 | promedio | promedio recalculado de las hojas = 65.45 MPa |  | 8;71 | sí
G2010 | 2010_Golder_Caracterizacion ROM IPCC.pdf | Intrusivo | Intrusivo | sin subtipo | B | Chancado (Fase B = «material chancado», p.1) | Compresión uniaxial simple | ASTM D2938 | UCS (σc estandarizada según Protodyakonov) | 56.1 | MPa | 1 | probeta 1 | Ø=4.49 cm; L=9.33 cm; L/D=2.08; factor=1.0; carga=9020 kgf; muestra preparada en laboratorio | 30/09/2009 | 72 | sí
G2010 | 2010_Golder_Caracterizacion ROM IPCC.pdf | Intrusivo | Intrusivo | sin subtipo | B | Chancado (Fase B = «material chancado», p.1) | Compresión uniaxial simple | ASTM D2938 | UCS (σc estandarizada según Protodyakonov) | 51.8 | MPa | 1 | probeta 2 | Ø=4.53 cm; L=9.39 cm; L/D=2.07; factor=1.0; carga=8480 kgf; muestra preparada en laboratorio | 30/09/2009 | 72 | sí
G2010 | 2010_Golder_Caracterizacion ROM IPCC.pdf | Intrusivo | Intrusivo | sin subtipo | B | Chancado (Fase B = «material chancado», p.1) | Compresión uniaxial simple | ASTM D2938 | UCS promedio (Tabla 2) | 54 | MPa | 2 | promedio | promedio recalculado de las hojas = 53.95 MPa |  | 8;72 | sí
G2010 | 2010_Golder_Caracterizacion ROM IPCC.pdf | Exoskarn Diopsido | Skarn | exoskarn diópsido | B | Chancado (Fase B = «material chancado», p.1) | Compresión uniaxial simple | ASTM D2938 | UCS (σc estandarizada según Protodyakonov) | 101.7 | MPa | 1 | probeta 1 | Ø=4.54 cm; L=9.46 cm; L/D=2.08; factor=1.01; carga=16690 kgf; muestra preparada en laboratorio | 30/09/2009 | 73 | sí
G2010 | 2010_Golder_Caracterizacion ROM IPCC.pdf | Exoskarn Diopsido | Skarn | exoskarn diópsido | B | Chancado (Fase B = «material chancado», p.1) | Compresión uniaxial simple | ASTM D2938 | UCS (σc estandarizada según Protodyakonov) | 93.1 | MPa | 1 | probeta 2 | Ø=4.61 cm; L=9.45 cm; L/D=2.05; factor=1.0; carga=15800 kgf; muestra preparada en laboratorio | 30/09/2009 | 73 | sí
G2010 | 2010_Golder_Caracterizacion ROM IPCC.pdf | Exoskarn Diopsido | Skarn | exoskarn diópsido | B | Chancado (Fase B = «material chancado», p.1) | Compresión uniaxial simple | ASTM D2938 | UCS promedio (Tabla 2) | 97.4 | MPa | 2 | promedio | promedio recalculado de las hojas = 97.4 MPa |  | 8;73 | sí
G2010 | 2010_Golder_Caracterizacion ROM IPCC.pdf | Mármol Negro | Mármol | mármol negro | A | ROM (Fase A = «material original procedente del tajo», p.1) | Carga puntual | ASTM D5731 | Is(50) | 13.4 | kg/cm² | 1 | M-1 | Muestra cilíndrica, carga axial, falla tipo L; Ø=45.8 mm; altura=41.4 mm; A/D=0.9; De²=2414 mm²; carga=325 kg; Is=13.5 kg/cm² | 09/07/2009 | 74 | sí
G2010 | 2010_Golder_Caracterizacion ROM IPCC.pdf | Mármol Negro | Mármol | mármol negro | A | ROM (Fase A = «material original procedente del tajo», p.1) | Carga puntual | ASTM D5731 | σc estimada (hoja) | 321 | kg/cm² | 1 | M-1 | Muestra cilíndrica, carga axial, falla tipo L; Ø=45.8 mm; altura=41.4 mm; A/D=0.9; De²=2414 mm²; carga=325 kg; Is=13.5 kg/cm²; σc=321 kg/cm² = 31.48 MPa | 09/07/2009 | 74 | sí
G2010 | 2010_Golder_Caracterizacion ROM IPCC.pdf | Mármol Negro | Mármol | mármol negro | A | ROM (Fase A = «material original procedente del tajo», p.1) | Carga puntual | ASTM D5731 | Is(50) | 15.3 | kg/cm² | 1 | M-2 | Muestra cilíndrica, carga axial, falla tipo L; Ø=45.8 mm; altura=38.3 mm; A/D=0.84; De²=2233 mm²; carga=350 kg; Is=15.7 kg/cm² | 09/07/2009 | 74 | sí
G2010 | 2010_Golder_Caracterizacion ROM IPCC.pdf | Mármol Negro | Mármol | mármol negro | A | ROM (Fase A = «material original procedente del tajo», p.1) | Carga puntual | ASTM D5731 | σc estimada (hoja) | 367 | kg/cm² | 1 | M-2 | Muestra cilíndrica, carga axial, falla tipo L; Ø=45.8 mm; altura=38.3 mm; A/D=0.84; De²=2233 mm²; carga=350 kg; Is=15.7 kg/cm²; σc=367 kg/cm² = 35.99 MPa | 09/07/2009 | 74 | sí
G2010 | 2010_Golder_Caracterizacion ROM IPCC.pdf | Mármol Negro | Mármol | mármol negro | A | ROM (Fase A = «material original procedente del tajo», p.1) | Carga puntual | ASTM D5731 | Is(50) | 12.6 | kg/cm² | 1 | M-3 | Muestra cilíndrica, carga axial, falla tipo L; Ø=45.8 mm; altura=41.1 mm; A/D=0.9; De²=2397 mm²; carga=306 kg; Is=12.8 kg/cm² | 09/07/2009 | 74 | sí
G2010 | 2010_Golder_Caracterizacion ROM IPCC.pdf | Mármol Negro | Mármol | mármol negro | A | ROM (Fase A = «material original procedente del tajo», p.1) | Carga puntual | ASTM D5731 | σc estimada (hoja) | 304 | kg/cm² | 1 | M-3 | Muestra cilíndrica, carga axial, falla tipo L; Ø=45.8 mm; altura=41.1 mm; A/D=0.9; De²=2397 mm²; carga=306 kg; Is=12.8 kg/cm²; σc=304 kg/cm² = 29.81 MPa | 09/07/2009 | 74 | sí
G2010 | 2010_Golder_Caracterizacion ROM IPCC.pdf | Mármol Negro | Mármol | mármol negro | A | ROM (Fase A = «material original procedente del tajo», p.1) | Carga puntual | ASTM D5731 | Is(50) | 13.5 | kg/cm² | 1 | M-4 | Muestra cilíndrica, carga axial, falla tipo L; Ø=45.8 mm; altura=44.5 mm; A/D=0.97; De²=2595 mm²; carga=347 kg; Is=13.4 kg/cm² | 09/07/2009 | 74 | sí
G2010 | 2010_Golder_Caracterizacion ROM IPCC.pdf | Mármol Negro | Mármol | mármol negro | A | ROM (Fase A = «material original procedente del tajo», p.1) | Carga puntual | ASTM D5731 | σc estimada (hoja) | 323 | kg/cm² | 1 | M-4 | Muestra cilíndrica, carga axial, falla tipo L; Ø=45.8 mm; altura=44.5 mm; A/D=0.97; De²=2595 mm²; carga=347 kg; Is=13.4 kg/cm²; σc=323 kg/cm² = 31.68 MPa | 09/07/2009 | 74 | sí
G2010 | 2010_Golder_Caracterizacion ROM IPCC.pdf | Mármol Negro | Mármol | mármol negro | A | ROM (Fase A = «material original procedente del tajo», p.1) | Carga puntual | ASTM D5731 | Is(50) promedio (calculado aquí de la hoja) | 13.7 | kg/cm² | 4 | promedio | no informado como tal en el informe; promedio aritmético de las probetas |  | 74 | sí
G2010 | 2010_Golder_Caracterizacion ROM IPCC.pdf | Mármol Negro | Mármol | mármol negro | A | ROM (Fase A = «material original procedente del tajo», p.1) | Carga puntual | ASTM D5731 | σc estimada promedio (Tabla 2) | 32.24 | MPa | 4 | promedio | promedio recalculado de la hoja = 328.8 kg/cm² = 32.24 MPa |  | 8;74 | sí
G2010 | 2010_Golder_Caracterizacion ROM IPCC.pdf | Hornfels Gris | Hornfels | hornfels gris | A | ROM (Fase A = «material original procedente del tajo», p.1) | Carga puntual | ASTM D5731 | Is(50) | 28.6 | kg/cm² | 1 | M-1 | Muestra cilíndrica, carga axial, falla tipo L; Ø=45.9 mm; altura=37.8 mm; A/D=0.82; De²=2209 mm²; carga=649 kg; Is=29.4 kg/cm² | 09/07/2009 | 75 | sí
G2010 | 2010_Golder_Caracterizacion ROM IPCC.pdf | Hornfels Gris | Hornfels | hornfels gris | A | ROM (Fase A = «material original procedente del tajo», p.1) | Carga puntual | ASTM D5731 | σc estimada (hoja) | 685 | kg/cm² | 1 | M-1 | Muestra cilíndrica, carga axial, falla tipo L; Ø=45.9 mm; altura=37.8 mm; A/D=0.82; De²=2209 mm²; carga=649 kg; Is=29.4 kg/cm²; σc=685 kg/cm² = 67.18 MPa | 09/07/2009 | 75 | sí
G2010 | 2010_Golder_Caracterizacion ROM IPCC.pdf | Hornfels Gris | Hornfels | hornfels gris | A | ROM (Fase A = «material original procedente del tajo», p.1) | Carga puntual | ASTM D5731 | Is(50) | 34.8 | kg/cm² | 1 | M-2 | Muestra cilíndrica, carga axial, falla tipo L; Ø=45.8 mm; altura=38.9 mm; A/D=0.85; De²=2268 mm²; carga=806 kg; Is=35.6 kg/cm² | 09/07/2009 | 75 | sí
G2010 | 2010_Golder_Caracterizacion ROM IPCC.pdf | Hornfels Gris | Hornfels | hornfels gris | A | ROM (Fase A = «material original procedente del tajo», p.1) | Carga puntual | ASTM D5731 | σc estimada (hoja) | 835 | kg/cm² | 1 | M-2 | Muestra cilíndrica, carga axial, falla tipo L; Ø=45.8 mm; altura=38.9 mm; A/D=0.85; De²=2268 mm²; carga=806 kg; Is=35.6 kg/cm²; σc=835 kg/cm² = 81.89 MPa | 09/07/2009 | 75 | sí
G2010 | 2010_Golder_Caracterizacion ROM IPCC.pdf | Hornfels Gris | Hornfels | hornfels gris | A | ROM (Fase A = «material original procedente del tajo», p.1) | Carga puntual | ASTM D5731 | Is(50) | 30.3 | kg/cm² | 1 | M-3 | Muestra cilíndrica, carga axial, falla tipo L; Ø=45.9 mm; altura=41.2 mm; A/D=0.9; De²=2408 mm²; carga=735 kg; Is=30.5 kg/cm² | 09/07/2009 | 75 | sí
G2010 | 2010_Golder_Caracterizacion ROM IPCC.pdf | Hornfels Gris | Hornfels | hornfels gris | A | ROM (Fase A = «material original procedente del tajo», p.1) | Carga puntual | ASTM D5731 | σc estimada (hoja) | 726 | kg/cm² | 1 | M-3 | Muestra cilíndrica, carga axial, falla tipo L; Ø=45.9 mm; altura=41.2 mm; A/D=0.9; De²=2408 mm²; carga=735 kg; Is=30.5 kg/cm²; σc=726 kg/cm² = 71.20 MPa | 09/07/2009 | 75 | sí
G2010 | 2010_Golder_Caracterizacion ROM IPCC.pdf | Hornfels Gris | Hornfels | hornfels gris | A | ROM (Fase A = «material original procedente del tajo», p.1) | Carga puntual | ASTM D5731 | Is(50) | 30.5 | kg/cm² | 1 | M-4 | Muestra cilíndrica, carga axial, falla tipo L; Ø=45.9 mm; altura=46.0 mm; A/D=1.0; De²=2688 mm²; carga=805 kg; Is=30.0 kg/cm² | 09/07/2009 | 75 | sí
G2010 | 2010_Golder_Caracterizacion ROM IPCC.pdf | Hornfels Gris | Hornfels | hornfels gris | A | ROM (Fase A = «material original procedente del tajo», p.1) | Carga puntual | ASTM D5731 | σc estimada (hoja) | 731 | kg/cm² | 1 | M-4 | Muestra cilíndrica, carga axial, falla tipo L; Ø=45.9 mm; altura=46.0 mm; A/D=1.0; De²=2688 mm²; carga=805 kg; Is=30.0 kg/cm²; σc=731 kg/cm² = 71.69 MPa | 09/07/2009 | 75 | sí
G2010 | 2010_Golder_Caracterizacion ROM IPCC.pdf | Hornfels Gris | Hornfels | hornfels gris | A | ROM (Fase A = «material original procedente del tajo», p.1) | Carga puntual | ASTM D5731 | Is(50) promedio (calculado aquí de la hoja) | 31.05 | kg/cm² | 4 | promedio | no informado como tal en el informe; promedio aritmético de las probetas |  | 75 | sí
G2010 | 2010_Golder_Caracterizacion ROM IPCC.pdf | Hornfels Gris | Hornfels | hornfels gris | A | ROM (Fase A = «material original procedente del tajo», p.1) | Carga puntual | ASTM D5731 | σc estimada promedio (Tabla 2) | 72.99 | MPa | 4 | promedio | promedio recalculado de la hoja = 744.2 kg/cm² = 72.99 MPa |  | 8;75 | sí
G2010 | 2010_Golder_Caracterizacion ROM IPCC.pdf | Intrusivo | Intrusivo | sin subtipo | A | ROM (Fase A = «material original procedente del tajo», p.1) | Carga puntual | ASTM D5731 | Is(50) | 36.5 | kg/cm² | 1 | M-1 | Muestra cilíndrica, carga axial, falla tipo L; Ø=45.9 mm; altura=38.7 mm; A/D=0.84; De²=2262 mm²; carga=844 kg; Is=37.3 kg/cm² | 09/07/2009 | 76 | sí
G2010 | 2010_Golder_Caracterizacion ROM IPCC.pdf | Intrusivo | Intrusivo | sin subtipo | A | ROM (Fase A = «material original procedente del tajo», p.1) | Carga puntual | ASTM D5731 | σc estimada (hoja) | 875 | kg/cm² | 1 | M-1 | Muestra cilíndrica, carga axial, falla tipo L; Ø=45.9 mm; altura=38.7 mm; A/D=0.84; De²=2262 mm²; carga=844 kg; Is=37.3 kg/cm²; σc=875 kg/cm² = 85.81 MPa | 09/07/2009 | 76 | sí
G2010 | 2010_Golder_Caracterizacion ROM IPCC.pdf | Intrusivo | Intrusivo | sin subtipo | A | ROM (Fase A = «material original procedente del tajo», p.1) | Carga puntual | ASTM D5731 | Is(50) | 34.7 | kg/cm² | 1 | M-2 | Muestra cilíndrica, carga axial, falla tipo L; Ø=45.9 mm; altura=43.1 mm; A/D=0.94; De²=2519 mm²; carga=873 kg; Is=34.7 kg/cm² | 09/07/2009 | 76 | sí
G2010 | 2010_Golder_Caracterizacion ROM IPCC.pdf | Intrusivo | Intrusivo | sin subtipo | A | ROM (Fase A = «material original procedente del tajo», p.1) | Carga puntual | ASTM D5731 | σc estimada (hoja) | 833 | kg/cm² | 1 | M-2 | Muestra cilíndrica, carga axial, falla tipo L; Ø=45.9 mm; altura=43.1 mm; A/D=0.94; De²=2519 mm²; carga=873 kg; Is=34.7 kg/cm²; σc=833 kg/cm² = 81.69 MPa | 09/07/2009 | 76 | sí
G2010 | 2010_Golder_Caracterizacion ROM IPCC.pdf | Intrusivo | Intrusivo | sin subtipo | A | ROM (Fase A = «material original procedente del tajo», p.1) | Carga puntual | ASTM D5731 | Is(50) | 28.4 | kg/cm² | 1 | M-3 | Muestra cilíndrica, carga axial, falla tipo L; Ø=45.7 mm; altura=42.2 mm; A/D=0.92; De²=2455 mm²; carga=701 kg; Is=28.5 kg/cm² | 09/07/2009 | 76 | sí
G2010 | 2010_Golder_Caracterizacion ROM IPCC.pdf | Intrusivo | Intrusivo | sin subtipo | A | ROM (Fase A = «material original procedente del tajo», p.1) | Carga puntual | ASTM D5731 | σc estimada (hoja) | 682 | kg/cm² | 1 | M-3 | Muestra cilíndrica, carga axial, falla tipo L; Ø=45.7 mm; altura=42.2 mm; A/D=0.92; De²=2455 mm²; carga=701 kg; Is=28.5 kg/cm²; σc=682 kg/cm² = 66.88 MPa | 09/07/2009 | 76 | sí
G2010 | 2010_Golder_Caracterizacion ROM IPCC.pdf | Intrusivo | Intrusivo | sin subtipo | A | ROM (Fase A = «material original procedente del tajo», p.1) | Carga puntual | ASTM D5731 | Is(50) | 37.3 | kg/cm² | 1 | M-4 | Muestra cilíndrica, carga axial, falla tipo L; Ø=45.9 mm; altura=39.0 mm; A/D=0.85; De²=2279 mm²; carga=869 kg; Is=38.1 kg/cm² | 09/07/2009 | 76 | sí
G2010 | 2010_Golder_Caracterizacion ROM IPCC.pdf | Intrusivo | Intrusivo | sin subtipo | A | ROM (Fase A = «material original procedente del tajo», p.1) | Carga puntual | ASTM D5731 | σc estimada (hoja) | 896 | kg/cm² | 1 | M-4 | Muestra cilíndrica, carga axial, falla tipo L; Ø=45.9 mm; altura=39.0 mm; A/D=0.85; De²=2279 mm²; carga=869 kg; Is=38.1 kg/cm²; σc=896 kg/cm² = 87.87 MPa | 09/07/2009 | 76 | sí
G2010 | 2010_Golder_Caracterizacion ROM IPCC.pdf | Intrusivo | Intrusivo | sin subtipo | A | ROM (Fase A = «material original procedente del tajo», p.1) | Carga puntual | ASTM D5731 | Is(50) promedio (calculado aquí de la hoja) | 34.22 | kg/cm² | 4 | promedio | no informado como tal en el informe; promedio aritmético de las probetas |  | 76 | sí
G2010 | 2010_Golder_Caracterizacion ROM IPCC.pdf | Intrusivo | Intrusivo | sin subtipo | A | ROM (Fase A = «material original procedente del tajo», p.1) | Carga puntual | ASTM D5731 | σc estimada promedio (Tabla 2) | 80.56 | MPa | 4 | promedio | promedio recalculado de la hoja = 821.5 kg/cm² = 80.56 MPa |  | 8;76 | sí
G2010 | 2010_Golder_Caracterizacion ROM IPCC.pdf | Exoskarn Diopsido | Skarn | exoskarn diópsido | A | ROM (Fase A = «material original procedente del tajo», p.1) | Carga puntual | ASTM D5731 | Is(50) | 26.9 | kg/cm² | 1 | M-1 | Muestra cilíndrica, carga axial, falla tipo L; Ø=45.7 mm; altura=50.0 mm; A/D=1.09; De²=2909 mm²; carga=756 kg; Is=26.0 kg/cm² | 02/09/2009 | 77 | sí
G2010 | 2010_Golder_Caracterizacion ROM IPCC.pdf | Exoskarn Diopsido | Skarn | exoskarn diópsido | A | ROM (Fase A = «material original procedente del tajo», p.1) | Carga puntual | ASTM D5731 | σc estimada (hoja) | 645 | kg/cm² | 1 | M-1 | Muestra cilíndrica, carga axial, falla tipo L; Ø=45.7 mm; altura=50.0 mm; A/D=1.09; De²=2909 mm²; carga=756 kg; Is=26.0 kg/cm²; σc=645 kg/cm² = 63.25 MPa | 02/09/2009 | 77 | sí
G2010 | 2010_Golder_Caracterizacion ROM IPCC.pdf | Exoskarn Diopsido | Skarn | exoskarn diópsido | A | ROM (Fase A = «material original procedente del tajo», p.1) | Carga puntual | ASTM D5731 | Is(50) | 27.4 | kg/cm² | 1 | M-2 | Muestra cilíndrica, carga axial, falla tipo L; Ø=45.6 mm; altura=47.7 mm; A/D=1.05; De²=2769 mm²; carga=742 kg; Is=26.8 kg/cm² | 02/09/2009 | 77 | sí
G2010 | 2010_Golder_Caracterizacion ROM IPCC.pdf | Exoskarn Diopsido | Skarn | exoskarn diópsido | A | ROM (Fase A = «material original procedente del tajo», p.1) | Carga puntual | ASTM D5731 | σc estimada (hoja) | 658 | kg/cm² | 1 | M-2 | Muestra cilíndrica, carga axial, falla tipo L; Ø=45.6 mm; altura=47.7 mm; A/D=1.05; De²=2769 mm²; carga=742 kg; Is=26.8 kg/cm²; σc=658 kg/cm² = 64.53 MPa | 02/09/2009 | 77 | sí
G2010 | 2010_Golder_Caracterizacion ROM IPCC.pdf | Exoskarn Diopsido | Skarn | exoskarn diópsido | A | ROM (Fase A = «material original procedente del tajo», p.1) | Carga puntual | ASTM D5731 | Is(50) | 33 | kg/cm² | 1 | M-3 | Muestra cilíndrica, carga axial, falla tipo L; Ø=45.7 mm; altura=48.3 mm; A/D=1.06; De²=2810 mm²; carga=902 kg; Is=32.1 kg/cm² | 02/09/2009 | 77 | sí
G2010 | 2010_Golder_Caracterizacion ROM IPCC.pdf | Exoskarn Diopsido | Skarn | exoskarn diópsido | A | ROM (Fase A = «material original procedente del tajo», p.1) | Carga puntual | ASTM D5731 | σc estimada (hoja) | 791 | kg/cm² | 1 | M-3 | Muestra cilíndrica, carga axial, falla tipo L; Ø=45.7 mm; altura=48.3 mm; A/D=1.06; De²=2810 mm²; carga=902 kg; Is=32.1 kg/cm²; σc=791 kg/cm² = 77.57 MPa | 02/09/2009 | 77 | sí
G2010 | 2010_Golder_Caracterizacion ROM IPCC.pdf | Exoskarn Diopsido | Skarn | exoskarn diópsido | A | ROM (Fase A = «material original procedente del tajo», p.1) | Carga puntual | ASTM D5731 | Is(50) | 27.9 | kg/cm² | 1 | M-4 | Muestra cilíndrica, carga axial, falla tipo L; Ø=45.8 mm; altura=48.6 mm; A/D=1.06; De²=2834 mm²; carga=770 kg; Is=27.2 kg/cm² | 02/09/2009 | 77 | sí
G2010 | 2010_Golder_Caracterizacion ROM IPCC.pdf | Exoskarn Diopsido | Skarn | exoskarn diópsido | A | ROM (Fase A = «material original procedente del tajo», p.1) | Carga puntual | ASTM D5731 | σc estimada (hoja) | 671 | kg/cm² | 1 | M-4 | Muestra cilíndrica, carga axial, falla tipo L; Ø=45.8 mm; altura=48.6 mm; A/D=1.06; De²=2834 mm²; carga=770 kg; Is=27.2 kg/cm²; σc=671 kg/cm² = 65.80 MPa | 02/09/2009 | 77 | sí
G2010 | 2010_Golder_Caracterizacion ROM IPCC.pdf | Exoskarn Diopsido | Skarn | exoskarn diópsido | A | ROM (Fase A = «material original procedente del tajo», p.1) | Carga puntual | ASTM D5731 | Is(50) promedio (calculado aquí de la hoja) | 28.8 | kg/cm² | 4 | promedio | no informado como tal en el informe; promedio aritmético de las probetas |  | 77 | sí
G2010 | 2010_Golder_Caracterizacion ROM IPCC.pdf | Exoskarn Diopsido | Skarn | exoskarn diópsido | A | ROM (Fase A = «material original procedente del tajo», p.1) | Carga puntual | ASTM D5731 | σc estimada promedio (Tabla 2) | 67.79 | MPa | 4 | promedio | promedio recalculado de la hoja = 691.2 kg/cm² = 67.79 MPa |  | 8;77 | sí
G2010 | 2010_Golder_Caracterizacion ROM IPCC.pdf | Mármol Negro | Mármol | mármol negro | B | Chancado (Fase B = «material chancado», p.1) | Carga puntual | ASTM D5731 | Is(50) | 11.4 | kg/cm² | 1 | M-1 | Muestra cilíndrica, carga axial, falla tipo L; Ø=45.6 mm; altura=41.9 mm; A/D=0.92; De²=2433 mm²; carga=279 kg; Is=11.4 kg/cm² | 29/09/2009 | 78 | sí
G2010 | 2010_Golder_Caracterizacion ROM IPCC.pdf | Mármol Negro | Mármol | mármol negro | B | Chancado (Fase B = «material chancado», p.1) | Carga puntual | ASTM D5731 | σc estimada (hoja) | 273 | kg/cm² | 1 | M-1 | Muestra cilíndrica, carga axial, falla tipo L; Ø=45.6 mm; altura=41.9 mm; A/D=0.92; De²=2433 mm²; carga=279 kg; Is=11.4 kg/cm²; σc=273 kg/cm² = 26.77 MPa | 29/09/2009 | 78 | sí
G2010 | 2010_Golder_Caracterizacion ROM IPCC.pdf | Mármol Negro | Mármol | mármol negro | B | Chancado (Fase B = «material chancado», p.1) | Carga puntual | ASTM D5731 | Is(50) | 9.6 | kg/cm² | 1 | M-2 | Muestra cilíndrica, carga axial, falla tipo L; Ø=46.0 mm; altura=43.4 mm; A/D=0.94; De²=2542 mm²; carga=244 kg; Is=9.6 kg/cm² | 29/09/2009 | 78 | sí
G2010 | 2010_Golder_Caracterizacion ROM IPCC.pdf | Mármol Negro | Mármol | mármol negro | B | Chancado (Fase B = «material chancado», p.1) | Carga puntual | ASTM D5731 | σc estimada (hoja) | 231 | kg/cm² | 1 | M-2 | Muestra cilíndrica, carga axial, falla tipo L; Ø=46.0 mm; altura=43.4 mm; A/D=0.94; De²=2542 mm²; carga=244 kg; Is=9.6 kg/cm²; σc=231 kg/cm² = 22.65 MPa | 29/09/2009 | 78 | sí
G2010 | 2010_Golder_Caracterizacion ROM IPCC.pdf | Mármol Negro | Mármol | mármol negro | B | Chancado (Fase B = «material chancado», p.1) | Carga puntual | ASTM D5731 | Is(50) | 8.8 | kg/cm² | 1 | M-3 | Muestra cilíndrica, carga axial, falla tipo L; Ø=45.7 mm; altura=44.9 mm; A/D=0.98; De²=2613 mm²; carga=229 kg; Is=8.8 kg/cm² | 29/09/2009 | 78 | sí
G2010 | 2010_Golder_Caracterizacion ROM IPCC.pdf | Mármol Negro | Mármol | mármol negro | B | Chancado (Fase B = «material chancado», p.1) | Carga puntual | ASTM D5731 | σc estimada (hoja) | 212 | kg/cm² | 1 | M-3 | Muestra cilíndrica, carga axial, falla tipo L; Ø=45.7 mm; altura=44.9 mm; A/D=0.98; De²=2613 mm²; carga=229 kg; Is=8.8 kg/cm²; σc=212 kg/cm² = 20.79 MPa | 29/09/2009 | 78 | sí
G2010 | 2010_Golder_Caracterizacion ROM IPCC.pdf | Mármol Negro | Mármol | mármol negro | B | Chancado (Fase B = «material chancado», p.1) | Carga puntual | ASTM D5731 | Is(50) | 10.3 | kg/cm² | 1 | M-4 | Muestra cilíndrica, carga axial, falla tipo L; Ø=46.0 mm; altura=43.6 mm; A/D=0.95; De²=2554 mm²; carga=262 kg; Is=10.3 kg/cm² | 29/09/2009 | 78 | sí
G2010 | 2010_Golder_Caracterizacion ROM IPCC.pdf | Mármol Negro | Mármol | mármol negro | B | Chancado (Fase B = «material chancado», p.1) | Carga puntual | ASTM D5731 | σc estimada (hoja) | 248 | kg/cm² | 1 | M-4 | Muestra cilíndrica, carga axial, falla tipo L; Ø=46.0 mm; altura=43.6 mm; A/D=0.95; De²=2554 mm²; carga=262 kg; Is=10.3 kg/cm²; σc=248 kg/cm² = 24.32 MPa | 29/09/2009 | 78 | sí
G2010 | 2010_Golder_Caracterizacion ROM IPCC.pdf | Mármol Negro | Mármol | mármol negro | B | Chancado (Fase B = «material chancado», p.1) | Carga puntual | ASTM D5731 | Is(50) | 10.8 | kg/cm² | 1 | M-5 | Muestra cilíndrica, carga axial, falla tipo L; Ø=46.0 mm; altura=38.4 mm; A/D=0.83; De²=2249 mm²; carga=250 kg; Is=11.1 kg/cm² | 29/09/2009 | 78 | sí
G2010 | 2010_Golder_Caracterizacion ROM IPCC.pdf | Mármol Negro | Mármol | mármol negro | B | Chancado (Fase B = «material chancado», p.1) | Carga puntual | ASTM D5731 | σc estimada (hoja) | 260 | kg/cm² | 1 | M-5 | Muestra cilíndrica, carga axial, falla tipo L; Ø=46.0 mm; altura=38.4 mm; A/D=0.83; De²=2249 mm²; carga=250 kg; Is=11.1 kg/cm²; σc=260 kg/cm² = 25.50 MPa | 29/09/2009 | 78 | sí
G2010 | 2010_Golder_Caracterizacion ROM IPCC.pdf | Mármol Negro | Mármol | mármol negro | B | Chancado (Fase B = «material chancado», p.1) | Carga puntual | ASTM D5731 | Is(50) | 12 | kg/cm² | 1 | M-6 | Muestra cilíndrica, carga axial, falla tipo L; Ø=46.0 mm; altura=41.2 mm; A/D=0.9; De²=2413 mm²; carga=293 kg; Is=12.1 kg/cm² | 29/09/2009 | 78 | sí
G2010 | 2010_Golder_Caracterizacion ROM IPCC.pdf | Mármol Negro | Mármol | mármol negro | B | Chancado (Fase B = «material chancado», p.1) | Carga puntual | ASTM D5731 | σc estimada (hoja) | 289 | kg/cm² | 1 | M-6 | Muestra cilíndrica, carga axial, falla tipo L; Ø=46.0 mm; altura=41.2 mm; A/D=0.9; De²=2413 mm²; carga=293 kg; Is=12.1 kg/cm²; σc=289 kg/cm² = 28.34 MPa | 29/09/2009 | 78 | sí
G2010 | 2010_Golder_Caracterizacion ROM IPCC.pdf | Mármol Negro | Mármol | mármol negro | B | Chancado (Fase B = «material chancado», p.1) | Carga puntual | ASTM D5731 | Is(50) | 9.5 | kg/cm² | 1 | M-7 | Muestra cilíndrica, carga axial, falla tipo L; Ø=45.8 mm; altura=40.2 mm; A/D=0.88; De²=2344 mm²; carga=226 kg; Is=9.6 kg/cm² | 29/09/2009 | 78 | sí
G2010 | 2010_Golder_Caracterizacion ROM IPCC.pdf | Mármol Negro | Mármol | mármol negro | B | Chancado (Fase B = «material chancado», p.1) | Carga puntual | ASTM D5731 | σc estimada (hoja) | 228 | kg/cm² | 1 | M-7 | Muestra cilíndrica, carga axial, falla tipo L; Ø=45.8 mm; altura=40.2 mm; A/D=0.88; De²=2344 mm²; carga=226 kg; Is=9.6 kg/cm²; σc=228 kg/cm² = 22.36 MPa | 29/09/2009 | 78 | sí
G2010 | 2010_Golder_Caracterizacion ROM IPCC.pdf | Mármol Negro | Mármol | mármol negro | B | Chancado (Fase B = «material chancado», p.1) | Carga puntual | ASTM D5731 | Is(50) | 11 | kg/cm² | 1 | M-8 | Muestra cilíndrica, carga axial, falla tipo L; Ø=45.6 mm; altura=43.6 mm; A/D=0.96; De²=2531 mm²; carga=277 kg; Is=10.9 kg/cm² | 29/09/2009 | 78 | sí
G2010 | 2010_Golder_Caracterizacion ROM IPCC.pdf | Mármol Negro | Mármol | mármol negro | B | Chancado (Fase B = «material chancado», p.1) | Carga puntual | ASTM D5731 | σc estimada (hoja) | 263 | kg/cm² | 1 | M-8 | Muestra cilíndrica, carga axial, falla tipo L; Ø=45.6 mm; altura=43.6 mm; A/D=0.96; De²=2531 mm²; carga=277 kg; Is=10.9 kg/cm²; σc=263 kg/cm² = 25.79 MPa | 29/09/2009 | 78 | sí
G2010 | 2010_Golder_Caracterizacion ROM IPCC.pdf | Mármol Negro | Mármol | mármol negro | B | Chancado (Fase B = «material chancado», p.1) | Carga puntual | ASTM D5731 | Is(50) promedio (calculado aquí de la hoja) | 10.43 | kg/cm² | 8 | promedio | no informado como tal en el informe; promedio aritmético de las probetas |  | 78 | sí
G2010 | 2010_Golder_Caracterizacion ROM IPCC.pdf | Mármol Negro | Mármol | mármol negro | B | Chancado (Fase B = «material chancado», p.1) | Carga puntual | ASTM D5731 | σc estimada promedio (Tabla 2) | 24.56 | MPa | 8 | promedio | promedio recalculado de la hoja = 250.5 kg/cm² = 24.57 MPa |  | 8;78 | sí
G2010 | 2010_Golder_Caracterizacion ROM IPCC.pdf | Hornfels Gris | Hornfels | hornfels gris | B | Chancado (Fase B = «material chancado», p.1) | Carga puntual | ASTM D5731 | Is(50) | 37.1 | kg/cm² | 1 | M-1 | Muestra cilíndrica, carga axial, falla tipo L; Ø=46.0 mm; altura=43.2 mm; A/D=0.94; De²=2530 mm²; carga=937 kg; Is=37.0 kg/cm² | 29/09/2009 | 79 | sí
G2010 | 2010_Golder_Caracterizacion ROM IPCC.pdf | Hornfels Gris | Hornfels | hornfels gris | B | Chancado (Fase B = «material chancado», p.1) | Carga puntual | ASTM D5731 | σc estimada (hoja) | 892 | kg/cm² | 1 | M-1 | Muestra cilíndrica, carga axial, falla tipo L; Ø=46.0 mm; altura=43.2 mm; A/D=0.94; De²=2530 mm²; carga=937 kg; Is=37.0 kg/cm²; σc=892 kg/cm² = 87.48 MPa | 29/09/2009 | 79 | sí
G2010 | 2010_Golder_Caracterizacion ROM IPCC.pdf | Hornfels Gris | Hornfels | hornfels gris | B | Chancado (Fase B = «material chancado», p.1) | Carga puntual | ASTM D5731 | Is(50) | 48.9 | kg/cm² | 1 | M-2 | Muestra cilíndrica, carga axial, falla tipo L; Ø=46.0 mm; altura=42.8 mm; A/D=0.93; De²=2507 mm²; carga=1226 kg; Is=48.9 kg/cm² | 29/09/2009 | 79 | sí
G2010 | 2010_Golder_Caracterizacion ROM IPCC.pdf | Hornfels Gris | Hornfels | hornfels gris | B | Chancado (Fase B = «material chancado», p.1) | Carga puntual | ASTM D5731 | σc estimada (hoja) | 1175 | kg/cm² | 1 | M-2 | Muestra cilíndrica, carga axial, falla tipo L; Ø=46.0 mm; altura=42.8 mm; A/D=0.93; De²=2507 mm²; carga=1226 kg; Is=48.9 kg/cm²; σc=1175 kg/cm² = 115.23 MPa | 29/09/2009 | 79 | sí
G2010 | 2010_Golder_Caracterizacion ROM IPCC.pdf | Hornfels Gris | Hornfels | hornfels gris | B | Chancado (Fase B = «material chancado», p.1) | Carga puntual | ASTM D5731 | Is(50) | 36 | kg/cm² | 1 | M-3 | Muestra cilíndrica, carga axial, falla tipo L; Ø=46.0 mm; altura=44.5 mm; A/D=0.97; De²=2606 mm²; carga=930 kg; Is=35.7 kg/cm² | 29/09/2009 | 79 | sí
G2010 | 2010_Golder_Caracterizacion ROM IPCC.pdf | Hornfels Gris | Hornfels | hornfels gris | B | Chancado (Fase B = «material chancado», p.1) | Carga puntual | ASTM D5731 | σc estimada (hoja) | 864 | kg/cm² | 1 | M-3 | Muestra cilíndrica, carga axial, falla tipo L; Ø=46.0 mm; altura=44.5 mm; A/D=0.97; De²=2606 mm²; carga=930 kg; Is=35.7 kg/cm²; σc=864 kg/cm² = 84.73 MPa | 29/09/2009 | 79 | sí
G2010 | 2010_Golder_Caracterizacion ROM IPCC.pdf | Hornfels Gris | Hornfels | hornfels gris | B | Chancado (Fase B = «material chancado», p.1) | Carga puntual | ASTM D5731 | Is(50) | 45.7 | kg/cm² | 1 | M-4 | Muestra cilíndrica, carga axial, falla tipo L; Ø=46.0 mm; altura=44.0 mm; A/D=0.96; De²=2577 mm²; carga=1171 kg; Is=45.4 kg/cm² | 29/09/2009 | 79 | sí
G2010 | 2010_Golder_Caracterizacion ROM IPCC.pdf | Hornfels Gris | Hornfels | hornfels gris | B | Chancado (Fase B = «material chancado», p.1) | Carga puntual | ASTM D5731 | σc estimada (hoja) | 1098 | kg/cm² | 1 | M-4 | Muestra cilíndrica, carga axial, falla tipo L; Ø=46.0 mm; altura=44.0 mm; A/D=0.96; De²=2577 mm²; carga=1171 kg; Is=45.4 kg/cm²; σc=1098 kg/cm² = 107.68 MPa | 29/09/2009 | 79 | sí
G2010 | 2010_Golder_Caracterizacion ROM IPCC.pdf | Hornfels Gris | Hornfels | hornfels gris | B | Chancado (Fase B = «material chancado», p.1) | Carga puntual | ASTM D5731 | Is(50) | 48.6 | kg/cm² | 1 | M-5 | Muestra cilíndrica, carga axial, falla tipo L; Ø=46.0 mm; altura=44.0 mm; A/D=0.96; De²=2577 mm²; carga=1244 kg; Is=48.3 kg/cm² | 29/09/2009 | 79 | sí
G2010 | 2010_Golder_Caracterizacion ROM IPCC.pdf | Hornfels Gris | Hornfels | hornfels gris | B | Chancado (Fase B = «material chancado», p.1) | Carga puntual | ASTM D5731 | σc estimada (hoja) | 1166 | kg/cm² | 1 | M-5 | Muestra cilíndrica, carga axial, falla tipo L; Ø=46.0 mm; altura=44.0 mm; A/D=0.96; De²=2577 mm²; carga=1244 kg; Is=48.3 kg/cm²; σc=1166 kg/cm² = 114.35 MPa | 29/09/2009 | 79 | sí
G2010 | 2010_Golder_Caracterizacion ROM IPCC.pdf | Hornfels Gris | Hornfels | hornfels gris | B | Chancado (Fase B = «material chancado», p.1) | Carga puntual | ASTM D5731 | Is(50) | 43.5 | kg/cm² | 1 | M-6 | Muestra cilíndrica, carga axial, falla tipo L; Ø=46.0 mm; altura=45.0 mm; A/D=0.98; De²=2636 mm²; carga=1133 kg; Is=43.0 kg/cm² | 29/09/2009 | 79 | sí
G2010 | 2010_Golder_Caracterizacion ROM IPCC.pdf | Hornfels Gris | Hornfels | hornfels gris | B | Chancado (Fase B = «material chancado», p.1) | Carga puntual | ASTM D5731 | σc estimada (hoja) | 1044 | kg/cm² | 1 | M-6 | Muestra cilíndrica, carga axial, falla tipo L; Ø=46.0 mm; altura=45.0 mm; A/D=0.98; De²=2636 mm²; carga=1133 kg; Is=43.0 kg/cm²; σc=1044 kg/cm² = 102.38 MPa | 29/09/2009 | 79 | sí
G2010 | 2010_Golder_Caracterizacion ROM IPCC.pdf | Hornfels Gris | Hornfels | hornfels gris | B | Chancado (Fase B = «material chancado», p.1) | Carga puntual | ASTM D5731 | Is(50) | 41.1 | kg/cm² | 1 | M-7 | Muestra cilíndrica, carga axial, falla tipo L; Ø=45.9 mm; altura=44.3 mm; A/D=0.97; De²=2589 mm²; carga=1056 kg; Is=40.8 kg/cm² | 29/09/2009 | 79 | sí
G2010 | 2010_Golder_Caracterizacion ROM IPCC.pdf | Hornfels Gris | Hornfels | hornfels gris | B | Chancado (Fase B = «material chancado», p.1) | Carga puntual | ASTM D5731 | σc estimada (hoja) | 987 | kg/cm² | 1 | M-7 | Muestra cilíndrica, carga axial, falla tipo L; Ø=45.9 mm; altura=44.3 mm; A/D=0.97; De²=2589 mm²; carga=1056 kg; Is=40.8 kg/cm²; σc=987 kg/cm² = 96.79 MPa | 29/09/2009 | 79 | sí
G2010 | 2010_Golder_Caracterizacion ROM IPCC.pdf | Hornfels Gris | Hornfels | hornfels gris | B | Chancado (Fase B = «material chancado», p.1) | Carga puntual | ASTM D5731 | Is(50) | 40.3 | kg/cm² | 1 | M-8 | Muestra cilíndrica, carga axial, falla tipo L; Ø=45.9 mm; altura=44.2 mm; A/D=0.96; De²=2583 mm²; carga=1032 kg; Is=40.0 kg/cm² | 29/09/2009 | 79 | sí
G2010 | 2010_Golder_Caracterizacion ROM IPCC.pdf | Hornfels Gris | Hornfels | hornfels gris | B | Chancado (Fase B = «material chancado», p.1) | Carga puntual | ASTM D5731 | σc estimada (hoja) | 966 | kg/cm² | 1 | M-8 | Muestra cilíndrica, carga axial, falla tipo L; Ø=45.9 mm; altura=44.2 mm; A/D=0.96; De²=2583 mm²; carga=1032 kg; Is=40.0 kg/cm²; σc=966 kg/cm² = 94.73 MPa | 29/09/2009 | 79 | sí
G2010 | 2010_Golder_Caracterizacion ROM IPCC.pdf | Hornfels Gris | Hornfels | hornfels gris | B | Chancado (Fase B = «material chancado», p.1) | Carga puntual | ASTM D5731 | Is(50) promedio (calculado aquí de la hoja) | 42.65 | kg/cm² | 8 | promedio | no informado como tal en el informe; promedio aritmético de las probetas |  | 79 | sí
G2010 | 2010_Golder_Caracterizacion ROM IPCC.pdf | Hornfels Gris | Hornfels | hornfels gris | B | Chancado (Fase B = «material chancado», p.1) | Carga puntual | ASTM D5731 | σc estimada promedio (Tabla 2) | 100.42 | MPa | 8 | promedio | promedio recalculado de la hoja = 1024.0 kg/cm² = 100.42 MPa |  | 8;79 | sí
G2010 | 2010_Golder_Caracterizacion ROM IPCC.pdf | Intrusivo | Intrusivo | sin subtipo | B | Chancado (Fase B = «material chancado», p.1) | Carga puntual | ASTM D5731 | Is(50) | 28.8 | kg/cm² | 1 | M-1 | Muestra cilíndrica, carga axial, falla tipo L; Ø=46.0 mm; altura=43.0 mm; A/D=0.93; De²=2518 mm²; carga=724 kg; Is=28.8 kg/cm² | 29/09/2009 | 80 | sí
G2010 | 2010_Golder_Caracterizacion ROM IPCC.pdf | Intrusivo | Intrusivo | sin subtipo | B | Chancado (Fase B = «material chancado», p.1) | Carga puntual | ASTM D5731 | σc estimada (hoja) | 691 | kg/cm² | 1 | M-1 | Muestra cilíndrica, carga axial, falla tipo L; Ø=46.0 mm; altura=43.0 mm; A/D=0.93; De²=2518 mm²; carga=724 kg; Is=28.8 kg/cm²; σc=691 kg/cm² = 67.76 MPa | 29/09/2009 | 80 | sí
G2010 | 2010_Golder_Caracterizacion ROM IPCC.pdf | Intrusivo | Intrusivo | sin subtipo | B | Chancado (Fase B = «material chancado», p.1) | Carga puntual | ASTM D5731 | Is(50) | 35.3 | kg/cm² | 1 | M-2 | Muestra cilíndrica, carga axial, falla tipo L; Ø=45.9 mm; altura=43.4 mm; A/D=0.95; De²=2536 mm²; carga=892 kg; Is=35.2 kg/cm² | 29/09/2009 | 80 | sí
G2010 | 2010_Golder_Caracterizacion ROM IPCC.pdf | Intrusivo | Intrusivo | sin subtipo | B | Chancado (Fase B = «material chancado», p.1) | Carga puntual | ASTM D5731 | σc estimada (hoja) | 846 | kg/cm² | 1 | M-2 | Muestra cilíndrica, carga axial, falla tipo L; Ø=45.9 mm; altura=43.4 mm; A/D=0.95; De²=2536 mm²; carga=892 kg; Is=35.2 kg/cm²; σc=846 kg/cm² = 82.96 MPa | 29/09/2009 | 80 | sí
G2010 | 2010_Golder_Caracterizacion ROM IPCC.pdf | Intrusivo | Intrusivo | sin subtipo | B | Chancado (Fase B = «material chancado», p.1) | Carga puntual | ASTM D5731 | Is(50) | 33.9 | kg/cm² | 1 | M-3 | Muestra cilíndrica, carga axial, falla tipo L; Ø=46.0 mm; altura=42.9 mm; A/D=0.93; De²=2513 mm²; carga=852 kg; Is=33.9 kg/cm² | 29/09/2009 | 80 | sí
G2010 | 2010_Golder_Caracterizacion ROM IPCC.pdf | Intrusivo | Intrusivo | sin subtipo | B | Chancado (Fase B = «material chancado», p.1) | Carga puntual | ASTM D5731 | σc estimada (hoja) | 815 | kg/cm² | 1 | M-3 | Muestra cilíndrica, carga axial, falla tipo L; Ø=46.0 mm; altura=42.9 mm; A/D=0.93; De²=2513 mm²; carga=852 kg; Is=33.9 kg/cm²; σc=815 kg/cm² = 79.92 MPa | 29/09/2009 | 80 | sí
G2010 | 2010_Golder_Caracterizacion ROM IPCC.pdf | Intrusivo | Intrusivo | sin subtipo | B | Chancado (Fase B = «material chancado», p.1) | Carga puntual | ASTM D5731 | Is(50) | 34 | kg/cm² | 1 | M-4 | Muestra cilíndrica, carga axial, falla tipo L; Ø=46.0 mm; altura=44.3 mm; A/D=0.96; De²=2595 mm²; carga=874 kg; Is=33.7 kg/cm² | 29/09/2009 | 80 | sí
G2010 | 2010_Golder_Caracterizacion ROM IPCC.pdf | Intrusivo | Intrusivo | sin subtipo | B | Chancado (Fase B = «material chancado», p.1) | Carga puntual | ASTM D5731 | σc estimada (hoja) | 815 | kg/cm² | 1 | M-4 | Muestra cilíndrica, carga axial, falla tipo L; Ø=46.0 mm; altura=44.3 mm; A/D=0.96; De²=2595 mm²; carga=874 kg; Is=33.7 kg/cm²; σc=815 kg/cm² = 79.92 MPa | 29/09/2009 | 80 | sí
G2010 | 2010_Golder_Caracterizacion ROM IPCC.pdf | Intrusivo | Intrusivo | sin subtipo | B | Chancado (Fase B = «material chancado», p.1) | Carga puntual | ASTM D5731 | Is(50) | 33.5 | kg/cm² | 1 | M-5 | Muestra cilíndrica, carga axial, falla tipo L; Ø=46.0 mm; altura=43.0 mm; A/D=0.93; De²=2518 mm²; carga=841 kg; Is=33.4 kg/cm² | 29/09/2009 | 80 | sí
G2010 | 2010_Golder_Caracterizacion ROM IPCC.pdf | Intrusivo | Intrusivo | sin subtipo | B | Chancado (Fase B = «material chancado», p.1) | Carga puntual | ASTM D5731 | σc estimada (hoja) | 803 | kg/cm² | 1 | M-5 | Muestra cilíndrica, carga axial, falla tipo L; Ø=46.0 mm; altura=43.0 mm; A/D=0.93; De²=2518 mm²; carga=841 kg; Is=33.4 kg/cm²; σc=803 kg/cm² = 78.75 MPa | 29/09/2009 | 80 | sí
G2010 | 2010_Golder_Caracterizacion ROM IPCC.pdf | Intrusivo | Intrusivo | sin subtipo | B | Chancado (Fase B = «material chancado», p.1) | Carga puntual | ASTM D5731 | Is(50) | 26.6 | kg/cm² | 1 | M-6 | Muestra cilíndrica, carga axial, falla tipo L; Ø=46.0 mm; altura=45.3 mm; A/D=0.98; De²=2653 mm²; carga=698 kg; Is=26.3 kg/cm² | 29/09/2009 | 80 | sí
G2010 | 2010_Golder_Caracterizacion ROM IPCC.pdf | Intrusivo | Intrusivo | sin subtipo | B | Chancado (Fase B = «material chancado», p.1) | Carga puntual | ASTM D5731 | σc estimada (hoja) | 640 | kg/cm² | 1 | M-6 | Muestra cilíndrica, carga axial, falla tipo L; Ø=46.0 mm; altura=45.3 mm; A/D=0.98; De²=2653 mm²; carga=698 kg; Is=26.3 kg/cm²; σc=640 kg/cm² = 62.76 MPa | 29/09/2009 | 80 | sí
G2010 | 2010_Golder_Caracterizacion ROM IPCC.pdf | Intrusivo | Intrusivo | sin subtipo | B | Chancado (Fase B = «material chancado», p.1) | Carga puntual | ASTM D5731 | Is(50) | 34.6 | kg/cm² | 1 | M-7 | Muestra cilíndrica, carga axial, falla tipo L; Ø=46.0 mm; altura=44.9 mm; A/D=0.98; De²=2630 mm²; carga=900 kg; Is=34.2 kg/cm² | 29/09/2009 | 80 | sí
G2010 | 2010_Golder_Caracterizacion ROM IPCC.pdf | Intrusivo | Intrusivo | sin subtipo | B | Chancado (Fase B = «material chancado», p.1) | Carga puntual | ASTM D5731 | σc estimada (hoja) | 831 | kg/cm² | 1 | M-7 | Muestra cilíndrica, carga axial, falla tipo L; Ø=46.0 mm; altura=44.9 mm; A/D=0.98; De²=2630 mm²; carga=900 kg; Is=34.2 kg/cm²; σc=831 kg/cm² = 81.49 MPa | 29/09/2009 | 80 | sí
G2010 | 2010_Golder_Caracterizacion ROM IPCC.pdf | Intrusivo | Intrusivo | sin subtipo | B | Chancado (Fase B = «material chancado», p.1) | Carga puntual | ASTM D5731 | Is(50) | 34.9 | kg/cm² | 1 | M-8 | Muestra cilíndrica, carga axial, falla tipo L; Ø=46.0 mm; altura=45.5 mm; A/D=0.99; De²=2665 mm²; carga=917 kg; Is=34.4 kg/cm² | 29/09/2009 | 80 | sí
G2010 | 2010_Golder_Caracterizacion ROM IPCC.pdf | Intrusivo | Intrusivo | sin subtipo | B | Chancado (Fase B = «material chancado», p.1) | Carga puntual | ASTM D5731 | σc estimada (hoja) | 838 | kg/cm² | 1 | M-8 | Muestra cilíndrica, carga axial, falla tipo L; Ø=46.0 mm; altura=45.5 mm; A/D=0.99; De²=2665 mm²; carga=917 kg; Is=34.4 kg/cm²; σc=838 kg/cm² = 82.18 MPa | 29/09/2009 | 80 | sí
G2010 | 2010_Golder_Caracterizacion ROM IPCC.pdf | Intrusivo | Intrusivo | sin subtipo | B | Chancado (Fase B = «material chancado», p.1) | Carga puntual | ASTM D5731 | Is(50) promedio (calculado aquí de la hoja) | 32.7 | kg/cm² | 8 | promedio | no informado como tal en el informe; promedio aritmético de las probetas |  | 80 | sí
G2010 | 2010_Golder_Caracterizacion ROM IPCC.pdf | Intrusivo | Intrusivo | sin subtipo | B | Chancado (Fase B = «material chancado», p.1) | Carga puntual | ASTM D5731 | σc estimada promedio (Tabla 2) | 78.06 | MPa | 8 | promedio | promedio recalculado de la hoja = 784.9 kg/cm² = 76.97 MPa |  | 8;80 | sí | DISCREPANCIA: el promedio de la hoja (784.9 kg/cm² = 76.97 MPa) no coincide con la Tabla 2 (78.06 MPa) ni con la Fig. 4.
G2010 | 2010_Golder_Caracterizacion ROM IPCC.pdf | Exoskarn Diopsido | Skarn | exoskarn diópsido | B | Chancado (Fase B = «material chancado», p.1) | Carga puntual | ASTM D5731 | Is(50) | 56.8 | kg/cm² | 1 | M-1 | Muestra cilíndrica, carga axial, falla tipo L; Ø=46.0 mm; altura=42.0 mm; A/D=0.91; De²=2460 mm²; carga=1403 kg; Is=57.0 kg/cm² | 29/09/2009 | 81 | sí
G2010 | 2010_Golder_Caracterizacion ROM IPCC.pdf | Exoskarn Diopsido | Skarn | exoskarn diópsido | B | Chancado (Fase B = «material chancado», p.1) | Carga puntual | ASTM D5731 | σc estimada (hoja) | 1364 | kg/cm² | 1 | M-1 | Muestra cilíndrica, carga axial, falla tipo L; Ø=46.0 mm; altura=42.0 mm; A/D=0.91; De²=2460 mm²; carga=1403 kg; Is=57.0 kg/cm²; σc=1364 kg/cm² = 133.76 MPa | 29/09/2009 | 81 | sí
G2010 | 2010_Golder_Caracterizacion ROM IPCC.pdf | Exoskarn Diopsido | Skarn | exoskarn diópsido | B | Chancado (Fase B = «material chancado», p.1) | Carga puntual | ASTM D5731 | Is(50) | 53.5 | kg/cm² | 1 | M-2 | Muestra cilíndrica, carga axial, falla tipo L; Ø=45.9 mm; altura=42.0 mm; A/D=0.92; De²=2455 mm²; carga=1318 kg; Is=53.7 kg/cm² | 29/09/2009 | 81 | sí
G2010 | 2010_Golder_Caracterizacion ROM IPCC.pdf | Exoskarn Diopsido | Skarn | exoskarn diópsido | B | Chancado (Fase B = «material chancado», p.1) | Carga puntual | ASTM D5731 | σc estimada (hoja) | 1283 | kg/cm² | 1 | M-2 | Muestra cilíndrica, carga axial, falla tipo L; Ø=45.9 mm; altura=42.0 mm; A/D=0.92; De²=2455 mm²; carga=1318 kg; Is=53.7 kg/cm²; σc=1283 kg/cm² = 125.82 MPa | 29/09/2009 | 81 | sí
G2010 | 2010_Golder_Caracterizacion ROM IPCC.pdf | Exoskarn Diopsido | Skarn | exoskarn diópsido | B | Chancado (Fase B = «material chancado», p.1) | Carga puntual | ASTM D5731 | Is(50) | 62.2 | kg/cm² | 1 | M-3 | Muestra cilíndrica, carga axial, falla tipo L; Ø=46.0 mm; altura=42.4 mm; A/D=0.92; De²=2483 mm²; carga=1546 kg; Is=62.3 kg/cm² | 29/09/2009 | 81 | sí
G2010 | 2010_Golder_Caracterizacion ROM IPCC.pdf | Exoskarn Diopsido | Skarn | exoskarn diópsido | B | Chancado (Fase B = «material chancado», p.1) | Carga puntual | ASTM D5731 | σc estimada (hoja) | 1492 | kg/cm² | 1 | M-3 | Muestra cilíndrica, carga axial, falla tipo L; Ø=46.0 mm; altura=42.4 mm; A/D=0.92; De²=2483 mm²; carga=1546 kg; Is=62.3 kg/cm²; σc=1492 kg/cm² = 146.32 MPa | 29/09/2009 | 81 | sí
G2010 | 2010_Golder_Caracterizacion ROM IPCC.pdf | Exoskarn Diopsido | Skarn | exoskarn diópsido | B | Chancado (Fase B = «material chancado», p.1) | Carga puntual | ASTM D5731 | Is(50) | 34.3 | kg/cm² | 1 | M-4 | Muestra cilíndrica, carga axial, falla tipo L; Ø=46.0 mm; altura=40.8 mm; A/D=0.89; De²=2390 mm²; carga=829 kg; Is=34.7 kg/cm² | 29/09/2009 | 81 | sí
G2010 | 2010_Golder_Caracterizacion ROM IPCC.pdf | Exoskarn Diopsido | Skarn | exoskarn diópsido | B | Chancado (Fase B = «material chancado», p.1) | Carga puntual | ASTM D5731 | σc estimada (hoja) | 824 | kg/cm² | 1 | M-4 | Muestra cilíndrica, carga axial, falla tipo L; Ø=46.0 mm; altura=40.8 mm; A/D=0.89; De²=2390 mm²; carga=829 kg; Is=34.7 kg/cm²; σc=824 kg/cm² = 80.81 MPa | 29/09/2009 | 81 | sí
G2010 | 2010_Golder_Caracterizacion ROM IPCC.pdf | Exoskarn Diopsido | Skarn | exoskarn diópsido | B | Chancado (Fase B = «material chancado», p.1) | Carga puntual | ASTM D5731 | Is(50) | 45.3 | kg/cm² | 1 | M-5 | Muestra cilíndrica, carga axial, falla tipo L; Ø=46.0 mm; altura=39.6 mm; A/D=0.86; De²=2319 mm²; carga=1068 kg; Is=46.1 kg/cm² | 29/09/2009 | 81 | sí
G2010 | 2010_Golder_Caracterizacion ROM IPCC.pdf | Exoskarn Diopsido | Skarn | exoskarn diópsido | B | Chancado (Fase B = «material chancado», p.1) | Carga puntual | ASTM D5731 | σc estimada (hoja) | 1087 | kg/cm² | 1 | M-5 | Muestra cilíndrica, carga axial, falla tipo L; Ø=46.0 mm; altura=39.6 mm; A/D=0.86; De²=2319 mm²; carga=1068 kg; Is=46.1 kg/cm²; σc=1087 kg/cm² = 106.60 MPa | 29/09/2009 | 81 | sí
G2010 | 2010_Golder_Caracterizacion ROM IPCC.pdf | Exoskarn Diopsido | Skarn | exoskarn diópsido | B | Chancado (Fase B = «material chancado», p.1) | Carga puntual | ASTM D5731 | Is(50) | 59.6 | kg/cm² | 1 | M-6 | Muestra cilíndrica, carga axial, falla tipo L; Ø=46.0 mm; altura=41.9 mm; A/D=0.91; De²=2454 mm²; carga=1468 kg; Is=59.8 kg/cm² | 29/09/2009 | 81 | sí
G2010 | 2010_Golder_Caracterizacion ROM IPCC.pdf | Exoskarn Diopsido | Skarn | exoskarn diópsido | B | Chancado (Fase B = «material chancado», p.1) | Carga puntual | ASTM D5731 | σc estimada (hoja) | 1430 | kg/cm² | 1 | M-6 | Muestra cilíndrica, carga axial, falla tipo L; Ø=46.0 mm; altura=41.9 mm; A/D=0.91; De²=2454 mm²; carga=1468 kg; Is=59.8 kg/cm²; σc=1430 kg/cm² = 140.24 MPa | 29/09/2009 | 81 | sí
G2010 | 2010_Golder_Caracterizacion ROM IPCC.pdf | Exoskarn Diopsido | Skarn | exoskarn diópsido | B | Chancado (Fase B = «material chancado», p.1) | Carga puntual | ASTM D5731 | Is(50) | 62.8 | kg/cm² | 1 | M-7 | Muestra cilíndrica, carga axial, falla tipo L; Ø=46.0 mm; altura=41.9 mm; A/D=0.91; De²=2454 mm²; carga=1548 kg; Is=63.1 kg/cm² | 29/09/2009 | 81 | sí
G2010 | 2010_Golder_Caracterizacion ROM IPCC.pdf | Exoskarn Diopsido | Skarn | exoskarn diópsido | B | Chancado (Fase B = «material chancado», p.1) | Carga puntual | ASTM D5731 | σc estimada (hoja) | 1507 | kg/cm² | 1 | M-7 | Muestra cilíndrica, carga axial, falla tipo L; Ø=46.0 mm; altura=41.9 mm; A/D=0.91; De²=2454 mm²; carga=1548 kg; Is=63.1 kg/cm²; σc=1507 kg/cm² = 147.79 MPa | 29/09/2009 | 81 | sí
G2010 | 2010_Golder_Caracterizacion ROM IPCC.pdf | Exoskarn Diopsido | Skarn | exoskarn diópsido | B | Chancado (Fase B = «material chancado», p.1) | Carga puntual | ASTM D5731 | Is(50) | 49.7 | kg/cm² | 1 | M-8 | Muestra cilíndrica, carga axial, falla tipo L; Ø=45.8 mm; altura=45.0 mm; A/D=0.98; De²=2624 mm²; carga=1290 kg; Is=49.2 kg/cm² | 29/09/2009 | 81 | sí
G2010 | 2010_Golder_Caracterizacion ROM IPCC.pdf | Exoskarn Diopsido | Skarn | exoskarn diópsido | B | Chancado (Fase B = «material chancado», p.1) | Carga puntual | ASTM D5731 | σc estimada (hoja) | 1193 | kg/cm² | 1 | M-8 | Muestra cilíndrica, carga axial, falla tipo L; Ø=45.8 mm; altura=45.0 mm; A/D=0.98; De²=2624 mm²; carga=1290 kg; Is=49.2 kg/cm²; σc=1193 kg/cm² = 116.99 MPa | 29/09/2009 | 81 | sí
G2010 | 2010_Golder_Caracterizacion ROM IPCC.pdf | Exoskarn Diopsido | Skarn | exoskarn diópsido | B | Chancado (Fase B = «material chancado», p.1) | Carga puntual | ASTM D5731 | Is(50) promedio (calculado aquí de la hoja) | 53.03 | kg/cm² | 8 | promedio | no informado como tal en el informe; promedio aritmético de las probetas |  | 81 | sí
G2010 | 2010_Golder_Caracterizacion ROM IPCC.pdf | Exoskarn Diopsido | Skarn | exoskarn diópsido | B | Chancado (Fase B = «material chancado», p.1) | Carga puntual | ASTM D5731 | σc estimada promedio (Tabla 2) | 124.78 | MPa | 8 | promedio | promedio recalculado de la hoja = 1272.5 kg/cm² = 124.79 MPa |  | 8;81 | sí
G2010 | 2010_Golder_Caracterizacion ROM IPCC.pdf | Mármol Negro | Mármol | mármol negro | A | ROM (Fase A = «material original procedente del tajo», p.1) | Abrasión Los Ángeles | ASTM C535 / NTP 400.020 | Desgaste por abrasión (1000 revoluciones) | 62.1 | % | 1 | única | peso inicial 10104 g, final 3834 g, pérdida 6270 g; fracciones 3"-2½", 2½"-2", 2"-1½" | 04/07/2009 | 50;8 | sí
G2010 | 2010_Golder_Caracterizacion ROM IPCC.pdf | Hornfels Gris | Hornfels | hornfels gris | A | ROM (Fase A = «material original procedente del tajo», p.1) | Abrasión Los Ángeles | ASTM C535 / NTP 400.020 | Desgaste por abrasión (1000 revoluciones) | 23.7 | % | 1 | única | peso inicial 10138 g, final 7738 g, pérdida 2400 g; fracciones 3"-2½", 2½"-2", 2"-1½" | 06/07/2009 | 51;8 | sí
G2010 | 2010_Golder_Caracterizacion ROM IPCC.pdf | Intrusivo | Intrusivo | sin subtipo | A | ROM (Fase A = «material original procedente del tajo», p.1) | Abrasión Los Ángeles | ASTM C535 / NTP 400.020 | Desgaste por abrasión (1000 revoluciones) | 49.8 | % | 1 | única | peso inicial 10002 g, final 5024 g, pérdida 4978 g; fracciones 3"-2½", 2½"-2", 2"-1½" | 08/07/2009 | 52;8 | sí
G2010 | 2010_Golder_Caracterizacion ROM IPCC.pdf | Exoskarn Diopsido | Skarn | exoskarn diópsido | A | ROM (Fase A = «material original procedente del tajo», p.1) | Abrasión Los Ángeles | ASTM C535 / NTP 400.020 | Desgaste por abrasión (1000 revoluciones) | 37 | % | 1 | única | peso inicial 10110 g, final 6367 g, pérdida 3743 g; fracciones 3"-2½", 2½"-2", 2"-1½" | 01/09/2009 | 53;8 | sí
G2010 | 2010_Golder_Caracterizacion ROM IPCC.pdf | Mármol Negro | Mármol | mármol negro | B | Chancado (Fase B = «material chancado», p.1) | Abrasión Los Ángeles | ASTM C535 / NTP 400.020 | Desgaste por abrasión (1000 revoluciones) | 62.4 | % | 1 | única | peso inicial 10039 g, final 3776 g, pérdida 6263 g; fracciones 3"-2½", 2½"-2", 2"-1½"; Fase B: «Material chancado, en la planta secundaria» | 26/09/2009 | 54;8 | sí
G2010 | 2010_Golder_Caracterizacion ROM IPCC.pdf | Hornfels Gris | Hornfels | hornfels gris | B | Chancado (Fase B = «material chancado», p.1) | Abrasión Los Ángeles | ASTM C535 / NTP 400.020 | Desgaste por abrasión (1000 revoluciones) | 20.3 | % | 1 | única | peso inicial 10018 g, final 7980 g, pérdida 2038 g; fracciones 3"-2½", 2½"-2", 2"-1½"; Fase B: «Material chancado, en la planta secundaria» | 26/09/2009 | 55;8 | sí
G2010 | 2010_Golder_Caracterizacion ROM IPCC.pdf | Intrusivo | Intrusivo | sin subtipo | B | Chancado (Fase B = «material chancado», p.1) | Abrasión Los Ángeles | ASTM C535 / NTP 400.020 | Desgaste por abrasión (1000 revoluciones) | 32.2 | % | 1 | única | peso inicial 10035 g, final 6805 g, pérdida 3230 g; fracciones 3"-2½", 2½"-2", 2"-1½"; Fase B: «Material chancado, en la planta secundaria» | 26/09/2009 | 56;8 | sí
G2010 | 2010_Golder_Caracterizacion ROM IPCC.pdf | Exoskarn Diopsido | Skarn | exoskarn diópsido | B | Chancado (Fase B = «material chancado», p.1) | Abrasión Los Ángeles | ASTM C535 / NTP 400.020 | Desgaste por abrasión (1000 revoluciones) | 27.6 | % | 1 | única | peso inicial 9999 g, final 7241 g, pérdida 2758 g; fracciones 3"-2½", 2½"-2", 2"-1½"; Fase B: «Material chancado, en la planta secundaria» | 26/09/2009 | 57;8 | sí
G2010 | 2010_Golder_Caracterizacion ROM IPCC.pdf | Mármol Negro | Mármol | mármol negro | A | ROM (Fase A = «material original procedente del tajo», p.1) | Durabilidad (inalterabilidad) | ASTM C88 / NTP 400.016 | Pérdida corregida total | 43.4 | % | 1 | única | Sulfato de MAGNESIO (título de la hoja); solo se ensayó la gradación 2 (1½"-¾", 1504.49 g): pérdida 1½"-1" = 31.4 %, 1"-¾" = 67.6 %; corregidas 21.0 % + 22.3 %; la hoja cita el límite de 18 % (ASTM C33) | 10/09/2009 | 58;8 | sí | El texto p.2 dice «Inalterabilidad en Sulfato de Sodio (ASTM C88)»; las 8 hojas dicen sulfato de magnesio.
G2010 | 2010_Golder_Caracterizacion ROM IPCC.pdf | Hornfels Gris | Hornfels | hornfels gris | A | ROM (Fase A = «material original procedente del tajo», p.1) | Durabilidad (inalterabilidad) | ASTM C88 / NTP 400.016 | Pérdida corregida total | 0.7 | % | 1 | única | Sulfato de MAGNESIO (título de la hoja); solo se ensayó la gradación 2 (1½"-¾", 1510.85 g): pérdida 1½"-1" = 0.5 %, 1"-¾" = 1.2 %; corregidas 0.3 % + 0.4 %; la hoja cita el límite de 18 % (ASTM C33) | 10/09/2009 | 59;8 | sí | El texto p.2 dice «Inalterabilidad en Sulfato de Sodio (ASTM C88)»; las 8 hojas dicen sulfato de magnesio.
G2010 | 2010_Golder_Caracterizacion ROM IPCC.pdf | Intrusivo | Intrusivo | sin subtipo | A | ROM (Fase A = «material original procedente del tajo», p.1) | Durabilidad (inalterabilidad) | ASTM C88 / NTP 400.016 | Pérdida corregida total | 33.4 | % | 1 | única | Sulfato de MAGNESIO (título de la hoja); solo se ensayó la gradación 2 (1½"-¾", 1501.38 g): pérdida 1½"-1" = 35.3 %, 1"-¾" = 29.5 %; corregidas 23.6 % + 9.7 %; la hoja cita el límite de 18 % (ASTM C33) | 10/09/2009 | 60;8 | sí | El texto p.2 dice «Inalterabilidad en Sulfato de Sodio (ASTM C88)»; las 8 hojas dicen sulfato de magnesio.
G2010 | 2010_Golder_Caracterizacion ROM IPCC.pdf | Exoskarn Diopsido | Skarn | exoskarn diópsido | A | ROM (Fase A = «material original procedente del tajo», p.1) | Durabilidad (inalterabilidad) | ASTM C88 / NTP 400.016 | Pérdida corregida total | 5.9 | % | 1 | única | Sulfato de MAGNESIO (título de la hoja); solo se ensayó la gradación 2 (1½"-¾", 1505.55 g): pérdida 1½"-1" = 3.9 %, 1"-¾" = 9.9 %; corregidas 2.6 % + 3.3 %; la hoja cita el límite de 18 % (ASTM C33) | 10/09/2009 | 61;8 | sí | El texto p.2 dice «Inalterabilidad en Sulfato de Sodio (ASTM C88)»; las 8 hojas dicen sulfato de magnesio.
G2010 | 2010_Golder_Caracterizacion ROM IPCC.pdf | Mármol Negro | Mármol | mármol negro | B | Chancado (Fase B = «material chancado», p.1) | Durabilidad (inalterabilidad) | ASTM C88 / NTP 400.016 | Pérdida corregida total | 49.8 | % | 1 | única | Sulfato de MAGNESIO (título de la hoja); solo se ensayó la gradación 2 (1½"-¾", 1504.33 g): pérdida 1½"-1" = 53.1 %, 1"-¾" = 43.1 %; corregidas 35.6 % + 14.2 %; la hoja cita el límite de 18 % (ASTM C33) | 10/09/2009 | 62;8 | sí | El texto p.2 dice «Inalterabilidad en Sulfato de Sodio (ASTM C88)»; las 8 hojas dicen sulfato de magnesio. Fecha de la hoja (10.09.09) anterior al muestreo de la Fase B (22-23/09/2009).
G2010 | 2010_Golder_Caracterizacion ROM IPCC.pdf | Hornfels Gris | Hornfels | hornfels gris | B | Chancado (Fase B = «material chancado», p.1) | Durabilidad (inalterabilidad) | ASTM C88 / NTP 400.016 | Pérdida corregida total | 0.6 | % | 1 | única | Sulfato de MAGNESIO (título de la hoja); solo se ensayó la gradación 2 (1½"-¾", 1505.42 g): pérdida 1½"-1" = 0.5 %, 1"-¾" = 0.8 %; corregidas 0.4 % + 0.3 %; la hoja cita el límite de 18 % (ASTM C33) | 10/09/2009 | 63;8 | sí | El texto p.2 dice «Inalterabilidad en Sulfato de Sodio (ASTM C88)»; las 8 hojas dicen sulfato de magnesio. Fecha de la hoja (10.09.09) anterior al muestreo de la Fase B (22-23/09/2009).
G2010 | 2010_Golder_Caracterizacion ROM IPCC.pdf | Intrusivo | Intrusivo | sin subtipo | B | Chancado (Fase B = «material chancado», p.1) | Durabilidad (inalterabilidad) | ASTM C88 / NTP 400.016 | Pérdida corregida total | 18.6 | % | 1 | única | Sulfato de MAGNESIO (título de la hoja); solo se ensayó la gradación 2 (1½"-¾", 1508.5 g): pérdida 1½"-1" = 16.0 %, 1"-¾" = 23.7 %; corregidas 10.7 % + 7.8 %; la hoja cita el límite de 18 % (ASTM C33) | 10/09/2009 | 64;8 | sí | El texto p.2 dice «Inalterabilidad en Sulfato de Sodio (ASTM C88)»; las 8 hojas dicen sulfato de magnesio. Fecha de la hoja (10.09.09) anterior al muestreo de la Fase B (22-23/09/2009).
G2010 | 2010_Golder_Caracterizacion ROM IPCC.pdf | Exoskarn Diopsido | Skarn | exoskarn diópsido | B | Chancado (Fase B = «material chancado», p.1) | Durabilidad (inalterabilidad) | ASTM C88 / NTP 400.016 | Pérdida corregida total | 6.7 | % | 1 | única | Sulfato de MAGNESIO (título de la hoja); solo se ensayó la gradación 2 (1½"-¾", 1510.65 g): pérdida 1½"-1" = 5.1 %, 1"-¾" = 10.0 %; corregidas 3.4 % + 3.3 %; la hoja cita el límite de 18 % (ASTM C33) | 10/09/2009 | 65;8 | sí | El texto p.2 dice «Inalterabilidad en Sulfato de Sodio (ASTM C88)»; las 8 hojas dicen sulfato de magnesio. Fecha de la hoja (10.09.09) anterior al muestreo de la Fase B (22-23/09/2009).
G2010 | 2010_Golder_Caracterizacion ROM IPCC.pdf | Hornfels Gris | Hornfels | hornfels gris | A | ROM (Fase A = «material original procedente del tajo», p.1) | Gravedad específica agregado grueso | ASTM C127 / NTP 400.021 | Gs bulk (PEM) | 2.737 | - | 1 | única |  | 01/12/2009 | 48 | sí
G2010 | 2010_Golder_Caracterizacion ROM IPCC.pdf | Hornfels Gris | Hornfels | hornfels gris | A | ROM (Fase A = «material original procedente del tajo», p.1) | Gravedad específica agregado grueso | ASTM C127 / NTP 400.021 | Gs SSS | 2.743 | - | 1 | única |  | 01/12/2009 | 48 | sí
G2010 | 2010_Golder_Caracterizacion ROM IPCC.pdf | Hornfels Gris | Hornfels | hornfels gris | A | ROM (Fase A = «material original procedente del tajo», p.1) | Gravedad específica agregado grueso | ASTM C127 / NTP 400.021 | Gs aparente (PEA) | 2.755 | - | 1 | única |  | 01/12/2009 | 48 | sí
G2010 | 2010_Golder_Caracterizacion ROM IPCC.pdf | Hornfels Gris | Hornfels | hornfels gris | A | ROM (Fase A = «material original procedente del tajo», p.1) | Absorción | ASTM C127 / NTP 400.021 | Absorción | 0.24 | % | 1 | única |  | 01/12/2009 | 48 | sí
G2010 | 2010_Golder_Caracterizacion ROM IPCC.pdf | Hornfels Gris | Hornfels | hornfels gris | A | ROM (Fase A = «material original procedente del tajo», p.1) | Gravedad específica agregado grueso | Tabla 2 | Gs material grueso (Tabla 2) | 2.733 | - | 1 | resumen |  |  | 8 | sí | DISCREPANCIA: Tabla 2 da Gs grueso 2.733; la hoja C127 da bulk 2.737 (ni SSS ni aparente coinciden).
G2010 | 2010_Golder_Caracterizacion ROM IPCC.pdf | Hornfels Gris | Hornfels | hornfels gris | A | ROM (Fase A = «material original procedente del tajo», p.1) | Gravedad específica de sólidos | ASTM D854 | Gs (fracción fina; fracción no especificada) | 2.791 | - | 1 | única | picnómetro; muestra seca 30-80 g |  | 49 | sí
G2010 | 2010_Golder_Caracterizacion ROM IPCC.pdf | Hornfels Gris | Hornfels | hornfels gris | A | ROM (Fase A = «material original procedente del tajo», p.1) | Gravedad específica de sólidos | Tabla 2 | Gs material fino (Tabla 2) | 2.791 | - | 1 | resumen |  |  | 8 | sí
G2010 | 2010_Golder_Caracterizacion ROM IPCC.pdf | Intrusivo | Intrusivo | sin subtipo | A | ROM (Fase A = «material original procedente del tajo», p.1) | Gravedad específica agregado grueso | ASTM C127 / NTP 400.021 | Gs bulk (PEM) | 2.461 | - | 1 | única |  | 01/12/2009 | 48 | sí
G2010 | 2010_Golder_Caracterizacion ROM IPCC.pdf | Intrusivo | Intrusivo | sin subtipo | A | ROM (Fase A = «material original procedente del tajo», p.1) | Gravedad específica agregado grueso | ASTM C127 / NTP 400.021 | Gs SSS | 2.502 | - | 1 | única |  | 01/12/2009 | 48 | sí
G2010 | 2010_Golder_Caracterizacion ROM IPCC.pdf | Intrusivo | Intrusivo | sin subtipo | A | ROM (Fase A = «material original procedente del tajo», p.1) | Gravedad específica agregado grueso | ASTM C127 / NTP 400.021 | Gs aparente (PEA) | 2.566 | - | 1 | única |  | 01/12/2009 | 48 | sí
G2010 | 2010_Golder_Caracterizacion ROM IPCC.pdf | Intrusivo | Intrusivo | sin subtipo | A | ROM (Fase A = «material original procedente del tajo», p.1) | Absorción | ASTM C127 / NTP 400.021 | Absorción | 1.66 | % | 1 | única |  | 01/12/2009 | 48 | sí
G2010 | 2010_Golder_Caracterizacion ROM IPCC.pdf | Intrusivo | Intrusivo | sin subtipo | A | ROM (Fase A = «material original procedente del tajo», p.1) | Gravedad específica agregado grueso | Tabla 2 | Gs material grueso (Tabla 2) | 2.451 | - | 1 | resumen |  |  | 8 | sí | DISCREPANCIA: Tabla 2 da Gs grueso 2.451; la hoja C127 da bulk 2.461 (ni SSS ni aparente coinciden).
G2010 | 2010_Golder_Caracterizacion ROM IPCC.pdf | Intrusivo | Intrusivo | sin subtipo | A | ROM (Fase A = «material original procedente del tajo», p.1) | Gravedad específica de sólidos | ASTM D854 | Gs (fracción fina; fracción no especificada) | 2.674 | - | 1 | única | picnómetro; muestra seca 30-80 g |  | 49 | sí
G2010 | 2010_Golder_Caracterizacion ROM IPCC.pdf | Intrusivo | Intrusivo | sin subtipo | A | ROM (Fase A = «material original procedente del tajo», p.1) | Gravedad específica de sólidos | Tabla 2 | Gs material fino (Tabla 2) | 2.674 | - | 1 | resumen |  |  | 8 | sí
G2010 | 2010_Golder_Caracterizacion ROM IPCC.pdf | Exoskarn Diopsido | Skarn | exoskarn diópsido | A | ROM (Fase A = «material original procedente del tajo», p.1) | Gravedad específica agregado grueso | ASTM C127 / NTP 400.021 | Gs bulk (PEM) | 3.212 | - | 1 | única |  | 01/12/2009 | 48 | sí
G2010 | 2010_Golder_Caracterizacion ROM IPCC.pdf | Exoskarn Diopsido | Skarn | exoskarn diópsido | A | ROM (Fase A = «material original procedente del tajo», p.1) | Gravedad específica agregado grueso | ASTM C127 / NTP 400.021 | Gs SSS | 3.259 | - | 1 | única |  | 01/12/2009 | 48 | sí
G2010 | 2010_Golder_Caracterizacion ROM IPCC.pdf | Exoskarn Diopsido | Skarn | exoskarn diópsido | A | ROM (Fase A = «material original procedente del tajo», p.1) | Gravedad específica agregado grueso | ASTM C127 / NTP 400.021 | Gs aparente (PEA) | 3.368 | - | 1 | única |  | 01/12/2009 | 48 | sí
G2010 | 2010_Golder_Caracterizacion ROM IPCC.pdf | Exoskarn Diopsido | Skarn | exoskarn diópsido | A | ROM (Fase A = «material original procedente del tajo», p.1) | Absorción | ASTM C127 / NTP 400.021 | Absorción | 1.44 | % | 1 | única |  | 01/12/2009 | 48 | sí
G2010 | 2010_Golder_Caracterizacion ROM IPCC.pdf | Exoskarn Diopsido | Skarn | exoskarn diópsido | A | ROM (Fase A = «material original procedente del tajo», p.1) | Gravedad específica agregado grueso | Tabla 2 | Gs material grueso (Tabla 2) | 3.172 | - | 1 | resumen |  |  | 8 | sí | DISCREPANCIA: Tabla 2 da Gs grueso 3.172; la hoja C127 da bulk 3.212 (ni SSS ni aparente coinciden).
G2010 | 2010_Golder_Caracterizacion ROM IPCC.pdf | Exoskarn Diopsido | Skarn | exoskarn diópsido | A | ROM (Fase A = «material original procedente del tajo», p.1) | Gravedad específica de sólidos | ASTM D854 | Gs (fracción fina; fracción no especificada) | 3.484 | - | 1 | única | picnómetro; muestra seca 30-80 g |  | 49 | sí
G2010 | 2010_Golder_Caracterizacion ROM IPCC.pdf | Exoskarn Diopsido | Skarn | exoskarn diópsido | A | ROM (Fase A = «material original procedente del tajo», p.1) | Gravedad específica de sólidos | Tabla 2 | Gs material fino (Tabla 2) | 3.484 | - | 1 | resumen |  |  | 8 | sí
G2010 | 2010_Golder_Caracterizacion ROM IPCC.pdf | Mármol Negro | Mármol | mármol negro | A | ROM (Fase A = «material original procedente del tajo», p.1) | Gravedad específica agregado grueso | ASTM C127 / NTP 400.021 | Gs bulk (PEM) | 2.717 | - | 1 | única |  | 01/12/2009 | 48 | sí
G2010 | 2010_Golder_Caracterizacion ROM IPCC.pdf | Mármol Negro | Mármol | mármol negro | A | ROM (Fase A = «material original procedente del tajo», p.1) | Gravedad específica agregado grueso | ASTM C127 / NTP 400.021 | Gs SSS | 2.727 | - | 1 | única |  | 01/12/2009 | 48 | sí
G2010 | 2010_Golder_Caracterizacion ROM IPCC.pdf | Mármol Negro | Mármol | mármol negro | A | ROM (Fase A = «material original procedente del tajo», p.1) | Gravedad específica agregado grueso | ASTM C127 / NTP 400.021 | Gs aparente (PEA) | 2.743 | - | 1 | única |  | 01/12/2009 | 48 | sí
G2010 | 2010_Golder_Caracterizacion ROM IPCC.pdf | Mármol Negro | Mármol | mármol negro | A | ROM (Fase A = «material original procedente del tajo», p.1) | Absorción | ASTM C127 / NTP 400.021 | Absorción | 0.34 | % | 1 | única |  | 01/12/2009 | 48 | sí
G2010 | 2010_Golder_Caracterizacion ROM IPCC.pdf | Mármol Negro | Mármol | mármol negro | A | ROM (Fase A = «material original procedente del tajo», p.1) | Gravedad específica agregado grueso | Tabla 2 | Gs material grueso (Tabla 2) | 2.696 | - | 1 | resumen |  |  | 8 | sí | DISCREPANCIA: Tabla 2 da Gs grueso 2.696; la hoja C127 da bulk 2.717 (ni SSS ni aparente coinciden).
G2010 | 2010_Golder_Caracterizacion ROM IPCC.pdf | Mármol Negro | Mármol | mármol negro | A | ROM (Fase A = «material original procedente del tajo», p.1) | Gravedad específica de sólidos | ASTM D854 | Gs (fracción fina; fracción no especificada) | 2.763 | - | 1 | única | picnómetro; muestra seca 30-80 g |  | 49 | sí
G2010 | 2010_Golder_Caracterizacion ROM IPCC.pdf | Mármol Negro | Mármol | mármol negro | A | ROM (Fase A = «material original procedente del tajo», p.1) | Gravedad específica de sólidos | Tabla 2 | Gs material fino (Tabla 2) | 2.763 | - | 1 | resumen |  |  | 8 | sí
G2010 | 2010_Golder_Caracterizacion ROM IPCC.pdf | Hornfels Gris | Hornfels | hornfels gris | B | Chancado (Fase B = «material chancado», p.1) | Gravedad específica agregado grueso | ASTM C127 / NTP 400.021 | Gs bulk (PEM) | 2.74 | - | 1 | única |  | 01/12/2009 | 48 | sí
G2010 | 2010_Golder_Caracterizacion ROM IPCC.pdf | Hornfels Gris | Hornfels | hornfels gris | B | Chancado (Fase B = «material chancado», p.1) | Gravedad específica agregado grueso | ASTM C127 / NTP 400.021 | Gs SSS | 2.744 | - | 1 | única |  | 01/12/2009 | 48 | sí
G2010 | 2010_Golder_Caracterizacion ROM IPCC.pdf | Hornfels Gris | Hornfels | hornfels gris | B | Chancado (Fase B = «material chancado», p.1) | Gravedad específica agregado grueso | ASTM C127 / NTP 400.021 | Gs aparente (PEA) | 2.749 | - | 1 | única |  | 01/12/2009 | 48 | sí
G2010 | 2010_Golder_Caracterizacion ROM IPCC.pdf | Hornfels Gris | Hornfels | hornfels gris | B | Chancado (Fase B = «material chancado», p.1) | Absorción | ASTM C127 / NTP 400.021 | Absorción | 0.12 | % | 1 | única |  | 01/12/2009 | 48 | sí
G2010 | 2010_Golder_Caracterizacion ROM IPCC.pdf | Hornfels Gris | Hornfels | hornfels gris | B | Chancado (Fase B = «material chancado», p.1) | Gravedad específica agregado grueso | Tabla 2 | Gs material grueso (Tabla 2) | 2.74 | - | 1 | resumen |  |  | 8 | sí
G2010 | 2010_Golder_Caracterizacion ROM IPCC.pdf | Hornfels Gris | Hornfels | hornfels gris | B | Chancado (Fase B = «material chancado», p.1) | Gravedad específica de sólidos | ASTM D854 | Gs (fracción fina; fracción no especificada) | 2.802 | - | 1 | única | picnómetro; muestra seca 30-80 g |  | 49 | sí
G2010 | 2010_Golder_Caracterizacion ROM IPCC.pdf | Hornfels Gris | Hornfels | hornfels gris | B | Chancado (Fase B = «material chancado», p.1) | Gravedad específica de sólidos | Tabla 2 | Gs material fino (Tabla 2) | 2.802 | - | 1 | resumen |  |  | 8 | sí
G2010 | 2010_Golder_Caracterizacion ROM IPCC.pdf | Intrusivo | Intrusivo | sin subtipo | B | Chancado (Fase B = «material chancado», p.1) | Gravedad específica agregado grueso | ASTM C127 / NTP 400.021 | Gs bulk (PEM) | 2.647 | - | 1 | única |  | 01/12/2009 | 48 | sí
G2010 | 2010_Golder_Caracterizacion ROM IPCC.pdf | Intrusivo | Intrusivo | sin subtipo | B | Chancado (Fase B = «material chancado», p.1) | Gravedad específica agregado grueso | ASTM C127 / NTP 400.021 | Gs SSS | 2.704 | - | 1 | única |  | 01/12/2009 | 48 | sí
G2010 | 2010_Golder_Caracterizacion ROM IPCC.pdf | Intrusivo | Intrusivo | sin subtipo | B | Chancado (Fase B = «material chancado», p.1) | Gravedad específica agregado grueso | ASTM C127 / NTP 400.021 | Gs aparente (PEA) | 2.808 | - | 1 | única |  | 01/12/2009 | 48 | sí
G2010 | 2010_Golder_Caracterizacion ROM IPCC.pdf | Intrusivo | Intrusivo | sin subtipo | B | Chancado (Fase B = «material chancado», p.1) | Absorción | ASTM C127 / NTP 400.021 | Absorción | 2.17 | % | 1 | única |  | 01/12/2009 | 48 | sí
G2010 | 2010_Golder_Caracterizacion ROM IPCC.pdf | Intrusivo | Intrusivo | sin subtipo | B | Chancado (Fase B = «material chancado», p.1) | Gravedad específica agregado grueso | Tabla 2 | Gs material grueso (Tabla 2) | 2.647 | - | 1 | resumen |  |  | 8 | sí
G2010 | 2010_Golder_Caracterizacion ROM IPCC.pdf | Intrusivo | Intrusivo | sin subtipo | B | Chancado (Fase B = «material chancado», p.1) | Gravedad específica de sólidos | ASTM D854 | Gs (fracción fina; fracción no especificada) | 2.742 | - | 1 | única | picnómetro; muestra seca 30-80 g |  | 49 | sí
G2010 | 2010_Golder_Caracterizacion ROM IPCC.pdf | Intrusivo | Intrusivo | sin subtipo | B | Chancado (Fase B = «material chancado», p.1) | Gravedad específica de sólidos | Tabla 2 | Gs material fino (Tabla 2) | 2.742 | - | 1 | resumen |  |  | 8 | sí
G2010 | 2010_Golder_Caracterizacion ROM IPCC.pdf | Exoskarn Diopsido | Skarn | exoskarn diópsido | B | Chancado (Fase B = «material chancado», p.1) | Gravedad específica agregado grueso | ASTM C127 / NTP 400.021 | Gs bulk (PEM) | 3.102 | - | 1 | única |  | 01/12/2009 | 48 | sí
G2010 | 2010_Golder_Caracterizacion ROM IPCC.pdf | Exoskarn Diopsido | Skarn | exoskarn diópsido | B | Chancado (Fase B = «material chancado», p.1) | Gravedad específica agregado grueso | ASTM C127 / NTP 400.021 | Gs SSS | 3.142 | - | 1 | única |  | 01/12/2009 | 48 | sí
G2010 | 2010_Golder_Caracterizacion ROM IPCC.pdf | Exoskarn Diopsido | Skarn | exoskarn diópsido | B | Chancado (Fase B = «material chancado», p.1) | Gravedad específica agregado grueso | ASTM C127 / NTP 400.021 | Gs aparente (PEA) | 3.233 | - | 1 | única |  | 01/12/2009 | 48 | sí
G2010 | 2010_Golder_Caracterizacion ROM IPCC.pdf | Exoskarn Diopsido | Skarn | exoskarn diópsido | B | Chancado (Fase B = «material chancado», p.1) | Absorción | ASTM C127 / NTP 400.021 | Absorción | 1.3 | % | 1 | única |  | 01/12/2009 | 48 | sí
G2010 | 2010_Golder_Caracterizacion ROM IPCC.pdf | Exoskarn Diopsido | Skarn | exoskarn diópsido | B | Chancado (Fase B = «material chancado», p.1) | Gravedad específica agregado grueso | Tabla 2 | Gs material grueso (Tabla 2) | 3.102 | - | 1 | resumen |  |  | 8 | sí
G2010 | 2010_Golder_Caracterizacion ROM IPCC.pdf | Exoskarn Diopsido | Skarn | exoskarn diópsido | B | Chancado (Fase B = «material chancado», p.1) | Gravedad específica de sólidos | ASTM D854 | Gs (fracción fina; fracción no especificada) | 3.338 | - | 1 | única | picnómetro; muestra seca 30-80 g |  | 49 | sí
G2010 | 2010_Golder_Caracterizacion ROM IPCC.pdf | Exoskarn Diopsido | Skarn | exoskarn diópsido | B | Chancado (Fase B = «material chancado», p.1) | Gravedad específica de sólidos | Tabla 2 | Gs material fino (Tabla 2) | 3.338 | - | 1 | resumen |  |  | 8 | sí
G2010 | 2010_Golder_Caracterizacion ROM IPCC.pdf | Mármol Negro | Mármol | mármol negro | B | Chancado (Fase B = «material chancado», p.1) | Gravedad específica agregado grueso | ASTM C127 / NTP 400.021 | Gs bulk (PEM) | 2.725 | - | 1 | única |  | 01/12/2009 | 48 | sí
G2010 | 2010_Golder_Caracterizacion ROM IPCC.pdf | Mármol Negro | Mármol | mármol negro | B | Chancado (Fase B = «material chancado», p.1) | Gravedad específica agregado grueso | ASTM C127 / NTP 400.021 | Gs SSS | 2.734 | - | 1 | única |  | 01/12/2009 | 48 | sí
G2010 | 2010_Golder_Caracterizacion ROM IPCC.pdf | Mármol Negro | Mármol | mármol negro | B | Chancado (Fase B = «material chancado», p.1) | Gravedad específica agregado grueso | ASTM C127 / NTP 400.021 | Gs aparente (PEA) | 2.75 | - | 1 | única |  | 01/12/2009 | 48 | sí
G2010 | 2010_Golder_Caracterizacion ROM IPCC.pdf | Mármol Negro | Mármol | mármol negro | B | Chancado (Fase B = «material chancado», p.1) | Absorción | ASTM C127 / NTP 400.021 | Absorción | 0.33 | % | 1 | única |  | 01/12/2009 | 48 | sí
G2010 | 2010_Golder_Caracterizacion ROM IPCC.pdf | Mármol Negro | Mármol | mármol negro | B | Chancado (Fase B = «material chancado», p.1) | Gravedad específica agregado grueso | Tabla 2 | Gs material grueso (Tabla 2) | 2.725 | - | 1 | resumen |  |  | 8 | sí
G2010 | 2010_Golder_Caracterizacion ROM IPCC.pdf | Mármol Negro | Mármol | mármol negro | B | Chancado (Fase B = «material chancado», p.1) | Gravedad específica de sólidos | ASTM D854 | Gs (fracción fina; fracción no especificada) | 2.747 | - | 1 | única | picnómetro; muestra seca 30-80 g |  | 49 | sí
G2010 | 2010_Golder_Caracterizacion ROM IPCC.pdf | Mármol Negro | Mármol | mármol negro | B | Chancado (Fase B = «material chancado», p.1) | Gravedad específica de sólidos | Tabla 2 | Gs material fino (Tabla 2) | 2.747 | - | 1 | resumen |  |  | 8 | sí
G2010 | 2010_Golder_Caracterizacion ROM IPCC.pdf | Mármol Negro | Mármol | mármol negro | A | ROM (Fase A = «material original procedente del tajo», p.1) | Densidad in situ (reemplazo de agua) | ASTM D5030-89 | Densidad húmeda | 2.185 | t/m³ | 1 | única | «Location: Parte baja chancadora secundaria»; «Lift: Material Chancado Fase A»; peso húmedo 1249.1 kg, w=2.4 %, peso seco 1220 kg, volumen de agua 571.7 L | 02/09/2009 | 35;8 | sí | La hoja rotula la Fase A como «Material Chancado Fase A», en contradicción con p.1 (Fase A = material original del tajo).
G2010 | 2010_Golder_Caracterizacion ROM IPCC.pdf | Mármol Negro | Mármol | mármol negro | A | ROM (Fase A = «material original procedente del tajo», p.1) | Densidad in situ (reemplazo de agua) | ASTM D5030-89 | Densidad seca | 2.135 | t/m³ | 1 | única | «Location: Parte baja chancadora secundaria»; «Lift: Material Chancado Fase A»; peso húmedo 1249.1 kg, w=2.4 %, peso seco 1220 kg, volumen de agua 571.7 L | 02/09/2009 | 35;8 | sí | La hoja rotula la Fase A como «Material Chancado Fase A», en contradicción con p.1 (Fase A = material original del tajo).
G2010 | 2010_Golder_Caracterizacion ROM IPCC.pdf | Hornfels Gris | Hornfels | hornfels gris | A | ROM (Fase A = «material original procedente del tajo», p.1) | Densidad in situ (reemplazo de agua) | ASTM D5030-89 | Densidad húmeda | 2.055 | t/m³ | 1 | única | «Location: Parte baja chancadora secundaria»; «Lift: Material Chancado Fase A»; peso húmedo 1460.1 kg, w=1.44 %, peso seco 1439 kg, volumen de agua 710.6 L | 02/09/2009 | 36;8 | sí | La hoja rotula la Fase A como «Material Chancado Fase A», en contradicción con p.1 (Fase A = material original del tajo).
G2010 | 2010_Golder_Caracterizacion ROM IPCC.pdf | Hornfels Gris | Hornfels | hornfels gris | A | ROM (Fase A = «material original procedente del tajo», p.1) | Densidad in situ (reemplazo de agua) | ASTM D5030-89 | Densidad seca | 2.026 | t/m³ | 1 | única | «Location: Parte baja chancadora secundaria»; «Lift: Material Chancado Fase A»; peso húmedo 1460.1 kg, w=1.44 %, peso seco 1439 kg, volumen de agua 710.6 L | 02/09/2009 | 36;8 | sí | La hoja rotula la Fase A como «Material Chancado Fase A», en contradicción con p.1 (Fase A = material original del tajo).
G2010 | 2010_Golder_Caracterizacion ROM IPCC.pdf | Intrusivo | Intrusivo | sin subtipo | A | ROM (Fase A = «material original procedente del tajo», p.1) | Densidad in situ (reemplazo de agua) | ASTM D5030-89 | Densidad húmeda | 1.931 | t/m³ | 1 | única | «Location: Parte baja chancadora secundaria»; «Lift: Material Chancado Fase A»; peso húmedo 1357.2 kg, w=3.5 %, peso seco 1311 kg, volumen de agua 702.9 L | 02/09/2009 | 37;8 | sí | La hoja rotula la Fase A como «Material Chancado Fase A», en contradicción con p.1 (Fase A = material original del tajo).
G2010 | 2010_Golder_Caracterizacion ROM IPCC.pdf | Intrusivo | Intrusivo | sin subtipo | A | ROM (Fase A = «material original procedente del tajo», p.1) | Densidad in situ (reemplazo de agua) | ASTM D5030-89 | Densidad seca | 1.865 | t/m³ | 1 | única | «Location: Parte baja chancadora secundaria»; «Lift: Material Chancado Fase A»; peso húmedo 1357.2 kg, w=3.5 %, peso seco 1311 kg, volumen de agua 702.9 L | 02/09/2009 | 37;8 | sí | La hoja rotula la Fase A como «Material Chancado Fase A», en contradicción con p.1 (Fase A = material original del tajo).
G2010 | 2010_Golder_Caracterizacion ROM IPCC.pdf | Exoskarn Diopsido | Skarn | exoskarn diópsido | A | ROM (Fase A = «material original procedente del tajo», p.1) | Densidad in situ (reemplazo de agua) | ASTM D5030-89 | Densidad húmeda | 2.35 | t/m³ | 1 | única | «Location: Parte baja chancadora secundaria»; «Lift: Material Chancado Fase A»; peso húmedo 1743.7 kg, w=3.4 %, peso seco 1687 kg, volumen de agua 742.1 L | 02/09/2009 | 38;8 | sí | La hoja rotula la Fase A como «Material Chancado Fase A», en contradicción con p.1 (Fase A = material original del tajo).
G2010 | 2010_Golder_Caracterizacion ROM IPCC.pdf | Exoskarn Diopsido | Skarn | exoskarn diópsido | A | ROM (Fase A = «material original procedente del tajo», p.1) | Densidad in situ (reemplazo de agua) | ASTM D5030-89 | Densidad seca | 2.273 | t/m³ | 1 | única | «Location: Parte baja chancadora secundaria»; «Lift: Material Chancado Fase A»; peso húmedo 1743.7 kg, w=3.4 %, peso seco 1687 kg, volumen de agua 742.1 L | 02/09/2009 | 38;8 | sí | La hoja rotula la Fase A como «Material Chancado Fase A», en contradicción con p.1 (Fase A = material original del tajo).
G2010 | 2010_Golder_Caracterizacion ROM IPCC.pdf | Mármol Negro | Mármol | mármol negro | B | Chancado (Fase B = «material chancado», p.1) | Densidad in situ (reemplazo de agua) | ASTM D5030-89 | Densidad húmeda | 2.2 | t/m³ | 1 | única | «Location: Parte baja chancadora secundaria»; «Lift: Material Chancado Fase B»; peso húmedo 837.2 kg, w=2.3 %, peso seco 818 kg, volumen de agua 380.5 L | 25/09/2009 | 39;8 | sí
G2010 | 2010_Golder_Caracterizacion ROM IPCC.pdf | Mármol Negro | Mármol | mármol negro | B | Chancado (Fase B = «material chancado», p.1) | Densidad in situ (reemplazo de agua) | ASTM D5030-89 | Densidad seca | 2.151 | t/m³ | 1 | única | «Location: Parte baja chancadora secundaria»; «Lift: Material Chancado Fase B»; peso húmedo 837.2 kg, w=2.3 %, peso seco 818 kg, volumen de agua 380.5 L | 25/09/2009 | 39;8 | sí
G2010 | 2010_Golder_Caracterizacion ROM IPCC.pdf | Hornfels Gris | Hornfels | hornfels gris | B | Chancado (Fase B = «material chancado», p.1) | Densidad in situ (reemplazo de agua) | ASTM D5030-89 | Densidad húmeda | 2.162 | t/m³ | 1 | única | «Location: Parte baja chancadora secundaria»; «Lift: Material Chancado Fase B»; peso húmedo 1053 kg, w=1.2 %, peso seco 1041 kg, volumen de agua 487 L | 25/09/2009 | 40;8 | sí
G2010 | 2010_Golder_Caracterizacion ROM IPCC.pdf | Hornfels Gris | Hornfels | hornfels gris | B | Chancado (Fase B = «material chancado», p.1) | Densidad in situ (reemplazo de agua) | ASTM D5030-89 | Densidad seca | 2.137 | t/m³ | 1 | única | «Location: Parte baja chancadora secundaria»; «Lift: Material Chancado Fase B»; peso húmedo 1053 kg, w=1.2 %, peso seco 1041 kg, volumen de agua 487 L | 25/09/2009 | 40;8 | sí
G2010 | 2010_Golder_Caracterizacion ROM IPCC.pdf | Intrusivo | Intrusivo | sin subtipo | B | Chancado (Fase B = «material chancado», p.1) | Densidad in situ (reemplazo de agua) | ASTM D5030-89 | Densidad húmeda | 2.06 | t/m³ | 1 | única | «Location: Parte baja chancadora secundaria»; «Lift: Material Chancado Fase B»; peso húmedo 1569.6 kg, w=2.0 %, peso seco 1539 kg, volumen de agua 762 L | 25/09/2009 | 41;8 | sí
G2010 | 2010_Golder_Caracterizacion ROM IPCC.pdf | Intrusivo | Intrusivo | sin subtipo | B | Chancado (Fase B = «material chancado», p.1) | Densidad in situ (reemplazo de agua) | ASTM D5030-89 | Densidad seca | 2.019 | t/m³ | 1 | única | «Location: Parte baja chancadora secundaria»; «Lift: Material Chancado Fase B»; peso húmedo 1569.6 kg, w=2.0 %, peso seco 1539 kg, volumen de agua 762 L | 25/09/2009 | 41;8 | sí
G2010 | 2010_Golder_Caracterizacion ROM IPCC.pdf | Exoskarn Diopsido | Skarn | exoskarn diópsido | B | Chancado (Fase B = «material chancado», p.1) | Densidad in situ (reemplazo de agua) | ASTM D5030-89 | Densidad húmeda | 2.418 | t/m³ | 1 | única | «Location: Parte baja chancadora secundaria»; «Lift: Material Chancado Fase B»; peso húmedo 1047 kg, w=2.6 %, peso seco 1020 kg, volumen de agua 433 L | 25/09/2009 | 42;8 | sí
G2010 | 2010_Golder_Caracterizacion ROM IPCC.pdf | Exoskarn Diopsido | Skarn | exoskarn diópsido | B | Chancado (Fase B = «material chancado», p.1) | Densidad in situ (reemplazo de agua) | ASTM D5030-89 | Densidad seca | 2.357 | t/m³ | 1 | única | «Location: Parte baja chancadora secundaria»; «Lift: Material Chancado Fase B»; peso húmedo 1047 kg, w=2.6 %, peso seco 1020 kg, volumen de agua 433 L | 25/09/2009 | 42;8 | sí
G2010 | 2010_Golder_Caracterizacion ROM IPCC.pdf | Exoskarn Diopsido | Skarn | exoskarn diópsido | A | ROM (Fase A = «material original procedente del tajo», p.1) | Densidad mínima | ASTM D4254 | γd mínima (promedio de 3) | 2.175 | g/cm³ | 3 | promedio | material preparado, pasante malla 5/8" | 18/12/2009 | 43 | sí
G2010 | 2010_Golder_Caracterizacion ROM IPCC.pdf | Exoskarn Diopsido | Skarn | exoskarn diópsido | A | ROM (Fase A = «material original procedente del tajo», p.1) | Densidad máxima | ASTM D4253 | γd máxima (promedio de 3) | 2.621 | g/cm³ | 3 | promedio | material preparado, pasante malla 5/8" | 18/12/2009 | 43 | sí
G2010 | 2010_Golder_Caracterizacion ROM IPCC.pdf | Mármol Negro | Mármol | mármol negro | B | Chancado (Fase B = «material chancado», p.1) | Densidad mínima | ASTM D4254 | γd mínima (promedio de 3) | 1.821 | g/cm³ | 3 | promedio | material preparado, pasante malla 5/8" | 18/12/2009 | 44 | sí
G2010 | 2010_Golder_Caracterizacion ROM IPCC.pdf | Mármol Negro | Mármol | mármol negro | B | Chancado (Fase B = «material chancado», p.1) | Densidad máxima | ASTM D4253 | γd máxima (promedio de 3) | 2.236 | g/cm³ | 3 | promedio | material preparado, pasante malla 5/8" | 18/12/2009 | 44 | sí
G2010 | 2010_Golder_Caracterizacion ROM IPCC.pdf | Hornfels Gris | Hornfels | hornfels gris | B | Chancado (Fase B = «material chancado», p.1) | Densidad mínima | ASTM D4254 | γd mínima (promedio de 3) | 1.861 | g/cm³ | 3 | promedio | material preparado, pasante malla 5/8" | 18/12/2009 | 45 | sí
G2010 | 2010_Golder_Caracterizacion ROM IPCC.pdf | Hornfels Gris | Hornfels | hornfels gris | B | Chancado (Fase B = «material chancado», p.1) | Densidad máxima | ASTM D4253 | γd máxima (promedio de 3) | 2.308 | g/cm³ | 3 | promedio | material preparado, pasante malla 5/8" | 18/12/2009 | 45 | sí
G2010 | 2010_Golder_Caracterizacion ROM IPCC.pdf | Intrusivo | Intrusivo | sin subtipo | B | Chancado (Fase B = «material chancado», p.1) | Densidad mínima | ASTM D4254 | γd mínima (promedio de 3) | 1.833 | g/cm³ | 3 | promedio | material preparado, pasante malla 5/8" | 18/12/2009 | 46 | sí
G2010 | 2010_Golder_Caracterizacion ROM IPCC.pdf | Intrusivo | Intrusivo | sin subtipo | B | Chancado (Fase B = «material chancado», p.1) | Densidad máxima | ASTM D4253 | γd máxima (promedio de 3) | 2.237 | g/cm³ | 3 | promedio | material preparado, pasante malla 5/8" | 18/12/2009 | 46 | sí
G2010 | 2010_Golder_Caracterizacion ROM IPCC.pdf | Exoskarn Diopsido | Skarn | exoskarn diópsido | B | Chancado (Fase B = «material chancado», p.1) | Densidad mínima | ASTM D4254 | γd mínima (promedio de 3) | 2.161 | g/cm³ | 3 | promedio | material preparado, pasante malla 5/8" | 18/12/2009 | 47 | sí
G2010 | 2010_Golder_Caracterizacion ROM IPCC.pdf | Exoskarn Diopsido | Skarn | exoskarn diópsido | B | Chancado (Fase B = «material chancado», p.1) | Densidad máxima | ASTM D4253 | γd máxima (promedio de 3) | 2.647 | g/cm³ | 3 | promedio | material preparado, pasante malla 5/8" | 18/12/2009 | 47 | sí
G2010 | 2010_Golder_Caracterizacion ROM IPCC.pdf | Intrusivo | Intrusivo | sin subtipo | A | ROM (Fase A = «material original procedente del tajo», p.1) | Permeabilidad pared flexible | ASTM D5084-03 método C | k20 | 2.5e-06 | m/s | 1 | única | <5/8"; γd 1.863→1.875; σ'=20 kPa; B=0.99 | 03/11/2009 | 157;8 | sí
G2010 | 2010_Golder_Caracterizacion ROM IPCC.pdf | Hornfels Gris | Hornfels | hornfels gris | A | ROM (Fase A = «material original procedente del tajo», p.1) | Permeabilidad pared flexible | ASTM D5084-03 método C | k20 | 3.3e-06 | m/s | 1 | única | <5/8"; γd 2.026→2.037; σ'=20 kPa; B=0.96 | 03/11/2009 | 158;8 | sí | DISCREPANCIA: Tabla 2 da 3.20E-06 m/s; la hoja da 3.3E-06 (promedio de las 4 últimas lecturas).
G2010 | 2010_Golder_Caracterizacion ROM IPCC.pdf | Intrusivo | Intrusivo | sin subtipo | B | Chancado (Fase B = «material chancado», p.1) | Permeabilidad pared flexible | ASTM D5084-03 método C | k20 | 2.2e-06 | m/s | 1 | única | γd 2.011→2.017; H=10.5 cm; σ'=20 kPa; B=0.96 | 18/03/2010 | 159;8 | sí | La Tabla 2 rotula la unidad de la Fase B como cm/s; la hoja da m/s.
G2010 | 2010_Golder_Caracterizacion ROM IPCC.pdf | Hornfels Gris | Hornfels | hornfels gris | B | Chancado (Fase B = «material chancado», p.1) | Permeabilidad pared flexible | ASTM D5084-03 método C | k20 | 2.6e-06 | m/s | 1 | única | γd 2.136→2.163; H=10.5 cm; σ'=20 kPa; B=0.98 | 18/03/2010 | 160;8 | sí | La Tabla 2 rotula la unidad de la Fase B como cm/s; la hoja da m/s.
LE2 | Resultados Parametros Geotecnicos LE2 (03092025).xlsx; hoja UCS col. E |  | Skarn | endoskarn (sigla; no definida en el xlsx ni en texto de las pptx) | [6 empty] | MPa | [7 empty] | END | UCS | 312 | 39.339 | 28.1 | 21.969 | 11.9 | 59.568 | 34.236 | 3.893 | 255.8 | 39.339 | 28.1 | 21.969 | sí | ensayos de laboratorio en testigos (roca intacta); percentiles = PERCENTILE.INC
LE2 | Resultados Parametros Geotecnicos LE2 (03092025).xlsx; hoja UCS col. E |  | Skarn | exoskarn (sigla; no definida en texto) | [6 empty] | MPa | [7 empty] | EXO | UCS | 309 | 72.681 | 66.677 | 49.571 | 29.265 | 112.591 | 47.413 | 6.1 | 368.4 | 72.681 | 66.677 | 49.571 | sí | ensayos de laboratorio en testigos (roca intacta); percentiles = PERCENTILE.INC
LE2 | Resultados Parametros Geotecnicos LE2 (03092025).xlsx; hoja UCS col. E |  | Hornfels | hornfels (sigla; no definida en texto) | [6 empty] | MPa | [7 empty] | HRN | UCS | 275 | 96.776 | 75.2 | 58.16 | 39.213 | 163.86 | 58.143 | 20.8 | 264.4 | 96.776 | 75.2 | 58.16 | sí | ensayos de laboratorio en testigos (roca intacta); percentiles = PERCENTILE.INC
LE2 | Resultados Parametros Geotecnicos LE2 (03092025).xlsx; hoja UCS col. E |  | Intrusivo | intrusivo sin subtipo (sigla; no definida en texto) | [6 empty] | MPa | [7 empty] | INT | UCS | 379 | 57.741 | 50.6 | 39.53 | 25.776 | 89.245 | 38.418 | 6.3 | 280.4 | 57.741 | 50.6 | 39.53 | sí | ensayos de laboratorio en testigos (roca intacta); percentiles = PERCENTILE.INC
LE2 | Resultados Parametros Geotecnicos LE2 (03092025).xlsx; hoja UCS col. E |  | Caliza | «LMH Calizas Desmonte (limestone Hornfels)» (WSC lámina 12, texto); inclusión de mármol no confirmada | [6 empty] | MPa | [7 empty] | LMH | UCS | 1111 | 68 | 56.272 | 44.321 | 33.096 | 102.4 | 41.384 | 4.26 | 221.8 | 68.0 | 56.272 | 44.321 | sí | ensayos de laboratorio en testigos (roca intacta); percentiles = PERCENTILE.INC
LE2 | Resultados Parametros Geotecnicos LE2 (03092025).xlsx; hoja UCS col. E |  | sin RMU | registros con RMU «N/A» (UCS filas 2388-2393), fuera de las fórmulas del Resumen | [6 empty] | MPa | [7 empty] | N/A (sin RMU) | UCS | 6 | 73.35 | 73.1 | 57.075 | 52.74 | 91.36 | 21.02 | 52.5 | 99.2 | no aplica | no aplica | no aplica | no aplica | ensayos de laboratorio en testigos (roca intacta); percentiles = PERCENTILE.INC
LE2 | Resultados Parametros Geotecnicos LE2 (03092025).xlsx; hoja UCS col. E |  | Skarn | «XDP Exoskarn mayor desmonte» (WSC lámina 12, texto); la lámina lista «Exo Diopsídico» entre las litologías | [6 empty] | MPa | [6 empty] | ERROR del Resumen: P35 = 2021 porque la fórmula UCS!J2394 usa F2394:F2471 (columna Año). Correcto: 70,84 MPa. El error se repite en PGR lámina 4 y WSC lámina 12. | XDP | UCS | 78 | 98.689 | 97.988 | 70.838 | 43.044 | 146.328 | 50.985 | 14.039 | 292.95 | 98.689 | 97.988 | 2021 | no (P35) | ensayos de laboratorio en testigos (roca intacta); percentiles = PERCENTILE.INC
LE2 | Resultados Parametros Geotecnicos LE2 (03092025).xlsx; hoja PLTA col. C |  | Skarn | endoskarn (sigla; no definida en el xlsx ni en texto de las pptx) | [6 empty] | MPa | [7 empty] | END | Is50 axial | 479 | 2.77 | 1.972 | 1.451 | 0.808 | 5.07 | 2.357 | 0.066 | 14.29 | 2.77 | 1.972 | 1.451 | sí | ensayos de laboratorio en testigos (roca intacta); percentiles = PERCENTILE.INC
LE2 | Resultados Parametros Geotecnicos LE2 (03092025).xlsx; hoja PLTA col. C |  | Skarn | exoskarn (sigla; no definida en texto) | [6 empty] | MPa | [7 empty] | EXO | Is50 axial | 469 | 5.075 | 4.71 | 3.412 | 1.608 | 8.55 | 3.216 | 0.075 | 19.878 | 5.075 | 4.71 | 3.412 | sí | ensayos de laboratorio en testigos (roca intacta); percentiles = PERCENTILE.INC
LE2 | Resultados Parametros Geotecnicos LE2 (03092025).xlsx; hoja PLTA col. C |  | Hornfels | hornfels (sigla; no definida en texto) | [6 empty] | MPa | [6 empty] | El promedio del Resumen usa C950:C1478 y los percentiles C950:C1479; con todas las filas, la media es 5,435 (Resumen 5,437). | HRN | Is50 axial | 530 | 5.435 | 4.872 | 4.28 | 3.54 | 7.111 | 2.697 | 0.285 | 25.976 | 5.437 | 4.872 | 4.28 | sí | ensayos de laboratorio en testigos (roca intacta); percentiles = PERCENTILE.INC
LE2 | Resultados Parametros Geotecnicos LE2 (03092025).xlsx; hoja PLTA col. C |  | Intrusivo | intrusivo sin subtipo (sigla; no definida en texto) | [6 empty] | MPa | [6 empty] | 1 fila con «N/D» excluida (fila 1763). | INT | Is50 axial | 486 | 3.981 | 3.477 | 2.145 | 0.928 | 7.255 | 2.913 | 0.063 | 13.334 | 3.981 | 3.477 | 2.145 | sí | ensayos de laboratorio en testigos (roca intacta); percentiles = PERCENTILE.INC
LE2 | Resultados Parametros Geotecnicos LE2 (03092025).xlsx; hoja PLTA col. C |  | Caliza | «LMH Calizas Desmonte (limestone Hornfels)» (WSC lámina 12, texto); inclusión de mármol no confirmada | [6 empty] | MPa | [7 empty] | LMH | Is50 axial | 2469 | 3.681 | 3.49 | 2.783 | 1.835 | 5.307 | 1.973 | 0.016 | 14.827 | 3.681 | 3.49 | 2.783 | sí | ensayos de laboratorio en testigos (roca intacta); percentiles = PERCENTILE.INC
LE2 | Resultados Parametros Geotecnicos LE2 (03092025).xlsx; hoja PLTA col. C |  | sin RMU | registros con RMU «N/D», fuera de las fórmulas del Resumen | [6 empty] | MPa | [7 empty] | N/D (sin RMU) | Is50 axial | 8 | 4.591 | 4.333 | 4.177 | 3.738 | 5.589 | 1.058 | 3.232 | 6.455 | no aplica | no aplica | no aplica | no aplica | ensayos de laboratorio en testigos (roca intacta); percentiles = PERCENTILE.INC
LE2 | Resultados Parametros Geotecnicos LE2 (03092025).xlsx; hoja PLTA col. C |  | Skarn | «XDP Exoskarn mayor desmonte» (WSC lámina 12, texto); la lámina lista «Exo Diopsídico» entre las litologías | [6 empty] | MPa | [7 empty] | XDP | Is50 axial | 216 | 7.261 | 6.849 | 4.879 | 3.19 | 12.002 | 4.21 | 0.203 | 18.922 | 7.261 | 6.849 | 4.879 | sí | ensayos de laboratorio en testigos (roca intacta); percentiles = PERCENTILE.INC
LE2 | Resultados Parametros Geotecnicos LE2 (03092025).xlsx; hoja PLTD col. C |  | Skarn | endoskarn (sigla; no definida en el xlsx ni en texto de las pptx) | [6 empty] | MPa | [6 empty] | 2 filas sin valor numérico excluidas. | END | Is50 diametral | 1442 | 3.858 | 2.648 | 1.74 | 1.087 | 6.725 | 4.154 | 0.048 | 36.45 | 3.858 | 2.648 | 1.74 | sí | ensayos de laboratorio en testigos (roca intacta); percentiles = PERCENTILE.INC
LE2 | Resultados Parametros Geotecnicos LE2 (03092025).xlsx; hoja PLTD col. C |  | Skarn | exoskarn (sigla; no definida en texto) | [6 empty] | MPa | [6 empty] | 6 filas sin valor numérico excluidas. | EXO | Is50 diametral | 1413 | 6.459 | 5.922 | 4.576 | 2.571 | 10.014 | 4.129 | 0.009 | 43.543 | 6.459 | 5.922 | 4.576 | sí | ensayos de laboratorio en testigos (roca intacta); percentiles = PERCENTILE.INC
LE2 | Resultados Parametros Geotecnicos LE2 (03092025).xlsx; hoja PLTD col. C |  | Hornfels | hornfels (sigla; no definida en texto) | [6 empty] | MPa | [7 empty] | HRN | Is50 diametral | 1118 | 5.618 | 4.963 | 4.28 | 3.5 | 7.952 | 2.582 | 0.258 | 15.775 | 5.618 | 4.963 | 4.28 | sí | ensayos de laboratorio en testigos (roca intacta); percentiles = PERCENTILE.INC
LE2 | Resultados Parametros Geotecnicos LE2 (03092025).xlsx; hoja PLTD col. C |  | Intrusivo | intrusivo sin subtipo (sigla; no definida en texto) | [6 empty] | MPa | [6 empty] | 1 filas sin valor numérico excluidas. | INT | Is50 diametral | 2077 | 5.661 | 4.868 | 3.667 | 1.967 | 9.518 | 3.663 | 0.052 | 19.118 | 5.661 | 4.868 | 3.667 | sí | ensayos de laboratorio en testigos (roca intacta); percentiles = PERCENTILE.INC
LE2 | Resultados Parametros Geotecnicos LE2 (03092025).xlsx; hoja PLTD col. C |  | Caliza | «LMH Calizas Desmonte (limestone Hornfels)» (WSC lámina 12, texto); inclusión de mármol no confirmada | [6 empty] | MPa | [6 empty] | 8 filas sin valor numérico excluidas. | LMH | Is50 diametral | 7409 | 3.813 | 3.547 | 2.855 | 1.94 | 5.502 | 2.092 | 0.012 | 36.73 | 3.813 | 3.547 | 2.855 | sí | ensayos de laboratorio en testigos (roca intacta); percentiles = PERCENTILE.INC
LE2 | Resultados Parametros Geotecnicos LE2 (03092025).xlsx; hoja PLTD col. C |  | sin RMU | registros con RMU «N/D», fuera de las fórmulas del Resumen | [6 empty] | MPa | [7 empty] | N/D (sin RMU) | Is50 diametral | 2 | 6.663 | 6.663 | 6.227 | 5.675 | 7.65 | 2.054 | 5.211 | 8.115 | no aplica | no aplica | no aplica | no aplica | ensayos de laboratorio en testigos (roca intacta); percentiles = PERCENTILE.INC
LE2 | Resultados Parametros Geotecnicos LE2 (03092025).xlsx; hoja PLTD col. C |  | Skarn | «XDP Exoskarn mayor desmonte» (WSC lámina 12, texto); la lámina lista «Exo Diopsídico» entre las litologías | [6 empty] | MPa | [7 empty] | XDP | Is50 diametral | 510 | 7.822 | 7.18 | 5.685 | 3.784 | 12.1 | 3.99 | 0.818 | 20.352 | 7.822 | 7.18 | 5.685 | sí | ensayos de laboratorio en testigos (roca intacta); percentiles = PERCENTILE.INC
LE2 | Resultados Parametros Geotecnicos LE2 (03092025).xlsx; hoja Brazilian col. E |  | Skarn | endoskarn (sigla; no definida en el xlsx ni en texto de las pptx) | [6 empty] | MPa | [7 empty] | END | tracción brasileña | 172 | 4.247 | 3.385 | 2.4 | 1.581 | 7.233 | 3.151 | 0.39 | 15.8 | 4.247 | 3.385 | 2.4 | sí | ensayos de laboratorio en testigos (roca intacta); percentiles = PERCENTILE.INC
LE2 | Resultados Parametros Geotecnicos LE2 (03092025).xlsx; hoja Brazilian col. E |  | Skarn | exoskarn (sigla; no definida en texto) | [6 empty] | MPa | [7 empty] | EXO | tracción brasileña | 184 | 7.701 | 7.15 | 6.042 | 4.352 | 11.986 | 3.886 | 0.48 | 19.69 | 7.701 | 7.15 | 6.042 | sí | ensayos de laboratorio en testigos (roca intacta); percentiles = PERCENTILE.INC
LE2 | Resultados Parametros Geotecnicos LE2 (03092025).xlsx; hoja Brazilian col. E |  | Hornfels | hornfels (sigla; no definida en texto) | [6 empty] | MPa | [7 empty] | HRN | tracción brasileña | 304 | 9.785 | 9.71 | 8.701 | 7.03 | 12.423 | 2.942 | 0.55 | 18.9 | 9.785 | 9.71 | 8.701 | sí | ensayos de laboratorio en testigos (roca intacta); percentiles = PERCENTILE.INC
LE2 | Resultados Parametros Geotecnicos LE2 (03092025).xlsx; hoja Brazilian col. E |  | Intrusivo | intrusivo sin subtipo (sigla; no definida en texto) | [6 empty] | MPa | [7 empty] | INT | tracción brasileña | 206 | 7.412 | 7.25 | 5.928 | 4.016 | 11.41 | 3.421 | 1.1 | 14.9 | 7.412 | 7.25 | 5.928 | sí | ensayos de laboratorio en testigos (roca intacta); percentiles = PERCENTILE.INC
LE2 | Resultados Parametros Geotecnicos LE2 (03092025).xlsx; hoja Brazilian col. E |  | Caliza | «LMH Calizas Desmonte (limestone Hornfels)» (WSC lámina 12, texto); inclusión de mármol no confirmada | [6 empty] | MPa | [7 empty] | LMH | tracción brasileña | 834 | 6.647 | 6.388 | 5.51 | 3.963 | 9.462 | 2.741 | 0.596 | 15.6 | 6.647 | 6.388 | 5.51 | sí | ensayos de laboratorio en testigos (roca intacta); percentiles = PERCENTILE.INC
LE2 | Resultados Parametros Geotecnicos LE2 (03092025).xlsx; hoja Brazilian col. E |  | Skarn | «XDP Exoskarn mayor desmonte» (WSC lámina 12, texto); la lámina lista «Exo Diopsídico» entre las litologías | [6 empty] | MPa | [7 empty] | XDP | tracción brasileña | 172 | 8.941 | 8.515 | 7.106 | 5.056 | 13.005 | 4.223 | 0.714 | 30.006 | 8.941 | 8.515 | 7.106 | sí | ensayos de laboratorio en testigos (roca intacta); percentiles = PERCENTILE.INC
LE2 | SIMULACIONES_MR2024_V3.csv (columnas MR24_RT, MR24_BD) |  | Mármol | Marmol | [6 empty] | t/m³ (unidad no indicada; presumible) | [6 empty] | No hay densidad, Gs ni absorción por RMU en el xlsx. WSC lámina 8 solo da histogramas globales (pico en 2,70-2,72). | MR24_RT 16 | densidad de bloque MR24_BD | 110698 | 2.712 | 2.7 |  | 2.687 | 2.731 |  | 2.559 | 3.458 | no aplica | no aplica | no aplica | no aplica | MODELO de bloques (valor estimado, no ensayo); la litología se asignó al código RT porque el n de bloques y la media/desv. de MR24_UCS coinciden exactamente con la tabla de WSC lámina 12
LE2 | SIMULACIONES_MR2024_V3.csv (columnas MR24_RT, MR24_BD) |  | Mármol | Marmol Diopsida | [6 empty] | t/m³ (unidad no indicada; presumible) | [6 empty] | No hay densidad, Gs ni absorción por RMU en el xlsx. WSC lámina 8 solo da histogramas globales (pico en 2,70-2,72). | MR24_RT 19 | densidad de bloque MR24_BD | 8020 | 2.848 | 2.851 |  | 2.79 | 2.902 |  | 2.62 | 3.195 | no aplica | no aplica | no aplica | no aplica | MODELO de bloques (valor estimado, no ensayo); la litología se asignó al código RT porque el n de bloques y la media/desv. de MR24_UCS coinciden exactamente con la tabla de WSC lámina 12
LE2 | SIMULACIONES_MR2024_V3.csv (columnas MR24_RT, MR24_BD) |  | Hornfels | Horfels | [6 empty] | t/m³ (unidad no indicada; presumible) | [6 empty] | No hay densidad, Gs ni absorción por RMU en el xlsx. WSC lámina 8 solo da histogramas globales (pico en 2,70-2,72). | MR24_RT 13 | densidad de bloque MR24_BD | 48510 | 2.706 | 2.7 |  | 2.685 | 2.726 |  | 2.557 | 3.21 | no aplica | no aplica | no aplica | no aplica | MODELO de bloques (valor estimado, no ensayo); la litología se asignó al código RT porque el n de bloques y la media/desv. de MR24_UCS coinciden exactamente con la tabla de WSC lámina 12
LE2 | SIMULACIONES_MR2024_V3.csv (columnas MR24_RT, MR24_BD) |  | Hornfels | Horfel Diopsida | [6 empty] | t/m³ (unidad no indicada; presumible) | [6 empty] | No hay densidad, Gs ni absorción por RMU en el xlsx. WSC lámina 8 solo da histogramas globales (pico en 2,70-2,72). | MR24_RT 14 | densidad de bloque MR24_BD | 9983 | 2.86 | 2.87 |  | 2.787 | 2.92 |  | 2.591 | 3.113 | no aplica | no aplica | no aplica | no aplica | MODELO de bloques (valor estimado, no ensayo); la litología se asignó al código RT porque el n de bloques y la media/desv. de MR24_UCS coinciden exactamente con la tabla de WSC lámina 12
LE2 | SIMULACIONES_MR2024_V3.csv (columnas MR24_RT, MR24_BD) |  | Intrusivo | Intrusivo | [6 empty] | t/m³ (unidad no indicada; presumible) | [6 empty] | No hay densidad, Gs ni absorción por RMU en el xlsx. WSC lámina 8 solo da histogramas globales (pico en 2,70-2,72). | MR24_RT 1 | densidad de bloque MR24_BD | 46813 | 2.461 | 2.452 |  | 2.403 | 2.517 |  | 2.166 | 3.085 | no aplica | no aplica | no aplica | no aplica | MODELO de bloques (valor estimado, no ensayo); la litología se asignó al código RT porque el n de bloques y la media/desv. de MR24_UCS coinciden exactamente con la tabla de WSC lámina 12
LE2 | SIMULACIONES_MR2024_V3.csv (columnas MR24_RT, MR24_BD) |  | Intrusivo | Intrus-Estruct-Tab | [6 empty] | t/m³ (unidad no indicada; presumible) | [6 empty] | No hay densidad, Gs ni absorción por RMU en el xlsx. WSC lámina 8 solo da histogramas globales (pico en 2,70-2,72). | MR24_RT 2 | densidad de bloque MR24_BD | 3137 | 2.69 | 2.667 |  | 2.631 | 2.72 |  | 2.542 | 3.44 | no aplica | no aplica | no aplica | no aplica | MODELO de bloques (valor estimado, no ensayo); la litología se asignó al código RT porque el n de bloques y la media/desv. de MR24_UCS coinciden exactamente con la tabla de WSC lámina 12
LE2 | SIMULACIONES_MR2024_V3.csv (columnas MR24_RT, MR24_BD) |  | Intrusivo | Brechas-Intrus | [6 empty] | t/m³ (unidad no indicada; presumible) | [6 empty] | No hay densidad, Gs ni absorción por RMU en el xlsx. WSC lámina 8 solo da histogramas globales (pico en 2,70-2,72). | MR24_RT 53 | densidad de bloque MR24_BD | 403 | 2.657 | 2.619 |  | 2.505 | 2.824 |  | 2.368 | 3.351 | no aplica | no aplica | no aplica | no aplica | MODELO de bloques (valor estimado, no ensayo); la litología se asignó al código RT porque el n de bloques y la media/desv. de MR24_UCS coinciden exactamente con la tabla de WSC lámina 12
LE2 | SIMULACIONES_MR2024_V3.csv (columnas MR24_RT, MR24_BD) |  | Caliza | Caliza | [6 empty] | t/m³ (unidad no indicada; presumible) | [6 empty] | No hay densidad, Gs ni absorción por RMU en el xlsx. WSC lámina 8 solo da histogramas globales (pico en 2,70-2,72). | MR24_RT 10 | densidad de bloque MR24_BD | 24434 | 2.709 | 2.71 |  | 2.699 | 2.717 |  | 2.633 | 2.752 | no aplica | no aplica | no aplica | no aplica | MODELO de bloques (valor estimado, no ensayo); la litología se asignó al código RT porque el n de bloques y la media/desv. de MR24_UCS coinciden exactamente con la tabla de WSC lámina 12
LE2 | SIMULACIONES_MR2024_V3.csv (columnas MR24_RT, MR24_BD) |  | Otra | Margas-Limonitas | [6 empty] | t/m³ (unidad no indicada; presumible) | [6 empty] | No hay densidad, Gs ni absorción por RMU en el xlsx. WSC lámina 8 solo da histogramas globales (pico en 2,70-2,72). | MR24_RT 11 | densidad de bloque MR24_BD | 58104 | 2.711 | 2.71 |  | 2.703 | 2.723 |  | 2.59 | 2.77 | no aplica | no aplica | no aplica | no aplica | MODELO de bloques (valor estimado, no ensayo); la litología se asignó al código RT porque el n de bloques y la media/desv. de MR24_UCS coinciden exactamente con la tabla de WSC lámina 12

## indices_suelo_Anddes
fuente_id | fuente | anio | autor_informe | laboratorio | set_id | litologia_informe | litologia | litologia_detalle | litologia_proporcion | alteracion | tipo_material | clase_desmonte | zona | profundidad | Dmax_mm | D10_mm | D30_mm | D50_mm | D60_mm | Cu | Cc | D10_interp_mm | D30_interp_mm | D60_interp_mm | Cu_interp | Cc_interp | bolones_pct | grava_pct | arena_pct | finos_pct | granulometria_pct_pasa | LL | LP | IP | SUCS | nombre_grupo | proctor_metodo | gamma_d_max_kNm3 | rho_d_max_gcm3 | w_opt_pct | gamma_d_max_corr_kNm3 | w_opt_corr_pct | Gs_bulk_sobretamano | w_sobretamano_pct | proctor_puntos_rho_gd_w | Gs | w_natural_pct | w_natural_calc_pct | TM_visual_CA | pagina | verificado_imagen | notas | Gs_origen | Gs_linea_saturacion_calc | Gs_minimo_Sr1_Proctor_calc | retenido_19mm_pct | sobretamano_Pc_calc_pct | D10_verificado_mm | SUCS_verificacion | densidad_bloques_LE2_t_m3 | w_natural_condicion | notas_verificacion
A2024 | Marmol M-1 al M-13 SUCS.pdf ¦ Marmol M-1 al M-13 Proctor estándar.pdf ¦ Marmol M-1 al M-13 CA.pdf | 2024 | Anddes Geolab SAC; solicitud EPE-23.10.141 (informes _SUCS, _PR, _CA) | Anddes Geolab SAC | Ruma 01 (M-1 al M-13) | Marmol | Mármol | [5 empty] | Patio de servicios / Botadero Este | 40,00-90,00 m | 75 | 1.54 | 2.76 | 13.44 | 22.04 | 14.29 | 0.22 | 0.075 | 2.77 | 22.23 | 296.3 | 4.59 | -- | 65 | 25 | 10 | 75 mm:100; 50 mm:85; 37.5 mm:75; 25 mm:63; 19 mm:56; 9.5 mm:44; 4.75 mm:35; 2.0 mm:27; 0.85 mm:22; 0.425 mm:18; 0.25 mm:15; 0.15 mm:13; 0.106 mm:12; 0.075 mm:10 | NP | NP | NP | GP-GM | Poorly graded gravel with silt and sand / Grava pobremente gradada con limo y arena | ASTM D698-12(2021) (fuera de método) | 23.78 | 2.425 | 6.8 | 25.754 | 3.9 | 2.94 | 0.1 | 2,4/23,1/3,6; 2,4/23,7/5,8; 2,4/23,7/7,7; 2,4/23,1/9,5 | 3.06 | 3 | 2.94 | 3 in | SUCS p.1 (granulometría), p.2 (límites, SUCS); Proctor p.1; CA p.1 | sí | Dmax = 75 mm (3 in, 100 % pasa); tamizado ASTM D6913 método A, muestra disturbada; D50 y columnas *_interp calculados por interpolación log-lineal de la curva (no informados); Gs no medido directamente: es el valor rotulado en la curva de 100 % saturación del Proctor (fracción no indicada); MDS y w óptimo sin corregir son la base de las probetas TX y LSDS (90 % MDS); también se informan valores corregidos por sobretamaño; w natural informado redondeado a entero; w_natural_calc = masa de agua / masa seca de la hoja CA; tipo_material no indicado: muestra de perforación (Perforaciones Geotécnicas e Hidrogeológicas 2023) en Patio de servicios / Botadero Este, 40-90 m; por su origen sería desmonte ya depositado en botadero (probablemente ROM), pero el informe no lo dice; D10 informado (1.54 mm) es incoherente con la curva (10 % pasa 0,075 mm), el D10 real es <= 0,075 mm; Cu y Cc informados son dudosos; Proctor marcado «Fuera de método» | rótulo «Curva 100% saturación (Gs= x)» del gráfico Proctor; no hay ensayo ASTM D854; fracción < 19 mm | 3.05 | 3.03 | 44 | 43.7 | 0,075 (pasa 10 % por 0,075 mm; interpolación) | GP-GM verificable: con D10 = 0,075 mm, Cc ≈ 4,6 > 3, así que es GP | Mármol P50 2,70 (P16-P84 2,69-2,73); Mármol diopsídico P50 2,85 | humedad de la muestra tal como se recibió (recepción 2023-11-23 o 2024-09-03, ensayo meses después); no es la humedad in situ | Verificado 2026-10-06 contra la imagen de SUCS p.1-2, Proctor p.1 y CA p.1. D10 = 1,54 mm (M, H, P1) es un valor erróneo del formato (idéntico en tres muestras); los Cu y Cc informados salen de él. «Fuera de método»/«Método C»: el % retenido en 3/4 in es 44 % (ASTM D698 Método C admite hasta 30 %). La corrección por sobretamaño del propio informe implica Pc = 43.7 %, igual al retenido en 3/4 in, de modo que el Proctor se hizo sobre la fracción < 19 mm. La línea de saturación dibujada corresponde a Gs ≈ 3.05 (rótulo 3.06), y el punto Proctor más húmedo exige Gs ≥ 3.03 para que Sr ≤ 1.
A2024 | HORNFELS H-1 al H-12 SUCS.pdf ¦ HORNFELS H-1 al H-12 Proctor estándar.pdf ¦ HORNFELS H-1 al H-12 CA.pdf | 2024 | Anddes Geolab SAC; solicitud EPE-23.10.141 (informes _SUCS, _PR, _CA) | Anddes Geolab SAC | Ruma 02 (H-1 al H-12) | HORNFELS | Hornfels | [5 empty] | Patio de servicios / Botadero Este | 40,00-90,00 m | 75 | 1.54 | 3.55 | 12.87 | 19.45 | 12.61 | 0.42 |  | 3.56 | 19.59 |  |  | -- | 68 | 21 | 11 | 75 mm:100; 50 mm:91; 37.5 mm:83; 25 mm:68; 19 mm:59; 9.5 mm:43; 4.75 mm:32; 2.0 mm:26; 0.85 mm:21; 0.425 mm:18; 0.25 mm:16; 0.15 mm:14; 0.106 mm:13; 0.075 mm:11 | 16 | NP | NP | GP-GM | Poorly graded gravel with silt and sand / Grava pobremente gradada con limo y arena | ASTM D698-12(2021) (fuera de método) | 22.876 | 2.333 | 7.7 | 24.533 | 4.7 | 2.8 | 0.3 | 2,2/21,9/4,4; 2,3/22,6/6,1; 2,3/22,9/8,1; 2,2/21,9/10,1 | 2.94 | 3 | 3.28 | 3 in | SUCS p.1 (granulometría), p.2 (límites, SUCS); Proctor p.1; CA p.1 | sí | Dmax = 75 mm (3 in, 100 % pasa); tamizado ASTM D6913 método A, muestra disturbada; D50 y columnas *_interp calculados por interpolación log-lineal de la curva (no informados); Gs no medido directamente: es el valor rotulado en la curva de 100 % saturación del Proctor (fracción no indicada); MDS y w óptimo sin corregir son la base de las probetas TX y LSDS (90 % MDS); también se informan valores corregidos por sobretamaño; w natural informado redondeado a entero; w_natural_calc = masa de agua / masa seca de la hoja CA; tipo_material no indicado: muestra de perforación en Patio de servicios / Botadero Este, 40-90 m; probablemente desmonte ROM de botadero, no confirmado por el informe; D10 informado (1.54 mm) es incoherente con la curva (11 % pasa 0,075 mm), el D10 real es <= 0,075 mm; Cu y Cc informados son dudosos; D10_interp, Cu_interp y Cc_interp vacíos: 11 % pasa 0,075 mm, así que D10 < 0,075 mm y queda fuera del rango del tamizado (requiere sedimentación); Proctor marcado «Fuera de método»; w óptimo de esta hoja Proctor (7.7 %) difiere del «óptimo» declarado y usado en el TX (6.0 %); el LSDS usa 7.7 % | rótulo «Curva 100% saturación (Gs= x)» del gráfico Proctor; no hay ensayo ASTM D854; fracción < 19 mm | 2.93 | 2.88 | 41 | 40.4 | < 0,075 (pasa 11 % por 0,075 mm; no medible por tamizado) | GP-GM se mantiene: con D10 < 0,075 mm, Cc > 8, así que es GP | Horfels P50 2,70 (2,69-2,73); Horfel diopsida P50 2,87 | humedad de la muestra tal como se recibió (recepción 2023-11-23 o 2024-09-03, ensayo meses después); no es la humedad in situ | Verificado 2026-10-06 contra la imagen de SUCS p.1-2, Proctor p.1 y CA p.1. D10 = 1,54 mm (M, H, P1) es un valor erróneo del formato (idéntico en tres muestras); los Cu y Cc informados salen de él. «Fuera de método»/«Método C»: el % retenido en 3/4 in es 41 % (ASTM D698 Método C admite hasta 30 %). La corrección por sobretamaño del propio informe implica Pc = 40.4 %, igual al retenido en 3/4 in, de modo que el Proctor se hizo sobre la fracción < 19 mm. La línea de saturación dibujada corresponde a Gs ≈ 2.93 (rótulo 2.94), y el punto Proctor más húmedo exige Gs ≥ 2.88 para que Sr ≤ 1.
A2024 | Intrusivo I-1 al I-12 SUCS.pdf ¦ Intrusivo I-1 al I-12 Proctor estándar.pdf ¦ Intrusivo I-1 al I-12 CA.pdf | 2024 | Anddes Geolab SAC; solicitud EPE-23.10.141 (informes _SUCS, _PR, _CA) | Anddes Geolab SAC | Ruma 03 / Fase 10 A (I-1 al I-12) | Intrusivo | Intrusivo | [5 empty] | Botadero Este | 20,00-60,00 m | 75 | 0.13 | 3.03 | 9.92 | 15.35 | 121.26 | 4.74 | 0.126 | 2.98 | 15.3 | 121.3 | 4.61 | -- | 63 | 29 | 8 | 75 mm:100; 50 mm:90; 37.5 mm:84; 25 mm:73; 19 mm:65; 9.5 mm:49; 4.75 mm:37; 2.0 mm:24; 0.85 mm:18; 0.425 mm:15; 0.25 mm:13; 0.15 mm:11; 0.106 mm:9; 0.075 mm:8 | 17 | NP | NP | GP-GM | Poorly graded gravel with silt and sand / Grava pobremente gradada con limo y arena | ASTM D698-12(2021) (fuera de método) | 20.93 | 2.134 | 9.8 | 22.23 | 6.7 | 2.56 | 1 | 2,0/19,2/5,0; 2,0/19,9/7,3; 2,1/20,8/9,0; 2,1/20,3/11,1 | 2.75 | 5 | 5.11 | 3 in | SUCS p.1 (granulometría), p.2 (límites, SUCS); Proctor p.1; CA p.1 | sí | Dmax = 75 mm (3 in, 100 % pasa); tamizado ASTM D6913 método A, muestra disturbada; D50 y columnas *_interp calculados por interpolación log-lineal de la curva (no informados); Gs no medido directamente: es el valor rotulado en la curva de 100 % saturación del Proctor (fracción no indicada); MDS y w óptimo sin corregir son la base de las probetas TX y LSDS (90 % MDS); también se informan valores corregidos por sobretamaño; w natural informado redondeado a entero; w_natural_calc = masa de agua / masa seca de la hoja CA; tipo_material no indicado: muestra de perforación en Botadero Este (Ruma 03 / Fase 10 A), 20-60 m; probablemente desmonte ROM de botadero, no confirmado por el informe; Proctor marcado «Fuera de método»; w óptimo de esta hoja Proctor (9.8 %) difiere del «óptimo» declarado y usado en el TX (8.0 %); el LSDS usa 9.8 %; SUCS, Proctor y CA listan I-1 a I-11 (el TX dice I-1 al I-12) | rótulo «Curva 100% saturación (Gs= x)» del gráfico Proctor; no hay ensayo ASTM D854; fracción < 19 mm | 2.74 | 2.69 | 35 | 35.1 | 0,126 (coincide con el 0,13 informado) | GP-GM verificable (Cc 4,6-4,7 > 3) | Intrusivo P50 2,45 (2,40-2,52) | humedad de la muestra tal como se recibió (recepción 2023-11-23 o 2024-09-03, ensayo meses después); no es la humedad in situ | Verificado 2026-10-06 contra la imagen de SUCS p.1-2, Proctor p.1 y CA p.1. D10 = 1,54 mm (M, H, P1) es un valor erróneo del formato (idéntico en tres muestras); los Cu y Cc informados salen de él. «Fuera de método»/«Método C»: el % retenido en 3/4 in es 35 % (ASTM D698 Método C admite hasta 30 %). La corrección por sobretamaño del propio informe implica Pc = 35.1 %, igual al retenido en 3/4 in, de modo que el Proctor se hizo sobre la fracción < 19 mm. La línea de saturación dibujada corresponde a Gs ≈ 2.74 (rótulo 2.75), y el punto Proctor más húmedo exige Gs ≥ 2.69 para que Sr ≤ 1.
A2024 | Pila 01 Mármol + Hornfels SUCS.pdf ¦ Pila 01 Mármol + Hornfels Proctor estándar.pdf ¦ Pila 01 Mármol + Hornfels CA.pdf | 2024 | Anddes Geolab SAC; solicitud EPE-23.10.141 (informes _SUCS, _PR, _CA) | Anddes Geolab SAC | Pila 01 (MP1-B-M-1, MP1-B-M2, MP1-B-M3, MP1-H-Material B) | Mármol + Hornfels | Mezcla |  | Mármol + Hornfels, proporción no indicada |  |  | B (inferido de «Material B» en el N° de muestra) | Pilas Experimentales Medio Ambiente | -- | 75 | 1.54 | 1.47 | 7.99 | 12.51 | 8.11 | 0.11 |  | 1.5 | 12.64 |  |  | 0 | 59 | 30 | 11 | 75 mm:100; 50 mm:93; 37.5 mm:87; 25 mm:78; 19 mm:70; 9.5 mm:53; 4.75 mm:41; 2.0 mm:32; 0.85 mm:26; 0.425 mm:22; 0.25 mm:19; 0.15 mm:16; 0.106 mm:13; 0.075 mm:11 | NP | NP | NP | GP-GM | Poorly graded gravel with silt and sand / Grava pobremente gradada con limo y arena | ASTM D698-12(2021) Método C | 22.819 | 2.327 | 7.4 | 24.012 | 5.4 | 2.79 | 0.8 | 2,2/21,9/3,4; 2,3/22,3/5,0; 2,3/22,8/7,1; 2,3/22,4/9,0 | 2.9 | 3 | 2.81 | 3 in | SUCS p.1 (granulometría), p.2 (límites, SUCS); Proctor p.1; CA p.1 | sí | Dmax = 75 mm (3 in, 100 % pasa); tamizado ASTM D6913 método A, muestra disturbada; D50 y columnas *_interp calculados por interpolación log-lineal de la curva (no informados); Gs no medido directamente: es el valor rotulado en la curva de 100 % saturación del Proctor (fracción no indicada); MDS y w óptimo sin corregir son la base de las probetas TX y LSDS (90 % MDS); también se informan valores corregidos por sobretamaño; w natural informado redondeado a entero; w_natural_calc = masa de agua / masa seca de la hoja CA; tipo_material no indicado: material de «Pilas Experimentales Medio Ambiente»; el informe no dice si es ROM, Chancado o Enrocado; D10 informado (1.54 mm) es incoherente con la curva (11 % pasa 0,075 mm), el D10 real es <= 0,075 mm; Cu y Cc informados son dudosos; D10_interp, Cu_interp y Cc_interp vacíos: 11 % pasa 0,075 mm, así que D10 < 0,075 mm y queda fuera del rango del tamizado (requiere sedimentación); D30 informado (1,47) menor que D10 informado (1,54): error del informe | rótulo «Curva 100% saturación (Gs= x)» del gráfico Proctor; no hay ensayo ASTM D854; fracción < 19 mm | 2.89 | 2.87 | 30 | 29.9 | < 0,075 (pasa 11 % por 0,075 mm; no medible por tamizado) | NO verificable: Cc = 0,11 sale del D10 erróneo; con D10 entre 0,059 y 0,075 mm sería Cc 2,4-3,0 (GW-GM) y con D10 < 0,059 mm sería GP-GM | Mármol 2,70 / Horfels 2,70 (proporción de la mezcla no indicada) | humedad de la muestra tal como se recibió (recepción 2023-11-23 o 2024-09-03, ensayo meses después); no es la humedad in situ | Verificado 2026-10-06 contra la imagen de SUCS p.1-2, Proctor p.1 y CA p.1. D10 = 1,54 mm (M, H, P1) es un valor erróneo del formato (idéntico en tres muestras); los Cu y Cc informados salen de él. «Fuera de método»/«Método C»: el % retenido en 3/4 in es 30 % (ASTM D698 Método C admite hasta 30 %). La corrección por sobretamaño del propio informe implica Pc = 29.9 %, igual al retenido en 3/4 in, de modo que el Proctor se hizo sobre la fracción < 19 mm. La línea de saturación dibujada corresponde a Gs ≈ 2.89 (rótulo 2.9), y el punto Proctor más húmedo exige Gs ≥ 2.87 para que Sr ≤ 1.
A2024 | Pila 02 Intrusivo SUCS.pdf ¦ Pila 02 Intrusivo Proctor estándar.pdf ¦ Pila 02 Intrusivo CA.pdf | 2024 | Anddes Geolab SAC; solicitud EPE-23.10.141 (informes _SUCS, _PR, _CA) | Anddes Geolab SAC | Pila 02 (MP2-A-M-1 a MP2-A-M-5, MP2-H-Material A) | Intrusivo | Intrusivo |  |  |  |  | A (inferido de «Material A» en el N° de muestra) | Pilas Experimentales Medio Ambiente | -- | 75 | 0.08 | 1.45 | 7.12 | 11.49 | 138.86 | 2.21 | 0.084 | 1.5 | 11.52 | 136.8 | 2.33 | 1 | 57 | 34 | 9 | 75 mm:100; 50 mm:93; 37.5 mm:89; 25 mm:81; 19 mm:73; 9.5 mm:55; 4.75 mm:43; 2.0 mm:32; 0.85 mm:26; 0.425 mm:22; 0.25 mm:18; 0.15 mm:15; 0.106 mm:12; 0.075 mm:9 | NP | NP | NP | GW-GM | Well-graded gravel with silt and sand / Grava bien gradada con limo y arena | ASTM D698-12(2021) Método C | 19.951 | 2.034 | 11.1 | 20.797 | 8.6 | 2.39 | 2 | 2,0/19,4/7,1; 2,0/19,7/9,3; 2,0/20,0/11,0; 2,0/19,5/13,0 | 2.74 | 6 | 5.52 | 3 in | SUCS p.1 (granulometría), p.2 (límites, SUCS); Proctor p.1; CA p.1 | sí | Dmax = 75 mm (3 in, 100 % pasa); tamizado ASTM D6913 método A, muestra disturbada; D50 y columnas *_interp calculados por interpolación log-lineal de la curva (no informados); Gs no medido directamente: es el valor rotulado en la curva de 100 % saturación del Proctor (fracción no indicada); MDS y w óptimo sin corregir son la base de las probetas TX y LSDS (90 % MDS); también se informan valores corregidos por sobretamaño; w natural informado redondeado a entero; w_natural_calc = masa de agua / masa seca de la hoja CA; tipo_material no indicado: material de «Pilas Experimentales Medio Ambiente»; el informe no dice si es ROM, Chancado o Enrocado; bolonería 1 % pero pasa 100 % por 3 in; grava+arena+finos = 100 | rótulo «Curva 100% saturación (Gs= x)» del gráfico Proctor; no hay ensayo ASTM D854; fracción < 19 mm | 2.73 | 2.68 | 27 | 27.3 | 0,084 (coincide con el 0,08 informado) | GW-GM verificable (Cu 137, Cc 2,3) | Intrusivo P50 2,45 (2,40-2,52) | humedad de la muestra tal como se recibió (recepción 2023-11-23 o 2024-09-03, ensayo meses después); no es la humedad in situ | Verificado 2026-10-06 contra la imagen de SUCS p.1-2, Proctor p.1 y CA p.1. D10 = 1,54 mm (M, H, P1) es un valor erróneo del formato (idéntico en tres muestras); los Cu y Cc informados salen de él. «Fuera de método»/«Método C»: el % retenido en 3/4 in es 27 % (ASTM D698 Método C admite hasta 30 %). La corrección por sobretamaño del propio informe implica Pc = 27.3 %, igual al retenido en 3/4 in, de modo que el Proctor se hizo sobre la fracción < 19 mm. La línea de saturación dibujada corresponde a Gs ≈ 2.73 (rótulo 2.74), y el punto Proctor más húmedo exige Gs ≥ 2.68 para que Sr ≤ 1.

## fragmentacion
fuente_id | fuente | hoja | fila_excel | clase_desmonte | litologia | litologia_detalle | fecha_voladura | fecha_analisis | equipo | fase | proyecto_voladura | poligono | cota_banco_m | clase_material_informe | target_cm | clasificacion | zona | n_fotos | Xc_cm | b | n_RR | pasa_1cm_frac | pasa_2cm_frac | P10_cm | P20_cm | P30_cm | P40_cm | P50_cm | P60_cm | P70_cm | P80_cm | P90_cm | Xmax_cm | dig_rate_t_h | toneladas | kg_explosivo | factor_potencia_kg_t | factor_energia_MJ_t | altura_taladro_m | taco_m | diametro_taladro_in | burden_m | espaciamiento_m | sobreperforacion_m | n_taladros | explosivo | combustible | modeloRR_pasa_0.5in | modeloRR_pasa_1in | modeloRR_pasa_2in | modeloRR_pasa_4in | modeloRR_pasa_6in | Xc_in | modeloRR_P10_cm | modeloRR_P20_cm | modeloRR_P30_cm | modeloRR_P40_cm | modeloRR_P50_cm | modeloRR_P60_cm | modeloRR_P70_cm | modeloRR_P80_cm | modeloRR_P90_cm | modeloRR_Xmax_cm | observacion | D10_mm | D50_mm | D80_mm | D90_mm | Dmax_mm | notas
FRAG | Fragmentación Desmonte 2025.xlsx | ANÁLISIS DE FRAGMENTACIÓN | 6 | ROM (fragmentación post-voladura en el frente de carguío, por análisis de fotos) |  | no indicada en el archivo | 2024-12-31 | 2025-01-03 | PALA 05 | 9 | 9-NP-3983-36 | 2 | 3983 | B | 30 | Desmonte | Producción | 4 | 8.7 | 3 | 0.8687319 | 0.136 | 0.206 | 0.5 | 1.8 | 3.7 | 5.9 | 8.8 | 12.4 | 17.1 | 24.1 | 36.4 | 146.3 |  | 200227.5 | 69996.749 | 0.3495861 | 1.080221020639023 | 17 | 7 | 12 1/4 | 9 | 10.35 | 2 | 85 | Vertex 70 | 50/50AR | 0.6608684 | 0.7127324 | 0.7627854 | 0.8097895 | 0.8353937 | 3.425197 | 0.6524102 | 1.54765 | 2.655455 | 4.015236 | 5.70549 | 7.867118 | 10.77252 | 15.04605 | 22.72306 | 80.479 |  | 5 | 88 | 241 | 364 | 1463 | P10–P90 y Xmax medidos por análisis de imagen (n_fotos); modeloRR_* = bloque "MODELO ROSIN-RAMMLER" del archivo (valores pegados, sin fórmula); las fracciones modeloRR_pasa_* no son coherentes con P10–P90 medidos (ver resumen)
FRAG | Fragmentación Desmonte 2025.xlsx | ANÁLISIS DE FRAGMENTACIÓN | 7 | ROM (fragmentación post-voladura en el frente de carguío, por análisis de fotos) |  | no indicada en el archivo | 2024-12-31 | 2025-01-03 | PALA 05 | 9 | 9-NP-3983-36 | 3 | 3983 | C | 30 | Desmonte | Producción | 5 | 9.7 | 3 | 0.9467006 | 0.152 | 0.215 | 0.4 | 1.7 | 3.7 | 6.4 | 9.7 | 13.9 | 19.4 | 27.1 | 39.9 | 111.1 |  | 200227.5 | 69996.749 | 0.3495861 | 1.080221020639023 | 17 | 7 | 12 1/4 | 9 | 10.35 | 2 | 85 | Vertex 70 | 50/50AR | 0.6553419 | 0.7095676 | 0.7619028 | 0.8109415 | 0.8375562 | 3.818898 | 0.9003808 | 1.989213 | 3.264654 | 4.771118 | 6.586211 | 8.844382 | 11.80123 | 16.03547 | 23.40886 | 74.70737 |  | 4 | 97 | 271 | 399 | 1111 | P10–P90 y Xmax medidos por análisis de imagen (n_fotos); modeloRR_* = bloque "MODELO ROSIN-RAMMLER" del archivo (valores pegados, sin fórmula); las fracciones modeloRR_pasa_* no son coherentes con P10–P90 medidos (ver resumen)
FRAG | Fragmentación Desmonte 2025.xlsx | ANÁLISIS DE FRAGMENTACIÓN | 8 | ROM (fragmentación post-voladura en el frente de carguío, por análisis de fotos) |  | no indicada en el archivo | 2025-01-02 | 2025-01-04 | PALA 09 | 9 | 9-NP-3968-17 | 5 | 3968 | A | 30 | Desmonte | Producción | 5 | 7.8 | 3 | 1.022306 | 0.118 | 0.189 | 0.7 | 2.1 | 3.8 | 5.7 | 7.9 | 10.4 | 13.6 | 17.9 | 24.8 | 69.1 | 13854.71 | 223987.5 | 137474 | 0.6137575 | 1.8965105642055917 | 16.5 | 5.5 | 12 1/4 | 5.5 | 6.5 | 1.5 | 141 | Vertex 70 | 50/50AR | 0.6472011 | 0.6950749 | 0.7417776 | 0.7863569 | 0.8110698 | 3.070866 | 0.8631708 | 1.798425 | 2.845353 | 4.043268 | 5.449957 | 7.160713 | 9.353029 | 12.42394 | 17.63628 | 51.65567 |  | 7 | 79 | 179 | 248 | 691 | P10–P90 y Xmax medidos por análisis de imagen (n_fotos); modeloRR_* = bloque "MODELO ROSIN-RAMMLER" del archivo (valores pegados, sin fórmula); las fracciones modeloRR_pasa_* no son coherentes con P10–P90 medidos (ver resumen)
FRAG | Fragmentación Desmonte 2025.xlsx | ANÁLISIS DE FRAGMENTACIÓN | 9 | ROM (fragmentación post-voladura en el frente de carguío, por análisis de fotos) |  | no indicada en el archivo | 2024-12-24 | 2025-01-05 | PALA 10 | 8 | 8-NP-3773-14 | 4 | 3773 | A | 30 | Desmonte | Producción | 7 | 4.7 | 4 | 1.115599 | 0.177 | 0.284 | 0.4 | 1.1 | 2.1 | 3.3 | 4.8 | 6.6 | 9.1 | 12.7 | 19.3 | 96.7 |  | 431475 | 153880 | 0.3566371 | 1.1020086911176776 | 16.5 | 6.5 | 12 1/4 | 6 | 7 | 1.5 | 155 | Vertex 70 | 50/50AR | 0.6456604 | 0.717259 | 0.7852023 | 0.8462901 | 0.8776952 | 1.850394 | 0.62524 | 1.225131 | 1.865367 | 2.573947 | 3.383897 | 4.345756 | 5.550869 | 7.200395 | 9.926141 | 26.57431 |  | 4 | 48 | 127 | 193 | 967 | P10–P90 y Xmax medidos por análisis de imagen (n_fotos); modeloRR_* = bloque "MODELO ROSIN-RAMMLER" del archivo (valores pegados, sin fórmula); las fracciones modeloRR_pasa_* no son coherentes con P10–P90 medidos (ver resumen)
FRAG | Fragmentación Desmonte 2025.xlsx | ANÁLISIS DE FRAGMENTACIÓN | 10 | ROM (fragmentación post-voladura en el frente de carguío, por análisis de fotos) |  | no indicada en el archivo | 2024-12-24 | 2025-01-06 | PALA 05 | 9 | 9-NP-3983-31 | 1 | 3983 | C | 30 | Desmonte | Producción | 4 | 9.2 | 3 | 0.9578021 | 0.126 | 0.191 | 0.6 | 2.1 | 4 | 6.4 | 9.2 | 12.6 | 17 | 23.1 | 33.3 | 100.8 |  | 396618.75 | 124472 | 0.3138329 | 0.9697435635607242 | 17 | 7 | 12 1/4 | 9 | 10.35 | 2 | 190 | Vertex 70 | 50/50AR | 0.6519348 | 0.7002353 | 0.7472353 | 0.7919498 | 0.8166563 | 3.622047 | 0.8778247 | 1.921643 | 3.135703 | 4.562552 | 6.274809 | 8.397469 | 11.16751 | 15.12055 | 21.97666 | 69.19958 |  | 6 | 92 | 231 | 333 | 1008 | P10–P90 y Xmax medidos por análisis de imagen (n_fotos); modeloRR_* = bloque "MODELO ROSIN-RAMMLER" del archivo (valores pegados, sin fórmula); las fracciones modeloRR_pasa_* no son coherentes con P10–P90 medidos (ver resumen)
FRAG | Fragmentación Desmonte 2025.xlsx | ANÁLISIS DE FRAGMENTACIÓN | 11 | ROM (fragmentación post-voladura en el frente de carguío, por análisis de fotos) |  | no indicada en el archivo | 2025-01-02 | 2025-01-06 | PALA 09 | 9 | 9-NP-3968-17 | 4 | 3968 | A | 30 | Desmonte | Producción | 9 | 6.8 | 3 | 0.9414153 | 0.129 | 0.21 | 0.6 | 1.8 | 3.2 | 4.9 | 6.8 | 9.1 | 12.1 | 16.2 | 23.2 | 79.6 | 12633.65 | 223987.5 | 137474 | 0.6137575 | 1.8965105642055917 | 16.5 | 5.5 | 12 1/4 | 5.5 | 6.5 | 1.5 | 141 | Vertex 70 | 50/50AR | 0.6552342 | 0.7082172 | 0.7594303 | 0.807563 | 0.8337821 | 2.677165 | 0.6228272 | 1.382151 | 2.274674 | 3.331404 | 4.607113 | 6.196972 | 8.282137 | 11.27313 | 16.4917 | 52.97588 |  | 6 | 68 | 162 | 232 | 796 | P10–P90 y Xmax medidos por análisis de imagen (n_fotos); modeloRR_* = bloque "MODELO ROSIN-RAMMLER" del archivo (valores pegados, sin fórmula); las fracciones modeloRR_pasa_* no son coherentes con P10–P90 medidos (ver resumen)
FRAG | Fragmentación Desmonte 2025.xlsx | ANÁLISIS DE FRAGMENTACIÓN | 12 | ROM (fragmentación post-voladura en el frente de carguío, por análisis de fotos) |  | no indicada en el archivo | 2025-01-04 | 2025-01-08 | PALA 11 | 10 | 10-NP-4448-16 | 3 | 4448 | C | 30 | Desmonte | Producción | 9 | 12.6 | 3 | 1.131099 | 0.071 | 0.116 | 1.6 | 4.1 | 6.7 | 9.6 | 12.7 | 16.2 | 20.3 | 25.8 | 34.3 | 83.5 |  | 401857.5 | 142452 | 0.3544839 | - | 17 | 7 | 12 1/4 | 9 | 10.35 | 2 | 192 | Vertex 70 / Emulgex 70 | 50/50AR | 0.6370632 | 0.6665909 | 0.6958847 | 0.7247324 | 0.7413127 | 4.96063 | 1.723155 | 3.345468 | 5.064502 | 6.95754 | 9.112657 | 11.66284 | 14.84716 | 19.19068 | 26.33928 | 69.57042 |  | 16 | 127 | 258 | 343 | 835 | P10–P90 y Xmax medidos por análisis de imagen (n_fotos); modeloRR_* = bloque "MODELO ROSIN-RAMMLER" del archivo (valores pegados, sin fórmula); las fracciones modeloRR_pasa_* no son coherentes con P10–P90 medidos (ver resumen)
FRAG | Fragmentación Desmonte 2025.xlsx | ANÁLISIS DE FRAGMENTACIÓN | 13 | ROM (fragmentación post-voladura en el frente de carguío, por análisis de fotos) |  | no indicada en el archivo | 2025-01-05 | 2025-01-09 | PALA 10 | 8 | 8-NP-3758-01 | 2 | 3758 | A | 30 | Desmonte | Producción | 5 | 4.4 | 3 | 0.9207973 | 0.202 | 0.308 | 0.3 | 0.9 | 1.9 | 3 | 4.5 | 6.3 | 8.6 | 11.9 | 17.6 | 57.6 |  | 777273.75 | 145512 | 0.1872082 | - | 16.5 | 6.5 | 12 1/4 | 6 | 7 | 1.5 | 501 | Vertex 70 / Pirex 70 | 50/50AR | 0.6684914 | 0.7450957 | 0.8158801 | 0.8769159 | 0.9068498 | 1.732283 | 0.3820022 | 0.8629891 | 1.436197 | 2.121448 | 2.955199 | 4.001476 | 5.382743 | 7.377412 | 10.8849 | 35.89099 |  | 3 | 45 | 119 | 176 | 576 | P10–P90 y Xmax medidos por análisis de imagen (n_fotos); modeloRR_* = bloque "MODELO ROSIN-RAMMLER" del archivo (valores pegados, sin fórmula); las fracciones modeloRR_pasa_* no son coherentes con P10–P90 medidos (ver resumen)
FRAG | Fragmentación Desmonte 2025.xlsx | ANÁLISIS DE FRAGMENTACIÓN | 14 | ROM (fragmentación post-voladura en el frente de carguío, por análisis de fotos) |  | no indicada en el archivo | 2025-01-05 | 2025-01-10 | PALA 08 | 9 | 9-NP-3968-15 | 1 | 3968 | C | 30 | Desmonte | Producción | 4 | 8.7 | 3 | 1.011325 | 0.13 | 0.196 | 0.6 | 2 | 3.9 | 6.1 | 8.8 | 12 | 15.9 | 21.4 | 30.1 | 79.7 | 8598.512 | 777562.5 | 214835 | 0.2762929 | 0.853745068724379 | 16.5 | 6.5 | 12 1/4 | 6 | 7 | 1.5 | 232 | Vertex 70 | 50/50AR | 0.6485372 | 0.6981462 | 0.74643 | 0.7923254 | 0.8176435 | 3.425197 | 0.9400299 | 1.974233 | 3.139104 | 4.47774 | 6.055182 | 7.979537 | 10.45281 | 13.92769 | 19.84626 | 58.81078 |  | 6 | 88 | 214 | 301 | 797 | P10–P90 y Xmax medidos por análisis de imagen (n_fotos); modeloRR_* = bloque "MODELO ROSIN-RAMMLER" del archivo (valores pegados, sin fórmula); las fracciones modeloRR_pasa_* no son coherentes con P10–P90 medidos (ver resumen)
FRAG | Fragmentación Desmonte 2025.xlsx | ANÁLISIS DE FRAGMENTACIÓN | 15 | ROM (fragmentación post-voladura en el frente de carguío, por análisis de fotos) |  | no indicada en el archivo | 2025-01-07 | 2025-01-10 | PALA 09 | 9 | 9-NP-3968-14 | 2 | 3968 | C | 30 | Desmonte | Producción | 4 | 11.5 | 3 | 1.109113 | 0.056 | 0.099 | 2 | 4.3 | 6.6 | 9 | 11.5 | 14.4 | 17.7 | 22.1 | 29.1 | 79.5 | 11459.89 | 268455 | 83210.9 | 0.3099622 | - | 17 | 7 | 12 1/4 | 9 | 10.35 | 2 | 150 | Emulgex 70 | 50/50AR | 0.6370537 | 0.6622638 | 0.6873258 | 0.7121091 | 0.7264232 | 4.527559 | 1.5119 | 2.974181 | 4.539595 | 6.275816 | 8.263854 | 10.62836 | 13.59514 | 17.662 | 24.39379 | 65.68439 |  | 20 | 115 | 221 | 291 | 795 | P10–P90 y Xmax medidos por análisis de imagen (n_fotos); modeloRR_* = bloque "MODELO ROSIN-RAMMLER" del archivo (valores pegados, sin fórmula); las fracciones modeloRR_pasa_* no son coherentes con P10–P90 medidos (ver resumen)
FRAG | Fragmentación Desmonte 2025.xlsx | ANÁLISIS DE FRAGMENTACIÓN | 16 | ROM (fragmentación post-voladura en el frente de carguío, por análisis de fotos) |  | no indicada en el archivo | 2025-01-07 | 2025-01-11 | PALA 08 | 9 | 9-NP-3968-14 | 4 | 3968 | A | 30 | Desmonte | Trim | 4 | 13.4 | 3 | 1.122073 | 0.08 | 0.124 | 1.4 | 3.9 | 6.8 | 10 | 13.4 | 17.4 | 22.2 | 28.4 | 38.1 | 89.9 | 11207.86 | 268455 | 83210.9 | 0.3099622 | - | - | - | 9 7/8 | - | - | - | 150 | Emulgex 70 | 50/50AR | 0.6377695 | 0.6693238 | 0.7005886 | 0.7313033 | 0.7489077 | 5.275591 | 1.803465 | 3.520125 | 5.34671 | 7.364023 | 9.666009 | 12.39563 | 15.8107 | 20.47833 | 28.17826 | 75.0116 |  | 14 | 134 | 284 | 381 | 899 | P10–P90 y Xmax medidos por análisis de imagen (n_fotos); modeloRR_* = bloque "MODELO ROSIN-RAMMLER" del archivo (valores pegados, sin fórmula); las fracciones modeloRR_pasa_* no son coherentes con P10–P90 medidos (ver resumen)
FRAG | Fragmentación Desmonte 2025.xlsx | ANÁLISIS DE FRAGMENTACIÓN | 17 | ROM (fragmentación post-voladura en el frente de carguío, por análisis de fotos) |  | no indicada en el archivo | 2025-01-07 | 2025-01-12 | PALA 08 | 9 | 9-NP-3968-14 | 7 | 3968 | C | 30 | Desmonte | Producción | 3 | 8.1 | 3 | 1.052992 | 0.096 | 0.162 | 1 | 2.6 | 4.3 | 6.1 | 8.2 | 10.6 | 13.5 | 17.3 | 23.5 | 65.5 | 11525.34 | 268455 | 83210.9 | 0.3099622 | - | 17 | 7 | 12 1/4 | 9 | 10.35 | 2 | 150 | Emulgex 70 | 50/50AR | 0.6432861 | 0.6844131 | 0.7248334 | 0.7639527 | 0.7859913 | 3.188976 | 0.9557549 | 1.949179 | 3.042912 | 4.279951 | 5.719011 | 7.45468 | 9.661502 | 12.72795 | 17.88431 | 50.76711 |  | 10 | 82 | 173 | 235 | 655 | P10–P90 y Xmax medidos por análisis de imagen (n_fotos); modeloRR_* = bloque "MODELO ROSIN-RAMMLER" del archivo (valores pegados, sin fórmula); las fracciones modeloRR_pasa_* no son coherentes con P10–P90 medidos (ver resumen)
FRAG | Fragmentación Desmonte 2025.xlsx | ANÁLISIS DE FRAGMENTACIÓN | 18 | ROM (fragmentación post-voladura en el frente de carguío, por análisis de fotos) |  | no indicada en el archivo | 2025-01-07 | 2025-01-12 | PALA 08 | 9 | 9-NP-3968-14 | 6 | 3968 | B | 30 | Desmonte | Trim | 3 | 13.3 | 2 | 0.7688325 | 0.139 | 0.188 | 0.4 | 2.2 | 5.1 | 8.9 | 13.3 | 18.6 | 24.9 | 33.1 | 44.9 | 83.4 | 10327.65 | 268455 | 83210.9 | 0.3099622 | - | - | - | 9 7/8 | - | - | - | 150 | Emulgex 70 | 50/50AR | 0.6667799 | 0.7140413 | 0.7597686 | 0.8030193 | 0.8268046 | 5.23622 | 0.7123193 | 1.890482 | 3.479401 | 5.551491 | 8.25691 | 11.87051 | 16.93197 | 24.69831 | 39.35283 | 164.2687 | Material grueso de la buffer | 4 | 133 | 331 | 449 | 834 | P10–P90 y Xmax medidos por análisis de imagen (n_fotos); modeloRR_* = bloque "MODELO ROSIN-RAMMLER" del archivo (valores pegados, sin fórmula); las fracciones modeloRR_pasa_* no son coherentes con P10–P90 medidos (ver resumen)
FRAG | Fragmentación Desmonte 2025.xlsx | ANÁLISIS DE FRAGMENTACIÓN | 19 | ROM (fragmentación post-voladura en el frente de carguío, por análisis de fotos) |  | no indicada en el archivo | 2025-01-09 | 2025-01-13 | PALA 13 | 10 | 10-NP-4433-10 | 1 | 4433 | C1 | 30 | Desmonte | Producción | 2 | 8.9 | 3 | 1.11337 | 0.091 | 0.15 | 1.1 | 2.8 | 4.7 | 6.8 | 9 | 11.5 | 14.6 | 18.5 | 24.8 | 61.6 |  | 306776.25 | 86583 | 0.282235 | 0.8721062011808279 | 17 | 7 | 12 1/4 | 9 | 10.35 | 2 | 86 | Vertex 70 | 100D2 | 0.6393834 | 0.6775136 | 0.7151218 | 0.7517401 | 0.7725098 | 3.503937 | 1.179192 | 2.313691 | 3.525761 | 4.868197 | 6.403591 | 8.227906 | 10.51472 | 13.64644 | 18.82447 | 50.49643 |  | 11 | 90 | 185 | 248 | 616 | P10–P90 y Xmax medidos por análisis de imagen (n_fotos); modeloRR_* = bloque "MODELO ROSIN-RAMMLER" del archivo (valores pegados, sin fórmula); las fracciones modeloRR_pasa_* no son coherentes con P10–P90 medidos (ver resumen)
FRAG | Fragmentación Desmonte 2025.xlsx | ANÁLISIS DE FRAGMENTACIÓN | 20 | ROM (fragmentación post-voladura en el frente de carguío, por análisis de fotos) |  | no indicada en el archivo | 2025-01-09 | 2025-01-13 | PALA 13 | 10 | 10-NP-4433-10 | 2 | 4433 | A | 30 | Desmonte | Producción | 3 | 8.8 | 3 | 1.106553 | 0.123 | 0.186 | 0.6 | 2.2 | 4.1 | 6.3 | 8.9 | 11.8 | 15.4 | 20.1 | 27.3 | 61.9 |  | 306776.25 | 86583 | 0.282235 | 0.8721062011808279 | 17 | 7 | 12 1/4 | 9 | 10.35 | 2 | 86 | Vertex 70 | 100D2 | 0.6415463 | 0.6887419 | 0.7349234 | 0.7791872 | 0.8038268 | 3.464567 | 1.151514 | 2.268785 | 3.466315 | 4.795639 | 6.318812 | 8.131523 | 10.40726 | 13.52869 | 18.69906 | 50.46588 |  | 6 | 89 | 201 | 273 | 619 | P10–P90 y Xmax medidos por análisis de imagen (n_fotos); modeloRR_* = bloque "MODELO ROSIN-RAMMLER" del archivo (valores pegados, sin fórmula); las fracciones modeloRR_pasa_* no son coherentes con P10–P90 medidos (ver resumen)
FRAG | Fragmentación Desmonte 2025.xlsx | ANÁLISIS DE FRAGMENTACIÓN | 21 | ROM (fragmentación post-voladura en el frente de carguío, por análisis de fotos) |  | no indicada en el archivo | 2024-12-26 | 2025-01-13 | PALA 13 | 10 | 10-NP-4433-07 | 4 | 4433 | A | 30 | Desmonte | Producción | 2 | 9.6 | 3 | 1.283113 | 0.094 | 0.149 | 1 | 3 | 5.1 | 7.3 | 9.7 | 12.3 | 15.4 | 19.2 | 24.8 | 48.5 |  | 600806.25 | 156907 | 0.2611607 | 0.8069866616733764 | 17 | 7 | 12 1/4 | 9 | 10.35 | 2 | 164 | Vertex 70 | 50/50AR | 0.6315575 | 0.6694855 | 0.706993 | 0.743626 | 0.7644621 | 3.779528 | 1.661845 | 2.982547 | 4.298657 | 5.687379 | 7.214692 | 8.967713 | 11.09431 | 13.91053 | 18.38932 | 43.29248 |  | 10 | 97 | 192 | 248 | 485 | P10–P90 y Xmax medidos por análisis de imagen (n_fotos); modeloRR_* = bloque "MODELO ROSIN-RAMMLER" del archivo (valores pegados, sin fórmula); las fracciones modeloRR_pasa_* no son coherentes con P10–P90 medidos (ver resumen)
FRAG | Fragmentación Desmonte 2025.xlsx | ANÁLISIS DE FRAGMENTACIÓN | 22 | ROM (fragmentación post-voladura en el frente de carguío, por análisis de fotos) |  | no indicada en el archivo | 2025-01-11 | 2025-01-15 | PALA 09 | 9 | 9-NP-3953-05 | 4 | 3953 | A | 30 | Desmonte | Producción/Cresta | 4 | 9.5 | 3 | 0.9657681 | 0.14 | 0.204 | 0.5 | 1.9 | 3.9 | 6.5 | 9.6 | 13.4 | 18.4 | 25.3 | 36.7 | 102 | 13321.03 | 615925 | 479455 | 0.7784308 | 2.405351219710192 | - | - | 9 7/8 | - | - | - | 451 | Vertex 70 | 100D2 | 0.6526613 | 0.7041993 | 0.7541612 | 0.8013458 | 0.827189 | 3.740157 | 0.9241874 | 2.010103 | 3.266829 | 4.738664 | 6.499906 | 8.67783 | 11.51325 | 15.54975 | 22.53088 | 70.27666 |  | 5 | 96 | 253 | 367 | 1020 | P10–P90 y Xmax medidos por análisis de imagen (n_fotos); modeloRR_* = bloque "MODELO ROSIN-RAMMLER" del archivo (valores pegados, sin fórmula); las fracciones modeloRR_pasa_* no son coherentes con P10–P90 medidos (ver resumen)
FRAG | Fragmentación Desmonte 2025.xlsx | ANÁLISIS DE FRAGMENTACIÓN | 23 | ROM (fragmentación post-voladura en el frente de carguío, por análisis de fotos) |  | no indicada en el archivo | 2025-01-11 | 2025-01-16 | PALA 09 | 9 | 9-NP-3953-05 | 7 | 3953 | A | 30 | Desmonte | Producción | 3 | 8.2 | 3 | 1.226153 | 0.106 | 0.17 | 0.9 | 2.5 | 4.2 | 6.2 | 8.3 | 10.6 | 13.3 | 16.8 | 22 | 45.4 | 12611.96 | 615925 | 479455 | 0.7784308 | 2.405351219710192 | 16.5 | 5.5 | 12 1/4 | 5 | 6 | 1.5 | 451 | Vertex 70 | 100D2 | 0.6343179 | 0.6775472 | 0.7201047 | 0.761308 | 0.7845035 | 3.228346 | 1.308429 | 2.412938 | 3.537251 | 4.741253 | 6.081317 | 7.635716 | 9.540288 | 12.0884 | 16.18907 | 39.65906 |  | 9 | 83 | 168 | 220 | 454 | P10–P90 y Xmax medidos por análisis de imagen (n_fotos); modeloRR_* = bloque "MODELO ROSIN-RAMMLER" del archivo (valores pegados, sin fórmula); las fracciones modeloRR_pasa_* no son coherentes con P10–P90 medidos (ver resumen)
FRAG | Fragmentación Desmonte 2025.xlsx | ANÁLISIS DE FRAGMENTACIÓN | 24 | ROM (fragmentación post-voladura en el frente de carguío, por análisis de fotos) |  | no indicada en el archivo | 2025-01-11 | 2025-01-16 | PALA 09 | 9 | 9-NP-3953-05 | 4 | 3953 | A | 30 | Desmonte | Producción | 5 | 10 | 3 | 0.9901679 | 0.134 | 0.195 | 0.5 | 2 | 4.2 | 6.8 | 10.1 | 14 | 19 | 25.9 | 37.1 | 98.2 | 13321.03 | 615925 | 479455 | 0.7784308 | 2.405351219710192 | 16.5 | 5.5 | 12 1/4 | 5 | 6 | 1.5 | 451 | Vertex 70 | 100D2 | 0.6499685 | 0.6993035 | 0.7473025 | 0.7929177 | 0.8180809 | 3.937008 | 1.030323 | 2.198447 | 3.530423 | 5.074297 | 6.906291 | 9.154957 | 12.06194 | 16.17061 | 23.21734 | 70.416 |  | 5 | 101 | 259 | 371 | 982 | P10–P90 y Xmax medidos por análisis de imagen (n_fotos); modeloRR_* = bloque "MODELO ROSIN-RAMMLER" del archivo (valores pegados, sin fórmula); las fracciones modeloRR_pasa_* no son coherentes con P10–P90 medidos (ver resumen)
FRAG | Fragmentación Desmonte 2025.xlsx | ANÁLISIS DE FRAGMENTACIÓN | 25 | ROM (fragmentación post-voladura en el frente de carguío, por análisis de fotos) |  | no indicada en el archivo | 2024-11-20 | 2025-01-16 | PALA 05 | 9 | 9-NP-3968-03 | 2 | 3968 | C | 30 | Desmonte | Producción | 4 | 4.7 | 3 | 0.9080981 | 0.197 | 0.3 | 0.3 | 1 | 1.9 | 3.2 | 4.7 | 6.6 | 9.1 | 12.7 | 18.9 | 63.8 | 10037.1 | 646016.25 | 217847 | 0.337216 | 1.0419973646173761 | 16.5 | 6.5 | 12 1/4 | 6 | 7 | 1.5 | 247 | Vertex 70 | 50/50AR | 0.6690748 | 0.743718 | 0.8129117 | 0.8730057 | 0.9027563 | 1.850394 | 0.3943376 | 0.9010673 | 1.510286 | 2.243091 | 3.139167 | 4.268633 | 5.76598 | 7.937579 | 11.77527 | 39.48007 |  | 3 | 47 | 127 | 189 | 638 | P10–P90 y Xmax medidos por análisis de imagen (n_fotos); modeloRR_* = bloque "MODELO ROSIN-RAMMLER" del archivo (valores pegados, sin fórmula); las fracciones modeloRR_pasa_* no son coherentes con P10–P90 medidos (ver resumen)
FRAG | Fragmentación Desmonte 2025.xlsx | ANÁLISIS DE FRAGMENTACIÓN | 26 | ROM (fragmentación post-voladura en el frente de carguío, por análisis de fotos) |  | no indicada en el archivo | 2025-01-15 | 2025-01-17 | PALA 10 | 8 | 8-NP-3773-19 | 5 | 3773 | A | 30 | Desmonte | Producción | 5 | 3.5 | 3 | 0.856005 | 0.266 | 0.377 | 0.1 | 0.5 | 1.2 | 2.2 | 3.5 | 5.3 | 7.7 | 11.3 | 17.8 | 62.6 |  | 709912.5 | 287014 | 0.4042949 | 1.2492712270878454 | 16.5 | 6.5 | 12 1/4 | 6 | 7 | 1.5 | 329 | Vertex 70 | 48/52AR | 0.6866247 | 0.7783998 | 0.8587032 | 0.9212358 | 0.9482341 | 1.377953 | 0.2525476 | 0.6068382 | 1.049603 | 1.596861 | 2.280959 | 3.160201 | 4.347563 | 6.10251 | 9.272882 | 33.46541 |  | 1 | 35 | 113 | 178 | 626 | P10–P90 y Xmax medidos por análisis de imagen (n_fotos); modeloRR_* = bloque "MODELO ROSIN-RAMMLER" del archivo (valores pegados, sin fórmula); las fracciones modeloRR_pasa_* no son coherentes con P10–P90 medidos (ver resumen)
FRAG | Fragmentación Desmonte 2025.xlsx | ANÁLISIS DE FRAGMENTACIÓN | 27 | ROM (fragmentación post-voladura en el frente de carguío, por análisis de fotos) |  | no indicada en el archivo | 2025-01-15 | 2025-01-17 | PALA 07 | 8 | 8-NP-3773-19 | 5 | 3773 | A | 30 | Desmonte | Producción | 2 | 8.9 | 2 | 0.6597422 | 0.185 | 0.249 | 0.2 | 1.1 | 3 | 5.6 | 8.9 | 13.2 | 18.8 | 26.5 | 38.6 | 86.7 |  | 709912.5 | 287014 | 0.4042949 | 1.2492712270878454 | 16.5 | 6.5 | 12 1/4 | 6 | 7 | 1.5 | 329 | Vertex 70 | 48/52AR | 0.6918369 | 0.7531259 | 0.8103171 | 0.8613177 | 0.8875718 | 3.503937 | 0.2937787 | 0.9162435 | 1.865306 | 3.215187 | 5.106487 | 7.795468 | 11.79191 | 18.3086 | 31.50766 | 166.5749 |  | 2 | 89 | 265 | 386 | 867 | P10–P90 y Xmax medidos por análisis de imagen (n_fotos); modeloRR_* = bloque "MODELO ROSIN-RAMMLER" del archivo (valores pegados, sin fórmula); las fracciones modeloRR_pasa_* no son coherentes con P10–P90 medidos (ver resumen)
FRAG | Fragmentación Desmonte 2025.xlsx | ANÁLISIS DE FRAGMENTACIÓN | 28 | ROM (fragmentación post-voladura en el frente de carguío, por análisis de fotos) |  | no indicada en el archivo | 2025-01-16 | 2025-01-18 | PALA 09 | 9 | 9-NP-3953-06 | 2 | 3953 | B | 30 | Desmonte | Producción | 6 | 6.9 | 3 | 1.029682 | 0.153 | 0.23 | 0.4 | 1.5 | 3 | 4.8 | 6.9 | 9.5 | 12.6 | 16.9 | 23.7 | 59 | 11452.85 | 389853.75 | 171720 | 0.4404729 | 1.3610611671684572 | 16.5 | 6.5 | 12 1/4 | 6 | 7 | 1.5 | 180 | Vertex 70 | 49/51AR | 0.6498624 | 0.7079433 | 0.763908 | 0.8160381 | 0.8440952 | 2.716535 | 0.7757106 | 1.607724 | 2.535293 | 3.593612 | 4.833514 | 6.338359 | 8.263078 | 10.95382 | 15.51041 | 45.08073 |  | 4 | 69 | 169 | 237 | 590 | P10–P90 y Xmax medidos por análisis de imagen (n_fotos); modeloRR_* = bloque "MODELO ROSIN-RAMMLER" del archivo (valores pegados, sin fórmula); las fracciones modeloRR_pasa_* no son coherentes con P10–P90 medidos (ver resumen)
FRAG | Fragmentación Desmonte 2025.xlsx | ANÁLISIS DE FRAGMENTACIÓN | 29 | ROM (fragmentación post-voladura en el frente de carguío, por análisis de fotos) |  | no indicada en el archivo | 2025-01-17 | 2025-01-18 | PALA 08 | 9 | 9-NP-3983-37 | 1 | 3983 | C | 30 | Desmonte | Producción | 3 | 9.1 | 3 | 1.102561 | 0.114 | 0.175 | 0.8 | 2.4 | 4.4 | 6.6 | 9.2 | 12.2 | 15.7 | 20.5 | 27.8 | 64.6 |  | 137486.25 | 41676 | 0.3031285 | 0.9366670485230341 | 17 | 7 | 12 1/4 | 9 | 10.35 | 2 | 45 | Vertex 70 | 51D2/49AR | 0.6412216 | 0.6856491 | 0.7292309 | 0.7712166 | 0.7947325 | 3.582677 | 1.182035 | 2.334645 | 3.572414 | 4.948239 | 6.526395 | 8.406329 | 10.7686 | 14.01169 | 19.38937 | 52.51735 |  | 8 | 92 | 205 | 278 | 646 | P10–P90 y Xmax medidos por análisis de imagen (n_fotos); modeloRR_* = bloque "MODELO ROSIN-RAMMLER" del archivo (valores pegados, sin fórmula); las fracciones modeloRR_pasa_* no son coherentes con P10–P90 medidos (ver resumen)
FRAG | Fragmentación Desmonte 2025.xlsx | ANÁLISIS DE FRAGMENTACIÓN | 30 | ROM (fragmentación post-voladura en el frente de carguío, por análisis de fotos) |  | no indicada en el archivo | 2024-12-29 | 2025-01-18 | PALA 08 | 9 | 9-NP-3983-35 | 2 | 3983 | A | 30 | Desmonte | Producción | 3 | 10.1 | 2 | 0.8283293 | 0.138 | 0.195 | 0.5 | 2 | 4.3 | 7 | 10.2 | 13.7 | 17.9 | 23.1 | 30.6 | 54.3 |  | 343117.5 | 106063 | 0.3091157 | 0.9551674572121794 | 17 | 7 | 12 1/4 | 9 | 10.35 | 2 | 161 | Vertex 70 | 50/50AR | 0.6627418 | 0.7118309 | 0.7593171 | 0.8041492 | 0.8287351 | 3.976378 | 0.6674979 | 1.651582 | 2.909396 | 4.488836 | 6.488705 | 9.088372 | 12.63705 | 17.94026 | 27.64433 | 104.1383 |  | 5 | 102 | 231 | 306 | 543 | P10–P90 y Xmax medidos por análisis de imagen (n_fotos); modeloRR_* = bloque "MODELO ROSIN-RAMMLER" del archivo (valores pegados, sin fórmula); las fracciones modeloRR_pasa_* no son coherentes con P10–P90 medidos (ver resumen)
FRAG | Fragmentación Desmonte 2025.xlsx | ANÁLISIS DE FRAGMENTACIÓN | 31 | ROM (fragmentación post-voladura en el frente de carguío, por análisis de fotos) |  | no indicada en el archivo | 2025-01-17 | 2025-01-19 | PALA 06 | 10 | 10-NP-4433-11 | 2 | 4433 | A | 30 | Desmonte | Producción | 4 | 3.6 | 3 | 0.8872046 | 0.245 | 0.359 | 0.2 | 0.6 | 1.4 | 2.4 | 3.7 | 5.3 | 7.5 | 10.8 | 16.4 | 55.7 |  | 522183.75 | 113400 | 0.2171649 | 0.6710396483996295 | 17 | 7 | 12 1/4 | 9 | 10.35 | 2 | 265 | Vertex 70 | 48D2/52AR | 0.6793582 | 0.7674841 | 0.8460242 | 0.9092435 | 0.9376856 | 1.417323 | 0.2849233 | 0.663848 | 1.126297 | 1.688442 | 2.381723 | 3.262187 | 4.437807 | 6.155345 | 9.216557 | 31.79429 |  | 2 | 37 | 108 | 164 | 557 | P10–P90 y Xmax medidos por análisis de imagen (n_fotos); modeloRR_* = bloque "MODELO ROSIN-RAMMLER" del archivo (valores pegados, sin fórmula); las fracciones modeloRR_pasa_* no son coherentes con P10–P90 medidos (ver resumen)
FRAG | Fragmentación Desmonte 2025.xlsx | ANÁLISIS DE FRAGMENTACIÓN | 32 | ROM (fragmentación post-voladura en el frente de carguío, por análisis de fotos) |  | no indicada en el archivo | 2025-01-17 | 2025-01-19 | PALA 11 | 10 | 10-NP-4433-11 | 4 | 4433 | A | 30 | Desmonte | Producción | 7 | 3 | 3 | 0.8373291 | 0.246 | 0.384 | 0.2 | 0.7 | 1.3 | 2.1 | 3.1 | 4.3 | 6 | 8.5 | 13 | 62.2 |  | 522183.75 | 113400 | 0.2171649 | 0.6710396483996295 | 17 | 7 | 12 1/4 | 9 | 10.35 | 2 | 265 | Vertex 70 | 48D2/52AR | 0.6907052 | 0.7837485 | 0.8644337 | 0.926295 | 0.9524993 | 1.181102 | 0.2041415 | 0.5002104 | 0.8758147 | 1.34499 | 1.936526 | 2.70258 | 3.74455 | 5.295986 | 8.122802 | 30.1661 |  | 2 | 31 | 85 | 130 | 622 | P10–P90 y Xmax medidos por análisis de imagen (n_fotos); modeloRR_* = bloque "MODELO ROSIN-RAMMLER" del archivo (valores pegados, sin fórmula); las fracciones modeloRR_pasa_* no son coherentes con P10–P90 medidos (ver resumen)
FRAG | Fragmentación Desmonte 2025.xlsx | ANÁLISIS DE FRAGMENTACIÓN | 33 | ROM (fragmentación post-voladura en el frente de carguío, por análisis de fotos) |  | no indicada en el archivo | 2025-01-16 | 2025-01-20 | PALA 09 | 9 | 9-NP-3953-06 | 3 | 3953 | C | 30 | Desmonte | Producción | 4 | 6.6 | 3 | 0.9561033 | 0.136 | 0.217 | 0.6 | 1.7 | 3.1 | 4.8 | 6.7 | 9 | 12 | 16.1 | 22.9 | 73.9 | 12774.21 | 389853.75 | 171720 | 0.4404729 | 1.3610611671684572 | 16.5 | 6.5 | 12 1/4 | 6 | 7 | 1.5 | 180 | Vertex 70 | 49/51AR | 0.6547702 | 0.7095063 | 0.762318 | 0.8117601 | 0.8385623 | 2.598425 | 0.6271204 | 1.37474 | 2.245228 | 3.269059 | 4.498434 | 6.023295 | 8.014232 | 10.85693 | 15.79028 | 49.82147 |  | 6 | 67 | 161 | 229 | 739 | P10–P90 y Xmax medidos por análisis de imagen (n_fotos); modeloRR_* = bloque "MODELO ROSIN-RAMMLER" del archivo (valores pegados, sin fórmula); las fracciones modeloRR_pasa_* no son coherentes con P10–P90 medidos (ver resumen)
FRAG | Fragmentación Desmonte 2025.xlsx | ANÁLISIS DE FRAGMENTACIÓN | 34 | ROM (fragmentación post-voladura en el frente de carguío, por análisis de fotos) |  | no indicada en el archivo | 2025-01-16 | 2025-01-20 | PALA 09 | 9 | 9-NP-3953-06 | 1 | 3953 | A | 30 | Desmonte | Producción | 3 | 5.9 | 3 | 0.981738 | 0.168 | 0.254 | 0.4 | 1.3 | 2.6 | 4.1 | 6 | 8.3 | 11.2 | 15.2 | 21.7 | 60.1 | 15278.74 | 389853.75 | 171720 | 0.4404729 | 1.3610611671684572 | 16.5 | 6.5 | 12 1/4 | 6 | 7 | 1.5 | 180 | Vertex 70 | 49/51AR | 0.6561594 | 0.7200363 | 0.7808891 | 0.8364178 | 0.8655864 | 2.322835 | 0.5961424 | 1.280321 | 2.064411 | 2.976446 | 4.061781 | 5.397331 | 7.12801 | 9.580115 | 13.79766 | 42.2476 |  | 4 | 60 | 152 | 217 | 601 | P10–P90 y Xmax medidos por análisis de imagen (n_fotos); modeloRR_* = bloque "MODELO ROSIN-RAMMLER" del archivo (valores pegados, sin fórmula); las fracciones modeloRR_pasa_* no son coherentes con P10–P90 medidos (ver resumen)
FRAG | Fragmentación Desmonte 2025.xlsx | ANÁLISIS DE FRAGMENTACIÓN | 35 | ROM (fragmentación post-voladura en el frente de carguío, por análisis de fotos) |  | no indicada en el archivo | 2024-12-29 | 2025-01-20 | PALA 08 | 9 | 9-NP-3983-35 | 2 | 3983 | A | 30 | Desmonte | Producción | 3 | 3.1 | 3 | 0.8891612 | 0.254 | 0.383 | 0.2 | 0.6 | 1.3 | 2.1 | 3.1 | 4.5 | 6.3 | 8.8 | 13.3 | 46.2 |  | 343117.5 | 106063 | 0.3091157 | 0.9551674572121794 | 17 | 7 | 12 1/4 | 9 | 10.35 | 2 | 161 | Vertex 70 | 50/50AR | 0.6821887 | 0.7757132 | 0.8576311 | 0.9212936 | 0.9486501 | 1.220472 | 0.2467238 | 0.5737775 | 0.9723501 | 1.456361 | 2.052793 | 2.809715 | 3.819686 | 5.294183 | 7.920079 | 27.24749 |  | 2 | 31 | 88 | 133 | 462 | P10–P90 y Xmax medidos por análisis de imagen (n_fotos); modeloRR_* = bloque "MODELO ROSIN-RAMMLER" del archivo (valores pegados, sin fórmula); las fracciones modeloRR_pasa_* no son coherentes con P10–P90 medidos (ver resumen)
FRAG | Fragmentación Desmonte 2025.xlsx | ANÁLISIS DE FRAGMENTACIÓN | 36 | ROM (fragmentación post-voladura en el frente de carguío, por análisis de fotos) |  | no indicada en el archivo | 2025-01-09 | 2025-01-21 | PALA 13 | 10 | 10-NP-4433-10 | 1 | 4433 | C1 | 30 | Desmonte | Producción | 4 | 5.7 | 3 | 0.9702174 | 0.184 | 0.272 | 0.3 | 1.1 | 2.3 | 3.9 | 5.8 | 8.1 | 11.2 | 15.4 | 22.3 | 60.6 |  | 306776.25 | 86583 | 0.282235 | 0.8721062011808279 | 17 | 7 | 12 1/4 | 9 | 10.35 | 2 | 86 | Vertex 70 | 100D2 | 0.6590383 | 0.7272586 | 0.7917042 | 0.8495751 | 0.8793862 | 2.244094 | 0.5604696 | 1.214683 | 1.969716 | 2.852282 | 3.906737 | 5.20886 | 6.901861 | 9.308792 | 13.46509 | 41.7808 |  | 3 | 58 | 154 | 223 | 606 | P10–P90 y Xmax medidos por análisis de imagen (n_fotos); modeloRR_* = bloque "MODELO ROSIN-RAMMLER" del archivo (valores pegados, sin fórmula); las fracciones modeloRR_pasa_* no son coherentes con P10–P90 medidos (ver resumen)
FRAG | Fragmentación Desmonte 2025.xlsx | ANÁLISIS DE FRAGMENTACIÓN | 37 | ROM (fragmentación post-voladura en el frente de carguío, por análisis de fotos) |  | no indicada en el archivo | 2024-12-28 | 2025-01-21 | PALA 14 | 10 | 10-NP-4433-08 | 3 | 4433 | C | 30 | Desmonte | Producción | 4 | 6.7 | 2 | 0.7025199 | 0.167 | 0.245 | 0.3 | 1.3 | 2.8 | 4.6 | 6.7 | 9.3 | 12.5 | 16.8 | 23.5 | 53.4 |  | 595320 | 88739 | 0.149061 | 0.4605985184438621 | 17 | 7 | 12 1/4 | 9 | 10.35 | 2 | 110 | Vertex 70 | 50/50AR | 0.6852931 | 0.745919 | 0.8028318 | 0.8540123 | 0.880591 | 2.637795 | 0.2722127 | 0.7921711 | 1.544395 | 2.575232 | 3.976475 | 5.916041 | 8.726265 | 13.1906 | 21.96189 | 104.9123 |  | 3 | 67 | 168 | 235 | 534 | P10–P90 y Xmax medidos por análisis de imagen (n_fotos); modeloRR_* = bloque "MODELO ROSIN-RAMMLER" del archivo (valores pegados, sin fórmula); las fracciones modeloRR_pasa_* no son coherentes con P10–P90 medidos (ver resumen)
FRAG | Fragmentación Desmonte 2025.xlsx | ANÁLISIS DE FRAGMENTACIÓN | 38 | ROM (fragmentación post-voladura en el frente de carguío, por análisis de fotos) |  | no indicada en el archivo | 2025-01-15 | 2025-01-23 | PALA 05 | 9 | 9-NP-3968-18 | 1 | 3968 | A | 30 | Desmonte | Producción | 6 | 13.4 | 3 | 1.031793 | 0.08 | 0.134 | 1.2 | 3.6 | 6.5 | 9.8 | 13.5 | 17.8 | 23.3 | 30.5 | 42.3 | 114.7 | 11872.07 | 645933.75 | 379613 | 0.5876965 | 1.815982165353645 | 16.5 | 6.5 | 12 1/4 | 6 | 7 | 1.5 | 386 | Vertex 70 | 48/52AR | 0.6423589 | 0.6764186 | 0.7100726 | 0.7429883 | 0.761764 | 5.275591 | 1.513203 | 3.131564 | 4.933706 | 6.988219 | 9.393662 | 12.31141 | 16.04122 | 21.25253 | 30.0718 | 87.21258 |  | 12 | 135 | 305 | 423 | 1147 | P10–P90 y Xmax medidos por análisis de imagen (n_fotos); modeloRR_* = bloque "MODELO ROSIN-RAMMLER" del archivo (valores pegados, sin fórmula); las fracciones modeloRR_pasa_* no son coherentes con P10–P90 medidos (ver resumen)
FRAG | Fragmentación Desmonte 2025.xlsx | ANÁLISIS DE FRAGMENTACIÓN | 39 | ROM (fragmentación post-voladura en el frente de carguío, por análisis de fotos) |  | no indicada en el archivo | 2025-01-22 | 2025-01-23 | PALA 08 | 9 | 9-NP-3968-23 | 3 | 3968 | C | 30 | Desmonte | Producción | 9 | 5.9 | 2 | 0.6217479 | 0.226 | 0.305 | 0.1 | 0.7 | 1.9 | 3.6 | 6 | 9.1 | 13.3 | 19.3 | 29.1 | 72.9 | 9339.907 | 586876 | 177755 | 0.3028834 | 0.9359097151698144 | 17 | 7 | 12 1/4 | 9 | 10.35 | 2 | 197 | Vertex 70 | 52AR/48D2 | 0.7115955 | 0.784783 | 0.8500926 | 0.9041049 | 0.9295694 | 2.322835 | 0.1581093 | 0.5286099 | 1.123935 | 2.002843 | 3.272206 | 5.126105 | 7.952678 | 12.68412 | 22.56464 | 132.0735 |  | 1 | 60 | 193 | 291 | 729 | P10–P90 y Xmax medidos por análisis de imagen (n_fotos); modeloRR_* = bloque "MODELO ROSIN-RAMMLER" del archivo (valores pegados, sin fórmula); las fracciones modeloRR_pasa_* no son coherentes con P10–P90 medidos (ver resumen)
FRAG | Fragmentación Desmonte 2025.xlsx | ANÁLISIS DE FRAGMENTACIÓN | 40 | ROM (fragmentación post-voladura en el frente de carguío, por análisis de fotos) |  | no indicada en el archivo | 2025-01-15 | 2025-01-24 | PALA 10 | 8 | 8-NP-3773-19 | 5 | 3773 | A | 30 | Desmonte | Producción | 7 | 2.5 | 4 | 1.123269 | 0.246 | 0.416 | 0.3 | 0.7 | 1.2 | 1.8 | 2.6 | 3.4 | 4.6 | 6.3 | 9.4 | 50.5 |  | 709912.5 | 287014 | 0.4042949 | 1.2492712270878454 | 16.5 | 6.5 | 12 1/4 | 6 | 7 | 1.5 | 329 | Vertex 70 | 48/52AR | 0.6509013 | 0.7544212 | 0.8464044 | 0.9178803 | 0.9481206 | 0.984252 | 0.3371868 | 0.6576755 | 0.9984972 | 1.374761 | 1.803987 | 2.312809 | 2.949237 | 3.818858 | 5.252979 | 13.96905 |  | 3 | 26 | 63 | 94 | 505 | P10–P90 y Xmax medidos por análisis de imagen (n_fotos); modeloRR_* = bloque "MODELO ROSIN-RAMMLER" del archivo (valores pegados, sin fórmula); las fracciones modeloRR_pasa_* no son coherentes con P10–P90 medidos (ver resumen)
FRAG | Fragmentación Desmonte 2025.xlsx | ANÁLISIS DE FRAGMENTACIÓN | 41 | ROM (fragmentación post-voladura en el frente de carguío, por análisis de fotos) |  | no indicada en el archivo | 2025-01-15 | 2025-01-25 | PALA 05 | 9 | 9-NP-3968-18 | 2 | 3968 | C | 30 | Desmonte | Producción | 9 | 10.9 | 2 | 0.6898132 | 0.149 | 0.207 | 0.4 | 1.8 | 4.1 | 7.2 | 10.9 | 15.5 | 21.3 | 29.1 | 41.2 | 91.8 | 11375.24 | 645933.75 | 379613 | 0.5876965 | 1.815982165353645 | 16.5 | 6.5 | 12 1/4 | 6 | 7 | 1.5 | 386 | Vertex 70 | 48/52AR | 0.6784721 | 0.7301082 | 0.7794889 | 0.8253649 | 0.8501085 | 4.291339 | 0.4174784 | 1.239054 | 2.445516 | 4.116411 | 6.407318 | 9.602568 | 14.26573 | 21.72879 | 36.51901 | 179.5504 |  | 4 | 109 | 291 | 412 | 918 | P10–P90 y Xmax medidos por análisis de imagen (n_fotos); modeloRR_* = bloque "MODELO ROSIN-RAMMLER" del archivo (valores pegados, sin fórmula); las fracciones modeloRR_pasa_* no son coherentes con P10–P90 medidos (ver resumen)
FRAG | Fragmentación Desmonte 2025.xlsx | ANÁLISIS DE FRAGMENTACIÓN | 42 | ROM (fragmentación post-voladura en el frente de carguío, por análisis de fotos) |  | no indicada en el archivo | 2025-01-17 | 2025-01-25 | PALA 06 | 10 | 10-NP-4433-11 | 4 | 4433 | A | 30 | Desmonte | Producción | 4 | 4.2 | 3 | 0.718245 | 0.248 | 0.351 | 0.2 | 0.6 | 1.4 | 2.6 | 4.3 | 6.7 | 10.3 | 16.3 | 28.8 | 243.4 |  | 522183.75 | 113400 | 0.2171649 | 0.6710396483996295 | 17 | 7 | 12 1/4 | 9 | 10.35 | 2 | 265 | Vertex 70 | 48D2/52AR | 0.705204 | 0.7894262 | 0.8628993 | 0.9206874 | 0.9461726 | 1.653543 | 0.1830378 | 0.5203489 | 0.9997381 | 1.648475 | 2.521351 | 3.718681 | 5.438642 | 8.147009 | 13.41393 | 61.92179 |  | 2 | 43 | 163 | 288 | 2434 | P10–P90 y Xmax medidos por análisis de imagen (n_fotos); modeloRR_* = bloque "MODELO ROSIN-RAMMLER" del archivo (valores pegados, sin fórmula); las fracciones modeloRR_pasa_* no son coherentes con P10–P90 medidos (ver resumen)
FRAG | Fragmentación Desmonte 2025.xlsx | ANÁLISIS DE FRAGMENTACIÓN | 43 | ROM (fragmentación post-voladura en el frente de carguío, por análisis de fotos) |  | no indicada en el archivo | 2025-01-19 | 2025-01-25 | PALA 15 | 10 | 10-NP-4433-12 | 2 | 4433 | C | 30 | Desmonte | Producción | 6 | 5.6 | 3 | 0.9847191 | 0.167 | 0.257 | 0.4 | 1.3 | 2.5 | 3.9 | 5.6 | 7.7 | 10.3 | 14 | 19.9 | 55.5 |  | 444427.5 | 153437 | 0.3452464 | 1.0668114146851848 | 17 | 7 | 12 1/4 | 9 | 10.35 | 2 | 185 | Vertex 70 | 51AR/49D2 | 0.6561569 | 0.7207748 | 0.7822688 | 0.8382586 | 0.8675878 | 2.204724 | 0.5697703 | 1.220854 | 1.96568 | 2.83096 | 3.85961 | 5.124272 | 6.761697 | 9.079657 | 13.06245 | 39.86115 |  | 4 | 56 | 140 | 199 | 555 | P10–P90 y Xmax medidos por análisis de imagen (n_fotos); modeloRR_* = bloque "MODELO ROSIN-RAMMLER" del archivo (valores pegados, sin fórmula); las fracciones modeloRR_pasa_* no son coherentes con P10–P90 medidos (ver resumen)
FRAG | Fragmentación Desmonte 2025.xlsx | ANÁLISIS DE FRAGMENTACIÓN | 44 | ROM (fragmentación post-voladura en el frente de carguío, por análisis de fotos) |  | no indicada en el archivo | 2025-01-19 | 2025-01-26 | PALA 05 | 9 | 9-NP-3968-22 | 2 | 3968 | C | 30 | Desmonte | Producción | 4 | 7.8 | 3 | 0.9066107 | 0.122 | 0.196 | 0.7 | 2 | 3.7 | 5.6 | 7.9 | 10.7 | 14.3 | 19.5 | 28.4 | 108 | 9385.026 | 983317.5 | 247347 | 0.2515434 | 0.7772690204333799 | 16.5 | 6.5 | 12 1/4 | 6 | 7 | 1.5 | 247 | Vertex 70 | 51AR/49D2 | 0.656406 | 0.7058751 | 0.7538535 | 0.799275 | 0.8242414 | 3.070866 | 0.6517773 | 1.491341 | 2.501769 | 3.718062 | 5.206233 | 7.082996 | 9.572283 | 13.18433 | 19.5714 | 65.74929 |  | 7 | 79 | 195 | 284 | 1080 | P10–P90 y Xmax medidos por análisis de imagen (n_fotos); modeloRR_* = bloque "MODELO ROSIN-RAMMLER" del archivo (valores pegados, sin fórmula); las fracciones modeloRR_pasa_* no son coherentes con P10–P90 medidos (ver resumen)
FRAG | Fragmentación Desmonte 2025.xlsx | ANÁLISIS DE FRAGMENTACIÓN | 45 | ROM (fragmentación post-voladura en el frente de carguío, por análisis de fotos) |  | no indicada en el archivo | 2025-01-22 | 2025-01-26 | PALA 08 | 9 | 9-NP-3968-23 | 3 | 3968 | C | 30 | Desmonte | Producción | 9 | 13.2 | 3 | 0.9782393 | 0.101 | 0.151 | 0.9 | 3.1 | 5.9 | 9.3 | 13.2 | 18 | 24.1 | 32.4 | 46.1 | 133.9 | 9339.907 | 586876 | 177755 | 0.3028834 | 0.9359097151698144 | 17 | 7 | 12 1/4 | 9 | 10.35 | 2 | 197 | Vertex 70 | 52AR/48D2 | 0.6466163 | 0.6849347 | 0.722633 | 0.7592302 | 0.7799317 | 5.19685 | 1.322853 | 2.848838 | 4.601368 | 6.642892 | 9.07525 | 12.07154 | 15.9582 | 21.47067 | 30.96328 | 95.18789 |  | 9 | 132 | 324 | 461 | 1339 | P10–P90 y Xmax medidos por análisis de imagen (n_fotos); modeloRR_* = bloque "MODELO ROSIN-RAMMLER" del archivo (valores pegados, sin fórmula); las fracciones modeloRR_pasa_* no son coherentes con P10–P90 medidos (ver resumen)
FRAG | Fragmentación Desmonte 2025.xlsx | ANÁLISIS DE FRAGMENTACIÓN | 46 | ROM (fragmentación post-voladura en el frente de carguío, por análisis de fotos) |  | no indicada en el archivo | 2025-01-21 | 2025-01-26 | PALA 09 | 9 | 9-NP-3953-07 | 4 | 3953 | A | 30 | Desmonte | Producción | 4 | 7.8 | 3 | 0.9418744 | 0.113 | 0.185 | 0.8 | 2.2 | 3.8 | 5.7 | 7.9 | 10.5 | 13.8 | 18.5 | 26.3 | 92.3 | 13170.7 | 723813.75 | 349561 | 0.4829433 | 1.4922947926866545 | 16.5 | 6.5 | 12 1/4 | 6 | 7 | 1.5 | 364 | Vertex 70 | 52AR/48D2 | 0.6524525 | 0.6992421 | 0.7448307 | 0.7883236 | 0.812438 | 3.070866 | 0.7152524 | 1.58664 | 2.610579 | 3.822645 | 5.285633 | 7.108613 | 9.499185 | 12.92776 | 18.90878 | 60.70567 |  | 8 | 79 | 185 | 263 | 923 | P10–P90 y Xmax medidos por análisis de imagen (n_fotos); modeloRR_* = bloque "MODELO ROSIN-RAMMLER" del archivo (valores pegados, sin fórmula); las fracciones modeloRR_pasa_* no son coherentes con P10–P90 medidos (ver resumen)
FRAG | Fragmentación Desmonte 2025.xlsx | ANÁLISIS DE FRAGMENTACIÓN | 47 | ROM (fragmentación post-voladura en el frente de carguío, por análisis de fotos) |  | no indicada en el archivo | 2025-01-21 | 2025-01-27 | PALA 07 | 8 | 8-NP-3773-24 | 3 | 3773 | A | 30 | Desmonte | Trim | 5 | 9.7 | 2 | 0.6646058 | 0.177 | 0.239 | 0.2 | 1.3 | 3.3 | 6.1 | 9.8 | 14.5 | 20.5 | 28.8 | 41.7 | 93.1 |  | 264165 | 94847 | 0.3590445 | - | - | - | 9 7/8 | - | - | - | 203 | Emulgex 70 | 52AR/48D2 | 0.6888222 | 0.7478484 | 0.8032763 | 0.8532333 | 0.8792669 | 3.818898 | 0.3282787 | 1.015356 | 2.056355 | 3.530399 | 5.588169 | 8.504427 | 12.82542 | 19.84926 | 34.02358 | 177.6975 |  | 2 | 98 | 288 | 417 | 931 | P10–P90 y Xmax medidos por análisis de imagen (n_fotos); modeloRR_* = bloque "MODELO ROSIN-RAMMLER" del archivo (valores pegados, sin fórmula); las fracciones modeloRR_pasa_* no son coherentes con P10–P90 medidos (ver resumen)
FRAG | Fragmentación Desmonte 2025.xlsx | ANÁLISIS DE FRAGMENTACIÓN | 48 | ROM (fragmentación post-voladura en el frente de carguío, por análisis de fotos) |  | no indicada en el archivo | 2025-01-19 | 2025-01-28 | PALA 05 | 9 | 9-NP-3968-22 | 2 | 3968 | C | 30 | Desmonte | Producción | 5 | 9.1 | 3 | 0.990094 | 0.13 | 0.195 | 0.6 | 2 | 4 | 6.3 | 9.1 | 12.5 | 16.7 | 22.6 | 32.2 | 88.5 | 9385.026 | 983317.5 | 247347 | 0.2515434 | 0.7772690204333799 | 16.5 | 6.5 | 12 1/4 | 6 | 7 | 1.5 | 247 | Vertex 70 | 51AR/49D2 | 0.6499739 | 0.6993087 | 0.7473075 | 0.7929225 | 0.8180854 | 3.582677 | 0.9374347 | 2.00036 | 3.212435 | 4.617377 | 6.284551 | 8.330956 | 10.97652 | 14.71578 | 21.12911 | 64.0879 |  | 6 | 91 | 226 | 322 | 885 | P10–P90 y Xmax medidos por análisis de imagen (n_fotos); modeloRR_* = bloque "MODELO ROSIN-RAMMLER" del archivo (valores pegados, sin fórmula); las fracciones modeloRR_pasa_* no son coherentes con P10–P90 medidos (ver resumen)
FRAG | Fragmentación Desmonte 2025.xlsx | ANÁLISIS DE FRAGMENTACIÓN | 49 | ROM (fragmentación post-voladura en el frente de carguío, por análisis de fotos) |  | no indicada en el archivo | 2025-01-22 | 2025-01-28 | PALA 08 | 9 | 9-NP-3968-23 | 2 | 3968 | A | 30 | Desmonte | Producción | 6 | 12 | 3 | 1.028932 | 0.098 | 0.149 | 1 | 3.1 | 5.7 | 8.7 | 12.1 | 16.1 | 21.1 | 27.9 | 38.8 | 103.7 | 9339.907 | 586876 | 177755 | 0.3028834 | 0.9359097151698144 | 17 | 7 | 12 1/4 | 9 | 10.35 | 2 | 197 | Vertex 70 | 52AR/48D2 | 0.6436568 | 0.6814985 | 0.7187777 | 0.7550339 | 0.77558 | 4.724409 | 1.346914 | 2.793073 | 4.405987 | 6.246789 | 8.40393 | 11.02255 | 14.37246 | 19.05654 | 26.99057 | 78.50863 |  | 10 | 121 | 279 | 388 | 1037 | P10–P90 y Xmax medidos por análisis de imagen (n_fotos); modeloRR_* = bloque "MODELO ROSIN-RAMMLER" del archivo (valores pegados, sin fórmula); las fracciones modeloRR_pasa_* no son coherentes con P10–P90 medidos (ver resumen)
FRAG | Fragmentación Desmonte 2025.xlsx | ANÁLISIS DE FRAGMENTACIÓN | 50 | ROM (fragmentación post-voladura en el frente de carguío, por análisis de fotos) |  | no indicada en el archivo | 2024-12-19 | 2025-01-29 | PALA 11 | 10 | 10-NP-4433-06 | 1 | 4433 | A | 30 | Desmonte | Producción | 5 | 5.3 | 3 | 0.9297532 | 0.143 | 0.241 | 0.6 | 1.5 | 2.6 | 3.9 | 5.3 | 7.1 | 9.3 | 12.4 | 17.7 | 65.2 |  | 563928.75 | 273178 | 0.4844194 | 1.4968557996023435 | 17 | 7 | 12 1/4 | 9 | 10.35 | 2 | 302 | Vertex 70 | 50/50AR | 0.6597426 | 0.720305 | 0.7781366 | 0.8312684 | 0.8594381 | 2.086614 | 0.4710998 | 1.055949 | 1.748722 | 2.5734 | 3.573346 | 4.82437 | 6.47118 | 8.842299 | 12.99746 | 42.36706 |  | 6 | 53 | 124 | 177 | 652 | P10–P90 y Xmax medidos por análisis de imagen (n_fotos); modeloRR_* = bloque "MODELO ROSIN-RAMMLER" del archivo (valores pegados, sin fórmula); las fracciones modeloRR_pasa_* no son coherentes con P10–P90 medidos (ver resumen)
FRAG | Fragmentación Desmonte 2025.xlsx | ANÁLISIS DE FRAGMENTACIÓN | 51 | ROM (fragmentación post-voladura en el frente de carguío, por análisis de fotos) |  | no indicada en el archivo | 2025-01-27 | 2025-01-31 | PALA 15 | 10 | 10-NP-4433-17 | 3 | 4433 | C1 | 30 | Desmonte | Producción | 10 | 7.6 | 3 | 1.002444 | 0.091 | 0.16 | 1.1 | 2.5 | 4.1 | 5.8 | 7.7 | 9.8 | 12.5 | 16.1 | 22 | 71.8 |  | 1434221.25 | 439237 | 0.3062547 | - | 17 | 7 | 12 1/4 | 9 | 10.35 | 2 | 472 | Vertex 70 / Vertex 70 + BEN | 50/50AR | 0.6460422 | 0.6866359 | 0.7265094 | 0.7650892 | 0.7868243 | 2.992126 | 0.8051455 | 1.702104 | 2.717552 | 3.888638 | 5.272628 | 6.965294 | 9.146053 | 12.21754 | 17.4641 | 52.25214 |  | 11 | 77 | 161 | 220 | 718 | P10–P90 y Xmax medidos por análisis de imagen (n_fotos); modeloRR_* = bloque "MODELO ROSIN-RAMMLER" del archivo (valores pegados, sin fórmula); las fracciones modeloRR_pasa_* no son coherentes con P10–P90 medidos (ver resumen)
FRAG | Fragmentación Desmonte 2025.xlsx | ANÁLISIS DE FRAGMENTACIÓN | 52 | ROM (fragmentación post-voladura en el frente de carguío, por análisis de fotos) |  | no indicada en el archivo | 2025-01-27 | 2025-02-01 | PALA 11 | 10 | 10-NP-4433-17 | 4 | 4433 | C | 30 | Desmonte | Producción | 3 | 4.6 | 3 | 0.9602844 | 0.182 | 0.286 | 0.3 | 1.1 | 2.1 | 3.3 | 4.7 | 6.4 | 8.6 | 11.6 | 16.7 | 51 |  | 1434221.25 | 439237 | 0.3062547 | - | 17 | 7 | 12 1/4 | 9 | 10.35 | 2 | 472 | Vertex 70 / Vertex 70 + BEN | 50/50AR | 0.6615003 | 0.7330613 | 0.8001752 | 0.8596174 | 0.8897264 | 1.811024 | 0.4415861 | 0.9647189 | 1.57222 | 2.285416 | 3.14051 | 4.199725 | 5.580957 | 7.55057 | 10.96362 | 34.41979 |  | 3 | 47 | 116 | 167 | 510 | P10–P90 y Xmax medidos por análisis de imagen (n_fotos); modeloRR_* = bloque "MODELO ROSIN-RAMMLER" del archivo (valores pegados, sin fórmula); las fracciones modeloRR_pasa_* no son coherentes con P10–P90 medidos (ver resumen)
FRAG | Fragmentación Desmonte 2025.xlsx | ANÁLISIS DE FRAGMENTACIÓN | 53 | ROM (fragmentación post-voladura en el frente de carguío, por análisis de fotos) |  | no indicada en el archivo | 2025-01-19 | 2025-02-01 | PALA 11 | 10 | 10-NP-4433-13 | 3 | 4433 | C1 | 30 | Desmonte | Producción | 3 | 8.2 | 3 | 0.9435564 | 0.121 | 0.19 | 0.7 | 2.1 | 3.8 | 5.9 | 8.3 | 11.2 | 14.9 | 20.1 | 28.9 | 96.3 |  | 822937.5 | 218477 | 0.2654843 | 0.82034653907496 | 17 | 7 | 12 1/4 | 9 | 10.35 | 2 | 220 | Vertex 70 | 51AR/49D2 | 0.6528769 | 0.7009111 | 0.747645 | 0.7921084 | 0.8166813 | 3.228346 | 0.7551414 | 1.672748 | 2.749814 | 4.023791 | 5.560547 | 7.474394 | 9.982815 | 13.57849 | 19.84711 | 63.58578 |  | 7 | 83 | 201 | 289 | 963 | P10–P90 y Xmax medidos por análisis de imagen (n_fotos); modeloRR_* = bloque "MODELO ROSIN-RAMMLER" del archivo (valores pegados, sin fórmula); las fracciones modeloRR_pasa_* no son coherentes con P10–P90 medidos (ver resumen)
FRAG | Fragmentación Desmonte 2025.xlsx | ANÁLISIS DE FRAGMENTACIÓN | 54 | ROM (fragmentación post-voladura en el frente de carguío, por análisis de fotos) |  | no indicada en el archivo | 2025-01-19 | 2025-02-01 | PALA 11 | 10 | 10-NP-4433-13 | 2 | 4433 | C | 30 | Desmonte | Producción | 3 | 10 | 3 | 1.019281 | 0.075 | 0.129 | 1.4 | 3.3 | 5.4 | 7.6 | 10 | 12.8 | 16.2 | 20.9 | 28.4 | 88.3 |  | 822937.5 | 218477 | 0.2654843 | 0.82034653907496 | 17 | 7 | 12 1/4 | 9 | 10.35 | 2 | 220 | Vertex 70 | 51AR/49D2 | 0.6425557 | 0.6753485 | 0.7077748 | 0.7395386 | 0.7576905 | 3.937008 | 1.099424 | 2.295656 | 3.636989 | 5.173579 | 6.979695 | 9.178073 | 11.99753 | 15.95015 | 22.66542 | 66.59777 |  | 14 | 100 | 209 | 284 | 883 | P10–P90 y Xmax medidos por análisis de imagen (n_fotos); modeloRR_* = bloque "MODELO ROSIN-RAMMLER" del archivo (valores pegados, sin fórmula); las fracciones modeloRR_pasa_* no son coherentes con P10–P90 medidos (ver resumen)
FRAG | Fragmentación Desmonte 2025.xlsx | ANÁLISIS DE FRAGMENTACIÓN | 55 | ROM (fragmentación post-voladura en el frente de carguío, por análisis de fotos) |  | no indicada en el archivo | 2025-01-19 | 2025-02-01 | PALA 06 | 10 | 10-NP-4433-13 | 1 | 4433 | C1 | 30 | Desmonte | Producción | 2 | 9 | 2 | 0.8427633 | 0.116 | 0.176 | 0.7 | 2.4 | 4.4 | 6.6 | 9 | 11.7 | 14.9 | 18.8 | 24.6 | 46.3 |  | 822937.5 | 218477 | 0.2654843 | 0.82034653907496 | 17 | 7 | 12 1/4 | 9 | 10.35 | 2 | 220 | Vertex 70 | 51AR/49D2 | 0.6586489 | 0.7030827 | 0.7463637 | 0.7877198 | 0.8107128 | 3.543307 | 0.6231301 | 1.518065 | 2.648387 | 4.055896 | 5.825998 | 8.113201 | 11.2176 | 15.82984 | 24.2124 | 89.16139 |  | 7 | 90 | 188 | 246 | 463 | P10–P90 y Xmax medidos por análisis de imagen (n_fotos); modeloRR_* = bloque "MODELO ROSIN-RAMMLER" del archivo (valores pegados, sin fórmula); las fracciones modeloRR_pasa_* no son coherentes con P10–P90 medidos (ver resumen)
FRAG | Fragmentación Desmonte 2025.xlsx | ANÁLISIS DE FRAGMENTACIÓN | 56 | ROM (fragmentación post-voladura en el frente de carguío, por análisis de fotos) |  | no indicada en el archivo | 2025-01-27 | 2025-02-01 | PALA 06 | 10 | 10-NP-4433-17 | 3 | 4433 | C1 | 30 | Desmonte | Producción | 2 | 5.7 | 3 | 0.9871908 | 0.15 | 0.241 | 0.5 | 1.5 | 2.7 | 4.1 | 5.7 | 7.7 | 10.2 | 13.6 | 19.1 | 56 |  | 1434221.25 | 439237 | 0.3062547 | - | 17 | 7 | 12 1/4 | 9 | 10.35 | 2 | 472 | Vertex 70 / Vertex 70 + BEN | 50/50AR | 0.6544406 | 0.715147 | 0.7732932 | 0.8269066 | 0.8554262 | 2.244094 | 0.5832726 | 1.247403 | 2.006033 | 2.886438 | 3.932194 | 5.216936 | 6.879194 | 9.230618 | 13.26754 | 40.37407 |  | 5 | 57 | 136 | 191 | 560 | P10–P90 y Xmax medidos por análisis de imagen (n_fotos); modeloRR_* = bloque "MODELO ROSIN-RAMMLER" del archivo (valores pegados, sin fórmula); las fracciones modeloRR_pasa_* no son coherentes con P10–P90 medidos (ver resumen)
FRAG | Fragmentación Desmonte 2025.xlsx | ANÁLISIS DE FRAGMENTACIÓN | 57 | ROM (fragmentación post-voladura en el frente de carguío, por análisis de fotos) |  | no indicada en el archivo | 2025-01-27 | 2025-02-01 | PALA 06 | 10 | 10-NP-4433-17 | 1 | 4433 | C | 30 | Desmonte | Producción | 2 | 7 | 3 | 0.9110672 | 0.157 | 0.237 | 0.4 | 1.4 | 2.9 | 4.8 | 7 | 9.9 | 13.6 | 18.9 | 27.9 | 93.7 |  | 1434221.25 | 439237 | 0.3062547 | - | 17 | 7 | 12 1/4 | 9 | 10.35 | 2 | 472 | Vertex 70 / Vertex 70 + BEN | 50/50AR | 0.6610499 | 0.720587 | 0.7774745 | 0.8298385 | 0.8576744 | 2.755906 | 0.5920737 | 1.349259 | 2.2577 | 3.348838 | 4.681509 | 6.359533 | 8.581911 | 11.80175 | 17.48522 | 58.39368 |  | 4 | 70 | 189 | 279 | 937 | P10–P90 y Xmax medidos por análisis de imagen (n_fotos); modeloRR_* = bloque "MODELO ROSIN-RAMMLER" del archivo (valores pegados, sin fórmula); las fracciones modeloRR_pasa_* no son coherentes con P10–P90 medidos (ver resumen)
FRAG | Fragmentación Desmonte 2025.xlsx | ANÁLISIS DE FRAGMENTACIÓN | 58 | ROM (fragmentación post-voladura en el frente de carguío, por análisis de fotos) |  | no indicada en el archivo | 2024-12-20 | 2025-02-01 | PALA 09 | 9 | 9-NP-3953-01 | 3 | 3953 | A | 30 | Desmonte | Producción | 3 | 5.2 | 3 | 1.038031 | 0.123 | 0.22 | 0.7 | 1.7 | 2.8 | 4 | 5.3 | 6.8 | 8.6 | 11 | 15 | 44.2 | 14959.34 | 384986.25 | 263310 | 0.6839465 | 2.1133946991613333 | 16.5 | 5.5 | 12 1/4 | 5.5 | 6.5 | 1.5 | 261 | Vertex 70 | 50/50AR | 0.6484387 | 0.7040542 | 0.7578396 | 0.8082903 | 0.8356713 | 2.047244 | 0.5949605 | 1.225897 | 1.926104 | 2.722477 | 3.653092 | 4.779997 | 6.218225 | 8.224424 | 11.6131 | 33.46485 |  | 7 | 53 | 110 | 150 | 442 | P10–P90 y Xmax medidos por análisis de imagen (n_fotos); modeloRR_* = bloque "MODELO ROSIN-RAMMLER" del archivo (valores pegados, sin fórmula); las fracciones modeloRR_pasa_* no son coherentes con P10–P90 medidos (ver resumen)
FRAG | Fragmentación Desmonte 2025.xlsx | ANÁLISIS DE FRAGMENTACIÓN | 59 | ROM (fragmentación post-voladura en el frente de carguío, por análisis de fotos) |  | no indicada en el archivo | 2025-01-25 | 2025-02-01 | PALA 09 | 9 | 9-NP-3953-08 | 2 | 3953 | A | 30 | Desmonte | Producción | 2 | 8.5 | 3 | 1.048371 | 0.092 | 0.155 | 1.1 | 2.7 | 4.5 | 6.4 | 8.6 | 11 | 14 | 18.1 | 24.6 | 69.6 | 12109.87 | 634837.5 | 241216 | 0.379965 | 1.1740917006320515 | 17 | 7 | 12 1/4 | 6 | 7 | 2 | 267 | Vertex 70 | 52AR/48D2 | 0.6430544 | 0.6824169 | 0.7211586 | 0.7587603 | 0.7800156 | 3.346457 | 0.9935506 | 2.032634 | 3.179431 | 4.478698 | 5.992232 | 7.81995 | 10.14649 | 13.38312 | 18.83312 | 53.7068 |  | 11 | 86 | 181 | 246 | 696 | P10–P90 y Xmax medidos por análisis de imagen (n_fotos); modeloRR_* = bloque "MODELO ROSIN-RAMMLER" del archivo (valores pegados, sin fórmula); las fracciones modeloRR_pasa_* no son coherentes con P10–P90 medidos (ver resumen)
FRAG | Fragmentación Desmonte 2025.xlsx | ANÁLISIS DE FRAGMENTACIÓN | 60 | ROM (fragmentación post-voladura en el frente de carguío, por análisis de fotos) |  | no indicada en el archivo | 2025-01-30 | 2025-02-01 | PALA 09 | 9 | 9-NP-3953-11 | 2 | 3953 | A | 30 | Desmonte | Producción | 3 | 13.6 | 2 | 0.7749372 | 0.099 | 0.145 | 1 | 3.4 | 6.4 | 9.8 | 13.6 | 18 | 23.3 | 30.1 | 40.3 | 83.7 | 11467.86 | 174570 | 51831 | 0.2969067 | 0.9174416566420346 | 16.5 | 6.5 | 12 1/4 | 6 | 7 | 1.5 | 54 | Vertex 70 | 50/50AR | 0.6584483 | 0.6951203 | 0.7311036 | 0.7659683 | 0.7856709 | 5.354331 | 0.745377 | 1.963064 | 3.595666 | 5.715919 | 8.474923 | 12.14914 | 17.281 | 25.13257 | 39.89807 | 164.6804 |  | 10 | 136 | 301 | 403 | 837 | P10–P90 y Xmax medidos por análisis de imagen (n_fotos); modeloRR_* = bloque "MODELO ROSIN-RAMMLER" del archivo (valores pegados, sin fórmula); las fracciones modeloRR_pasa_* no son coherentes con P10–P90 medidos (ver resumen)
FRAG | Fragmentación Desmonte 2025.xlsx | ANÁLISIS DE FRAGMENTACIÓN | 61 | ROM (fragmentación post-voladura en el frente de carguío, por análisis de fotos) |  | no indicada en el archivo | 2025-01-30 | 2025-02-01 | PALA 09 | 9 | 9-NP-3953-11 | 1 | 3953 | C | 30 | Desmonte | Producción | 4 | 15.9 | 3 | 0.9717821 | 0.061 | 0.1 | 1.9 | 4.9 | 8.2 | 11.9 | 16 | 20.8 | 26.8 | 35 | 48.7 | 166.2 | 11745.12 | 174570 | 51831 | 0.2969067 | 0.9174416566420346 | 16.5 | 6.5 | 12 1/4 | 6 | 7 | 1.5 | 54 | Vertex 70 | 50/50AR | 0.6419653 | 0.6674103 | 0.6926774 | 0.7176308 | 0.7320262 | 6.259843 | 1.569265 | 3.39677 | 5.50388 | 7.96524 | 10.90437 | 14.53209 | 19.24663 | 25.94613 | 37.50857 | 116.1732 |  | 19 | 160 | 350 | 487 | 1662 | P10–P90 y Xmax medidos por análisis de imagen (n_fotos); modeloRR_* = bloque "MODELO ROSIN-RAMMLER" del archivo (valores pegados, sin fórmula); las fracciones modeloRR_pasa_* no son coherentes con P10–P90 medidos (ver resumen)
FRAG | Fragmentación Desmonte 2025.xlsx | ANÁLISIS DE FRAGMENTACIÓN | 62 | ROM (fragmentación post-voladura en el frente de carguío, por análisis de fotos) |  | no indicada en el archivo | 2025-01-21 | 2025-02-01 | PALA 09 | 9 | 9-NP-3953-07 | 6 | 3953 | C | 30 | Desmonte | Producción | 3 | 11.7 | 3 | 1.167328 | 0.086 | 0.135 | 1.2 | 3.5 | 6 | 8.7 | 11.7 | 15.1 | 19.1 | 24.3 | 32.2 | 71.3 | 11273.25 | 723813.75 | 349561 | 0.4829433 | 1.4922947926866545 | 16.5 | 6.5 | 12 1/4 | 6 | 7 | 1.5 | 364 | Vertex 70 | 52AR/48D2 | 0.6363071 | 0.6706588 | 0.7046543 | 0.7379562 | 0.7569758 | 4.606299 | 1.701987 | 3.237026 | 4.83768 | 6.580754 | 8.547279 | 10.85579 | 13.71661 | 17.58874 | 23.90454 | 61.26461 |  | 12 | 117 | 243 | 322 | 713 | P10–P90 y Xmax medidos por análisis de imagen (n_fotos); modeloRR_* = bloque "MODELO ROSIN-RAMMLER" del archivo (valores pegados, sin fórmula); las fracciones modeloRR_pasa_* no son coherentes con P10–P90 medidos (ver resumen)
FRAG | Fragmentación Desmonte 2025.xlsx | ANÁLISIS DE FRAGMENTACIÓN | 63 | ROM (fragmentación post-voladura en el frente de carguío, por análisis de fotos) |  | no indicada en el archivo | 2025-01-10 | 2025-02-02 | PALA 10 | 8 | 8-NP-3773-18 | 9 | 3773 | A | 30 | Desmonte | Producción Rampa | 2 | 4.2 | 2 | 0.6766244 | 0.247 | 0.345 | 0.1 | 0.6 | 1.4 | 2.7 | 4.2 | 6.2 | 8.7 | 12.1 | 17.3 | 37.6 |  | 306776.25 | 122393.832 | 0.3989678 | 1.2328103654699474 | - | - | 9 7/8 | - | - | - | 459 | Vertex 70 | 100D2 | 0.7113763 | 0.7936805 | 0.8653016 | 0.9216284 | 0.9465281 | 1.653543 | 0.1509526 | 0.457621 | 0.9152544 | 1.556318 | 2.443438 | 3.690943 | 5.525794 | 8.485907 | 14.40711 | 73.06783 |  | 1 | 42 | 121 | 173 | 376 | P10–P90 y Xmax medidos por análisis de imagen (n_fotos); modeloRR_* = bloque "MODELO ROSIN-RAMMLER" del archivo (valores pegados, sin fórmula); las fracciones modeloRR_pasa_* no son coherentes con P10–P90 medidos (ver resumen)
FRAG | Fragmentación Desmonte 2025.xlsx | ANÁLISIS DE FRAGMENTACIÓN | 64 | ROM (fragmentación post-voladura en el frente de carguío, por análisis de fotos) |  | no indicada en el archivo | 2025-01-21 | 2025-02-02 | PALA 10 | 8 | 8-NP-3773-25 | 1 | 3773 | A | 30 | Desmonte | Trim | 2 | 3.9 | 2 | 0.7581538 | 0.233 | 0.338 | 0.2 | 0.7 | 1.6 | 2.6 | 3.9 | 5.5 | 7.4 | 9.8 | 13.4 | 25.3 |  | 63648.75 | 28091 | 0.4413441 | - | - | - | 9 7/8 | - | - | - | 47 | Emulgex 70 | 52AR/48D2 | 0.6959294 | 0.777936 | 0.850739 | 0.909663 | 0.9365399 | 1.535433 | 0.2004394 | 0.5393262 | 1.001187 | 1.607971 | 2.404996 | 3.475256 | 4.981928 | 7.30578 | 11.71722 | 49.90506 |  | 2 | 39 | 98 | 134 | 253 | P10–P90 y Xmax medidos por análisis de imagen (n_fotos); modeloRR_* = bloque "MODELO ROSIN-RAMMLER" del archivo (valores pegados, sin fórmula); las fracciones modeloRR_pasa_* no son coherentes con P10–P90 medidos (ver resumen)
FRAG | Fragmentación Desmonte 2025.xlsx | ANÁLISIS DE FRAGMENTACIÓN | 65 | ROM (fragmentación post-voladura en el frente de carguío, por análisis de fotos) |  | no indicada en el archivo | 2025-01-31 | 2025-02-03 | PALA 09 | 9 | 9-NP-3953-09 | 1 | 3953 | A | 30 | Desmonte | Trim | 5 | 14.5 | 3 | 1.278484 | 0.045 | 0.077 | 2.7 | 5.7 | 8.7 | 11.6 | 14.6 | 17.9 | 21.6 | 26.4 | 33.6 | 73.5 | 11950.29 | 430320 | 123476 | 0.28694 | - | - | - | 9 7/8 | - | - | - | 203 | Emulgex 70 | 50/50AR | 0.631932 | 0.6515574 | 0.6711258 | 0.6905772 | 0.7018766 | 5.708661 | 2.494192 | 4.485864 | 6.473904 | 8.574046 | 10.88593 | 13.54164 | 16.76581 | 21.03893 | 27.84098 | 65.74723 |  | 27 | 146 | 264 | 336 | 735 | P10–P90 y Xmax medidos por análisis de imagen (n_fotos); modeloRR_* = bloque "MODELO ROSIN-RAMMLER" del archivo (valores pegados, sin fórmula); las fracciones modeloRR_pasa_* no son coherentes con P10–P90 medidos (ver resumen)
FRAG | Fragmentación Desmonte 2025.xlsx | ANÁLISIS DE FRAGMENTACIÓN | 66 | ROM (fragmentación post-voladura en el frente de carguío, por análisis de fotos) |  | no indicada en el archivo | 2025-01-30 | 2025-02-03 | PALA 05 | 9 | 9-NP-3968-24 | 1 | 3968 | C | 30 | Desmonte | Trim | 4 | 11.8 | 2 | 0.7446255 | 0.118 | 0.171 | 0.7 | 2.6 | 5.2 | 8.3 | 11.8 | 16 | 21.1 | 27.7 | 37.7 | 80.1 | 8580.327 | 411468.75 | 85241 | 0.2071628 | - | - | - | 9 7/8 | - | - | - | 137 | Emulgex 70 | 50/50AR | 0.6656585 | 0.7087171 | 0.750595 | 0.7905827 | 0.8128177 | 4.645669 | 0.5746198 | 1.574196 | 2.955313 | 4.787456 | 7.213025 | 10.49287 | 15.14073 | 22.35819 | 36.1678 | 158.1522 |  | 7 | 118 | 277 | 377 | 801 | P10–P90 y Xmax medidos por análisis de imagen (n_fotos); modeloRR_* = bloque "MODELO ROSIN-RAMMLER" del archivo (valores pegados, sin fórmula); las fracciones modeloRR_pasa_* no son coherentes con P10–P90 medidos (ver resumen)
FRAG | Fragmentación Desmonte 2025.xlsx | ANÁLISIS DE FRAGMENTACIÓN | 67 | ROM (fragmentación post-voladura en el frente de carguío, por análisis de fotos) |  | no indicada en el archivo | 2025-01-27 | 2025-02-04 | PALA 14 | 10 | 10-NP-4433-17 | 3 | 4433 | C1 | 30 | Desmonte | Producción | 5 | 8.8 | 2 | 0.7887755 | 0.135 | 0.198 | 0.5 | 2 | 3.9 | 6.2 | 8.8 | 11.8 | 15.4 | 20 | 26.7 | 52 |  | 1434221.25 | 439237 | 0.3062547 | - | 17 | 7 | 12 1/4 | 9 | 10.35 | 2 | 472 | Vertex 70 / Vertex 70 + BEN | 50/50AR | 0.666761 | 0.7165021 | 0.7644864 | 0.8096139 | 0.8342636 | 3.464567 | 0.5075112 | 1.314092 | 2.381548 | 3.755211 | 5.529465 | 7.876784 | 11.13493 | 16.08799 | 25.33351 | 101.9962 |  | 5 | 88 | 200 | 267 | 520 | P10–P90 y Xmax medidos por análisis de imagen (n_fotos); modeloRR_* = bloque "MODELO ROSIN-RAMMLER" del archivo (valores pegados, sin fórmula); las fracciones modeloRR_pasa_* no son coherentes con P10–P90 medidos (ver resumen)
FRAG | Fragmentación Desmonte 2025.xlsx | ANÁLISIS DE FRAGMENTACIÓN | 68 | ROM (fragmentación post-voladura en el frente de carguío, por análisis de fotos) |  | no indicada en el archivo | 2025-01-27 | 2025-02-04 | PALA 14 | 10 | 10-NP-4433-17 | 2 | 4433 | A | 30 | Desmonte | Producción | 2 | 6.6 | 2 | 0.7025199 | 0.179 | 0.257 | 0.3 | 1.2 | 2.6 | 4.5 | 6.7 | 9.4 | 12.8 | 17.3 | 24.4 | 53.4 |  | 1434221.25 | 439237 | 0.3062547 | - | 17 | 7 | 12 1/4 | 9 | 10.35 | 2 | 472 | Vertex 70 / Vertex 70 + BEN | 50/50AR | 0.6878768 | 0.7512724 | 0.810375 | 0.8628829 | 0.8897647 | 2.598425 | 0.2681498 | 0.7803477 | 1.521345 | 2.536796 | 3.917125 | 5.827742 | 8.596022 | 12.99373 | 21.6341 | 103.3465 |  | 3 | 67 | 173 | 244 | 534 | P10–P90 y Xmax medidos por análisis de imagen (n_fotos); modeloRR_* = bloque "MODELO ROSIN-RAMMLER" del archivo (valores pegados, sin fórmula); las fracciones modeloRR_pasa_* no son coherentes con P10–P90 medidos (ver resumen)
FRAG | Fragmentación Desmonte 2025.xlsx | ANÁLISIS DE FRAGMENTACIÓN | 69 | ROM (fragmentación post-voladura en el frente de carguío, por análisis de fotos) |  | no indicada en el archivo | 2025-01-27 | 2025-02-04 | PALA 14 | 10 | 10-NP-4433-17 | 1 | 4433 | C | 30 | Desmonte | Producción | 3 | 5.7 | 3 | 1.013888 | 0.163 | 0.252 | 0.4 | 1.3 | 2.6 | 4 | 5.7 | 7.8 | 10.4 | 13.9 | 19.5 | 51.2 |  | 1434221.25 | 439237 | 0.3062547 | - | 17 | 7 | 12 1/4 | 9 | 10.35 | 2 | 472 | Vertex 70 / Vertex 70 + BEN | 50/50AR | 0.6529888 | 0.7164596 | 0.7770832 | 0.8326093 | 0.8618915 | 2.244094 | 0.6193549 | 1.298321 | 2.06196 | 2.93862 | 3.970824 | 5.229115 | 6.845218 | 9.114192 | 12.97565 | 38.34555 |  | 4 | 57 | 139 | 195 | 512 | P10–P90 y Xmax medidos por análisis de imagen (n_fotos); modeloRR_* = bloque "MODELO ROSIN-RAMMLER" del archivo (valores pegados, sin fórmula); las fracciones modeloRR_pasa_* no son coherentes con P10–P90 medidos (ver resumen)
FRAG | Fragmentación Desmonte 2025.xlsx | ANÁLISIS DE FRAGMENTACIÓN | 70 | ROM (fragmentación post-voladura en el frente de carguío, por análisis de fotos) |  | no indicada en el archivo | 2025-01-27 | 2025-02-04 | PALA 14 | 10 | 10-NP-4433-17 | 2 | 4433 | A | 30 | Desmonte | Producción | 1 | 7.4 | 2 | 0.8370574 | 0.125 | 0.195 | 0.6 | 2 | 3.7 | 5.5 | 7.5 | 9.7 | 12.3 | 15.6 | 20.3 | 39.1 |  | 1434221.25 | 439237 | 0.3062547 | - | 17 | 7 | 12 1/4 | 9 | 10.35 | 2 | 472 | Vertex 70 / Vertex 70 + BEN | 50/50AR | 0.6619925 | 0.7110979 | 0.7586161 | 0.8034961 | 0.828117 | 2.913386 | 0.5031099 | 1.233135 | 2.15948 | 3.316778 | 4.776085 | 6.666139 | 9.237221 | 13.06584 | 20.04273 | 74.46549 |  | 6 | 75 | 156 | 203 | 391 | P10–P90 y Xmax medidos por análisis de imagen (n_fotos); modeloRR_* = bloque "MODELO ROSIN-RAMMLER" del archivo (valores pegados, sin fórmula); las fracciones modeloRR_pasa_* no son coherentes con P10–P90 medidos (ver resumen)
FRAG | Fragmentación Desmonte 2025.xlsx | ANÁLISIS DE FRAGMENTACIÓN | 71 | ROM (fragmentación post-voladura en el frente de carguío, por análisis de fotos) |  | no indicada en el archivo | 2025-01-27 | 2025-02-04 | PALA 06 | 10 | 10-NP-4433-17 | 3 | 4433 | C1 | 30 | Desmonte | Producción | 3 | 6.9 | 3 | 1.170392 | 0.128 | 0.203 | 0.6 | 1.9 | 3.4 | 5.1 | 7 | 9.1 | 11.6 | 14.9 | 19.8 | 42.4 |  | 1434221.25 | 439237 | 0.3062547 | - | 17 | 7 | 12 1/4 | 9 | 10.35 | 2 | 472 | Vertex 70 / Vertex 70 + BEN | 50/50AR | 0.6382199 | 0.6897368 | 0.7400223 | 0.7879008 | 0.8143215 | 2.716535 | 1.008814 | 1.915447 | 2.859594 | 3.886808 | 5.044848 | 6.403388 | 8.085914 | 10.36178 | 14.07121 | 35.97416 |  | 6 | 70 | 149 | 198 | 424 | P10–P90 y Xmax medidos por análisis de imagen (n_fotos); modeloRR_* = bloque "MODELO ROSIN-RAMMLER" del archivo (valores pegados, sin fórmula); las fracciones modeloRR_pasa_* no son coherentes con P10–P90 medidos (ver resumen)
FRAG | Fragmentación Desmonte 2025.xlsx | ANÁLISIS DE FRAGMENTACIÓN | 72 | ROM (fragmentación post-voladura en el frente de carguío, por análisis de fotos) |  | no indicada en el archivo | 2025-01-27 | 2025-02-04 | PALA 06 | 10 | 10-NP-4433-17 | 1 | 4433 | C | 30 | Desmonte | Producción/Cresta | 2 | 11.9 | 2 | 0.7208449 | 0.12 | 0.173 | 0.6 | 2.5 | 5.1 | 8.3 | 11.9 | 16.3 | 21.6 | 28.6 | 39.5 | 88.1 |  | 1434221.25 | 439237 | 0.3062547 | - | - | - | 9 7/8 | - | - | - | 472 | Vertex 70 / Vertex 70 + BEN | 50/50AR | 0.6681057 | 0.7116135 | 0.7538638 | 0.7941215 | 0.8164581 | 4.685039 | 0.5245008 | 1.485469 | 2.847293 | 4.686461 | 7.156989 | 10.54089 | 15.39513 | 23.0281 | 37.84728 | 173.7506 |  | 6 | 119 | 286 | 395 | 881 | P10–P90 y Xmax medidos por análisis de imagen (n_fotos); modeloRR_* = bloque "MODELO ROSIN-RAMMLER" del archivo (valores pegados, sin fórmula); las fracciones modeloRR_pasa_* no son coherentes con P10–P90 medidos (ver resumen)
FRAG | Fragmentación Desmonte 2025.xlsx | ANÁLISIS DE FRAGMENTACIÓN | 73 | ROM (fragmentación post-voladura en el frente de carguío, por análisis de fotos) |  | no indicada en el archivo | 2025-01-27 | 2025-02-04 | PALA 11 | 10 | 10-NP-4433-17 | 4 | 4433 | C | 30 | Desmonte | Producción | 6 | 8.3 | 3 | 1.044618 | 0.133 | 0.201 | 0.6 | 1.9 | 3.7 | 5.8 | 8.3 | 11.2 | 14.9 | 19.8 | 27.5 | 67.9 |  | 1434221.25 | 439237 | 0.3062547 | - | 17 | 7 | 12 1/4 | 9 | 10.35 | 2 | 472 | Vertex 70 / Vertex 70 + BEN | 50/50AR | 0.6465629 | 0.697457 | 0.7469726 | 0.7939635 | 0.8198269 | 3.267717 | 0.9627186 | 1.97463 | 3.09367 | 4.363259 | 5.843892 | 7.633664 | 9.914058 | 13.08955 | 18.44263 | 52.79166 |  | 6 | 83 | 198 | 275 | 679 | P10–P90 y Xmax medidos por análisis de imagen (n_fotos); modeloRR_* = bloque "MODELO ROSIN-RAMMLER" del archivo (valores pegados, sin fórmula); las fracciones modeloRR_pasa_* no son coherentes con P10–P90 medidos (ver resumen)
FRAG | Fragmentación Desmonte 2025.xlsx | ANÁLISIS DE FRAGMENTACIÓN | 74 | ROM (fragmentación post-voladura en el frente de carguío, por análisis de fotos) |  | no indicada en el archivo | 2025-01-27 | 2025-02-05 | PALA 11 | 10 | 10-NP-4433-17 | 1 | 4433 | C | 30 | Desmonte | Producción | 3 | 7 | 3 | 1.257566 | 0.113 | 0.185 | 0.8 | 2.2 | 3.7 | 5.3 | 7.1 | 9 | 11.2 | 14.1 | 18.3 | 36.9 |  | 1434221.25 | 439237 | 0.3062547 | - | 17 | 7 | 12 1/4 | 9 | 10.35 | 2 | 472 | Vertex 70 / Vertex 70 + BEN | 50/50AR | 0.6327902 | 0.6798252 | 0.726022 | 0.7704984 | 0.7953586 | 2.755906 | 1.169349 | 2.123737 | 3.083692 | 4.103177 | 5.230275 | 6.529913 | 8.113409 | 10.21981 | 13.58711 | 32.54827 |  | 8 | 71 | 141 | 183 | 369 | P10–P90 y Xmax medidos por análisis de imagen (n_fotos); modeloRR_* = bloque "MODELO ROSIN-RAMMLER" del archivo (valores pegados, sin fórmula); las fracciones modeloRR_pasa_* no son coherentes con P10–P90 medidos (ver resumen)
FRAG | Fragmentación Desmonte 2025.xlsx | ANÁLISIS DE FRAGMENTACIÓN | 75 | ROM (fragmentación post-voladura en el frente de carguío, por análisis de fotos) |  | no indicada en el archivo | 2025-01-27 | 2025-02-05 | PALA 06 | 10 | 10-NP-4433-17 | 3 | 4433 | C1 | 30 | Desmonte | Producción | 6 | 8.2 | 3 | 1.052449 | 0.128 | 0.196 | 0.6 | 2 | 3.8 | 5.9 | 8.2 | 11.1 | 14.6 | 19.2 | 26.6 | 65.6 |  | 1434221.25 | 439237 | 0.3062547 | - | 17 | 7 | 12 1/4 | 9 | 10.35 | 2 | 472 | Vertex 70 / Vertex 70 + BEN | 50/50AR | 0.6456656 | 0.6953194 | 0.743708 | 0.7897697 | 0.8152125 | 3.228346 | 0.9664896 | 1.971796 | 3.078926 | 4.331367 | 5.788578 | 7.54639 | 9.781669 | 12.88808 | 18.1125 | 51.44248 |  | 6 | 82 | 192 | 266 | 656 | P10–P90 y Xmax medidos por análisis de imagen (n_fotos); modeloRR_* = bloque "MODELO ROSIN-RAMMLER" del archivo (valores pegados, sin fórmula); las fracciones modeloRR_pasa_* no son coherentes con P10–P90 medidos (ver resumen)
FRAG | Fragmentación Desmonte 2025.xlsx | ANÁLISIS DE FRAGMENTACIÓN | 76 | ROM (fragmentación post-voladura en el frente de carguío, por análisis de fotos) |  | no indicada en el archivo | 2025-02-04 | 2025-02-06 | PALA 09 | 9 | 9-NP-3953-12 | 1 | 3953 | C | 30 | Desmonte | Producción | 4 | 12.5 | 2 | 0.9226701 | 0.087 | 0.132 | 1.2 | 3.7 | 6.5 | 9.4 | 12.5 | 15.9 | 19.8 | 24.5 | 31.1 | 54.8 | 10289.22 | 792495 | 119477.75 | 0.1507615 | 0.4658530937103704 | 17 | 7 | 12 1/4 | 9 | 10.35 | 2 | 122 | Vertex 70 | 50/50AR | 0.6476309 | 0.6811438 | 0.7142189 | 0.7465367 | 0.7649596 | 4.92126 | 1.09063 | 2.459793 | 4.089386 | 6.035771 | 8.402236 | 11.37002 | 15.28563 | 20.93658 | 30.86621 | 101.5296 |  | 12 | 125 | 245 | 311 | 548 | P10–P90 y Xmax medidos por análisis de imagen (n_fotos); modeloRR_* = bloque "MODELO ROSIN-RAMMLER" del archivo (valores pegados, sin fórmula); las fracciones modeloRR_pasa_* no son coherentes con P10–P90 medidos (ver resumen)
FRAG | Fragmentación Desmonte 2025.xlsx | ANÁLISIS DE FRAGMENTACIÓN | 77 | ROM (fragmentación post-voladura en el frente de carguío, por análisis de fotos) |  | no indicada en el archivo | 2025-01-25 | 2025-02-06 | PALA 09 | 9 | 9-NP-3953-08 | 3 | 3953 | C | 30 | Desmonte | Producción | 4 | 9.3 | 3 | 1.128936 | 0.093 | 0.151 | 1.1 | 2.9 | 4.9 | 7 | 9.4 | 12 | 15.3 | 19.4 | 26 | 62.1 | 11137.72 | 634837.5 | 241216 | 0.379965 | 1.1740917006320515 | 17 | 7 | 12 1/4 | 6 | 7 | 2 | 267 | Vertex 70 | 52AR/48D2 | 0.6386607 | 0.6770494 | 0.7149148 | 0.7517797 | 0.7726849 | 3.661417 | 1.267013 | 2.463007 | 3.731562 | 5.129487 | 6.721834 | 8.607012 | 10.96206 | 14.17597 | 19.46838 | 51.51799 |  | 11 | 94 | 194 | 260 | 621 | P10–P90 y Xmax medidos por análisis de imagen (n_fotos); modeloRR_* = bloque "MODELO ROSIN-RAMMLER" del archivo (valores pegados, sin fórmula); las fracciones modeloRR_pasa_* no son coherentes con P10–P90 medidos (ver resumen)
FRAG | Fragmentación Desmonte 2025.xlsx | ANÁLISIS DE FRAGMENTACIÓN | 78 | ROM (fragmentación post-voladura en el frente de carguío, por análisis de fotos) |  | no indicada en el archivo | 2025-01-27 | 2025-02-06 | PALA 11 | 10 | 10-NP-4433-17 | 1 | 4433 | C | 30 | Desmonte | Producción | 13 | 7.9 | 3 | 1.065295 | 0.116 | 0.185 | 0.7 | 2.2 | 3.9 | 5.8 | 7.9 | 10.5 | 13.5 | 17.6 | 24.1 | 61 |  | 1434221.25 | 439237 | 0.3062547 | - | 17 | 7 | 12 1/4 | 9 | 10.35 | 2 | 472 | Vertex 70 / Vertex 70 + BEN | 50/50AR | 0.6440806 | 0.6909926 | 0.7368593 | 0.7807902 | 0.805233 | 3.110236 | 0.9554489 | 1.932584 | 3.001525 | 4.20514 | 5.600267 | 7.277588 | 9.403782 | 12.34906 | 17.2839 | 48.47513 |  | 7 | 79 | 176 | 241 | 610 | P10–P90 y Xmax medidos por análisis de imagen (n_fotos); modeloRR_* = bloque "MODELO ROSIN-RAMMLER" del archivo (valores pegados, sin fórmula); las fracciones modeloRR_pasa_* no son coherentes con P10–P90 medidos (ver resumen)
FRAG | Fragmentación Desmonte 2025.xlsx | ANÁLISIS DE FRAGMENTACIÓN | 79 | ROM (fragmentación post-voladura en el frente de carguío, por análisis de fotos) |  | no indicada en el archivo | 2025-01-27 | 2025-02-07 | PALA 11 | 10 | 10-NP-4433-17 | 1 | 4433 | C | 30 | Desmonte | Producción | 4 | 12 | 3 | 1.109355 | 0.103 | 0.154 | 0.9 | 3 | 5.6 | 8.6 | 12.1 | 16.1 | 20.9 | 27.2 | 37 | 83.6 |  | 1434221.25 | 439237 | 0.3062547 | - | 17 | 7 | 12 1/4 | 9 | 10.35 | 2 | 472 | Vertex 70 / Vertex 70 + BEN | 50/50AR | 0.6397817 | 0.6789203 | 0.7174907 | 0.7549856 | 0.7762126 | 4.724409 | 1.578335 | 3.104411 | 4.737932 | 6.549545 | 8.623775 | 11.09065 | 14.18571 | 18.42818 | 25.45021 | 68.51411 |  | 9 | 121 | 272 | 370 | 836 | P10–P90 y Xmax medidos por análisis de imagen (n_fotos); modeloRR_* = bloque "MODELO ROSIN-RAMMLER" del archivo (valores pegados, sin fórmula); las fracciones modeloRR_pasa_* no son coherentes con P10–P90 medidos (ver resumen)
FRAG | Fragmentación Desmonte 2025.xlsx | ANÁLISIS DE FRAGMENTACIÓN | 80 | ROM (fragmentación post-voladura en el frente de carguío, por análisis de fotos) |  | no indicada en el archivo | 2025-01-28 | 2025-02-07 | SP | 8 | 8-NP-3758-12 | 1 | 3758 | A | 30 | Desmonte | Producción | 10 | 4.2 | 2 | 0.698245 | 0.218 | 0.321 | 0.2 | 0.8 | 1.7 | 2.9 | 4.3 | 6 | 8.1 | 11 | 15.5 | 34.9 |  | 237558.75 | 56136 | 0.2363037 | - | 16.5 | 6.5 | 12 1/4 | 6 | 7 | 1.5 | 66 | Vertex 100 | - | 0.7023087 | 0.7798946 | 0.8490557 | 0.9057717 | 0.932144 | 1.653543 | 0.1673268 | 0.4901359 | 0.9594693 | 1.604902 | 2.484766 | 3.705739 | 5.479052 | 8.3031 | 13.86759 | 66.88301 |  | 2 | 43 | 110 | 155 | 349 | P10–P90 y Xmax medidos por análisis de imagen (n_fotos); modeloRR_* = bloque "MODELO ROSIN-RAMMLER" del archivo (valores pegados, sin fórmula); las fracciones modeloRR_pasa_* no son coherentes con P10–P90 medidos (ver resumen)
FRAG | Fragmentación Desmonte 2025.xlsx | ANÁLISIS DE FRAGMENTACIÓN | 81 | ROM (fragmentación post-voladura en el frente de carguío, por análisis de fotos) |  | no indicada en el archivo | 2025-01-20 | 2025-02-07 | PALA 07 | 8 | 8-NP-3758-04 | 6 | 3758 | A | 30 | Desmonte | Producción | 5 | 5.7 | 2 | 0.6014612 | 0.245 | 0.326 | 0.1 | 0.5 | 1.6 | 3.3 | 5.7 | 9.1 | 13.8 | 20.5 | 31.7 | 79.6 |  | 1105665 | 574504 | 0.5196004 | 1.6055653023293672 | 16.5 | 6.5 | 12 1/4 | 7 | 8 | 1.5 | 668 | Vertex 70 | 51AR/49D2 | 0.7208218 | 0.7979801 | 0.8653245 | 0.9189908 | 0.9432072 | 2.244094 | 0.1351954 | 0.4707818 | 1.026775 | 1.865709 | 3.099049 | 4.928908 | 7.760855 | 12.57463 | 22.80873 | 141.7005 |  | 1 | 57 | 205 | 317 | 796 | P10–P90 y Xmax medidos por análisis de imagen (n_fotos); modeloRR_* = bloque "MODELO ROSIN-RAMMLER" del archivo (valores pegados, sin fórmula); las fracciones modeloRR_pasa_* no son coherentes con P10–P90 medidos (ver resumen)
FRAG | Fragmentación Desmonte 2025.xlsx | ANÁLISIS DE FRAGMENTACIÓN | 82 | ROM (fragmentación post-voladura en el frente de carguío, por análisis de fotos) |  | no indicada en el archivo | 2025-01-27 | 2025-02-07 | PALA 11 | 10 | 10-NP-4433-17 | 1 | 4433 | C | 30 | Desmonte | Producción | 9 | 13.1 | 2.8 | 1.056119 | 0.077 | 0.122 | 1.4 | 4 | 6.8 | 9.8 | 13.2 | 17 | 21.6 | 27.5 | 36.7 | 86.7 |  | 1434221.25 | 439237 | 0.3062547 | - | 17 | 7 | 12 1/4 | 9 | 10.35 | 2 | 472 | Vertex 70 / Vertex 70 + BEN | 50/50AR | 0.6403967 | 0.6714296 | 0.7021658 | 0.7323564 | 0.7496614 | 5.15748 | 1.55554 | 3.165701 | 4.935541 | 6.934984 | 9.258802 | 12.0593 | 15.61724 | 20.55718 | 28.85625 | 81.65981 |  | 14 | 132 | 275 | 367 | 867 | P10–P90 y Xmax medidos por análisis de imagen (n_fotos); modeloRR_* = bloque "MODELO ROSIN-RAMMLER" del archivo (valores pegados, sin fórmula); las fracciones modeloRR_pasa_* no son coherentes con P10–P90 medidos (ver resumen)
FRAG | Fragmentación Desmonte 2025.xlsx | ANÁLISIS DE FRAGMENTACIÓN | 83 | ROM (fragmentación post-voladura en el frente de carguío, por análisis de fotos) |  | no indicada en el archivo | 2025-01-27 | 2025-02-08 | PALA 11 | 10 | 10-NP-4433-17 | 1 | 4433 | C | 30 | Desmonte | Producción | 7 | 10.3 | 3 | 1.187957 | 0.08 | 0.132 | 1.3 | 3.4 | 5.6 | 7.9 | 10.4 | 13.1 | 16.4 | 20.6 | 27.1 | 60.9 |  | 1434221.25 | 439237 | 0.3062547 | - | 17 | 7 | 12 1/4 | 9 | 10.35 | 2 | 472 | Vertex 70 / Vertex 70 + BEN | 50/50AR | 0.6353635 | 0.6689594 | 0.7022305 | 0.7348621 | 0.7535241 | 4.055118 | 1.549336 | 2.913987 | 4.324626 | 5.851491 | 7.565664 | 9.569242 | 12.04201 | 15.37488 | 20.7847 | 52.40534 |  | 13 | 104 | 206 | 271 | 609 | P10–P90 y Xmax medidos por análisis de imagen (n_fotos); modeloRR_* = bloque "MODELO ROSIN-RAMMLER" del archivo (valores pegados, sin fórmula); las fracciones modeloRR_pasa_* no son coherentes con P10–P90 medidos (ver resumen)
FRAG | Fragmentación Desmonte 2025.xlsx | ANÁLISIS DE FRAGMENTACIÓN | 84 | ROM (fragmentación post-voladura en el frente de carguío, por análisis de fotos) |  | no indicada en el archivo | 2025-01-27 | 2025-02-08 | PALA 06 | 10 | 10-NP-4433-17 | 2 | 4433 | A | 30 | Desmonte | Producción | 3 | 14.4 | 3 | 1.29375 | 0.071 | 0.11 | 1.7 | 4.6 | 7.7 | 11 | 14.4 | 18.2 | 22.7 | 28.2 | 36.3 | 70.9 |  | 1434221.25 | 439237 | 0.3062547 | - | 17 | 7 | 12 1/4 | 9 | 10.35 | 2 | 472 | Vertex 70 / Vertex 70 + BEN | 50/50AR | 0.6313708 | 0.6593947 | 0.6872535 | 0.7147685 | 0.7306303 | 5.669291 | 2.528975 | 4.517028 | 6.490722 | 8.567868 | 10.84748 | 13.45911 | 16.62168 | 20.80227 | 27.43696 | 64.13946 |  | 17 | 144 | 282 | 363 | 709 | P10–P90 y Xmax medidos por análisis de imagen (n_fotos); modeloRR_* = bloque "MODELO ROSIN-RAMMLER" del archivo (valores pegados, sin fórmula); las fracciones modeloRR_pasa_* no son coherentes con P10–P90 medidos (ver resumen)
FRAG | Fragmentación Desmonte 2025.xlsx | ANÁLISIS DE FRAGMENTACIÓN | 85 | ROM (fragmentación post-voladura en el frente de carguío, por análisis de fotos) |  | no indicada en el archivo | 2025-02-03 | 2025-02-09 | PALA 11 | 10 | 10-NP-4433-19 | 4 | 4433 | C | 30 | Desmonte | Producción | 6 | 7.9 | 3 | 0.9530393 | 0.153 | 0.225 | 0.4 | 1.6 | 3.2 | 5.3 | 7.9 | 11.1 | 15.3 | 21 | 30.6 | 88.2 |  | 892526.25 | 255234.8 | 0.285969 | 0.8836440743339481 | 17 | 7 | 12 1/4 | 9 | 10.35 | 2 | 274 | Vertex 70 | 50/50AR | 0.6558692 | 0.7125694 | 0.7671127 | 0.8178898 | 0.845232 | 3.110236 | 0.7449854 | 1.637243 | 2.67817 | 3.904137 | 5.377857 | 7.207582 | 9.598782 | 13.01623 | 18.95356 | 60.0236 |  | 4 | 79 | 210 | 306 | 882 | P10–P90 y Xmax medidos por análisis de imagen (n_fotos); modeloRR_* = bloque "MODELO ROSIN-RAMMLER" del archivo (valores pegados, sin fórmula); las fracciones modeloRR_pasa_* no son coherentes con P10–P90 medidos (ver resumen)
FRAG | Fragmentación Desmonte 2025.xlsx | ANÁLISIS DE FRAGMENTACIÓN | 86 | ROM (fragmentación post-voladura en el frente de carguío, por análisis de fotos) |  | no indicada en el archivo | 2025-02-03 | 2025-02-09 | PALA 06 | 10 | 10-NP-4433-19 | 2 | 4433 | A | 30 | Desmonte | Producción | 5 | 14.1 | 3 | 1.146547 | 0.051 | 0.087 | 2.3 | 5.2 | 68.1 | 11.1 | 14.2 | 17.7 | 21.8 | 27.2 | 35.5 | 90.3 |  | 892526.25 | 255234.8 | 0.285969 | 0.8836440743339481 | 17 | 7 | 12 1/4 | 9 | 10.35 | 2 | 274 | Vertex 70 | 50/50AR | 0.6353935 | 0.6575574 | 0.6796253 | 0.7015097 | 0.7141899 | 5.551181 | 1.980679 | 3.811226 | 5.737442 | 7.848364 | 10.24211 | 13.06487 | 16.57798 | 21.3539 | 29.18354 | 76.08088 |  | 23 | 142 | 272 | 355 | 903 | P10–P90 y Xmax medidos por análisis de imagen (n_fotos); modeloRR_* = bloque "MODELO ROSIN-RAMMLER" del archivo (valores pegados, sin fórmula); las fracciones modeloRR_pasa_* no son coherentes con P10–P90 medidos (ver resumen)
FRAG | Fragmentación Desmonte 2025.xlsx | ANÁLISIS DE FRAGMENTACIÓN | 87 | ROM (fragmentación post-voladura en el frente de carguío, por análisis de fotos) |  | no indicada en el archivo | 2025-01-27 | 2025-02-09 | PALA 06 | 10 | 10-NP-4433-17 | 6 | 4433 | C1 | 30 | Desmonte | Producción | 3 | 7.5 | 2 | 0.7374813 | 0.161 | 0.232 | 0.3 | 1.5 | 3.1 | 5.2 | 7.6 | 10.5 | 14 | 18.6 | 25.6 | 52.9 |  | 1434221.25 | 439237 | 0.3062547 | - | 17 | 7 | 12 1/4 | 9 | 10.35 | 2 | 472 | Vertex 70 / Vertex 70 + BEN | 50/50AR | 0.6783833 | 0.7361313 | 0.7908576 | 0.8408212 | 0.8672106 | 2.952756 | 0.3546868 | 0.9812132 | 1.853352 | 3.016399 | 4.562742 | 6.661617 | 9.646611 | 14.29897 | 23.2388 | 103.0799 |  | 3 | 76 | 186 | 256 | 529 | P10–P90 y Xmax medidos por análisis de imagen (n_fotos); modeloRR_* = bloque "MODELO ROSIN-RAMMLER" del archivo (valores pegados, sin fórmula); las fracciones modeloRR_pasa_* no son coherentes con P10–P90 medidos (ver resumen)
FRAG | Fragmentación Desmonte 2025.xlsx | ANÁLISIS DE FRAGMENTACIÓN | 88 | ROM (fragmentación post-voladura en el frente de carguío, por análisis de fotos) |  | no indicada en el archivo | 2025-02-05 | 2025-02-09 | PALA 08 | 9 | 9-NP-3968-28 | 1 | 3968 | C | 30 | Desmonte | Producción | 6 | 9.3 | 2 | 0.6772528 | 0.163 | 0.226 | 0.3 | 1.5 | 3.5 | 6.1 | 9.4 | 13.4 | 18.6 | 25.6 | 36.6 | 83.9 | 10149.1 | 603322.5 | 167508.3 | 0.2776431 | 0.8579170294494237 | 17 | 7 | 12 1/4 | 9 | 10.35 | 2 | 257 | Vertex 70 | 49/51AR | 0.6842117 | 0.7402834 | 0.7933639 | 0.8418484 | 0.8675009 | 3.661417 | 0.3352853 | 1.01539 | 2.029502 | 3.449308 | 5.413189 | 8.173782 | 12.23257 | 18.77796 | 31.86499 | 161.3648 |  | 3 | 94 | 256 | 366 | 839 | P10–P90 y Xmax medidos por análisis de imagen (n_fotos); modeloRR_* = bloque "MODELO ROSIN-RAMMLER" del archivo (valores pegados, sin fórmula); las fracciones modeloRR_pasa_* no son coherentes con P10–P90 medidos (ver resumen)
FRAG | Fragmentación Desmonte 2025.xlsx | ANÁLISIS DE FRAGMENTACIÓN | 89 | ROM (fragmentación post-voladura en el frente de carguío, por análisis de fotos) |  | no indicada en el archivo | 2025-02-05 | 2025-02-09 | PALA 05 | 9 | 9-NP-3968-28 | 1 | 3968 | C | 30 | Desmonte | Producción | 5 | 10.4 | 3 | 1.053735 | 0.106 | 0.162 | 0.9 | 2.7 | 4.9 | 7.5 | 10.4 | 13.8 | 18 | 23.7 | 32.6 | 82.9 | 10149.1 | 603322.5 | 167508.3 | 0.2776431 | 0.8579170294494237 | 17 | 7 | 12 1/4 | 9 | 10.35 | 2 | 257 | Vertex 70 | 49/51AR | 0.6432441 | 0.6843715 | 0.7247928 | 0.7639138 | 0.7859536 | 4.094488 | 1.228993 | 2.505166 | 3.909648 | 5.497719 | 7.34473 | 9.572001 | 12.40335 | 16.33685 | 22.94975 | 65.09813 |  | 9 | 104 | 237 | 326 | 829 | P10–P90 y Xmax medidos por análisis de imagen (n_fotos); modeloRR_* = bloque "MODELO ROSIN-RAMMLER" del archivo (valores pegados, sin fórmula); las fracciones modeloRR_pasa_* no son coherentes con P10–P90 medidos (ver resumen)
FRAG | Fragmentación Desmonte 2025.xlsx | ANÁLISIS DE FRAGMENTACIÓN | 90 | ROM (fragmentación post-voladura en el frente de carguío, por análisis de fotos) |  | no indicada en el archivo | 2025-02-05 | 2025-02-10 | PALA 08 | 9 | 9-NP-3968-28 | 1 | 3968 | C | 30 | Desmonte | Producción | 3 | 16.4 | 3 | 1.675813 | 0.04 | 0.065 | 3.3 | 7 | 10.3 | 13.4 | 16.5 | 19.6 | 23.1 | 27.2 | 33 | 56.1 | 10149.1 | 603322.5 | 167508.3 | 0.2776431 | 0.8579170294494237 | 17 | 7 | 12 1/4 | 9 | 10.35 | 2 | 257 | Vertex 70 | 49/51AR | 0.6254905 | 0.6420636 | 0.6586161 | 0.6751128 | 0.6847224 | 6.456693 | 4.282043 | 6.700816 | 8.864895 | 10.98406 | 13.17833 | 15.5664 | 18.32103 | 21.7857 | 26.97659 | 51.96338 |  | 33 | 165 | 272 | 330 | 561 | P10–P90 y Xmax medidos por análisis de imagen (n_fotos); modeloRR_* = bloque "MODELO ROSIN-RAMMLER" del archivo (valores pegados, sin fórmula); las fracciones modeloRR_pasa_* no son coherentes con P10–P90 medidos (ver resumen)
FRAG | Fragmentación Desmonte 2025.xlsx | ANÁLISIS DE FRAGMENTACIÓN | 91 | ROM (fragmentación post-voladura en el frente de carguío, por análisis de fotos) |  | no indicada en el archivo | 2025-02-04 | 2025-02-11 | PALA 10 | 8 | 8-NP-3758-10 | 4 | 3758 | A | 30 | Desmonte | Producción | 6 | 3 | 3 | 0.9474356 | 0.218 | 0.365 | 0.3 | 0.8 | 1.5 | 2.2 | 3.1 | 4.1 | 5.5 | 7.3 | 10.4 | 35.4 |  | 892526.25 | 329709 | 0.369411 | - | 16.5 | 6.5 | 12 1/4 | 7 | 8 | 1.5 | 455 | Emulgex 70 | 50/50AR | 0.6713883 | 0.7614689 | 0.8421111 | 0.9071949 | 0.9364826 | 1.181102 | 0.2789823 | 0.6159771 | 1.01054 | 1.476416 | 2.037584 | 2.735572 | 3.649309 | 4.957491 | 7.234907 | 23.06881 |  | 3 | 31 | 73 | 104 | 354 | P10–P90 y Xmax medidos por análisis de imagen (n_fotos); modeloRR_* = bloque "MODELO ROSIN-RAMMLER" del archivo (valores pegados, sin fórmula); las fracciones modeloRR_pasa_* no son coherentes con P10–P90 medidos (ver resumen)
FRAG | Fragmentación Desmonte 2025.xlsx | ANÁLISIS DE FRAGMENTACIÓN | 92 | ROM (fragmentación post-voladura en el frente de carguío, por análisis de fotos) |  | no indicada en el archivo | 2025-02-04 | 2025-02-11 | PALA 07 | 8 | 8-NP-3758-10 | 4 | 3758 | A | 30 | Desmonte | Producción | 3 | 2.8 | 4 | 1.359157 | 0.186 | 0.357 | 0.5 | 1 | 1.6 | 2.2 | 2.9 | 3.7 | 4.6 | 5.9 | 8 | 25.6 |  | 892526.25 | 329709 | 0.369411 | - | 16.5 | 6.5 | 12 1/4 | 7 | 8 | 1.5 | 455 | Emulgex 70 | 50/50AR | 0.6232107 | 0.7135268 | 0.7983236 | 0.871344 | 0.9065193 | 1.102362 | 0.5346793 | 0.9287076 | 1.311423 | 1.708125 | 2.138185 | 2.625573 | 3.209754 | 3.973915 | 5.171996 | 11.60647 |  | 5 | 29 | 59 | 80 | 256 | P10–P90 y Xmax medidos por análisis de imagen (n_fotos); modeloRR_* = bloque "MODELO ROSIN-RAMMLER" del archivo (valores pegados, sin fórmula); las fracciones modeloRR_pasa_* no son coherentes con P10–P90 medidos (ver resumen)
FRAG | Fragmentación Desmonte 2025.xlsx | ANÁLISIS DE FRAGMENTACIÓN | 93 | ROM (fragmentación post-voladura en el frente de carguío, por análisis de fotos) |  | no indicada en el archivo | 2025-02-08 | 2025-02-12 | PALA 09 | 9 | 9-NP-3953-16 | 1 | 3953 | A | 30 | Desmonte | Producción | 7 | 7.9 | 3 | 0.7901937 | 0.15 | 0.227 | 0.5 | 1.6 | 3.2 | 5.2 | 7.9 | 11.4 | 16.3 | 23.7 | 37.8 | 222.3 | 11247.62 | 97680 | 28942.04 | 0.2962944 | - | 17 | 7 | 12 1/4 | 9 | 10.35 | 2 | 53 | Emulgex 70 | 49/51AR | 0.6716663 | 0.728421 | 0.7825132 | 0.8323003 | 0.858821 | 3.110236 | 0.4579454 | 1.183729 | 2.143001 | 3.376311 | 4.968093 | 7.072611 | 9.99191 | 14.427 | 22.69946 | 91.16298 |  | 5 | 79 | 237 | 378 | 2223 | P10–P90 y Xmax medidos por análisis de imagen (n_fotos); modeloRR_* = bloque "MODELO ROSIN-RAMMLER" del archivo (valores pegados, sin fórmula); las fracciones modeloRR_pasa_* no son coherentes con P10–P90 medidos (ver resumen)
FRAG | Fragmentación Desmonte 2025.xlsx | ANÁLISIS DE FRAGMENTACIÓN | 94 | ROM (fragmentación post-voladura en el frente de carguío, por análisis de fotos) |  | no indicada en el archivo | 2025-02-12 | 2025-02-13 | PALA 05 | 9 | 9-NP-3953-14 | 1 | 3953 | C | 30 | Desmonte | Producción | 8 | 8.5 | 3 | 0.8652559 | 0.154 | 0.224 | 0.4 | 1.6 | 3.3 | 5.6 | 8.6 | 12.4 | 17.5 | 25 | 38.3 | 145.8 | 8341.254 | 496278.75 | 134675 | 0.2713697 | - | 17 | 7 | 12 1/4 | 9 | 10.35 | 2 | 184 | Emulgex 70 / Vertex 70 | 100D2 | 0.6637035 | 0.7199554 | 0.773859 | 0.8238283 | 0.8506372 | 3.346457 | 0.6308134 | 1.50162 | 2.58207 | 3.910764 | 5.564889 | 7.683158 | 10.53392 | 14.73255 | 22.28648 | 79.3348 |  | 4 | 86 | 250 | 383 | 1458 | P10–P90 y Xmax medidos por análisis de imagen (n_fotos); modeloRR_* = bloque "MODELO ROSIN-RAMMLER" del archivo (valores pegados, sin fórmula); las fracciones modeloRR_pasa_* no son coherentes con P10–P90 medidos (ver resumen)
FRAG | Fragmentación Desmonte 2025.xlsx | ANÁLISIS DE FRAGMENTACIÓN | 95 | ROM (fragmentación post-voladura en el frente de carguío, por análisis de fotos) |  | no indicada en el archivo | 2025-02-06 | 2025-02-13 | PALA 09 | 9 | 9-NP-3938-03 | 9 | 3938 | A | 30 | Desmonte | Producción | 14 | 9.2 | 3 | 1.048164 | 0.114 | 0.176 | 0.8 | 2.4 | 4.3 | 6.6 | 9.2 | 12.3 | 16 | 21.1 | 29.1 | 74.5 | 11823.84 | 365310 | 235998 | 0.6460212 | 1.9962054693274205 | 16.5 | 6.5 | 12 1/4 | 6 | 7 | 1.5 | 241 | Vertex 70 | 49/51AR | 0.6445481 | 0.6891893 | 0.7329155 | 0.7749609 | 0.7984677 | 3.622047 | 1.074915 | 2.199404 | 3.440596 | 4.846916 | 6.48526 | 8.463806 | 10.98247 | 14.48656 | 20.38729 | 58.15096 |  | 8 | 92 | 211 | 291 | 745 | P10–P90 y Xmax medidos por análisis de imagen (n_fotos); modeloRR_* = bloque "MODELO ROSIN-RAMMLER" del archivo (valores pegados, sin fórmula); las fracciones modeloRR_pasa_* no son coherentes con P10–P90 medidos (ver resumen)
FRAG | Fragmentación Desmonte 2025.xlsx | ANÁLISIS DE FRAGMENTACIÓN | 96 | ROM (fragmentación post-voladura en el frente de carguío, por análisis de fotos) |  | no indicada en el archivo | 2025-02-06 | 2025-02-14 | PALA 08 | 9 | 9-NP-3938-03 | 10 | 3938 | C | 30 | Desmonte | Producción | 8 | 7.7 | 3 | 1.000782 | 0.142 | 0.214 | 0.5 | 1.7 | 3.4 | 5.4 | 7.7 | 10.6 | 14.2 | 19.1 | 27 | 72.2 | 10860.2 | 365310 | 235998 | 0.6460212 | 1.9962054693274205 | 16.5 | 6.5 | 12 1/4 | 6 | 7 | 1.5 | 241 | Vertex 70 | 49/51AR | 0.6508677 | 0.7049373 | 0.757253 | 0.8064291 | 0.8332002 | 3.031496 | 0.8127037 | 1.72022 | 2.74861 | 3.935422 | 5.338762 | 7.055921 | 9.269246 | 12.38806 | 17.71835 | 53.10946 |  | 5 | 77 | 191 | 270 | 722 | P10–P90 y Xmax medidos por análisis de imagen (n_fotos); modeloRR_* = bloque "MODELO ROSIN-RAMMLER" del archivo (valores pegados, sin fórmula); las fracciones modeloRR_pasa_* no son coherentes con P10–P90 medidos (ver resumen)
FRAG | Fragmentación Desmonte 2025.xlsx | ANÁLISIS DE FRAGMENTACIÓN | 97 | ROM (fragmentación post-voladura en el frente de carguío, por análisis de fotos) |  | no indicada en el archivo | 2025-02-03 | 2025-02-15 | PALA 11 | 10 | 10-NP-4433-19 | 3 | 4433 | C1 | 30 | Desmonte | Producción | 5 | 6.7 | 3 | 0.9163827 | 0.161 | 0.242 | 0.4 | 1.4 | 2.8 | 4.6 | 6.7 | 9.5 | 13 | 18.1 | 26.7 | 87.5 |  | 892526.25 | 255234.8 | 0.285969 | 0.8836440743339481 | 17 | 7 | 12 1/4 | 9 | 10.35 | 2 | 274 | Vertex 70 | 50/50AR | 0.6611426 | 0.7219112 | 0.7798726 | 0.8330348 | 0.8611709 | 2.637795 | 0.5748769 | 1.303825 | 2.175172 | 3.219054 | 4.491341 | 6.090371 | 8.204413 | 11.26179 | 16.64722 | 55.20759 |  | 4 | 67 | 181 | 267 | 875 | P10–P90 y Xmax medidos por análisis de imagen (n_fotos); modeloRR_* = bloque "MODELO ROSIN-RAMMLER" del archivo (valores pegados, sin fórmula); las fracciones modeloRR_pasa_* no son coherentes con P10–P90 medidos (ver resumen)
FRAG | Fragmentación Desmonte 2025.xlsx | ANÁLISIS DE FRAGMENTACIÓN | 98 | ROM (fragmentación post-voladura en el frente de carguío, por análisis de fotos) |  | no indicada en el archivo | 2025-01-28 | 2025-02-16 | PALA 07 | 8 | 8-NP-3758-12 | 1 | 3758 | A | 30 | Desmonte | Producción | 6 | 6.8 | 3 | 0.9127738 | 0.148 | 0.229 | 0.5 | 1.6 | 3 | 4.7 | 6.8 | 9.4 | 12.8 | 17.6 | 25.8 | 90.3 |  | 237558.75 | 56136 | 0.2363037 | - | 16.5 | 6.5 | 12 1/4 | 6 | 7 | 1.5 | 66 | Vertex 100 | - | 0.6599181 | 0.7175085 | 0.7727174 | 0.8238506 | 0.8512331 | 2.677165 | 0.5778196 | 1.314749 | 2.197839 | 3.257644 | 4.551173 | 6.178941 | 8.333539 | 11.45337 | 16.95659 | 56.50076 |  | 5 | 68 | 176 | 258 | 903 | P10–P90 y Xmax medidos por análisis de imagen (n_fotos); modeloRR_* = bloque "MODELO ROSIN-RAMMLER" del archivo (valores pegados, sin fórmula); las fracciones modeloRR_pasa_* no son coherentes con P10–P90 medidos (ver resumen)
FRAG | Fragmentación Desmonte 2025.xlsx | ANÁLISIS DE FRAGMENTACIÓN | 99 | ROM (fragmentación post-voladura en el frente de carguío, por análisis de fotos) |  | no indicada en el archivo | 2025-02-14 | 2025-02-16 | PALA 10 | 8 | 8-NP-3758-20 | 2 | 3758 | A | 30 | Desmonte | Producción | 6 | 5.8 | 3 | 0.8539646 | 0.189 | 0.278 | 0.3 | 1 | 2.2 | 3.8 | 5.8 | 8.4 | 12 | 17.2 | 26.6 | 105 |  | 153986.25 | 58449.8 | 0.379578 | 1.1728961644302656 | 16.5 | 6.5 | 12 1/4 | 6 | 7 | 1.5 | 109 | Vertex 70 | 100%D2 | 0.6726254 | 0.7417824 | 0.8063465 | 0.8633817 | 0.8922642 | 2.283465 | 0.415887 | 1.001416 | 1.734344 | 2.64127 | 3.776011 | 5.235626 | 7.208266 | 10.12617 | 15.4023 | 55.75693 |  | 3 | 58 | 172 | 266 | 1050 | P10–P90 y Xmax medidos por análisis de imagen (n_fotos); modeloRR_* = bloque "MODELO ROSIN-RAMMLER" del archivo (valores pegados, sin fórmula); las fracciones modeloRR_pasa_* no son coherentes con P10–P90 medidos (ver resumen)
FRAG | Fragmentación Desmonte 2025.xlsx | ANÁLISIS DE FRAGMENTACIÓN | 100 | ROM (fragmentación post-voladura en el frente de carguío, por análisis de fotos) |  | no indicada en el archivo | 2025-01-25 | 2025-02-17 | PALA 09 | 9 | 9-NP-3953-08 | 2 | 3953 | A | 30 | Desmonte | Producción | 4 | 7 | 3 | 0.8976182 | 0.14 | 0.219 | 0.5 | 1.7 | 3.2 | 4.9 | 7.1 | 9.7 | 13.2 | 18.1 | 26.7 | 101.4 | 12109.87 | 634837.5 | 241216 | 0.379965 | 1.1740917006320515 | 17 | 7 | 12 1/4 | 6 | 7 | 2 | 267 | Vertex 70 | 52AR/48D2 | 0.6600516 | 0.7151612 | 0.7681573 | 0.8175551 | 0.8442165 | 2.755906 | 0.5705624 | 1.316383 | 2.219745 | 3.312047 | 4.653376 | 6.350397 | 8.60815 | 11.89448 | 17.7267 | 60.27945 |  | 5 | 71 | 181 | 267 | 1014 | P10–P90 y Xmax medidos por análisis de imagen (n_fotos); modeloRR_* = bloque "MODELO ROSIN-RAMMLER" del archivo (valores pegados, sin fórmula); las fracciones modeloRR_pasa_* no son coherentes con P10–P90 medidos (ver resumen)
FRAG | Fragmentación Desmonte 2025.xlsx | ANÁLISIS DE FRAGMENTACIÓN | 101 | ROM (fragmentación post-voladura en el frente de carguío, por análisis de fotos) |  | no indicada en el archivo | 2025-02-14 | 2025-02-18 | PALA 06 | 10 | 10-NP-4433-21 | 2 | 4433 | B | 30 | Desmonte | Producción | 3 | 7.6 | 3 | 0.9459916 | 0.17 | 0.243 | 0.3 | 1.3 | 2.9 | 5 | 7.6 | 10.9 | 15.3 | 21.3 | 31.4 | 87.3 |  | 1494858.75 | 396032 | 0.2649294 | 0.8186317804274149 | 17 | 7 | 12 1/4 | 9 | 10.35 | 2 | 574 | Vertex 70 | 100D2 | 0.6584279 | 0.7195217 | 0.7778656 | 0.831441 | 0.8598201 | 2.992126 | 0.7041973 | 1.556709 | 2.555787 | 3.736208 | 5.158833 | 6.929139 | 9.247681 | 12.56861 | 18.35308 | 58.62324 |  | 3 | 76 | 213 | 314 | 873 | P10–P90 y Xmax medidos por análisis de imagen (n_fotos); modeloRR_* = bloque "MODELO ROSIN-RAMMLER" del archivo (valores pegados, sin fórmula); las fracciones modeloRR_pasa_* no son coherentes con P10–P90 medidos (ver resumen)
FRAG | Fragmentación Desmonte 2025.xlsx | ANÁLISIS DE FRAGMENTACIÓN | 102 | ROM (fragmentación post-voladura en el frente de carguío, por análisis de fotos) |  | no indicada en el archivo | 2025-02-14 | 2025-02-18 | PALA 11 | 10 | 10-NP-4433-21 | 6 | 4433 | C1 | 30 | Desmonte | Producción | 3 | 6.6 | 4 | 1.27073 | 0.082 | 0.158 | 1.2 | 2.5 | 3.8 | 5.2 | 6.7 | 8.4 | 10.6 | 13.6 | 18.5 | 74.8 |  | 1494858.75 | 396032 | 0.2649294 | 0.8186317804274149 | 17 | 7 | 12 1/4 | 9 | 10.35 | 2 | 574 | Vertex 70 | 100D2 | 0.6320871 | 0.6722939 | 0.7119903 | 0.7506328 | 0.7725248 | 2.598425 | 1.123159 | 2.027277 | 2.932279 | 3.890178 | 4.946314 | 6.161211 | 7.638097 | 9.598116 | 12.72299 | 30.20364 |  | 12 | 67 | 136 | 185 | 748 | P10–P90 y Xmax medidos por análisis de imagen (n_fotos); modeloRR_* = bloque "MODELO ROSIN-RAMMLER" del archivo (valores pegados, sin fórmula); las fracciones modeloRR_pasa_* no son coherentes con P10–P90 medidos (ver resumen)
FRAG | Fragmentación Desmonte 2025.xlsx | ANÁLISIS DE FRAGMENTACIÓN | 103 | ROM (fragmentación post-voladura en el frente de carguío, por análisis de fotos) |  | no indicada en el archivo | 2025-02-14 | 2025-02-19 | PALA 10 | 8 | 8-NP-3758-19 | 3 | 3758 | A | 30 | Desmonte | Producción | 7 | 4.4 | 3 | 0.798421 | 0.231 | 0.333 | 0.2 | 0.7 | 1.6 | 2.8 | 4.5 | 6.7 | 9.8 | 14.7 | 23.9 | 118.7 |  | 439230 | 107212.1 | 0.244091 | - | 16.5 | 6.5 | 12 1/4 | 6 | 7 | 1.5 | 200 | Emulgex 70 | 100%D2 | 0.6887445 | 0.7701127 | 0.8430558 | 0.9029632 | 0.930739 | 1.732283 | 0.262654 | 0.6723149 | 1.209725 | 1.897022 | 2.780296 | 3.943669 | 5.551659 | 7.985578 | 12.50598 | 49.51066 |  | 2 | 45 | 147 | 239 | 1187 | P10–P90 y Xmax medidos por análisis de imagen (n_fotos); modeloRR_* = bloque "MODELO ROSIN-RAMMLER" del archivo (valores pegados, sin fórmula); las fracciones modeloRR_pasa_* no son coherentes con P10–P90 medidos (ver resumen)
FRAG | Fragmentación Desmonte 2025.xlsx | ANÁLISIS DE FRAGMENTACIÓN | 104 | ROM (fragmentación post-voladura en el frente de carguío, por análisis de fotos) |  | no indicada en el archivo | 2025-02-04 | 2025-02-20 | PALA 05 | 9 | 9-NP-3953-12 | 1 | 3953 | C | 30 | Desmonte | Producción | 7 | 7.1 | 3 | 0.8970854 | 0.172 | 0.249 | 0.3 | 1.3 | 2.8 | 4.7 | 7.2 | 10.4 | 14.6 | 20.7 | 31.3 | 103.1 | 10289.22 | 792495 | 119477.75 | 0.1507615 | 0.4658530937103704 | 17 | 7 | 12 1/4 | 9 | 10.35 | 2 | 122 | Vertex 70 | 50/50AR | 0.6639227 | 0.7263293 | 0.7856065 | 0.8395931 | 0.8679339 | 2.795276 | 0.5778523 | 1.333864 | 2.249921 | 3.357869 | 4.718708 | 6.440744 | 8.732196 | 12.0682 | 17.98986 | 61.21881 |  | 3 | 72 | 207 | 313 | 1031 | P10–P90 y Xmax medidos por análisis de imagen (n_fotos); modeloRR_* = bloque "MODELO ROSIN-RAMMLER" del archivo (valores pegados, sin fórmula); las fracciones modeloRR_pasa_* no son coherentes con P10–P90 medidos (ver resumen)
FRAG | Fragmentación Desmonte 2025.xlsx | ANÁLISIS DE FRAGMENTACIÓN | 105 | ROM (fragmentación post-voladura en el frente de carguío, por análisis de fotos) |  | no indicada en el archivo | 2025-02-10 | 2025-02-21 | PALA 06 | 10 | 10-NP-4433-16 | 4 | 4433 | C1 | 30 | Desmonte | Producción | 4 | 8.5 | 2 | 0.8697365 | 0.109 | 0.17 | 0.8 | 2.5 | 4.4 | 6.4 | 8.6 | 11 | 13.8 | 17.2 | 22.3 | 41.7 |  | 1207016.25 | 286533 | 0.2373895 | - | 17 | 7 | 12 1/4 | 9 | 10.35 | 2 | 654 | Emulgex 70 | 100D2 | 0.6557803 | 0.6987597 | 0.7407333 | 0.7810067 | 0.8034994 | 3.346457 | 0.6393222 | 1.51509 | 2.597968 | 3.926436 | 5.577046 | 7.687158 | 10.52228 | 14.69087 | 22.17609 | 78.42714 |  | 8 | 86 | 172 | 223 | 417 | P10–P90 y Xmax medidos por análisis de imagen (n_fotos); modeloRR_* = bloque "MODELO ROSIN-RAMMLER" del archivo (valores pegados, sin fórmula); las fracciones modeloRR_pasa_* no son coherentes con P10–P90 medidos (ver resumen)
FRAG | Fragmentación Desmonte 2025.xlsx | ANÁLISIS DE FRAGMENTACIÓN | 106 | ROM (fragmentación post-voladura en el frente de carguío, por análisis de fotos) |  | no indicada en el archivo | 2025-02-14 | 2025-02-21 | PALA 11 | 10 | 10-NP-4433-21 | 8 | 4433 | A | 30 | Desmonte | Producción | 6 | 14.4 | 3 | 1.39275 | 0.058 | 0.093 | 2.1 | 5.2 | 8.3 | 11.3 | 14.4 | 17.8 | 21.7 | 26.4 | 33.2 | 62.5 |  | 1494858.75 | 396032 | 0.2649294 | 0.8186317804274149 | 17 | 7 | 12 1/4 | 9 | 10.35 | 2 | 574 | Vertex 70 | 100D2 | 0.628964 | 0.6526676 | 0.6762831 | 0.6997041 | 0.7132704 | 5.669291 | 2.861813 | 4.905049 | 6.868982 | 8.889986 | 11.06814 | 13.52391 | 16.45302 | 20.26541 | 26.20806 | 57.67795 |  | 21 | 144 | 264 | 332 | 625 | P10–P90 y Xmax medidos por análisis de imagen (n_fotos); modeloRR_* = bloque "MODELO ROSIN-RAMMLER" del archivo (valores pegados, sin fórmula); las fracciones modeloRR_pasa_* no son coherentes con P10–P90 medidos (ver resumen)
FRAG | Fragmentación Desmonte 2025.xlsx | ANÁLISIS DE FRAGMENTACIÓN | 107 | ROM (fragmentación post-voladura en el frente de carguío, por análisis de fotos) |  | no indicada en el archivo | 2025-01-29 | 2025-02-22 | SP | 9 | 9-NP-3938-01 | 3 | 3938 | A | 30 | Desmonte | Producción | 3 | 3.6 | 2 | 0.6767746 | 0.251 | 0.359 | 0.1 | 0.6 | 1.4 | 2.4 | 3.7 | 5.3 | 7.4 | 10.2 | 14.6 | 33.1 | 14606.67 | 535672.5 | 309823 | 0.5783814 | 1.7871984654803075 | 16.5 | 6.5 | 12 1/4 | 6 | 7 | 1.5 | 321 | Vertex 70 | 50/50AR | 0.7145059 | 0.7996528 | 0.8727928 | 0.9289599 | 0.9530597 | 1.417323 | 0.1294835 | 0.3924396 | 0.7847692 | 1.334281 | 2.094627 | 3.163756 | 4.736106 | 7.272499 | 12.34557 | 62.58987 |  | 1 | 37 | 102 | 146 | 331 | P10–P90 y Xmax medidos por análisis de imagen (n_fotos); modeloRR_* = bloque "MODELO ROSIN-RAMMLER" del archivo (valores pegados, sin fórmula); las fracciones modeloRR_pasa_* no son coherentes con P10–P90 medidos (ver resumen)
FRAG | Fragmentación Desmonte 2025.xlsx | ANÁLISIS DE FRAGMENTACIÓN | 108 | ROM (fragmentación post-voladura en el frente de carguío, por análisis de fotos) |  | no indicada en el archivo | 2025-02-14 | 2025-02-24 | PALA 11 | 10 | 10-NP-4433-21 | 8 | 4433 | A | 30 | Desmonte | Producción | 5 | 9.2 | 2 | 0.6604327 | 0.155 | 0.219 | 0.4 | 1.6 | 3.6 | 6.1 | 9.2 | 13.1 | 18.1 | 24.9 | 35.9 | 89.3 |  | 1494858.75 | 396032 | 0.2649294 | 0.8186317804274149 | 17 | 7 | 12 1/4 | 9 | 10.35 | 2 | 574 | Vertex 70 | 100D2 | 0.6846145 | 0.7389711 | 0.7905558 | 0.8379035 | 0.8631029 | 3.622047 | 0.3047663 | 0.9493821 | 1.931334 | 3.327104 | 5.281682 | 8.059353 | 12.18581 | 18.91148 | 32.52669 | 171.6632 |  | 4 | 92 | 249 | 359 | 893 | P10–P90 y Xmax medidos por análisis de imagen (n_fotos); modeloRR_* = bloque "MODELO ROSIN-RAMMLER" del archivo (valores pegados, sin fórmula); las fracciones modeloRR_pasa_* no son coherentes con P10–P90 medidos (ver resumen)
FRAG | Fragmentación Desmonte 2025.xlsx | ANÁLISIS DE FRAGMENTACIÓN | 109 | ROM (fragmentación post-voladura en el frente de carguío, por análisis de fotos) |  | no indicada en el archivo | 2025-01-29 | 2025-02-25 | PALA 08 | 9 | 9-NP-3938-01 | 8 | 3938 | A | 30 | Desmonte | Producción | 6 | 8.2 | 2 | 0.6528043 | 0.178 | 0.247 | 0.2 | 1.2 | 2.9 | 5.3 | 8.3 | 12 | 16.9 | 23.7 | 34.6 | 83.9 | 13330.56 | 535672.5 | 309823 | 0.5783814 | 1.7871984654803075 | 16.5 | 6.5 | 12 1/4 | 6 | 7 | 1.5 | 321 | Vertex 70 | 50/50AR | 0.6923089 | 0.7530965 | 0.8098529 | 0.8605337 | 0.8866685 | 3.228346 | 0.261036 | 0.8240264 | 1.690291 | 2.930425 | 4.677157 | 7.172234 | 10.89699 | 16.99841 | 29.42218 | 158.3268 |  | 2 | 83 | 237 | 346 | 839 | P10–P90 y Xmax medidos por análisis de imagen (n_fotos); modeloRR_* = bloque "MODELO ROSIN-RAMMLER" del archivo (valores pegados, sin fórmula); las fracciones modeloRR_pasa_* no son coherentes con P10–P90 medidos (ver resumen)
FRAG | Fragmentación Desmonte 2025.xlsx | ANÁLISIS DE FRAGMENTACIÓN | 110 | ROM (fragmentación post-voladura en el frente de carguío, por análisis de fotos) |  | no indicada en el archivo | 2025-02-17 | 2025-02-27 | PALA 09 | 9 | 9-NP-3968-29 | 3 | 3968 | C | 30 | Desmonte | Producción | 4 | 16 | 2 | 0.8277353 | 0.122 | 0.165 | 0.6 | 2.9 | 6.5 | 10.9 | 16 | 21.9 | 28.7 | 37.3 | 49.3 | 85.3 | 11388.31 | 199402.5 | 61979.426 | 0.3108257 | - | 17 | 7 | 12 1/4 | 9 | 10.35 | 2 | 88 | Emulgex 70 / Vertex 70 | 100%D2 | 0.658083 | 0.6997744 | 0.7405032 | 0.7796339 | 0.8015292 | 6.299213 | 1.055363 | 2.612971 | 4.604829 | 7.106891 | 10.27587 | 14.39633 | 20.02231 | 28.43193 | 43.82465 | 165.2479 |  | 6 | 160 | 373 | 493 | 853 | P10–P90 y Xmax medidos por análisis de imagen (n_fotos); modeloRR_* = bloque "MODELO ROSIN-RAMMLER" del archivo (valores pegados, sin fórmula); las fracciones modeloRR_pasa_* no son coherentes con P10–P90 medidos (ver resumen)
FRAG | Fragmentación Desmonte 2025.xlsx | ANÁLISIS DE FRAGMENTACIÓN | 111 | ROM (fragmentación post-voladura en el frente de carguío, por análisis de fotos) |  | no indicada en el archivo | 2025-02-06 | 2025-02-27 | PALA 08 | 9 | 9-NP-3938-03 | 8 | 3938 | A | 30 | Desmonte | Producción | 6 | 9 | 3 | 1.064729 | 0.13 | 0.195 | 0.6 | 2 | 4 | 6.3 | 9 | 12.2 | 16.1 | 21.4 | 29.6 | 69.6 |  | 365310 | 235998 | 0.6460212 | 1.9962054693274205 | 16.5 | 6.5 | 12 1/4 | 6 | 7 | 1.5 | 241 | Vertex 70 | 49/51AR | 0.6447649 | 0.6941809 | 0.7423685 | 0.7882828 | 0.8136701 | 3.543307 | 1.087266 | 2.200032 | 3.417702 | 4.789062 | 6.378886 | 8.290562 | 10.71416 | 14.07188 | 19.6987 | 55.27806 |  | 6 | 90 | 214 | 296 | 696 | P10–P90 y Xmax medidos por análisis de imagen (n_fotos); modeloRR_* = bloque "MODELO ROSIN-RAMMLER" del archivo (valores pegados, sin fórmula); las fracciones modeloRR_pasa_* no son coherentes con P10–P90 medidos (ver resumen)
FRAG | Fragmentación Desmonte 2025.xlsx | ANÁLISIS DE FRAGMENTACIÓN | 112 | ROM (fragmentación post-voladura en el frente de carguío, por análisis de fotos) |  | no indicada en el archivo | 2025-02-23 | 2025-02-28 | PALA 11 | 10 | 10-NP-4433-23 | 2 | 4433 | C | 30 | Desmonte | Trim | 5 | 7.2 | 2 | 0.6630622 | 0.203 | 0.275 | 0.2 | 0.9 | 2.4 | 4.5 | 7.3 | 10.9 | 15.5 | 21.8 | 31.7 | 69.9 |  | 337660.125 | 111839.3 | 0.3312186 | - | - | - | 9 7/8 | - | - | - | 203 | Emulgex 70 | 39%D2/61%AR | 0.6975048 | 0.7646727 | 0.826329 | 0.8797529 | 0.9063381 | 2.834646 | 0.2417576 | 0.7497169 | 1.520865 | 2.614344 | 4.142598 | 6.310632 | 9.526094 | 14.75805 | 25.32851 | 132.7951 |  | 2 | 73 | 218 | 317 | 699 | P10–P90 y Xmax medidos por análisis de imagen (n_fotos); modeloRR_* = bloque "MODELO ROSIN-RAMMLER" del archivo (valores pegados, sin fórmula); las fracciones modeloRR_pasa_* no son coherentes con P10–P90 medidos (ver resumen)
FRAG | Fragmentación Desmonte 2025.xlsx | ANÁLISIS DE FRAGMENTACIÓN | 113 | ROM (fragmentación post-voladura en el frente de carguío, por análisis de fotos) |  | no indicada en el archivo | 2025-02-23 | 2025-03-01 | PALA 05 | 9 | 9-NP-3953-19 | 2 | 3953 | C | 30 | Desmonte | Producción | 7 | 12 | 3 | 1.024867 | 0.08 | 0.129 | 1.3 | 3.6 | 6.1 | 8.9 | 12.1 | 15.7 | 20.2 | 26.3 | 36.1 | 105 | 9967.243 | 861712.5 | 165226.7 | 0.1917423 | 0.5924835754384439 | 16.5 | 6.5 | 12 1/4 | 7 | 8.05 | 1.5 | 181 | Vertex 70 | 39%D2/61%AR | 0.6422965 | 0.675091 | 0.7075213 | 0.7392916 | 0.7574483 | 4.724409 | 1.33528 | 2.77697 | 4.388512 | 6.230634 | 8.392065 | 11.01884 | 14.38275 | 19.09153 | 27.07749 | 79.09572 |  | 13 | 121 | 263 | 361 | 1050 | P10–P90 y Xmax medidos por análisis de imagen (n_fotos); modeloRR_* = bloque "MODELO ROSIN-RAMMLER" del archivo (valores pegados, sin fórmula); las fracciones modeloRR_pasa_* no son coherentes con P10–P90 medidos (ver resumen)
FRAG | Fragmentación Desmonte 2025.xlsx | ANÁLISIS DE FRAGMENTACIÓN | 114 | ROM (fragmentación post-voladura en el frente de carguío, por análisis de fotos) |  | no indicada en el archivo | 2025-02-10 | 2025-03-02 | PALA 11 | 10 | 10-NP-4433-16 | 2 | 4433 | C1 | 30 | Desmonte | Producción | 4 | 14.1 | 3 | 1.32615 | 0.035 | 0.063 | 3.2 | 6.2 | 8.9 | 11.5 | 14.1 | 16.9 | 20.1 | 24.1 | 30.2 | 66.4 |  | 1207016.25 | 286533 | 0.2373895 | - | 17 | 7 | 12 1/4 | 9 | 10.35 | 2 | 654 | Emulgex 70 | 100D2 | 0.6311179 | 0.6471783 | 0.6632093 | 0.6791785 | 0.6884779 | 5.551181 | 2.583789 | 4.549995 | 6.480442 | 8.496469 | 10.69527 | 13.20048 | 16.21844 | 20.18666 | 26.44554 | 60.55244 |  | 32 | 141 | 241 | 302 | 664 | P10–P90 y Xmax medidos por análisis de imagen (n_fotos); modeloRR_* = bloque "MODELO ROSIN-RAMMLER" del archivo (valores pegados, sin fórmula); las fracciones modeloRR_pasa_* no son coherentes con P10–P90 medidos (ver resumen)
FRAG | Fragmentación Desmonte 2025.xlsx | ANÁLISIS DE FRAGMENTACIÓN | 115 | ROM (fragmentación post-voladura en el frente de carguío, por análisis de fotos) |  | no indicada en el archivo | 2025-02-12 | 2025-03-03 | PALA 05 | 9 | 9-NP-3953-14 | 1 | 3953 | C | 30 | Desmonte | Producción | 6 | 21.9 | 3 | 0.9350518 | 0.144 | 0.215 | 0.5 | 1.7 | 3.5 | 5.6 | 8.3 | 11.6 | 15.9 | 21.9 | 32.1 | 99.8 | 8341.254 | 496278.75 | 134675 | 0.2713697 | - | 17 | 7 | 12 1/4 | 9 | 10.35 | 2 | 184 | Emulgex 70 / Vertex 70 | 100D2 | 0.656319 | 0.7105232 | 0.7628118 | 0.811779 | 0.8383412 | 8.622047 | 1.973503 | 4.403332 | 7.271396 | 10.67711 | 14.79835 | 19.94529 | 26.70917 | 36.43123 | 53.43418 | 173.0139 |  | 5 | 83 | 219 | 321 | 998 | P10–P90 y Xmax medidos por análisis de imagen (n_fotos); modeloRR_* = bloque "MODELO ROSIN-RAMMLER" del archivo (valores pegados, sin fórmula); las fracciones modeloRR_pasa_* no son coherentes con P10–P90 medidos (ver resumen)
FRAG | Fragmentación Desmonte 2025.xlsx | ANÁLISIS DE FRAGMENTACIÓN | 116 | ROM (fragmentación post-voladura en el frente de carguío, por análisis de fotos) |  | no indicada en el archivo | 2025-03-01 | 2025-03-03 | PALA 08 | 9 | 9-NP-3953-21 | 1 | 3953 | C | 30 | Desmonte | Producción | 4 | 25.1 | 3 | 0.9930493 | 0.132 | 0.193 | 0.5 | 2.1 | 4.2 | 6.8 | 9.9 | 13.7 | 18.5 | 25.1 | 35.8 | 95.3 | 9738.744 | 645273.75 | 190224 | 0.2947958 | 0.9109190634207573 | 17 | 7 | 12 1/4 | 7 | 8.05 | 2 | 263 | Vertex 70 | 50/50AR | 0.6495795 | 0.6984198 | 0.7459698 | 0.7912139 | 0.816208 | 9.88189 | 2.603221 | 5.542409 | 8.888174 | 12.76158 | 17.35342 | 22.98483 | 30.25901 | 40.53167 | 58.13326 | 175.746 |  | 5 | 99 | 251 | 358 | 953 | P10–P90 y Xmax medidos por análisis de imagen (n_fotos); modeloRR_* = bloque "MODELO ROSIN-RAMMLER" del archivo (valores pegados, sin fórmula); las fracciones modeloRR_pasa_* no son coherentes con P10–P90 medidos (ver resumen)
FRAG | Fragmentación Desmonte 2025.xlsx | ANÁLISIS DE FRAGMENTACIÓN | 117 | ROM (fragmentación post-voladura en el frente de carguío, por análisis de fotos) |  | no indicada en el archivo | 2025-03-01 | 2025-03-03 | PALA 09 | 9 | 9-NP-3953-21 | 1 | 3953 | C | 30 | Desmonte | Producción | 6 | 26.5 | 3 | 0.9824523 | 0.102 | 0.157 | 0.9 | 2.8 | 5.2 | 8 | 11.2 | 15 | 19.8 | 26.5 | 37.5 | 111.9 | 9738.744 | 645273.75 | 190224 | 0.2947958 | 0.9109190634207573 | 17 | 7 | 12 1/4 | 7 | 8.05 | 2 | 263 | Vertex 70 | 50/50AR | 0.6469439 | 0.6867717 | 0.7259044 | 0.7638001 | 0.785174 | 10.43307 | 2.682055 | 5.756987 | 9.279436 | 13.37544 | 18.24855 | 24.24382 | 32.01124 | 43.01417 | 61.93428 | 189.4848 |  | 9 | 112 | 265 | 375 | 1119 | P10–P90 y Xmax medidos por análisis de imagen (n_fotos); modeloRR_* = bloque "MODELO ROSIN-RAMMLER" del archivo (valores pegados, sin fórmula); las fracciones modeloRR_pasa_* no son coherentes con P10–P90 medidos (ver resumen)
FRAG | Fragmentación Desmonte 2025.xlsx | ANÁLISIS DE FRAGMENTACIÓN | 118 | ROM (fragmentación post-voladura en el frente de carguío, por análisis de fotos) |  | no indicada en el archivo | 2025-02-26 | 2025-03-04 | PALA 10 | 8 | 8-NP-3743-07 | 1 | 3743 | A | 30 | Desmonte | Producción | 6 | 3.2 | 4 | 1.088371 | 0.22 | 0.358 | 0.3 | 0.8 | 1.5 | 2.3 | 3.3 | 4.5 | 6.2 | 8.7 | 13.3 | 76.3 |  | 617685.3375 | 252110 | 0.4081528 | 1.2611921519020999 | 16.5 | 6.5 | 12 1/4 | 7 | 8 | 1.5 | 428 | Vertex 70 | 50/50AR | 0.6524361 | 0.7419119 | 0.8237644 | 0.891917 | 0.9236497 | 1.259843 | 0.4047455 | 0.8065408 | 1.241012 | 1.726274 | 2.285071 | 2.953017 | 3.79508 | 4.954995 | 6.885815 | 18.89455 |  | 3 | 33 | 87 | 133 | 763 | P10–P90 y Xmax medidos por análisis de imagen (n_fotos); modeloRR_* = bloque "MODELO ROSIN-RAMMLER" del archivo (valores pegados, sin fórmula); las fracciones modeloRR_pasa_* no son coherentes con P10–P90 medidos (ver resumen)
FRAG | Fragmentación Desmonte 2025.xlsx | ANÁLISIS DE FRAGMENTACIÓN | 119 | ROM (fragmentación post-voladura en el frente de carguío, por análisis de fotos) |  | no indicada en el archivo | 2025-03-03 | 2025-03-05 | PALA 11 | 10 | 10-NP-4433-14 | 2 | 4433 | C1 | 30 | Desmonte | Producción | 6 | 6.3 | 3 | 0.9497559 | 0.142 | 0.227 | 0.5 | 1.6 | 3 | 4.5 | 6.4 | 8.7 | 11.5 | 15.5 | 22.3 | 72.4 |  | 1042841.25 | 50067 | 0.04801018 | - | 17 | 7 | 12 1/4 | 9 | 10.35 | 2 | 85 | Emulgex 70 | 50/50AR | 0.6563676 | 0.7135524 | 0.7685131 | 0.8195975 | 0.8470542 | 2.480315 | 0.5892723 | 1.298565 | 2.127783 | 3.105848 | 4.282973 | 5.745996 | 7.659881 | 10.39796 | 15.16066 | 48.20368 |  | 5 | 64 | 155 | 223 | 724 | P10–P90 y Xmax medidos por análisis de imagen (n_fotos); modeloRR_* = bloque "MODELO ROSIN-RAMMLER" del archivo (valores pegados, sin fórmula); las fracciones modeloRR_pasa_* no son coherentes con P10–P90 medidos (ver resumen)
FRAG | Fragmentación Desmonte 2025.xlsx | ANÁLISIS DE FRAGMENTACIÓN | 120 | ROM (fragmentación post-voladura en el frente de carguío, por análisis de fotos) |  | no indicada en el archivo | 2025-03-01 | 2025-03-06 | PALA 05 | 9 | 9-NP-3953-21 | 1 | 3953 | C | 30 | Desmonte | Producción | 4 | 7.3 | 3 | 0.8277189 | 0.176 | 0.254 | 0.3 | 1.2 | 2.7 | 4.7 | 7.3 | 10.8 | 15.6 | 22.9 | 36.2 | 156 | 9738.744 | 645273.75 | 190224 | 0.2947958 | 0.9109190634207573 | 17 | 7 | 12 1/4 | 7 | 8.05 | 2 | 263 | Vertex 70 | 50/50AR | 0.6720418 | 0.7353882 | 0.7951404 | 0.8490248 | 0.8770199 | 2.874016 | 0.4814833 | 1.192125 | 2.100901 | 3.242467 | 4.688326 | 6.568312 | 9.135221 | 12.97222 | 19.9954 | 75.39788 |  | 3 | 73 | 229 | 362 | 1560 | P10–P90 y Xmax medidos por análisis de imagen (n_fotos); modeloRR_* = bloque "MODELO ROSIN-RAMMLER" del archivo (valores pegados, sin fórmula); las fracciones modeloRR_pasa_* no son coherentes con P10–P90 medidos (ver resumen)
FRAG | Fragmentación Desmonte 2025.xlsx | ANÁLISIS DE FRAGMENTACIÓN | 121 | ROM (fragmentación post-voladura en el frente de carguío, por análisis de fotos) |  | no indicada en el archivo | 2025-03-01 | 2025-03-06 | PALA 09 | 9 | 9-NP-3953-21 | 1 | 3953 | C | 30 | Desmonte | Producción | 5 | 8.4 | 2 | 0.6971983 | 0.175 | 0.242 | 0.2 | 1.3 | 3.1 | 5.5 | 8.5 | 12.2 | 16.9 | 23.1 | 32.7 | 69.3 | 9738.744 | 645273.75 | 190224 | 0.2947958 | 0.9109190634207573 | 17 | 7 | 12 1/4 | 7 | 8.05 | 2 | 263 | Vertex 70 | 50/50AR | 0.6853164 | 0.745217 | 0.8015191 | 0.8522728 | 0.8787076 | 3.307087 | 0.3330384 | 0.9771154 | 1.91469 | 3.205171 | 4.965618 | 7.410085 | 10.96248 | 16.6232 | 27.78495 | 134.323 |  | 2 | 85 | 231 | 327 | 693 | P10–P90 y Xmax medidos por análisis de imagen (n_fotos); modeloRR_* = bloque "MODELO ROSIN-RAMMLER" del archivo (valores pegados, sin fórmula); las fracciones modeloRR_pasa_* no son coherentes con P10–P90 medidos (ver resumen)
FRAG | Fragmentación Desmonte 2025.xlsx | ANÁLISIS DE FRAGMENTACIÓN | 122 | ROM (fragmentación post-voladura en el frente de carguío, por análisis de fotos) |  | no indicada en el archivo | 2025-03-01 | 2025-03-08 | PALA 05 | 9 | 9-NP-3953-21 | 1 | 3953 | C | 30 | Desmonte | Producción/Trim | 5 | 11.6 | 3 | 1.002628 | 0.111 | 0.166 | 0.8 | 2.7 | 5.2 | 8.1 | 11.6 | 15.8 | 21.1 | 28.3 | 40 | 108.1 | 9738.744 | 645273.75 | 190224 | 0.2947958 | 0.9109190634207573 | - | - | 9 7/8 | - | - | - | 263 | Vertex 70 | 50/50AR | 0.6465528 | 0.6886523 | 0.7299462 | 0.7697926 | 0.7921704 | 4.566929 | 1.229412 | 2.598662 | 4.148624 | 5.936019 | 8.048235 | 10.63141 | 13.95929 | 18.64621 | 26.65166 | 79.72508 |  | 8 | 116 | 283 | 400 | 1081 | P10–P90 y Xmax medidos por análisis de imagen (n_fotos); modeloRR_* = bloque "MODELO ROSIN-RAMMLER" del archivo (valores pegados, sin fórmula); las fracciones modeloRR_pasa_* no son coherentes con P10–P90 medidos (ver resumen)
FRAG | Fragmentación Desmonte 2025.xlsx | ANÁLISIS DE FRAGMENTACIÓN | 123 | ROM (fragmentación post-voladura en el frente de carguío, por análisis de fotos) |  | no indicada en el archivo | 2025-03-06 | 2025-03-08 | PALA 09 | 9 | 9-NP-3938-02 | 3 | 3938 | A | 30 | Desmonte | Producción | 6 | 10.4 | 3 | 1.082955 | 0.097 | 0.152 | 1 | 2.9 | 5.2 | 7.7 | 10.5 | 13.7 | 17.7 | 22.9 | 31.2 | 77.4 | 13111.87 | 309251.25 | 267289 | 0.8643102 | 2.670718420701614 | 16.5 | 1.5/5.0 | 12 1/4 | 6 | 7 | 1.5 | 305 | Vertex 70 | 50/50AR | 0.6410287 | 0.6796513 | 0.7177114 | 0.7547209 | 0.7756833 | 4.094488 | 1.301891 | 2.603253 | 4.014228 | 5.593098 | 7.413984 | 9.593452 | 12.34454 | 16.13899 | 22.46483 | 61.95505 |  | 10 | 105 | 229 | 312 | 774 | P10–P90 y Xmax medidos por análisis de imagen (n_fotos); modeloRR_* = bloque "MODELO ROSIN-RAMMLER" del archivo (valores pegados, sin fórmula); las fracciones modeloRR_pasa_* no son coherentes con P10–P90 medidos (ver resumen)
FRAG | Fragmentación Desmonte 2025.xlsx | ANÁLISIS DE FRAGMENTACIÓN | 124 | ROM (fragmentación post-voladura en el frente de carguío, por análisis de fotos) |  | no indicada en el archivo | 2025-03-06 | 2025-03-09 | PALA 09 | 9 | 9-NP-3938-02 | 3 | 3938 | A | 30 | Desmonte | Producción | 4 | 7.2 | 4 | 1.111396 | 0.138 | 0.218 | 0.6 | 1.7 | 3.2 | 5 | 7.3 | 10.1 | 13.9 | 19.5 | 29.7 | 150.1 | 13111.87 | 309251.25 | 267289 | 0.8643102 | 2.670718420701614 | 16.5 | 1.5/5.0 | 12 1/4 | 6 | 7 | 1.5 | 305 | Vertex 70 | 50/50AR | 0.6428174 | 0.6980342 | 0.7516133 | 0.8020927 | 0.8296101 | 2.834646 | 0.9505352 | 1.867277 | 2.847615 | 3.934099 | 5.177405 | 6.655355 | 8.508811 | 11.0482 | 15.24906 | 40.97717 |  | 6 | 73 | 195 | 297 | 1501 | P10–P90 y Xmax medidos por análisis de imagen (n_fotos); modeloRR_* = bloque "MODELO ROSIN-RAMMLER" del archivo (valores pegados, sin fórmula); las fracciones modeloRR_pasa_* no son coherentes con P10–P90 medidos (ver resumen)
FRAG | Fragmentación Desmonte 2025.xlsx | ANÁLISIS DE FRAGMENTACIÓN | 125 | ROM (fragmentación post-voladura en el frente de carguío, por análisis de fotos) |  | no indicada en el archivo | 2025-02-17 | 2025-03-10 | PALA 06 | 10 | 10-NP-4418-11 | 1 | 4418 | A | 30 | Desmonte | Producción | 4 | 6.2 | 3 | 0.8627897 | 0.198 | 0.281 | 0.2 | 1 | 2.2 | 3.9 | 6.2 | 9.2 | 13.3 | 19.4 | 30.1 | 106.6 |  | 992681.25 | 261237.794 | 0.2631638 | 0.8131762168974179 | 17 | 7 | 12 1/4 | 9 | 10.35 | 2 | 304 | Vertex 70 | 100%D2 | 0.6720045 | 0.7419156 | 0.8071282 | 0.8646135 | 0.8936411 | 2.440945 | 0.4567148 | 1.089885 | 1.876989 | 2.846234 | 4.054184 | 5.602568 | 7.688275 | 10.763 | 16.30087 | 58.23837 |  | 2 | 62 | 194 | 301 | 1066 | P10–P90 y Xmax medidos por análisis de imagen (n_fotos); modeloRR_* = bloque "MODELO ROSIN-RAMMLER" del archivo (valores pegados, sin fórmula); las fracciones modeloRR_pasa_* no son coherentes con P10–P90 medidos (ver resumen)
FRAG | Fragmentación Desmonte 2025.xlsx | ANÁLISIS DE FRAGMENTACIÓN | 126 | ROM (fragmentación post-voladura en el frente de carguío, por análisis de fotos) |  | no indicada en el archivo | 2025-03-09 | 2025-03-13 | PALA 09 | 9 | 9-NP-3938-07 | 2 | 3938 | A | 30 | Desmonte | Producción | 7 | 9.9 | 3 | 1.194218 | 0.084 | 0.137 | 1.2 | 3.2 | 5.3 | 7.5 | 9.9 | 12.6 | 15.7 | 19.8 | 25.9 | 57.3 | 11478.24 | 596928.75 | 239735 | 0.4016141 | 1.240987555047399 | 16.5 | 6.5 | 12 1/4 | 6 | 7 | 1.5 | 248 | Vertex 70 | 41D2/59AR | 0.6352214 | 0.6700862 | 0.7045899 | 0.7383799 | 0.7576694 | 3.897638 | 1.504031 | 2.819424 | 4.175635 | 5.640947 | 7.283624 | 9.201171 | 11.56488 | 14.74679 | 19.90413 | 49.94239 |  | 12 | 99 | 198 | 259 | 573 | P10–P90 y Xmax medidos por análisis de imagen (n_fotos); modeloRR_* = bloque "MODELO ROSIN-RAMMLER" del archivo (valores pegados, sin fórmula); las fracciones modeloRR_pasa_* no son coherentes con P10–P90 medidos (ver resumen)
FRAG | Fragmentación Desmonte 2025.xlsx | ANÁLISIS DE FRAGMENTACIÓN | 127 | ROM (fragmentación post-voladura en el frente de carguío, por análisis de fotos) |  | no indicada en el archivo | 2025-03-03 | 2025-03-14 | PALA 06 | 10 | 10-NP-4418-13 | 5 | 4418 | A | 30 | Desmonte | Producción | 9 | 3 | 2 | 0.5558389 | 0.331 | 0.428 | 0.1 | 0.2 | 0.7 | 1.6 | 3 | 5.1 | 8.1 | 12.8 | 21.1 | 61.6 |  | 325503.75 | 310864 | 0.9550243 | 2.951025172521054 | 17 | 7 | 12 1/4 | 9 | 10.35 | 2 | 432 | Vertex 70 | 50/50AR | 0.7593139 | 0.8528283 | 0.9240692 | 0.968829 | 0.983845 | 1.181102 | 0.05234054 | 0.201916 | 0.4694861 | 0.8959417 | 1.551505 | 2.563398 | 4.189453 | 7.062285 | 13.4517 | 97.08623 |  | 1 | 30 | 128 | 211 | 616 | P10–P90 y Xmax medidos por análisis de imagen (n_fotos); modeloRR_* = bloque "MODELO ROSIN-RAMMLER" del archivo (valores pegados, sin fórmula); las fracciones modeloRR_pasa_* no son coherentes con P10–P90 medidos (ver resumen)
FRAG | Fragmentación Desmonte 2025.xlsx | ANÁLISIS DE FRAGMENTACIÓN | 128 | ROM (fragmentación post-voladura en el frente de carguío, por análisis de fotos) |  | no indicada en el archivo | 2025-03-08 | 2025-03-14 | PALA 11 | 10 | 10-NP-4433-24 | 1 | 4433 | A | 30 | Desmonte | Producción | 5 | 14.5 | 2 | 0.7364514 | 0.109 | 0.156 | 0.8 | 3.1 | 6.3 | 10.1 | 14.5 | 19.7 | 26.1 | 34.4 | 47.1 | 101.3 |  | 542107.5 | 149612 | 0.2759822 | - | 17 | 7 | 12 1/4 | 9 | 10.35 | 2 | 274 | Emulgex 70 | 41D2/59AR | 0.6633552 | 0.7027116 | 0.7411678 | 0.7781861 | 0.7989591 | 5.708661 | 0.682808 | 1.891624 | 3.576149 | 5.824281 | 8.815172 | 12.87699 | 18.65668 | 27.66962 | 44.99945 | 200.0196 |  | 8 | 145 | 344 | 471 | 1013 | P10–P90 y Xmax medidos por análisis de imagen (n_fotos); modeloRR_* = bloque "MODELO ROSIN-RAMMLER" del archivo (valores pegados, sin fórmula); las fracciones modeloRR_pasa_* no son coherentes con P10–P90 medidos (ver resumen)
FRAG | Fragmentación Desmonte 2025.xlsx | ANÁLISIS DE FRAGMENTACIÓN | 129 | ROM (fragmentación post-voladura en el frente de carguío, por análisis de fotos) |  | no indicada en el archivo | 2025-03-09 | 2025-03-15 | PALA 09 | 9 | 9-NP-3938-07 | 1 | 3938 | C | 30 | Desmonte | Producción | 3 | 9.8 | 3 | 1.13063 | 0.095 | 0.151 | 1 | 2.9 | 5 | 7.3 | 9.8 | 12.7 | 16.2 | 20.7 | 27.6 | 64.5 | 11597.44 | 596928.75 | 239735 | 0.4016141 | 1.240987555047399 | 16.5 | 6.5 | 12 1/4 | 6 | 7 | 1.5 | 248 | Vertex 70 | 41D2/59AR | 0.6385775 | 0.6769668 | 0.7148338 | 0.7517014 | 0.7726087 | 3.858268 | 1.339124 | 2.600597 | 3.937565 | 5.410085 | 7.086668 | 9.070807 | 11.54858 | 14.92869 | 20.49238 | 54.14876 |  | 10 | 98 | 207 | 276 | 645 | P10–P90 y Xmax medidos por análisis de imagen (n_fotos); modeloRR_* = bloque "MODELO ROSIN-RAMMLER" del archivo (valores pegados, sin fórmula); las fracciones modeloRR_pasa_* no son coherentes con P10–P90 medidos (ver resumen)
FRAG | Fragmentación Desmonte 2025.xlsx | ANÁLISIS DE FRAGMENTACIÓN | 130 | ROM (fragmentación post-voladura en el frente de carguío, por análisis de fotos) |  | no indicada en el archivo | 2025-03-09 | 2025-03-15 | PALA 09 | 9 | 9-NP-3938-07 | 2 | 3938 | A | 30 | Desmonte | Producción | 4 | 10.5 | 3 | 1.344286 | 0.05 | 0.091 | 2.2 | 4.4 | 6.5 | 8.5 | 10.5 | 12.7 | 15.2 | 18.4 | 23 | 48.3 | 11478.24 | 596928.75 | 239735 | 0.4016141 | 1.240987555047399 | 16.5 | 6.5 | 12 1/4 | 6 | 7 | 1.5 | 248 | Vertex 70 | 41D2/59AR | 0.6302175 | 0.65341 | 0.6765149 | 0.6994326 | 0.7127107 | 4.133858 | 1.968656 | 3.440394 | 4.876741 | 6.370543 | 7.994311 | 9.838894 | 12.05478 | 14.96002 | 19.5271 | 44.21434 |  | 22 | 105 | 184 | 230 | 483 | P10–P90 y Xmax medidos por análisis de imagen (n_fotos); modeloRR_* = bloque "MODELO ROSIN-RAMMLER" del archivo (valores pegados, sin fórmula); las fracciones modeloRR_pasa_* no son coherentes con P10–P90 medidos (ver resumen)
FRAG | Fragmentación Desmonte 2025.xlsx | ANÁLISIS DE FRAGMENTACIÓN | 131 | ROM (fragmentación post-voladura en el frente de carguío, por análisis de fotos) |  | no indicada en el archivo | 2025-03-10 | 2025-03-16 | PALA 07 | 8 | 8-NP-3743-14 | 8 | 3743 | A | 30 | Desmonte | Producción | 6 | 1.7 | 3 | 0.8287555 | 0.354 | 0.523 | 0.1 | 0.4 | 0.7 | 1.2 | 1.8 | 2.6 | 3.7 | 5.3 | 8.3 | 38.2 |  | 596928.75 | 251342 | 0.4210586 | - | 16.5 | 6.5 | 12 1/4 | 6 | 7 | 1.5 | 267 | Vertex 70 / Vertex 100 | 41D2/59AR | 0.7135301 | 0.8340967 | 0.9243205 | 0.9755004 | 0.9897989 | 0.6692913 | 0.1125082 | 0.2782481 | 0.4900138 | 0.7558618 | 1.092407 | 1.529809 | 2.126784 | 3.018755 | 4.650597 | 17.5072 |  | 1 | 18 | 53 | 83 | 382 | P10–P90 y Xmax medidos por análisis de imagen (n_fotos); modeloRR_* = bloque "MODELO ROSIN-RAMMLER" del archivo (valores pegados, sin fórmula); las fracciones modeloRR_pasa_* no son coherentes con P10–P90 medidos (ver resumen)
FRAG | Fragmentación Desmonte 2025.xlsx | ANÁLISIS DE FRAGMENTACIÓN | 132 | ROM (fragmentación post-voladura en el frente de carguío, por análisis de fotos) |  | no indicada en el archivo | 2025-03-10 | 2025-03-16 | PALA 10 | 8 | 8-NP-3743-14 | 3 | 3743 | A | 30 | Desmonte | Producción | 6 | 2.1 | 3 | 0.8790392 | 0.327 | 0.477 | 0.1 | 0.4 | 0.8 | 1.4 | 2.1 | 3.1 | 4.4 | 6.3 | 9.7 | 33 |  | 596928.75 | 251342 | 0.4210586 | - | 16.5 | 6.5 | 12 1/4 | 6 | 7 | 1.5 | 267 | Vertex 70 / Vertex 100 | 41D2/59AR | 0.6963417 | 0.8096471 | 0.9006295 | 0.9597898 | 0.9797449 | 0.8267717 | 0.162335 | 0.3812107 | 0.6499531 | 0.978022 | 1.384017 | 1.901202 | 2.593757 | 3.608553 | 5.423479 | 18.92578 |  | 1 | 21 | 63 | 97 | 330 | P10–P90 y Xmax medidos por análisis de imagen (n_fotos); modeloRR_* = bloque "MODELO ROSIN-RAMMLER" del archivo (valores pegados, sin fórmula); las fracciones modeloRR_pasa_* no son coherentes con P10–P90 medidos (ver resumen)
FRAG | Fragmentación Desmonte 2025.xlsx | ANÁLISIS DE FRAGMENTACIÓN | 133 | ROM (fragmentación post-voladura en el frente de carguío, por análisis de fotos) |  | no indicada en el archivo | 2025-02-17 | 2025-03-17 | PALA 06 | 10 | 10-NP-4418-11 | 4 | 4418 | A | 30 | Desmonte | Producción | 8 | 6.9 | 3 | 1.072232 | 0.097 | 0.172 | 1 | 2.3 | 3.7 | 5.2 | 6.9 | 8.7 | 11 | 13.9 | 18.7 | 52.3 |  | 992681.25 | 261237.794 | 0.2631638 | 0.8131762168974179 | 17 | 7 | 12 1/4 | 9 | 10.35 | 2 | 304 | Vertex 70 | 100%D2 | 0.6428299 | 0.6864835 | 0.7293068 | 0.770587 | 0.7937301 | 2.716535 | 0.8459895 | 1.7034 | 2.638051 | 3.687858 | 4.902273 | 6.35975 | 8.204176 | 10.75476 | 15.01979 | 41.84499 |  | 10 | 69 | 139 | 187 | 523 | P10–P90 y Xmax medidos por análisis de imagen (n_fotos); modeloRR_* = bloque "MODELO ROSIN-RAMMLER" del archivo (valores pegados, sin fórmula); las fracciones modeloRR_pasa_* no son coherentes con P10–P90 medidos (ver resumen)
FRAG | Fragmentación Desmonte 2025.xlsx | ANÁLISIS DE FRAGMENTACIÓN | 134 | ROM (fragmentación post-voladura en el frente de carguío, por análisis de fotos) |  | no indicada en el archivo | 2025-03-11 | 2025-03-17 | PALA 11 | 10 | 10-NP-4418-14 | 2 | 4418 | C | 30 | Desmonte | Producción | 4 | 8.3 | 3 | 1.242737 | 0.076 | 0.134 | 1.3 | 3.1 | 4.8 | 6.5 | 8.4 | 10.4 | 12.7 | 15.6 | 20.1 | 44.7 |  | 542107.5 | 349540 | 0.6447799 | 1.9923697790567367 | 17 | 7 | 12 1/4 | 9 | 10.35 | 2 | 382 | Vertex 70 | 58D2/42AR | 0.6331903 | 0.6673045 | 0.7010993 | 0.7342466 | 0.7532004 | 3.267717 | 1.357222 | 2.482561 | 3.620786 | 4.834285 | 6.180082 | 7.736192 | 9.637144 | 12.17261 | 16.23844 | 39.30719 |  | 13 | 84 | 156 | 201 | 447 | P10–P90 y Xmax medidos por análisis de imagen (n_fotos); modeloRR_* = bloque "MODELO ROSIN-RAMMLER" del archivo (valores pegados, sin fórmula); las fracciones modeloRR_pasa_* no son coherentes con P10–P90 medidos (ver resumen)
FRAG | Fragmentación Desmonte 2025.xlsx | ANÁLISIS DE FRAGMENTACIÓN | 135 | ROM (fragmentación post-voladura en el frente de carguío, por análisis de fotos) |  | no indicada en el archivo | 2025-03-11 | 2025-03-20 | PALA 11 | 10 | 10-NP-4418-14 | 3 | 4418 | C1 | 30 | Desmonte | Producción | 4 | 9.1 | 3 | 1.197008 | 0.074 | 0.129 | 1.4 | 3.3 | 5.2 | 7.1 | 9.1 | 11.4 | 14.1 | 17.5 | 22.7 | 52.4 |  | 542107.5 | 349540 | 0.6447799 | 1.9923697790567367 | 17 | 7 | 12 1/4 | 9 | 10.35 | 2 | 382 | Vertex 70 | 58D2/42AR | 0.6349296 | 0.6677665 | 0.7003037 | 0.7322481 | 0.7505386 | 3.582677 | 1.38858 | 2.599191 | 3.845942 | 5.191916 | 6.69984 | 8.459085 | 10.62649 | 13.54255 | 18.26595 | 45.73377 |  | 14 | 91 | 175 | 227 | 524 | P10–P90 y Xmax medidos por análisis de imagen (n_fotos); modeloRR_* = bloque "MODELO ROSIN-RAMMLER" del archivo (valores pegados, sin fórmula); las fracciones modeloRR_pasa_* no son coherentes con P10–P90 medidos (ver resumen)
FRAG | Fragmentación Desmonte 2025.xlsx | ANÁLISIS DE FRAGMENTACIÓN | 136 | ROM (fragmentación post-voladura en el frente de carguío, por análisis de fotos) |  | no indicada en el archivo | 2025-03-12 | 2025-03-21 | PALA 05 | 9 | 9-NP-3938-08 | 1 | 3938 | C | 30 | Desmonte | Producción | 7 | 12.6 | 3 | 1.195912 | 0.058 | 0.098 | 2 | 4.6 | 7.2 | 9.8 | 12.6 | 15.7 | 19.3 | 24 | 31.1 | 72.7 | 10421.01 | 1003653.75 | 271467 | 0.2704787 | 0.8357793013775915 | 16.5 | 6.5 | 12 1/4 | 6 | 7 | 1.5 | 230 | Vertex 70 | 58D2/42AR | 0.6342876 | 0.6592519 | 0.6840861 | 0.7086641 | 0.7228704 | 4.96063 | 1.919338 | 3.594748 | 5.320947 | 7.18511 | 9.274098 | 11.7118 | 14.71569 | 18.75806 | 25.30747 | 63.41748 |  | 20 | 126 | 240 | 311 | 727 | P10–P90 y Xmax medidos por análisis de imagen (n_fotos); modeloRR_* = bloque "MODELO ROSIN-RAMMLER" del archivo (valores pegados, sin fórmula); las fracciones modeloRR_pasa_* no son coherentes con P10–P90 medidos (ver resumen)
FRAG | Fragmentación Desmonte 2025.xlsx | ANÁLISIS DE FRAGMENTACIÓN | 137 | ROM (fragmentación post-voladura en el frente de carguío, por análisis de fotos) |  | no indicada en el archivo | 2025-03-12 | 2025-03-22 | PALA 05 | 9 | 9-NP-3938-08 | 1 | 3938 | C | 30 | Desmonte | Producción | 11 | 13.1 | 3 | 1.095837 | 0.066 | 0.109 | 1.7 | 4.3 | 7.1 | 10 | 13.1 | 16.8 | 21.1 | 26.8 | 35.8 | 93.5 | 10421.01 | 1003653.75 | 271467 | 0.2704787 | 0.8357793013775915 | 16.5 | 6.5 | 12 1/4 | 6 | 7 | 1.5 | 230 | Vertex 70 | 58D2/42AR | 0.6380348 | 0.6657813 | 0.6933263 | 0.7204943 | 0.7361393 | 5.15748 | 1.680433 | 3.332924 | 5.113285 | 7.09671 | 9.375996 | 12.09553 | 15.51807 | 20.22417 | 28.04202 | 76.41943 |  | 17 | 131 | 268 | 358 | 935 | P10–P90 y Xmax medidos por análisis de imagen (n_fotos); modeloRR_* = bloque "MODELO ROSIN-RAMMLER" del archivo (valores pegados, sin fórmula); las fracciones modeloRR_pasa_* no son coherentes con P10–P90 medidos (ver resumen)
FRAG | Fragmentación Desmonte 2025.xlsx | ANÁLISIS DE FRAGMENTACIÓN | 138 | ROM (fragmentación post-voladura en el frente de carguío, por análisis de fotos) |  | no indicada en el archivo | 2025-03-19 | 2025-03-22 | PALA 09 | 9 | 9-NP-3968-31 | 1 | 3968 | C | 30 | Desmonte | Producción | 6 | 7.6 | 2 | 0.6590627 | 0.188 | 0.259 | 0.2 | 1.1 | 2.7 | 4.8 | 7.6 | 11.1 | 15.7 | 21.9 | 31.9 | 74.3 | 11344.5 | 263793.75 | 81697 | 0.3097003 | - | 17 | 7 | 12 1/4 | 6.5 | 7.5 | 2 | 293 | Emulgex 70 | 51D2/49AR | 0.6943079 | 0.7578603 | 0.8167925 | 0.8687795 | 0.8952051 | 2.992126 | 0.2499865 | 0.7805784 | 1.590281 | 2.742672 | 4.358099 | 6.655895 | 10.07242 | 15.64594 | 26.9405 | 142.674 |  | 2 | 76 | 219 | 319 | 743 | P10–P90 y Xmax medidos por análisis de imagen (n_fotos); modeloRR_* = bloque "MODELO ROSIN-RAMMLER" del archivo (valores pegados, sin fórmula); las fracciones modeloRR_pasa_* no son coherentes con P10–P90 medidos (ver resumen)
FRAG | Fragmentación Desmonte 2025.xlsx | ANÁLISIS DE FRAGMENTACIÓN | 139 | ROM (fragmentación post-voladura en el frente de carguío, por análisis de fotos) |  | no indicada en el archivo | 2025-03-19 | 2025-03-25 | PALA 09 | 9 | 9-NP-3968-31 | 3 | 3968 | A | 30 | Desmonte | Trim | 4 | 11.1 | 3 | 0.9819536 | 0.108 | 0.164 | 0.8 | 2.7 | 5.1 | 7.9 | 11.2 | 15.2 | 20.2 | 27.1 | 38.5 | 112.1 | 11907.75 | 263793.75 | 81697 | 0.3097003 | - | - | - | 9 7/8 | - | - | - | 293 | Emulgex 70 | 51D2/49AR | 0.6476351 | 0.6892183 | 0.7300069 | 0.7693818 | 0.7915086 | 4.370079 | 1.122121 | 2.409548 | 3.884787 | 5.600596 | 7.642283 | 10.1545 | 13.40977 | 18.02169 | 25.95347 | 79.44843 |  | 8 | 112 | 271 | 385 | 1121 | P10–P90 y Xmax medidos por análisis de imagen (n_fotos); modeloRR_* = bloque "MODELO ROSIN-RAMMLER" del archivo (valores pegados, sin fórmula); las fracciones modeloRR_pasa_* no son coherentes con P10–P90 medidos (ver resumen)
FRAG | Fragmentación Desmonte 2025.xlsx | ANÁLISIS DE FRAGMENTACIÓN | 140 | ROM (fragmentación post-voladura en el frente de carguío, por análisis de fotos) |  | no indicada en el archivo | 2025-03-09 | 2025-03-25 | PALA 05 | 9 | 9-NP-3938-07 | 1 | 3938 | C | 30 | Desmonte | Producción | 3 | 14.5 | 3 | 1.169405 | 0.073 | 0.114 | 1.6 | 4.4 | 7.5 | 10.9 | 14.5 | 18.6 | 23.5 | 29.8 | 39.4 | 88 | 11597.44 | 596928.75 | 239735 | 0.4016141 | 1.240987555047399 | 16.5 | 6.5 | 12 1/4 | 6 | 7 | 1.5 | 248 | Vertex 70 | 41D2/59AR | 0.6355813 | 0.6646075 | 0.6934212 | 0.7218217 | 0.7381604 | 5.708661 | 2.116533 | 4.020863 | 6.004825 | 8.163973 | 10.59869 | 13.45555 | 16.99441 | 21.78224 | 29.58772 | 75.70332 |  | 16 | 145 | 298 | 394 | 880 | P10–P90 y Xmax medidos por análisis de imagen (n_fotos); modeloRR_* = bloque "MODELO ROSIN-RAMMLER" del archivo (valores pegados, sin fórmula); las fracciones modeloRR_pasa_* no son coherentes con P10–P90 medidos (ver resumen)
FRAG | Fragmentación Desmonte 2025.xlsx | ANÁLISIS DE FRAGMENTACIÓN | 141 | ROM (fragmentación post-voladura en el frente de carguío, por análisis de fotos) |  | no indicada en el archivo | 2025-03-12 | 2025-03-25 | PALA 05 | 9 | 9-NP-3938-08 | 1 | 3938 | C | 30 | Desmonte | Producción | 5 | 5.7 | 3 | 0.8640495 | 0.193 | 0.282 | 0.3 | 1 | 2.2 | 3.7 | 5.7 | 8.3 | 11.8 | 17 | 26.1 | 97.3 | 9710.365 | 1003653.75 | 271467 | 0.2704787 | 0.8357793013775915 | 16.5 | 6.5 | 12 1/4 | 6 | 7 | 1.5 | 230 | Vertex 70 | 58D2/42AR | 0.6719954 | 0.7421492 | 0.8075601 | 0.8651692 | 0.8942266 | 2.244094 | 0.4214828 | 1.004534 | 1.728628 | 2.619671 | 3.729543 | 5.151509 | 7.066036 | 9.887066 | 14.96518 | 53.36715 |  | 3 | 57 | 170 | 261 | 973 | P10–P90 y Xmax medidos por análisis de imagen (n_fotos); modeloRR_* = bloque "MODELO ROSIN-RAMMLER" del archivo (valores pegados, sin fórmula); las fracciones modeloRR_pasa_* no son coherentes con P10–P90 medidos (ver resumen)
FRAG | Fragmentación Desmonte 2025.xlsx | ANÁLISIS DE FRAGMENTACIÓN | 142 | ROM (fragmentación post-voladura en el frente de carguío, por análisis de fotos) |  | no indicada en el archivo | 2025-03-09 | 2025-03-26 | PALA 05 | 9 | 9-NP-3938-07 | 2 | 3938 | A | 30 | Desmonte | Producción | 5 | 7.4 | 3 | 0.9167119 | 0.133 | 0.209 | 0.6 | 1.8 | 3.4 | 5.2 | 7.5 | 10.2 | 13.7 | 18.7 | 27.3 | 97.8 | 11478.24 | 596928.75 | 239735 | 0.4016141 | 1.240987555047399 | 16.5 | 6.5 | 12 1/4 | 6 | 7 | 1.5 | 248 | Vertex 70 | 41D2/59AR | 0.6571643 | 0.709857 | 0.7607563 | 0.80857 | 0.8346084 | 2.913386 | 0.6354988 | 1.440892 | 2.403399 | 3.556308 | 4.961298 | 6.726909 | 9.060932 | 12.43608 | 18.38047 | 60.9294 |  | 6 | 75 | 187 | 273 | 978 | P10–P90 y Xmax medidos por análisis de imagen (n_fotos); modeloRR_* = bloque "MODELO ROSIN-RAMMLER" del archivo (valores pegados, sin fórmula); las fracciones modeloRR_pasa_* no son coherentes con P10–P90 medidos (ver resumen)
FRAG | Fragmentación Desmonte 2025.xlsx | ANÁLISIS DE FRAGMENTACIÓN | 143 | ROM (fragmentación post-voladura en el frente de carguío, por análisis de fotos) |  | no indicada en el archivo | 2025-03-23 | 2025-03-26 | PALA 08 | 9 | 9-NP-3953-26 | 1 | 3953 | B | 30 | Desmonte | Producción | 4 | 11.4 | 3 | 0.9153346 | 0.149 | 0.207 | 0.4 | 1.8 | 4.1 | 7.3 | 11.4 | 16.7 | 23.7 | 33.7 | 50.7 | 149.6 | 10959.88 | 212891.25 | 71927.2 | 0.3378589 | 1.0439839495517076 | 17 | 7 | 12 1/4 | 8.5 | 9.8 | 2 | 75 | Vertex 70 | 51D2/49AR | 0.6570393 | 0.7092368 | 0.7596903 | 0.8071439 | 0.8330246 | 4.488189 | 0.9754023 | 2.214295 | 3.696274 | 5.4726 | 7.638485 | 10.36159 | 13.96299 | 19.17325 | 28.35465 | 94.16242 |  | 4 | 114 | 337 | 507 | 1496 | P10–P90 y Xmax medidos por análisis de imagen (n_fotos); modeloRR_* = bloque "MODELO ROSIN-RAMMLER" del archivo (valores pegados, sin fórmula); las fracciones modeloRR_pasa_* no son coherentes con P10–P90 medidos (ver resumen)
FRAG | Fragmentación Desmonte 2025.xlsx | ANÁLISIS DE FRAGMENTACIÓN | 144 | ROM (fragmentación post-voladura en el frente de carguío, por análisis de fotos) |  | no indicada en el archivo | 2025-03-23 | 2025-03-26 | PALA 08 | 9 | 9-NP-3953-26 | 2 | 3953 | C | 30 | Desmonte | Producción | 4 | 9.7 | 3 | 0.952799 | 0.139 | 0.202 | 0.5 | 1.9 | 4 | 6.6 | 9.7 | 13.7 | 18.8 | 25.9 | 37.7 | 108.4 | 10536.16 | 212891.25 | 71927.2 | 0.3378589 | 1.0439839495517076 | 17 | 7 | 12 1/4 | 8.5 | 9.8 | 2 | 75 | Vertex 70 | 51D2/49AR | 0.6534632 | 0.7044864 | 0.7539579 | 0.8007111 | 0.8263427 | 3.818898 | 0.9141843 | 2.009488 | 3.287488 | 4.792835 | 6.602552 | 8.849611 | 11.78643 | 15.98396 | 23.27723 | 73.73757 |  | 5 | 97 | 259 | 377 | 1084 | P10–P90 y Xmax medidos por análisis de imagen (n_fotos); modeloRR_* = bloque "MODELO ROSIN-RAMMLER" del archivo (valores pegados, sin fórmula); las fracciones modeloRR_pasa_* no son coherentes con P10–P90 medidos (ver resumen)
FRAG | Fragmentación Desmonte 2025.xlsx | ANÁLISIS DE FRAGMENTACIÓN | 145 | ROM (fragmentación post-voladura en el frente de carguío, por análisis de fotos) |  | no indicada en el archivo | 2025-03-19 | 2025-03-28 | PALA 09 | 9 | 9-NP-3968-31 | 6 | 3968 | C | 30 | Desmonte | TRIM | 3 | 15.2 | 3 | 1.218454 | 0.039 | 0.068 | 3 | 6.2 | 9.2 | 12.2 | 15.3 | 18.6 | 22.5 | 27.5 | 35.1 | 84.8 | 12039.98 | 263793.75 | 81697 | 0.3097003 | - | - | - | 9 7/8 | - | - | - | 293 | Emulgex 70 | 51D2/49AR | 0.6331571 | 0.650489 | 0.6677789 | 0.6849858 | 0.6949958 | 5.984252 | 2.397417 | 4.438323 | 6.522113 | 8.758293 | 11.25141 | 14.14764 | 17.70136 | 22.46279 | 30.13827 | 74.25018 |  | 30 | 153 | 275 | 351 | 848 | P10–P90 y Xmax medidos por análisis de imagen (n_fotos); modeloRR_* = bloque "MODELO ROSIN-RAMMLER" del archivo (valores pegados, sin fórmula); las fracciones modeloRR_pasa_* no son coherentes con P10–P90 medidos (ver resumen)
FRAG | Fragmentación Desmonte 2025.xlsx | ANÁLISIS DE FRAGMENTACIÓN | 146 | ROM (fragmentación post-voladura en el frente de carguío, por análisis de fotos) |  | no indicada en el archivo | 2025-03-12 | 2025-03-28 | PALA 09 | 9 | 9-NP-3968-19 | 1 | 3968 | C | 30 | Desmonte | Producción | 5 | 14.6 | 3 | 1.293601 | 0.054 | 0.089 | 2.3 | 5.4 | 8.4 | 11.5 | 14.6 | 18.1 | 22.1 | 27.2 | 34.6 | 71.9 | 12169.85 | 249438.75 | 90510 | 0.3628546 | - | 17 | 5 | 12 1/4 | 6.5 | 7.5 | 2 | 209 | Emulgex 70 | 58D2/42AR | 0.6315177 | 0.6541987 | 0.6767929 | 0.6992069 | 0.7121962 | 5.748031 | 2.563586 | 4.579154 | 6.580268 | 8.686348 | 10.99779 | 13.64593 | 16.85281 | 21.09208 | 27.82009 | 65.04146 |  | 23 | 146 | 272 | 346 | 719 | P10–P90 y Xmax medidos por análisis de imagen (n_fotos); modeloRR_* = bloque "MODELO ROSIN-RAMMLER" del archivo (valores pegados, sin fórmula); las fracciones modeloRR_pasa_* no son coherentes con P10–P90 medidos (ver resumen)
FRAG | Fragmentación Desmonte 2025.xlsx | ANÁLISIS DE FRAGMENTACIÓN | 147 | ROM (fragmentación post-voladura en el frente de carguío, por análisis de fotos) |  | no indicada en el archivo | 2025-03-22 | 2025-03-29 | PALA 11 | 10 | 10-NP-4418-17 | 5 | 4418 | A | 30 | Desmonte | TRIM | 3 | 16.8 | 2 | 0.734266 | 0.097 | 0.138 | 1 | 3.8 | 7.5 | 11.8 | 16.9 | 22.7 | 29.9 | 39.3 | 53.8 | 119 |  | 1350318.75 | 333101.93 | 0.2466839 | 0.7622533299637585 | - | - | 9 7/8 | - | - | - | 765 | Vertex 70 | 51D2/49AR | 0.6599091 | 0.6948051 | 0.7290808 | 0.7623657 | 0.7812273 | 6.614173 | 0.7839532 | 2.17843 | 4.126173 | 6.729838 | 10.19832 | 14.91428 | 21.63224 | 32.12031 | 52.31333 | 233.564 |  | 10 | 169 | 393 | 538 | 1190 | P10–P90 y Xmax medidos por análisis de imagen (n_fotos); modeloRR_* = bloque "MODELO ROSIN-RAMMLER" del archivo (valores pegados, sin fórmula); las fracciones modeloRR_pasa_* no son coherentes con P10–P90 medidos (ver resumen)
FRAG | Fragmentación Desmonte 2025.xlsx | ANÁLISIS DE FRAGMENTACIÓN | 148 | ROM (fragmentación post-voladura en el frente de carguío, por análisis de fotos) |  | no indicada en el archivo | 2025-03-22 | 2025-03-29 | PALA 11 | 10 | 10-NP-4418-17 | 9 | 4418 | A | 30 | Desmonte | Producción | 3 | 18.9 | 2 | 0.9118815 | 0.085 | 0.12 | 1.3 | 4.9 | 9.2 | 13.9 | 19 | 24.6 | 31 | 38.8 | 49.7 | 84.9 |  | 1350318.75 | 333101.93 | 0.2466839 | 0.7622533299637585 | 17 | 7 | 12 1/4 | 9 | 10.35 | 2 | 765 | Vertex 70 | 51D2/49AR | 0.6467404 | 0.6772264 | 0.7073812 | 0.7369659 | 0.7539097 | 7.440945 | 1.602129 | 3.648358 | 6.101953 | 9.047816 | 12.64462 | 17.17221 | 23.16695 | 31.84988 | 47.17151 | 157.3646 |  | 13 | 190 | 388 | 497 | 849 | P10–P90 y Xmax medidos por análisis de imagen (n_fotos); modeloRR_* = bloque "MODELO ROSIN-RAMMLER" del archivo (valores pegados, sin fórmula); las fracciones modeloRR_pasa_* no son coherentes con P10–P90 medidos (ver resumen)
FRAG | Fragmentación Desmonte 2025.xlsx | ANÁLISIS DE FRAGMENTACIÓN | 149 | ROM (fragmentación post-voladura en el frente de carguío, por análisis de fotos) |  | no indicada en el archivo | 2025-03-12 | 2025-03-30 | PALA 09 | 9 | 9-NP-3968-19 | 1 | 3968 | C | 30 | Desmonte | Producción | 6 | 13.2 | 3 | 1.063845 | 0.091 | 0.138 | 1.1 | 3.5 | 6.4 | 9.6 | 13.3 | 17.6 | 22.9 | 29.9 | 41.1 | 103.1 | 12169.85 | 249438.75 | 90510 | 0.3628546 | - | 17 | 5 | 12 1/4 | 6.5 | 7.5 | 2 | 209 | Emulgex 70 | 58D2/42AR | 0.6411119 | 0.6761928 | 0.7108457 | 0.7447072 | 0.7639988 | 5.19685 | 1.591859 | 3.22294 | 5.0086 | 7.020277 | 9.353024 | 12.15866 | 15.71638 | 20.64642 | 28.91024 | 81.19683 |  | 11 | 133 | 299 | 411 | 1031 | P10–P90 y Xmax medidos por análisis de imagen (n_fotos); modeloRR_* = bloque "MODELO ROSIN-RAMMLER" del archivo (valores pegados, sin fórmula); las fracciones modeloRR_pasa_* no son coherentes con P10–P90 medidos (ver resumen)
FRAG | Fragmentación Desmonte 2025.xlsx | ANÁLISIS DE FRAGMENTACIÓN | 150 | ROM (fragmentación post-voladura en el frente de carguío, por análisis de fotos) |  | no indicada en el archivo | 2025-03-17 | 2025-03-30 | PALA 05 | 9 | 9-NP-3938-10 | 2 | 3938 | A | 30 | Desmonte | Producción | 8 | 11.2 | 3 | 0.9413726 | 0.117 | 0.175 | 0.7 | 2.5 | 4.8 | 7.8 | 11.3 | 15.6 | 21.2 | 29.1 | 42.3 | 132.3 | 9980.988 | 709170 | 184018 | 0.2594836 | 0.8018043910486907 | 16.5 | 6.5 | 12 1/4 | 6 | 7 | 1.5 | 192 | Vertex 70 | 46D2/54AR | 0.6513888 | 0.6956876 | 0.7389725 | 0.7804873 | 0.8036485 | 4.409449 | 1.025722 | 2.276319 | 3.746336 | 5.48684 | 7.588052 | 10.20673 | 13.64129 | 18.56794 | 27.16389 | 87.26252 |  | 7 | 113 | 291 | 423 | 1323 | P10–P90 y Xmax medidos por análisis de imagen (n_fotos); modeloRR_* = bloque "MODELO ROSIN-RAMMLER" del archivo (valores pegados, sin fórmula); las fracciones modeloRR_pasa_* no son coherentes con P10–P90 medidos (ver resumen)
FRAG | Fragmentación Desmonte 2025.xlsx | ANÁLISIS DE FRAGMENTACIÓN | 151 | ROM (fragmentación post-voladura en el frente de carguío, por análisis de fotos) |  | no indicada en el archivo | 2025-03-29 | 2025-03-31 | PALA 11 | 10 | 10-NP-4418-16 | 4 | 4418 | A | 30 | Desmonte | Producción | 6 | 20.6 | 3 | 1.081903 | 0.076 | 0.111 | 1.6 | 5.2 | 9.7 | 14.8 | 20.7 | 27.5 | 35.8 | 46.8 | 64 | 153 |  | 1576245 | 524318.5 | 0.3326377 | 1.0278504705803984 | 17 | 7 | 12 1/4 | 9 | 10.35 | 2 | 558 | Vertex 70 | 34D2/66AR | 0.6386658 | 0.6669173 | 0.6949525 | 0.7225856 | 0.7384869 | 8.110236 | 2.573539 | 5.149502 | 7.943901 | 11.07196 | 14.68056 | 19.00092 | 24.45575 | 31.98127 | 44.53099 | 122.9318 |  | 16 | 207 | 468 | 640 | 1530 | P10–P90 y Xmax medidos por análisis de imagen (n_fotos); modeloRR_* = bloque "MODELO ROSIN-RAMMLER" del archivo (valores pegados, sin fórmula); las fracciones modeloRR_pasa_* no son coherentes con P10–P90 medidos (ver resumen)
FRAG | Fragmentación Desmonte 2025.xlsx | ANÁLISIS DE FRAGMENTACIÓN | 152 | ROM (fragmentación post-voladura en el frente de carguío, por análisis de fotos) |  | no indicada en el archivo | 2025-03-29 | 2025-04-01 | PALA 11 | 10 | 10-NP-4418-16 | 4 | 4418 | A | 30 | Desmonte | Producción | 5 | 17.8 | 2 | 0.6907866 | 0.117 | 0.161 | 0.6 | 3.1 | 6.9 | 11.9 | 17.9 | 25.2 | 34.4 | 46.9 | 66.2 | 150.1 |  | 1576245 | 524318.5 | 0.3326377 | 1.0278504705803984 | 17 | 7 | 12 1/4 | 9 | 10.35 | 2 | 558 | Vertex 70 | 34D2/66AR | 0.6681282 | 0.7086498 | 0.7481261 | 0.7859645 | 0.8071046 | 7.007874 | 0.684895 | 2.029618 | 4.002014 | 6.731443 | 10.47116 | 15.68406 | 23.28749 | 35.44923 | 59.53502 | 292.0554 |  | 6 | 179 | 469 | 662 | 1501 | P10–P90 y Xmax medidos por análisis de imagen (n_fotos); modeloRR_* = bloque "MODELO ROSIN-RAMMLER" del archivo (valores pegados, sin fórmula); las fracciones modeloRR_pasa_* no son coherentes con P10–P90 medidos (ver resumen)
FRAG | Fragmentación Desmonte 2025.xlsx | ANÁLISIS DE FRAGMENTACIÓN | 153 | ROM (fragmentación post-voladura en el frente de carguío, por análisis de fotos) |  | no indicada en el archivo | 2025-03-29 | 2025-04-03 | PALA 05 | 9 | 9-NP-3938-13 | 5 | 3938 | A | 30 | Desmonte | Producción | 5 | 7.6 | 3 | 1.062688 | 0.143 | 0.215 | 0.5 | 1.7 | 3.4 | 5.3 | 7.6 | 10.3 | 13.7 | 18.1 | 25.1 | 59.1 | 11499.36 | 519420 | 289995.9 | 0.5583072 | 1.7251690943744946 | 16.5 | 6.5 | 12 1/4 | 6 | 7 | 1.5 | 305 | Vertex 70 | 34D2/66AR | 0.6462129 | 0.7006198 | 0.7533676 | 0.8030526 | 0.8301466 | 2.992126 | 0.9144158 | 1.852785 | 2.880697 | 4.039199 | 5.383054 | 6.999815 | 9.050544 | 11.89313 | 16.65951 | 46.84228 |  | 5 | 76 | 181 | 251 | 591 | P10–P90 y Xmax medidos por análisis de imagen (n_fotos); modeloRR_* = bloque "MODELO ROSIN-RAMMLER" del archivo (valores pegados, sin fórmula); las fracciones modeloRR_pasa_* no son coherentes con P10–P90 medidos (ver resumen)
FRAG | Fragmentación Desmonte 2025.xlsx | ANÁLISIS DE FRAGMENTACIÓN | 154 | ROM (fragmentación post-voladura en el frente de carguío, por análisis de fotos) |  | no indicada en el archivo | 2025-01-29 | 2025-04-03 | PALA 08 | 9 | 9-NP-3938-01 | 1 | 3938 | A | 30 | Desmonte | Producción | 5 | 5.9 | 3 | 0.9009448 | 0.207 | 0.29 | 0.2 | 0.9 | 2.1 | 3.8 | 6 | 8.9 | 12.7 | 18.4 | 28 | 84.3 | 13897.24 | 535672.5 | 309823 | 0.5783814 | 1.7871984654803075 | 16.5 | 6.5 | 12 1/4 | 6 | 7 | 1.5 | 321 | Vertex 70 | 50/50AR | 0.6686866 | 0.7409254 | 0.8082084 | 0.8672121 | 0.8967835 | 2.322835 | 0.4853749 | 1.11639 | 1.878879 | 2.799306 | 3.928049 | 5.354403 | 7.249903 | 10.00574 | 14.8899 | 50.40466 |  | 2 | 60 | 184 | 280 | 843 | P10–P90 y Xmax medidos por análisis de imagen (n_fotos); modeloRR_* = bloque "MODELO ROSIN-RAMMLER" del archivo (valores pegados, sin fórmula); las fracciones modeloRR_pasa_* no son coherentes con P10–P90 medidos (ver resumen)
FRAG | Fragmentación Desmonte 2025.xlsx | ANÁLISIS DE FRAGMENTACIÓN | 155 | ROM (fragmentación post-voladura en el frente de carguío, por análisis de fotos) |  | no indicada en el archivo | 2025-03-28 | 2025-04-03 | PALA 09 | 9 | 9-NP-3923-03 | 3 | 3923 | A | 30 | Desmonte | Producción | 7 | 10.1 | 4 | 1.389222 | 0.055 | 0.102 | 1.9 | 4 | 5.9 | 8 | 10.2 | 12.6 | 15.6 | 19.6 | 26 | 84.1 |  | 371580 | 229003.9 | 0.6162977 | 1.9043598982722427 | 16.5 | 6.5 | 12 1/4 | 6 | 7 | 1.5 | 243 | Vertex 70 | 52D2/48AR | 0.6287537 | 0.6547486 | 0.6806263 | 0.7062459 | 0.7210542 | 3.976378 | 1.999025 | 3.430952 | 4.808781 | 6.227706 | 7.757883 | 9.484008 | 11.54387 | 14.22627 | 18.41001 | 40.59747 |  | 19 | 102 | 196 | 260 | 841 | P10–P90 y Xmax medidos por análisis de imagen (n_fotos); modeloRR_* = bloque "MODELO ROSIN-RAMMLER" del archivo (valores pegados, sin fórmula); las fracciones modeloRR_pasa_* no son coherentes con P10–P90 medidos (ver resumen)
FRAG | Fragmentación Desmonte 2025.xlsx | ANÁLISIS DE FRAGMENTACIÓN | 156 | ROM (fragmentación post-voladura en el frente de carguío, por análisis de fotos) |  | no indicada en el archivo | 2025-03-29 | 2025-04-04 | PALA 11 | 10 | 10-NP-4418-16 | 2 | 4418 | B | 30 | Desmonte | Producción | 12 | 15.5 | 3 | 1.244101 | 0.06 | 0.096 | 2.1 | 5.2 | 8.5 | 11.9 | 15.5 | 19.5 | 24.1 | 30 | 38.8 | 82.3 |  | 1576245 | 524318.5 | 0.3326377 | 1.0278504705803984 | 17 | 7 | 12 1/4 | 9 | 10.35 | 2 | 558 | Vertex 70 | 34D2/66AR | 0.6328482 | 0.6573076 | 0.6816513 | 0.7057613 | 0.7197076 | 6.102362 | 2.539608 | 4.642246 | 6.767861 | 9.033233 | 11.54485 | 14.44822 | 17.99413 | 22.72245 | 30.30249 | 73.27994 |  | 21 | 155 | 300 | 388 | 823 | P10–P90 y Xmax medidos por análisis de imagen (n_fotos); modeloRR_* = bloque "MODELO ROSIN-RAMMLER" del archivo (valores pegados, sin fórmula); las fracciones modeloRR_pasa_* no son coherentes con P10–P90 medidos (ver resumen)
FRAG | Fragmentación Desmonte 2025.xlsx | ANÁLISIS DE FRAGMENTACIÓN | 157 | ROM (fragmentación post-voladura en el frente de carguío, por análisis de fotos) |  | no indicada en el archivo | 2025-04-02 | 2025-04-06 | PALA 08 | 9 | 9-NP-3953-28 | 2 | 3953 | C | 30 | Desmonte | Producción | 6 | 11.1 | 3 | 1.067506 | 0.089 | 0.141 | 1.1 | 3.2 | 5.6 | 8.2 | 11.1 | 14.5 | 18.6 | 24.1 | 32.8 | 85.2 | 11730.22 | 424862.625 | 138288 | 0.3254887 | - | 17 | 7 | 12 1/4 | 8.5 | 9.8 | 2 | 226 | Emulgex 70 | 45D2/55AR | 0.6411292 | 0.6769692 | 0.7123539 | 0.7468955 | 0.7665509 | 4.370079 | 1.348355 | 2.723336 | 4.225798 | 5.916212 | 7.874341 | 10.22721 | 13.20814 | 17.33515 | 24.24561 | 67.85508 |  | 11 | 111 | 241 | 328 | 852 | P10–P90 y Xmax medidos por análisis de imagen (n_fotos); modeloRR_* = bloque "MODELO ROSIN-RAMMLER" del archivo (valores pegados, sin fórmula); las fracciones modeloRR_pasa_* no son coherentes con P10–P90 medidos (ver resumen)
FRAG | Fragmentación Desmonte 2025.xlsx | ANÁLISIS DE FRAGMENTACIÓN | 158 | ROM (fragmentación post-voladura en el frente de carguío, por análisis de fotos) |  | no indicada en el archivo | 2025-03-29 | 2025-04-07 | PALA 11 | 10 | 10-NP-4418-16 | 1 | 4418 | C | 30 | Desmonte | Producción | 3 | 11.9 | 3 | 1.068902 | 0.085 | 0.135 | 1.2 | 3.4 | 6 | 8.8 | 11.9 | 15.5 | 20 | 25.8 | 35.2 | 91 |  | 1576245 | 524318.5 | 0.3326377 | 1.0278504705803984 | 17 | 7 | 12 1/4 | 9 | 10.35 | 2 | 558 | Vertex 70 | 34D2/66AR | 0.6406811 | 0.6750056 | 0.708932 | 0.7421209 | 0.7610537 | 4.685039 | 1.449518 | 2.924973 | 4.536075 | 6.347819 | 8.445646 | 10.96548 | 14.15686 | 18.57372 | 25.96654 | 72.5738 |  | 12 | 119 | 258 | 352 | 910 | P10–P90 y Xmax medidos por análisis de imagen (n_fotos); modeloRR_* = bloque "MODELO ROSIN-RAMMLER" del archivo (valores pegados, sin fórmula); las fracciones modeloRR_pasa_* no son coherentes con P10–P90 medidos (ver resumen)
FRAG | Fragmentación Desmonte 2025.xlsx | ANÁLISIS DE FRAGMENTACIÓN | 159 | ROM (fragmentación post-voladura en el frente de carguío, por análisis de fotos) |  | no indicada en el archivo | 2025-03-29 | 2025-04-07 | PALA 11 | 10 | 10-NP-4418-16 | 2 | 4418 | B | 30 | Desmonte | Producción | 4 | 13.3 | 2 | 0.8404867 | 0.084 | 0.128 | 1.3 | 3.9 | 6.8 | 10 | 13.4 | 17.2 | 21.6 | 27.2 | 35.4 | 69.3 |  | 1576245 | 524318.5 | 0.3326377 | 1.0278504705803984 | 17 | 7 | 12 1/4 | 9 | 10.35 | 2 | 558 | Vertex 70 | 34D2/66AR | 0.6515491 | 0.6840179 | 0.7160497 | 0.7473523 | 0.7652058 | 5.23622 | 0.9142116 | 2.232574 | 3.90078 | 5.980787 | 8.599395 | 11.98614 | 16.58702 | 23.42879 | 35.87658 | 132.5817 |  | 13 | 134 | 272 | 354 | 693 | P10–P90 y Xmax medidos por análisis de imagen (n_fotos); modeloRR_* = bloque "MODELO ROSIN-RAMMLER" del archivo (valores pegados, sin fórmula); las fracciones modeloRR_pasa_* no son coherentes con P10–P90 medidos (ver resumen)
FRAG | Fragmentación Desmonte 2025.xlsx | ANÁLISIS DE FRAGMENTACIÓN | 160 | ROM (fragmentación post-voladura en el frente de carguío, por análisis de fotos) |  | no indicada en el archivo | 2025-03-29 | 2025-04-07 | PALA 11 | 10 | 10-NP-4418-16 | 4 | 4418 | C | 30 | Desmonte | Producción | 4 | 12.5 | 2 | 0.8916697 | 0.091 | 0.137 | 1.1 | 3.5 | 6.3 | 9.3 | 12.5 | 16 | 20.1 | 25.1 | 32.2 | 58 |  | 1576245 | 524318.5 | 0.3326377 | 1.0278504705803984 | 17 | 7 | 12 1/4 | 9 | 10.35 | 2 | 558 | Vertex 70 | 34D2/66AR | 0.6499386 | 0.684693 | 0.7189398 | 0.75232 | 0.7712982 | 4.92126 | 1.001963 | 2.324625 | 3.933576 | 5.884917 | 8.286996 | 11.33263 | 15.39292 | 21.3154 | 31.85164 | 109.1991 |  | 11 | 125 | 251 | 322 | 580 | P10–P90 y Xmax medidos por análisis de imagen (n_fotos); modeloRR_* = bloque "MODELO ROSIN-RAMMLER" del archivo (valores pegados, sin fórmula); las fracciones modeloRR_pasa_* no son coherentes con P10–P90 medidos (ver resumen)
FRAG | Fragmentación Desmonte 2025.xlsx | ANÁLISIS DE FRAGMENTACIÓN | 161 | ROM (fragmentación post-voladura en el frente de carguío, por análisis de fotos) |  | no indicada en el archivo | 2025-04-01 | 2025-04-08 | PALA 09 | 9 | 9-NP-3938-14 | 2 | 3938 | C | 30 | Desmonte | Producción | 9 | 13.2 | 3 | 1.147343 | 0.068 | 0.109 | 1.7 | 4.3 | 7.1 | 10 | 13.2 | 16.8 | 21 | 26.6 | 35.1 | 83.8 |  | 118635 | 38593 | 0.3253087 | 1.0052039448729295 | 17 | 7 | 12 1/4 | 8.5 | 9.8 | 2 | 43 | Vertex 70 | 45D2/55AR | 0.6361932 | 0.663947 | 0.6915108 | 0.7187093 | 0.7343778 | 5.19685 | 1.856781 | 3.571198 | 5.374576 | 7.350394 | 9.59049 | 12.23159 | 15.51807 | 19.98512 | 27.30696 | 71.14136 |  | 17 | 132 | 266 | 351 | 838 | P10–P90 y Xmax medidos por análisis de imagen (n_fotos); modeloRR_* = bloque "MODELO ROSIN-RAMMLER" del archivo (valores pegados, sin fórmula); las fracciones modeloRR_pasa_* no son coherentes con P10–P90 medidos (ver resumen)
FRAG | Fragmentación Desmonte 2025.xlsx | ANÁLISIS DE FRAGMENTACIÓN | 162 | ROM (fragmentación post-voladura en el frente de carguío, por análisis de fotos) |  | no indicada en el archivo | 2025-03-29 | 2025-04-09 | PALA 11 | 10 | 10-NP-4418-16 | 4 | 4418 | A | 30 | Desmonte | Producción | 8 | 15 | 3 | 1.269915 | 0.065 | 0.103 | 1.9 | 4.9 | 8.1 | 11.5 | 15.1 | 19 | 23.5 | 29.3 | 37.8 | 77 |  | 1576245 | 524318.5 | 0.3326377 | 1.0278504705803984 | 17 | 7 | 12 1/4 | 9 | 10.35 | 2 | 558 | Vertex 70 | 34D2/66AR | 0.6321231 | 0.6583648 | 0.6844675 | 0.7102849 | 0.7251943 | 5.905512 | 2.549733 | 4.603956 | 6.6608 | 8.838312 | 11.23954 | 14.00213 | 17.36094 | 21.81915 | 28.92808 | 68.71171 |  | 19 | 151 | 293 | 378 | 770 | P10–P90 y Xmax medidos por análisis de imagen (n_fotos); modeloRR_* = bloque "MODELO ROSIN-RAMMLER" del archivo (valores pegados, sin fórmula); las fracciones modeloRR_pasa_* no son coherentes con P10–P90 medidos (ver resumen)
FRAG | Fragmentación Desmonte 2025.xlsx | ANÁLISIS DE FRAGMENTACIÓN | 163 | ROM (fragmentación post-voladura en el frente de carguío, por análisis de fotos) |  | no indicada en el archivo | 2025-03-31 | 2025-04-10 | PALA 06 | 10 | 10-NP-4418-20 | 1 | 4418 | C | 30 | Desmonte | Producción | 11 | 8.2 | 3 | 1.103127 | 0.087 | 0.15 | 1.1 | 2.8 | 4.5 | 6.3 | 8.2 | 10.4 | 13.1 | 16.5 | 22 | 57.5 |  | 1282173.75 | 308642 | 0.2407178 | 0.7438178951955614 | 17 | 7 | 12 1/4 | 8.5 | 9.8 | 2 | 322 | Vertex 70 | 34D2/66AR | 0.6398934 | 0.6780195 | 0.7156176 | 0.7522195 | 0.7729766 | 3.228346 | 1.066246 | 2.105215 | 3.220644 | 4.460247 | 5.881931 | 7.575242 | 9.702731 | 12.62313 | 17.46495 | 47.28078 |  | 11 | 82 | 165 | 220 | 575 | P10–P90 y Xmax medidos por análisis de imagen (n_fotos); modeloRR_* = bloque "MODELO ROSIN-RAMMLER" del archivo (valores pegados, sin fórmula); las fracciones modeloRR_pasa_* no son coherentes con P10–P90 medidos (ver resumen)
FRAG | Fragmentación Desmonte 2025.xlsx | ANÁLISIS DE FRAGMENTACIÓN | 164 | ROM (fragmentación post-voladura en el frente de carguío, por análisis de fotos) |  | no indicada en el archivo | 2025-04-06 | 2025-04-12 | PALA 05 | 9 | 9-NP-3938-11 | 3 | 3938 | B | 30 | Desmonte | TRIM | 5 | 11.5 | 2 | 0.6394719 | 0.145 | 0.202 | 0.4 | 1.9 | 4.3 | 7.5 | 11.6 | 16.7 | 23.3 | 32.6 | 47.8 | 126.4 |  | 348975 | 102666 | 0.294193 | - | - | - | 9 7/8 | - | - | - | 161 | Emulgex 70 | 45D2/55AR | 0.6829394 | 0.733211 | 0.7812613 | 0.8259308 | 0.8500604 | 4.527559 | 0.3406991 | 1.101591 | 2.29375 | 4.022513 | 6.483093 | 10.03058 | 15.37324 | 24.20433 | 42.37671 | 236.1809 |  | 4 | 116 | 326 | 478 | 1264 | P10–P90 y Xmax medidos por análisis de imagen (n_fotos); modeloRR_* = bloque "MODELO ROSIN-RAMMLER" del archivo (valores pegados, sin fórmula); las fracciones modeloRR_pasa_* no son coherentes con P10–P90 medidos (ver resumen)
FRAG | Fragmentación Desmonte 2025.xlsx | ANÁLISIS DE FRAGMENTACIÓN | 165 | ROM (fragmentación post-voladura en el frente de carguío, por análisis de fotos) |  | no indicada en el archivo | 2025-03-29 | 2025-04-13 | PALA 11 | 10 | 10-NP-4418-16 | 6 | 4418 | C | 30 | Desmonte | Producción | 7 | 9.6 | 3 | 1.017623 | 0.121 | 0.183 | 0.7 | 2.3 | 4.3 | 6.8 | 9.7 | 13.2 | 17.5 | 23.4 | 32.8 | 86.1 |  | 1576245 | 524318.5 | 0.3326377 | 1.0278504705803984 | 17 | 7 | 12 1/4 | 9 | 10.35 | 2 | 558 | Vertex 70 | 34D2/66AR | 0.6470314 | 0.6934009 | 0.7387034 | 0.7820757 | 0.806206 | 3.779528 | 1.051658 | 2.198552 | 3.485761 | 4.961306 | 6.696583 | 8.809719 | 11.52104 | 15.32379 | 21.78783 | 64.13166 |  | 7 | 97 | 234 | 328 | 861 | P10–P90 y Xmax medidos por análisis de imagen (n_fotos); modeloRR_* = bloque "MODELO ROSIN-RAMMLER" del archivo (valores pegados, sin fórmula); las fracciones modeloRR_pasa_* no son coherentes con P10–P90 medidos (ver resumen)
FRAG | Fragmentación Desmonte 2025.xlsx | ANÁLISIS DE FRAGMENTACIÓN | 166 | ROM (fragmentación post-voladura en el frente de carguío, por análisis de fotos) |  | no indicada en el archivo | 2025-04-01 | 2025-04-14 | PALA 08 | 9 | 9-NP-3923-05 | 3 | 3923 | A | 30 | Desmonte | Producción | 5 | 13.8 | 3 | 1.129768 | 0.07 | 0.112 | 1.6 | 4.3 | 7.3 | 10.4 | 13.8 | 17.7 | 22.3 | 28.4 | 37.8 | 91 |  | 379376.25 | 183739 | 0.4843187 | 1.4965446835430527 | 16.5 | 6.5 | 12 1/4 | 6 | 7 | 1.5 | 194 | Vertex 70 | 45D2/55AR | 0.6369413 | 0.665454 | 0.6937562 | 0.7216573 | 0.7377137 | 5.433071 | 1.882844 | 3.658361 | 5.540879 | 7.61483 | 9.976718 | 12.77242 | 16.26432 | 21.02879 | 28.87286 | 76.3498 |  | 16 | 138 | 284 | 378 | 910 | P10–P90 y Xmax medidos por análisis de imagen (n_fotos); modeloRR_* = bloque "MODELO ROSIN-RAMMLER" del archivo (valores pegados, sin fórmula); las fracciones modeloRR_pasa_* no son coherentes con P10–P90 medidos (ver resumen)
FRAG | Fragmentación Desmonte 2025.xlsx | ANÁLISIS DE FRAGMENTACIÓN | 167 | ROM (fragmentación post-voladura en el frente de carguío, por análisis de fotos) |  | no indicada en el archivo | 2025-04-01 | 2025-04-15 | PALA 08 | 9 | 9-NP-3923-05 | 3 | 3923 | A | 30 | Desmonte | Producción | 7 | 5.3 | 3 | 0.9056194 | 0.158 | 0.256 | 0.5 | 1.3 | 2.5 | 3.8 | 5.3 | 7.3 | 9.7 | 13.3 | 19.3 | 72.8 |  | 379376.25 | 183739 | 0.4843187 | 1.4965446835430527 | 16.5 | 6.5 | 12 1/4 | 6 | 7 | 1.5 | 194 | Vertex 70 | 45D2/55AR | 0.6639262 | 0.7280521 | 0.788805 | 0.8438428 | 0.8725453 | 2.086614 | 0.4416727 | 1.011514 | 1.697805 | 2.524327 | 3.536004 | 4.812297 | 6.505702 | 8.963735 | 13.31191 | 44.78017 |  | 5 | 53 | 133 | 193 | 728 | P10–P90 y Xmax medidos por análisis de imagen (n_fotos); modeloRR_* = bloque "MODELO ROSIN-RAMMLER" del archivo (valores pegados, sin fórmula); las fracciones modeloRR_pasa_* no son coherentes con P10–P90 medidos (ver resumen)
FRAG | Fragmentación Desmonte 2025.xlsx | ANÁLISIS DE FRAGMENTACIÓN | 168 | ROM (fragmentación post-voladura en el frente de carguío, por análisis de fotos) |  | no indicada en el archivo | 2025-03-29 | 2025-04-16 | PALA 11 | 10 | 10-NP-4418-16 | 1 | 4418 | C | 30 | Desmonte | Producción | 6 | 7.2 | 3 | 0.9499082 | 0.157 | 0.234 | 0.4 | 1.5 | 3 | 4.9 | 7.2 | 10.1 | 13.8 | 19 | 27.7 | 81.4 |  | 1576245 | 524318.5 | 0.3326377 | 1.0278504705803984 | 17 | 7 | 12 1/4 | 9 | 10.35 | 2 | 558 | Vertex 70 | 34D2/66AR | 0.6571003 | 0.7160028 | 0.7724654 | 0.8246809 | 0.8525751 | 2.834646 | 0.6737099 | 1.48445 | 2.432176 | 3.549943 | 4.895129 | 6.56695 | 8.753875 | 11.88243 | 17.32403 | 55.07196 |  | 4 | 72 | 190 | 277 | 814 | P10–P90 y Xmax medidos por análisis de imagen (n_fotos); modeloRR_* = bloque "MODELO ROSIN-RAMMLER" del archivo (valores pegados, sin fórmula); las fracciones modeloRR_pasa_* no son coherentes con P10–P90 medidos (ver resumen)
FRAG | Fragmentación Desmonte 2025.xlsx | ANÁLISIS DE FRAGMENTACIÓN | 169 | ROM (fragmentación post-voladura en el frente de carguío, por análisis de fotos) |  | no indicada en el archivo | 2025-04-01 | 2025-04-17 | PALA 09 | 9 | 9-NP-3923-05 | 9 | 3923 | A | 30 | Desmonte | Producción | 4 | 9.5 | 3 | 1.036019 | 0.132 | 0.194 | 0.5 | 2 | 4.1 | 6.6 | 9.5 | 13.1 | 17.5 | 23.4 | 32.8 | 79.7 |  | 379376.25 | 183739 | 0.4843187 | 1.4965446835430527 | 16.5 | 6.5 | 12 1/4 | 6 | 7 | 1.5 | 194 | Vertex 70 | 45D2/55AR | 0.6466496 | 0.6957866 | 0.7436745 | 0.7892835 | 0.8144964 | 3.740157 | 1.082381 | 2.233345 | 3.512064 | 4.967511 | 6.669344 | 8.731259 | 11.36416 | 15.03877 | 21.24937 | 61.35913 |  | 5 | 95 | 234 | 328 | 797 | P10–P90 y Xmax medidos por análisis de imagen (n_fotos); modeloRR_* = bloque "MODELO ROSIN-RAMMLER" del archivo (valores pegados, sin fórmula); las fracciones modeloRR_pasa_* no son coherentes con P10–P90 medidos (ver resumen)
FRAG | Fragmentación Desmonte 2025.xlsx | ANÁLISIS DE FRAGMENTACIÓN | 170 | ROM (fragmentación post-voladura en el frente de carguío, por análisis de fotos) |  | no indicada en el archivo | 2025-04-12 | 2025-04-17 | PALA 09 | 9 | 9-NP-3953-30 | 5 | 3953 | A | 30 | Desmonte | TRIM | 7 | 11.1 | 3 | 1.140794 | 0.068 | 0.115 | 1.6 | 3.9 | 6.2 | 8.6 | 11.2 | 14.1 | 17.6 | 22.1 | 29.1 | 72.1 |  | 587688.75 | 300660 | 0.5115973 | - | - | - | 9 7/8 | - | - | - | 401 | Emulgex 70 | 52D2/48AR | 0.6366596 | 0.6659352 | 0.6949854 | 0.7236038 | 0.740059 | 4.370079 | 1.543901 | 2.980598 | 4.496276 | 6.160272 | 8.049953 | 10.28116 | 13.06141 | 16.84574 | 23.0587 | 60.40474 |  | 16 | 112 | 221 | 291 | 721 | P10–P90 y Xmax medidos por análisis de imagen (n_fotos); modeloRR_* = bloque "MODELO ROSIN-RAMMLER" del archivo (valores pegados, sin fórmula); las fracciones modeloRR_pasa_* no son coherentes con P10–P90 medidos (ver resumen)
FRAG | Fragmentación Desmonte 2025.xlsx | ANÁLISIS DE FRAGMENTACIÓN | 171 | ROM (fragmentación post-voladura en el frente de carguío, por análisis de fotos) |  | no indicada en el archivo | 2025-04-01 | 2025-04-17 | PALA 08 | 9 | 9-NP-3923-05 | 3 | 3923 | A | 30 | Desmonte | Producción | 2 | 6.4 | 3 | 1.019913 | 0.117 | 0.199 | 0.8 | 2 | 3.3 | 4.8 | 6.4 | 8.3 | 10.7 | 13.9 | 19.1 | 56.4 |  | 379376.25 | 183739 | 0.4843187 | 1.4965446835430527 | 16.5 | 6.5 | 12 1/4 | 6 | 7 | 1.5 | 194 | Vertex 70 | 45D2/55AR | 0.6481699 | 0.6985366 | 0.7475287 | 0.7940329 | 0.8196423 | 2.519685 | 0.7045941 | 1.470559 | 2.329131 | 3.312442 | 4.468 | 5.874278 | 7.677551 | 10.20514 | 14.49852 | 42.57256 |  | 8 | 64 | 139 | 191 | 564 | P10–P90 y Xmax medidos por análisis de imagen (n_fotos); modeloRR_* = bloque "MODELO ROSIN-RAMMLER" del archivo (valores pegados, sin fórmula); las fracciones modeloRR_pasa_* no son coherentes con P10–P90 medidos (ver resumen)
FRAG | Fragmentación Desmonte 2025.xlsx | ANÁLISIS DE FRAGMENTACIÓN | 172 | ROM (fragmentación post-voladura en el frente de carguío, por análisis de fotos) |  | no indicada en el archivo | 2025-04-01 | 2025-04-17 | PALA 08 | 9 | 9-NP-3923-05 | 1 | 3923 | B | 30 | Desmonte | Producción | 2 | 4.2 | 3 | 0.900657 | 0.196 | 0.308 | 0.3 | 1 | 1.9 | 3 | 4.3 | 5.9 | 8.1 | 11.2 | 16.6 | 60.5 |  | 379376.25 | 183739 | 0.4843187 | 1.4965446835430527 | 16.5 | 6.5 | 12 1/4 | 6 | 7 | 1.5 | 194 | Vertex 70 | 45D2/55AR | 0.6709837 | 0.747466 | 0.8179973 | 0.8786657 | 0.9083487 | 1.653543 | 0.3452455 | 0.7942955 | 1.337018 | 1.992252 | 2.795875 | 3.81149 | 5.161287 | 7.123933 | 10.60273 | 35.90588 |  | 3 | 43 | 112 | 166 | 605 | P10–P90 y Xmax medidos por análisis de imagen (n_fotos); modeloRR_* = bloque "MODELO ROSIN-RAMMLER" del archivo (valores pegados, sin fórmula); las fracciones modeloRR_pasa_* no son coherentes con P10–P90 medidos (ver resumen)
FRAG | Fragmentación Desmonte 2025.xlsx | ANÁLISIS DE FRAGMENTACIÓN | 173 | ROM (fragmentación post-voladura en el frente de carguío, por análisis de fotos) |  | no indicada en el archivo | 2025-03-26 | 2025-04-18 | PALA 06 | 10 | 10-NP-4418-15 | 2 | 4418 | C1 | 30 | Desmonte | Producción | 13 | 9.3 | 4 | 1.260348 | 0.065 | 0.121 | 1.6 | 3.4 | 5.3 | 7.2 | 9.4 | 11.9 | 15 | 19.3 | 26.6 | 108.3 |  | 1463632.5 | 435105 | 0.2972775 | 0.9185874527929654 | 17 | 7 | 12 1/4 | 9 | 10.35 | 2 | 475 | Vertex 70 | 47D2/53AR | 0.6324601 | 0.6632764 | 0.6938632 | 0.7239809 | 0.7412818 | 3.661417 | 1.559713 | 2.828975 | 4.104326 | 5.457796 | 6.953266 | 8.676788 | 10.77573 | 13.56641 | 18.02504 | 43.09624 |  | 16 | 94 | 193 | 266 | 1083 | P10–P90 y Xmax medidos por análisis de imagen (n_fotos); modeloRR_* = bloque "MODELO ROSIN-RAMMLER" del archivo (valores pegados, sin fórmula); las fracciones modeloRR_pasa_* no son coherentes con P10–P90 medidos (ver resumen)
FRAG | Fragmentación Desmonte 2025.xlsx | ANÁLISIS DE FRAGMENTACIÓN | 174 | ROM (fragmentación post-voladura en el frente de carguío, por análisis de fotos) |  | no indicada en el archivo | 2025-04-12 | 2025-04-19 | PALA 09 | 9 | 9-NP-3953-30 | 7 | 3953 | C1 | 30 | Desmonte | TRIM | 3 | 10.2 | 3 | 1.080527 | 0.077 | 0.13 | 1.4 | 3.4 | 5.5 | 7.8 | 10.3 | 13.1 | 16.5 | 21.1 | 28.3 | 76.4 |  | 587688.75 | 300660 | 0.5115973 | - | - | - | 9 7/8 | - | - | - | 401 | Emulgex 70 | 52D2/48AR | 0.6398469 | 0.6729104 | 0.7056237 | 0.7376846 | 0.7560123 | 4.015748 | 1.270906 | 2.545256 | 3.928618 | 5.477898 | 7.265879 | 9.407256 | 12.1118 | 15.84426 | 22.07098 | 61.00778 |  | 14 | 103 | 211 | 283 | 764 | P10–P90 y Xmax medidos por análisis de imagen (n_fotos); modeloRR_* = bloque "MODELO ROSIN-RAMMLER" del archivo (valores pegados, sin fórmula); las fracciones modeloRR_pasa_* no son coherentes con P10–P90 medidos (ver resumen)
FRAG | Fragmentación Desmonte 2025.xlsx | ANÁLISIS DE FRAGMENTACIÓN | 175 | ROM (fragmentación post-voladura en el frente de carguío, por análisis de fotos) |  | no indicada en el archivo | 2025-04-12 | 2025-04-19 | PALA 09 | 9 | 9-NP-3953-30 | 8 | 3953 | A | 30 | Desmonte | TRIM | 2 | 5.1 | 2 | 0.7621632 | 0.179 | 0.272 | 0.3 | 1.2 | 2.3 | 3.6 | 5.2 | 7 | 9.1 | 11.9 | 16.2 | 33.3 |  | 587688.75 | 300660 | 0.5115973 | - | - | - | 9 7/8 | - | - | - | 401 | Emulgex 70 | 52D2/48AR | 0.6830444 | 0.7502731 | 0.8127374 | 0.8677186 | 0.8955118 | 2.007874 | 0.2662379 | 0.7126512 | 1.318643 | 2.112554 | 3.153003 | 4.547323 | 6.506444 | 9.522218 | 15.23411 | 64.39118 |  | 3 | 52 | 119 | 162 | 333 | P10–P90 y Xmax medidos por análisis de imagen (n_fotos); modeloRR_* = bloque "MODELO ROSIN-RAMMLER" del archivo (valores pegados, sin fórmula); las fracciones modeloRR_pasa_* no son coherentes con P10–P90 medidos (ver resumen)
FRAG | Fragmentación Desmonte 2025.xlsx | ANÁLISIS DE FRAGMENTACIÓN | 176 | ROM (fragmentación post-voladura en el frente de carguío, por análisis de fotos) |  | no indicada en el archivo | 2025-04-17 | 2025-04-19 | PALA 08 | 9 | 9-NP-3923-06 | 2 | 3923 | A | 30 | Desmonte | Producción | 5 | 3.9 | 2 | 0.6099239 | 0.253 | 0.355 | 0.1 | 0.6 | 1.4 | 2.5 | 4 | 5.9 | 8.6 | 12.4 | 18.7 | 52.6 |  | 749417.625 | 322167 | 0.4298898 | 1.3283595111604158 | 16.5 | 6.5 | 12 1/4 | 6 | 7 | 1.5 | 341 | Vertex 70 | 51D2/49AR | 0.7267616 | 0.8097411 | 0.8802453 | 0.9337555 | 0.9564843 | 1.535433 | 0.09743106 | 0.3334548 | 0.7194386 | 1.296473 | 2.138406 | 3.379219 | 5.287368 | 8.509755 | 15.30858 | 92.72533 |  | 1 | 40 | 124 | 187 | 526 | P10–P90 y Xmax medidos por análisis de imagen (n_fotos); modeloRR_* = bloque "MODELO ROSIN-RAMMLER" del archivo (valores pegados, sin fórmula); las fracciones modeloRR_pasa_* no son coherentes con P10–P90 medidos (ver resumen)
FRAG | Fragmentación Desmonte 2025.xlsx | ANÁLISIS DE FRAGMENTACIÓN | 177 | ROM (fragmentación post-voladura en el frente de carguío, por análisis de fotos) |  | no indicada en el archivo | 2025-04-17 | 2025-04-19 | PALA 08 | 9 | 9-NP-3923-06 | 3 | 3923 | B | 30 | Desmonte | Producción | 4 | 7.5 | 3 | 1.033196 | 0.102 | 0.173 | 0.9 | 2.4 | 3.9 | 5.6 | 7.6 | 9.8 | 12.5 | 16.1 | 22.1 | 64.3 |  | 749417.625 | 322167 | 0.4298898 | 1.3283595111604158 | 16.5 | 6.5 | 12 1/4 | 6 | 7 | 1.5 | 341 | Vertex 70 | 51D2/49AR | 0.6452512 | 0.6891286 | 0.7321231 | 0.7735074 | 0.7966756 | 2.952756 | 0.8494534 | 1.756204 | 2.765151 | 3.914775 | 5.260183 | 6.89151 | 8.976103 | 11.88763 | 16.81277 | 48.68903 |  | 9 | 76 | 161 | 221 | 643 | P10–P90 y Xmax medidos por análisis de imagen (n_fotos); modeloRR_* = bloque "MODELO ROSIN-RAMMLER" del archivo (valores pegados, sin fórmula); las fracciones modeloRR_pasa_* no son coherentes con P10–P90 medidos (ver resumen)
FRAG | Fragmentación Desmonte 2025.xlsx | ANÁLISIS DE FRAGMENTACIÓN | 178 | ROM (fragmentación post-voladura en el frente de carguío, por análisis de fotos) |  | no indicada en el archivo | 2025-04-07 | 2025-04-19 | PALA 10 | 9 | 9-NP-3938-09 | 7 | 3938 | B | 30 | Desmonte | TRIM | 3 | 5.1 | 3 | 0.9180447 | 0.199 | 0.293 | 0.3 | 1 | 2 | 3.4 | 5.1 | 7.3 | 10.2 | 14.3 | 21.3 | 66.1 |  | 206621.25 | 99949 | 0.4837305 | 1.4947272364289732 | - | - | 9 7/8 | - | - | - | 110 | Vertex 70 | 100D2 | 0.6670469 | 0.7400853 | 0.808107 | 0.8676833 | 0.8974797 | 2.007874 | 0.4395426 | 0.9954091 | 1.659103 | 2.453578 | 3.421258 | 4.636755 | 6.242861 | 8.564353 | 12.6509 | 41.86355 |  | 3 | 51 | 143 | 213 | 661 | P10–P90 y Xmax medidos por análisis de imagen (n_fotos); modeloRR_* = bloque "MODELO ROSIN-RAMMLER" del archivo (valores pegados, sin fórmula); las fracciones modeloRR_pasa_* no son coherentes con P10–P90 medidos (ver resumen)
FRAG | Fragmentación Desmonte 2025.xlsx | ANÁLISIS DE FRAGMENTACIÓN | 179 | ROM (fragmentación post-voladura en el frente de carguío, por análisis de fotos) |  | no indicada en el archivo | 2025-03-31 | 2025-04-20 | PALA 06 | 10 | 10-NP-4418-20 | 1 | 4418 | C1 | 30 | Desmonte | Producción | 8 | 8.8 | 4 | 1.265952 | 0.081 | 0.143 | 1.2 | 2.9 | 4.7 | 6.7 | 8.9 | 11.5 | 14.7 | 19.1 | 26.6 | 100.8 |  | 1282173.75 | 308642 | 0.2407178 | 0.7438178951955614 | 17 | 7 | 12 1/4 | 8.5 | 9.8 | 2 | 322 | Vertex 70 | 34D2/66AR | 0.6322885 | 0.6686908 | 0.7047143 | 0.7399587 | 0.7600487 | 3.464567 | 1.487568 | 2.691019 | 3.897751 | 5.176564 | 6.587909 | 8.212815 | 10.18975 | 12.81559 | 17.00607 | 40.50338 |  | 12 | 89 | 191 | 266 | 1008 | P10–P90 y Xmax medidos por análisis de imagen (n_fotos); modeloRR_* = bloque "MODELO ROSIN-RAMMLER" del archivo (valores pegados, sin fórmula); las fracciones modeloRR_pasa_* no son coherentes con P10–P90 medidos (ver resumen)
FRAG | Fragmentación Desmonte 2025.xlsx | ANÁLISIS DE FRAGMENTACIÓN | 180 | ROM (fragmentación post-voladura en el frente de carguío, por análisis de fotos) |  | no indicada en el archivo | 2025-03-22 | 2025-04-20 | PALA 11 | 10 | 10-NP-4418-17 | 6 | 4418 | C1 | 30 | Desmonte | TRIM | 5 | 7.6 | 3 | 0.9692338 | 0.113 | 0.186 | 0.8 | 2.2 | 3.7 | 5.5 | 7.6 | 10.1 | 13.1 | 17.4 | 24.4 | 79.7 |  | 1350318.75 | 333101.93 | 0.2466839 | 0.7622533299637585 | - | - | 9 7/8 | - | - | - | 765 | Vertex 70 | 51D2/49AR | 0.6506058 | 0.6976754 | 0.7435611 | 0.7873541 | 0.8116393 | 2.992126 | 0.7455359 | 1.617038 | 2.623458 | 3.800371 | 5.206986 | 6.944512 | 9.204268 | 12.4179 | 17.96913 | 55.82046 |  | 8 | 76 | 174 | 244 | 797 | P10–P90 y Xmax medidos por análisis de imagen (n_fotos); modeloRR_* = bloque "MODELO ROSIN-RAMMLER" del archivo (valores pegados, sin fórmula); las fracciones modeloRR_pasa_* no son coherentes con P10–P90 medidos (ver resumen)
FRAG | Fragmentación Desmonte 2025.xlsx | ANÁLISIS DE FRAGMENTACIÓN | 181 | ROM (fragmentación post-voladura en el frente de carguío, por análisis de fotos) |  | no indicada en el archivo | 2025-04-17 | 2025-04-21 | PALA 10 | 9 | 9-NP-3953-31 | 2 | 3953 | C | 30 | Desmonte | TRIM | 7 | 8.8 | 3 | 0.9496314 | 0.118 | 0.184 | 0.7 | 2.2 | 4.1 | 6.3 | 8.8 | 11.9 | 15.9 | 21.4 | 30.7 | 99.6 |  | 382142.0625 | 111593 | 0.2920197 | - | - | - | 9 7/8 | - | - | - | 253 | Emulgex 70 | 51D2/49AR | 0.6517884 | 0.698338 | 0.7437168 | 0.7870446 | 0.8110884 | 3.464567 | 0.822855 | 1.813493 | 2.971719 | 4.337926 | 5.982263 | 8.026056 | 10.69979 | 14.52509 | 21.17924 | 67.35008 |  | 7 | 88 | 214 | 307 | 996 | P10–P90 y Xmax medidos por análisis de imagen (n_fotos); modeloRR_* = bloque "MODELO ROSIN-RAMMLER" del archivo (valores pegados, sin fórmula); las fracciones modeloRR_pasa_* no son coherentes con P10–P90 medidos (ver resumen)
FRAG | Fragmentación Desmonte 2025.xlsx | ANÁLISIS DE FRAGMENTACIÓN | 182 | ROM (fragmentación post-voladura en el frente de carguío, por análisis de fotos) |  | no indicada en el archivo | 2025-04-17 | 2025-04-21 | PALA 08 | 9 | 9-NP-3923-06 | 2 | 3923 | A | 30 | Desmonte | Producción | 5 | 6.1 | 3 | 0.9371367 | 0.163 | 0.249 | 0.4 | 1.3 | 2.6 | 4.2 | 6.1 | 8.5 | 11.5 | 15.8 | 23 | 72.7 |  | 749417.625 | 322167 | 0.4298898 | 1.3283595111604158 | 16.5 | 6.5 | 12 1/4 | 6 | 7 | 1.5 | 341 | Vertex 70 | 51D2/49AR | 0.6599353 | 0.7224663 | 0.7820054 | 0.8363861 | 0.86501 | 2.401575 | 0.5526483 | 1.230884 | 2.03034 | 2.978746 | 4.125512 | 5.556692 | 7.436255 | 10.13603 | 14.85399 | 47.96999 |  | 4 | 61 | 158 | 230 | 727 | P10–P90 y Xmax medidos por análisis de imagen (n_fotos); modeloRR_* = bloque "MODELO ROSIN-RAMMLER" del archivo (valores pegados, sin fórmula); las fracciones modeloRR_pasa_* no son coherentes con P10–P90 medidos (ver resumen)
FRAG | Fragmentación Desmonte 2025.xlsx | ANÁLISIS DE FRAGMENTACIÓN | 183 | ROM (fragmentación post-voladura en el frente de carguío, por análisis de fotos) |  | no indicada en el archivo | 2025-04-17 | 2025-04-22 | PALA 10 | 9 | 9-NP-3953-31 | 2 | 3953 | C | 30 | Desmonte | TRIM | 6 | 9.1 | 2 | 0.7463814 | 0.134 | 0.197 | 0.5 | 2 | 4 | 6.4 | 9.1 | 12.4 | 16.3 | 21.4 | 29.1 | 61.4 |  | 382142.0625 | 111593 | 0.2920197 | - | - | - | 9 7/8 | - | - | - | 253 | Emulgex 70 | 51D2/49AR | 0.67057 | 0.719969 | 0.7675521 | 0.8122365 | 0.836616 | 3.582677 | 0.4463006 | 1.219765 | 2.286532 | 3.699864 | 5.569032 | 8.094195 | 11.66948 | 17.21643 | 27.81872 | 121.2225 |  | 5 | 91 | 214 | 291 | 614 | P10–P90 y Xmax medidos por análisis de imagen (n_fotos); modeloRR_* = bloque "MODELO ROSIN-RAMMLER" del archivo (valores pegados, sin fórmula); las fracciones modeloRR_pasa_* no son coherentes con P10–P90 medidos (ver resumen)
FRAG | Fragmentación Desmonte 2025.xlsx | ANÁLISIS DE FRAGMENTACIÓN | 184 | ROM (fragmentación post-voladura en el frente de carguío, por análisis de fotos) |  | no indicada en el archivo | 2025-04-17 | 2025-04-22 | PALA 09 | 9 | 9-NP-3953-31 | 2 | 3953 | C | 30 | Desmonte | TRIM | 7 | 8.8 | 3 | 1.216449 | 0.066 | 0.12 | 1.6 | 3.4 | 5.2 | 7 | 8.9 | 10.9 | 13.3 | 16.4 | 21.1 | 49.5 |  | 382142.0625 | 111593 | 0.2920197 | - | - | - | 9 7/8 | - | - | - | 253 | Emulgex 70 | 51D2/49AR | 0.6340224 | 0.6645786 | 0.6948994 | 0.7247507 | 0.7418979 | 3.464567 | 1.383759 | 2.564347 | 3.770697 | 5.065985 | 6.510748 | 8.189768 | 10.25073 | 13.01315 | 17.46817 | 43.09949 |  | 16 | 89 | 164 | 211 | 495 | P10–P90 y Xmax medidos por análisis de imagen (n_fotos); modeloRR_* = bloque "MODELO ROSIN-RAMMLER" del archivo (valores pegados, sin fórmula); las fracciones modeloRR_pasa_* no son coherentes con P10–P90 medidos (ver resumen)
FRAG | Fragmentación Desmonte 2025.xlsx | ANÁLISIS DE FRAGMENTACIÓN | 185 | ROM (fragmentación post-voladura en el frente de carguío, por análisis de fotos) |  | no indicada en el archivo | 2025-05-08 | 2025-05-18 | PALA 07 | 9 | 9-NP-3938-25 | 1 | 3938 | C | 30 | Desmonte | Producción | 4 | 11.4 | 2 | 0.7091509 | 0.134 | 0.19 | 0.5 | 2.2 | 4.6 | 7.7 | 11.4 | 15.9 | 21.4 | 28.8 | 40.1 | 88.4 |  | 244158.75 | 77058 | 0.3156061 | 0.9752229645671106 | 17 | 7 | 12 1/4 | 8.5 | 9.8 | 2 | 84 | Vertex 70 | 63D2/39AR | 0.6727645 | 0.7203786 | 0.7662952 | 0.8095421 | 0.8332282 | 4.488189 | 0.4772508 | 1.375053 | 2.664083 | 4.42109 | 6.799029 | 10.07782 | 14.81104 | 22.302 | 36.95546 | 173.9743 |  | 5 | 114 | 288 | 401 | 884 | P10–P90 y Xmax medidos por análisis de imagen (n_fotos); modeloRR_* = bloque "MODELO ROSIN-RAMMLER" del archivo (valores pegados, sin fórmula); las fracciones modeloRR_pasa_* no son coherentes con P10–P90 medidos (ver resumen)
FRAG | Fragmentación Desmonte 2025.xlsx | ANÁLISIS DE FRAGMENTACIÓN | 186 | ROM (fragmentación post-voladura en el frente de carguío, por análisis de fotos) |  | no indicada en el archivo | 2025-05-08 | 2025-05-19 | PALA 08 | 9 | 9-NP-3923-08 | 3 | 3923 | A | 30 | Desmonte | Producción | 5 | 14.6 | 3 | 1.089334 | 0.052 | 0.088 | 2.3 | 5.2 | 8.2 | 11.3 | 14.6 | 18.4 | 22.9 | 28.8 | 38.2 | 105.9 |  | 368733.75 | 212196.2 | 0.5754727 | 1.7782105869072198 | 16.5 | 6.5 | 12 1/4 | 6 | 7 | 1.5 | 226 | Vertex 70 | 63D2/39AR | 0.6370881 | 0.659502 | 0.6818099 | 0.7039209 | 0.7167261 | 5.748031 | 1.850031 | 3.68433 | 5.666862 | 7.880422 | 10.42874 | 13.4741 | 17.31244 | 22.59842 | 31.39525 | 86.07113 |  | 23 | 146 | 288 | 382 | 1059 | P10–P90 y Xmax medidos por análisis de imagen (n_fotos); modeloRR_* = bloque "MODELO ROSIN-RAMMLER" del archivo (valores pegados, sin fórmula); las fracciones modeloRR_pasa_* no son coherentes con P10–P90 medidos (ver resumen)
FRAG | Fragmentación Desmonte 2025.xlsx | ANÁLISIS DE FRAGMENTACIÓN | 187 | ROM (fragmentación post-voladura en el frente de carguío, por análisis de fotos) |  | no indicada en el archivo | 2025-05-17 | 2025-05-19 | PALA 09 | 9 | 9-NP-3938-32 | 1 | 3938 | A | 30 | Desmonte | Producción | 5 | 13.4 | 3 | 1.131405 | 0.066 | 0.108 | 1.7 | 4.4 | 7.2 | 10.2 | 13.5 | 17.1 | 21.5 | 27.2 | 36.1 | 88.7 |  | 174174.4125 | 101998.9 | 0.5856136 | - | 16.5 | 2/4,8 | 12 1/4 | 6 | 7 | 1.5 | 261 | Emulgex 70 | 54AR/46D2 | 0.6367116 | 0.6642094 | 0.6915191 | 0.7184702 | 0.7339989 | 5.275591 | 1.833547 | 3.559153 | 5.387384 | 7.400476 | 9.692087 | 12.4036 | 15.78914 | 20.40681 | 28.00603 | 73.95345 |  | 17 | 135 | 272 | 361 | 887 | P10–P90 y Xmax medidos por análisis de imagen (n_fotos); modeloRR_* = bloque "MODELO ROSIN-RAMMLER" del archivo (valores pegados, sin fórmula); las fracciones modeloRR_pasa_* no son coherentes con P10–P90 medidos (ver resumen)
FRAG | Fragmentación Desmonte 2025.xlsx | ANÁLISIS DE FRAGMENTACIÓN | 188 | ROM (fragmentación post-voladura en el frente de carguío, por análisis de fotos) |  | no indicada en el archivo | 2025-05-23 | 2025-05-26 | PALA 07 | 9 | 9-NP-3923-12 | 1 | 3923 | C | 30 | Desmonte | Producción | 10 | 9.7 | 3 | 0.9530684 | 0.131 | 0.194 | 0.6 | 2.1 | 4.1 | 6.7 | 9.8 | 13.6 | 18.5 | 25.4 | 36.9 | 109.4 |  | 371621.25 | 97120 | 0.2613414 | 0.8075447784538693 | 17 | 7 | 12 1/4 | 8.5 | 9.8 | 2 | 109 | Vertex 70 | 51AR/49D2 | 0.6525987 | 0.7016385 | 0.7493071 | 0.7945718 | 0.8195278 | 3.818898 | 0.9147948 | 2.010382 | 3.288494 | 4.79379 | 6.603269 | 8.849841 | 11.78578 | 15.98171 | 23.27147 | 73.69531 |  | 6 | 98 | 254 | 369 | 1094 | P10–P90 y Xmax medidos por análisis de imagen (n_fotos); modeloRR_* = bloque "MODELO ROSIN-RAMMLER" del archivo (valores pegados, sin fórmula); las fracciones modeloRR_pasa_* no son coherentes con P10–P90 medidos (ver resumen)
FRAG | Fragmentación Desmonte 2025.xlsx | ANÁLISIS DE FRAGMENTACIÓN | 189 | ROM (fragmentación post-voladura en el frente de carguío, por análisis de fotos) |  | no indicada en el archivo | 2025-04-20 | 2025-05-26 | PALA 08 | 9 | 9-NP-3923-07 | 1 | 3923 | A | 30 | Desmonte | Producción | 6 | 10.1 | 3 | 1.05464 | 0.088 | 0.143 | 1.1 | 3.1 | 5.2 | 7.5 | 10.2 | 13.2 | 16.9 | 21.8 | 29.7 | 81.1 |  | 612273.75 | 242529.39 | 0.3961127 | 1.2239881508883894 | 16.5 | 6.5 | 12 1/4 | 6 | 7 | 1.5 | 260 | Vertex 70 | 49D2/51AR | 0.6418947 | 0.6782347 | 0.7140926 | 0.749063 | 0.7689417 | 3.976378 | 1.195731 | 2.435875 | 3.800059 | 5.342053 | 7.134992 | 9.296547 | 12.04374 | 15.85945 | 22.2726 | 63.12088 |  | 11 | 102 | 218 | 297 | 811 | P10–P90 y Xmax medidos por análisis de imagen (n_fotos); modeloRR_* = bloque "MODELO ROSIN-RAMMLER" del archivo (valores pegados, sin fórmula); las fracciones modeloRR_pasa_* no son coherentes con P10–P90 medidos (ver resumen)
FRAG | Fragmentación Desmonte 2025.xlsx | ANÁLISIS DE FRAGMENTACIÓN | 190 | ROM (fragmentación post-voladura en el frente de carguío, por análisis de fotos) |  | no indicada en el archivo | 2025-05-25 | 2025-05-28 | PALA 06 | 10 | 10-NP-4403-17 | 1 | 4403 | A | 30 | Desmonte | Producción | 8 | 7.2 | 3 | 0.9012747 | 0.158 | 0.236 | 0.4 | 1.5 | 3 | 4.9 | 7.3 | 10.3 | 14.2 | 19.9 | 29.7 | 102.4 |  | 138311.25 | 32873.498 | 0.2376777 | 0.7344240531410134 | 17 | 7 | 12 1/4 | 8.5 | 9.8 | 2 | 41 | Vertex 70 | 51AR/49D2 | 0.6618632 | 0.7211303 | 0.7777527 | 0.8298803 | 0.8576004 | 2.834646 | 0.5928637 | 1.363204 | 2.29383 | 3.417035 | 4.794265 | 6.534418 | 8.846671 | 12.20803 | 18.16457 | 61.46249 |  | 4 | 73 | 199 | 297 | 1024 | P10–P90 y Xmax medidos por análisis de imagen (n_fotos); modeloRR_* = bloque "MODELO ROSIN-RAMMLER" del archivo (valores pegados, sin fórmula); las fracciones modeloRR_pasa_* no son coherentes con P10–P90 medidos (ver resumen)
FRAG | Fragmentación Desmonte 2025.xlsx | ANÁLISIS DE FRAGMENTACIÓN | 191 | ROM (fragmentación post-voladura en el frente de carguío, por análisis de fotos) |  | no indicada en el archivo | 2025-05-24 | 2025-05-29 | PALA 10 | 8 | 8-NP-3713-05 | 4 | 3713 | A | 30 | Desmonte | Producción | 6 | 3.5 | 3 | 0.9212933 | 0.218 | 0.346 | 0.3 | 0.8 | 1.6 | 2.4 | 3.5 | 4.8 | 6.5 | 8.9 | 12 | 44.7 |  | 222461.25 | 107988 | 0.4854239 | 1.4999597457984255 | 16.5 | 6.5 | 12 1/4 | 6 | 7 | 1.5 | 152 | Vertex 70 | 51AR/49D2 | 0.6728924 | 0.7583669 | 0.8355734 | 0.8991965 | 0.9286505 | 1.377953 | 0.3042654 | 0.6870708 | 1.143118 | 1.688178 | 2.35123 | 3.183155 | 4.281263 | 5.866764 | 8.654223 | 28.51741 |  | 3 | 35 | 89 | 120 | 447 | P10–P90 y Xmax medidos por análisis de imagen (n_fotos); modeloRR_* = bloque "MODELO ROSIN-RAMMLER" del archivo (valores pegados, sin fórmula); las fracciones modeloRR_pasa_* no son coherentes con P10–P90 medidos (ver resumen)
FRAG | Fragmentación Desmonte 2025.xlsx | ANÁLISIS DE FRAGMENTACIÓN | 192 | ROM (fragmentación post-voladura en el frente de carguío, por análisis de fotos) |  | no indicada en el archivo | 2025-05-27 | 2025-05-29 | PALA 09 | 9 | 9-NP-3938-31 | 3 | 3938 | B | 30 | Desmonte | Producción | 5 | 8.9 | 3 | 1.077121 | 0.111 | 0.174 | 0.8 | 2.4 | 4.3 | 6.5 | 8.9 | 11.8 | 15.2 | 19.8 | 27.1 | 66.6 |  | 201712.5 | 70785 | 0.3509202 | - | 17 | 2.0/5.0 | 12 1/4 | 8 | 9.2 | 2 | 75 | Emulgex 70 / Emulgex 70 | 59AR/41D2 | 0.6426633 | 0.6868228 | 0.730127 | 0.7718375 | 0.7951989 | 3.503937 | 1.10165 | 2.211135 | 3.417587 | 4.770349 | 6.33304 | 8.206192 | 10.57389 | 13.84416 | 19.30507 | 53.53416 |  | 8 | 89 | 198 | 271 | 666 | P10–P90 y Xmax medidos por análisis de imagen (n_fotos); modeloRR_* = bloque "MODELO ROSIN-RAMMLER" del archivo (valores pegados, sin fórmula); las fracciones modeloRR_pasa_* no son coherentes con P10–P90 medidos (ver resumen)
FRAG | Fragmentación Desmonte 2025.xlsx | ANÁLISIS DE FRAGMENTACIÓN | 193 | ROM (fragmentación post-voladura en el frente de carguío, por análisis de fotos) |  | no indicada en el archivo | 2025-04-06 | 2025-05-30 | PALA 08 | 9 | 9-NP-3938-11 | 2 | 3938 | C | 30 | Desmonte | TRIM | 3 | 8 | 2 | 0.7045952 | 0.151 | 0.221 | 0.4 | 1.6 | 3.4 | 5.5 | 8.1 | 11.1 | 14.9 | 20 | 28 | 64 |  | 348975 | 102666 | 0.294193 | - | - | - | 9 7/8 | - | - | - | 161 | Emulgex 70 | 45D2/55AR | 0.6798797 | 0.7348924 | 0.7871984 | 0.8352873 | 0.860909 | 3.149606 | 0.3281112 | 0.9518429 | 1.852042 | 3.083576 | 4.755331 | 7.06652 | 10.41131 | 15.71858 | 26.13162 | 124.2576 |  | 4 | 81 | 200 | 280 | 640 | P10–P90 y Xmax medidos por análisis de imagen (n_fotos); modeloRR_* = bloque "MODELO ROSIN-RAMMLER" del archivo (valores pegados, sin fórmula); las fracciones modeloRR_pasa_* no son coherentes con P10–P90 medidos (ver resumen)
FRAG | Fragmentación Desmonte 2025.xlsx | ANÁLISIS DE FRAGMENTACIÓN | 194 | ROM (fragmentación post-voladura en el frente de carguío, por análisis de fotos) |  | no indicada en el archivo | 2025-05-24 | 2025-05-30 | PALA 09 | 9 | 9-NP-3938-34 | 1 | 3938 | A | 30 | Desmonte | TRIM | 6 | 14.2 | 3 | 1.083608 | 0.064 | 0.104 | 1.8 | 4.6 | 7.6 | 10.7 | 14.2 | 18.1 | 22.9 | 29.2 | 39.2 | 104.5 |  | 241436.25 | 59459 | 0.246272 | - | - | - | 9 7/8 | - | - | - | 201 | Emulgex 70 | 51AR/49D2 | 0.6381929 | 0.664669 | 0.6909682 | 0.7169381 | 0.7319142 | 5.590551 | 1.779808 | 3.557409 | 5.48411 | 7.639585 | 10.125 | 13.09939 | 16.8533 | 22.03009 | 30.65891 | 84.50157 |  | 18 | 142 | 292 | 392 | 1045 | P10–P90 y Xmax medidos por análisis de imagen (n_fotos); modeloRR_* = bloque "MODELO ROSIN-RAMMLER" del archivo (valores pegados, sin fórmula); las fracciones modeloRR_pasa_* no son coherentes con P10–P90 medidos (ver resumen)
FRAG | Fragmentación Desmonte 2025.xlsx | ANÁLISIS DE FRAGMENTACIÓN | 195 | ROM (fragmentación post-voladura en el frente de carguío, por análisis de fotos) |  | no indicada en el archivo | 2025-05-24 | 2025-05-31 | PALA 09 | 9 | 9-NP-3938-34 | 1 | 3938 | A | 30 | Desmonte | TRIM | 5 | 10.7 | 4 | 1.406579 | 0.057 | 0.103 | 1.9 | 4 | 6.2 | 8.4 | 10.8 | 13.5 | 16.7 | 21.1 | 28 | 85.8 |  | 241436.25 | 59459 | 0.246272 | - | - | - | 9 7/8 | - | - | - | 201 | Emulgex 70 | 51AR/49D2 | 0.6282503 | 0.6545006 | 0.6806328 | 0.7065017 | 0.7214517 | 4.212598 | 2.160537 | 3.683521 | 5.141316 | 6.637152 | 8.245547 | 10.05522 | 12.2095 | 15.00782 | 19.35972 | 42.27718 |  | 19 | 108 | 211 | 280 | 858 | P10–P90 y Xmax medidos por análisis de imagen (n_fotos); modeloRR_* = bloque "MODELO ROSIN-RAMMLER" del archivo (valores pegados, sin fórmula); las fracciones modeloRR_pasa_* no son coherentes con P10–P90 medidos (ver resumen)
FRAG | Fragmentación Desmonte 2025.xlsx | ANÁLISIS DE FRAGMENTACIÓN | 196 | ROM (fragmentación post-voladura en el frente de carguío, por análisis de fotos) |  | no indicada en el archivo | 2025-05-30 | 2025-06-02 | PALA 07 | 9 | 9-NP-3923-13 | 1 | 3923 | B | 30 | Desmonte | TRIM | 3 | 19.9 | 3 | 1.332798 | 0.054 | 0.083 | 2.6 | 6.7 | 11 | 15.4 | 19.9 | 24.9 | 30.6 | 37.7 | 48.1 | 92.9 |  | 111785.85 | 38688 | 0.3460903 | 1.0694190722707748 | - | - | 9 7/8 | - | - | - | 41 | Vertex 70 | 59AR/41D2 | 0.6306469 | 0.6518019 | 0.6728898 | 0.6938353 | 0.7059906 | 7.834646 | 3.677624 | 6.457959 | 9.181693 | 12.02181 | 15.11556 | 18.6366 | 22.87388 | 28.43943 | 37.20693 | 84.84151 |  | 26 | 199 | 377 | 481 | 929 | P10–P90 y Xmax medidos por análisis de imagen (n_fotos); modeloRR_* = bloque "MODELO ROSIN-RAMMLER" del archivo (valores pegados, sin fórmula); las fracciones modeloRR_pasa_* no son coherentes con P10–P90 medidos (ver resumen)
FRAG | Fragmentación Desmonte 2025.xlsx | ANÁLISIS DE FRAGMENTACIÓN | 197 | ROM (fragmentación post-voladura en el frente de carguío, por análisis de fotos) |  | no indicada en el archivo | 2025-05-27 | 2025-06-02 | PALA 09 | 9 | 9-NP-3938-31 | 3 | 3938 | B | 30 | Desmonte | Producción | 5 | 12.9 | 3 | 1.12643 | 0.065 | 0.107 | 1.8 | 4.4 | 7 | 9.9 | 12.9 | 16.4 | 20.5 | 25.8 | 34.2 | 85.7 |  | 201712.5 | 70785 | 0.3509202 | - | 17 | 2.0/5.0 | 12 1/4 | 8 | 9.2 | 2 | 75 | Emulgex 70 / Emulgex 70 | 59AR/41D2 | 0.6368426 | 0.6640859 | 0.6911453 | 0.717855 | 0.7332488 | 5.07874 | 1.749693 | 3.406346 | 5.165533 | 7.105682 | 9.317103 | 11.9367 | 15.21101 | 19.68189 | 27.04895 | 71.73312 |  | 18 | 129 | 258 | 342 | 857 | P10–P90 y Xmax medidos por análisis de imagen (n_fotos); modeloRR_* = bloque "MODELO ROSIN-RAMMLER" del archivo (valores pegados, sin fórmula); las fracciones modeloRR_pasa_* no son coherentes con P10–P90 medidos (ver resumen)
FRAG | Fragmentación Desmonte 2025.xlsx | ANÁLISIS DE FRAGMENTACIÓN | 198 | ROM (fragmentación post-voladura en el frente de carguío, por análisis de fotos) |  | no indicada en el archivo | 2025-05-27 | 2025-06-02 | PALA 08 | 9 | 9-NP-3938-31 | 1 | 3938 | C | 30 | Desmonte | TRIM | 4 | 14.5 | 3 | 1.228829 | 0.067 | 0.105 | 1.8 | 4.7 | 7.8 | 11.1 | 14.6 | 18.4 | 22.9 | 28.7 | 37.3 | 79.5 |  | 201712.5 | 70785 | 0.3509202 | - | - | - | 9 7/8 | - | - | - | 75 | Emulgex 70 / Emulgex 70 | 59AR/41D2 | 0.6333935 | 0.6601403 | 0.6867324 | 0.7130145 | 0.7281805 | 5.708661 | 2.322952 | 4.278163 | 6.266359 | 8.393931 | 10.76055 | 13.50428 | 16.86446 | 21.35777 | 28.58465 | 69.88851 |  | 18 | 146 | 287 | 373 | 795 | P10–P90 y Xmax medidos por análisis de imagen (n_fotos); modeloRR_* = bloque "MODELO ROSIN-RAMMLER" del archivo (valores pegados, sin fórmula); las fracciones modeloRR_pasa_* no son coherentes con P10–P90 medidos (ver resumen)
FRAG | Fragmentación Desmonte 2025.xlsx | ANÁLISIS DE FRAGMENTACIÓN | 199 | ROM (fragmentación post-voladura en el frente de carguío, por análisis de fotos) |  | no indicada en el archivo | 2025-05-27 | 2025-06-03 | PALA 08 | 9 | 9-NP-3938-31 | 3 | 3938 | B | 30 | Desmonte | Producción | 4 | 10.9 | 3 | 1.043041 | 0.123 | 0.18 | 0.5 | 2.4 | 4.7 | 7.6 | 11 | 15 | 20.1 | 26.8 | 37.5 | 90.4 |  | 201712.5 | 70785 | 0.3509202 | - | 17 | 2.0/5.0 | 12 1/4 | 8 | 9.2 | 2 | 75 | Emulgex 70 / Emulgex 70 | 59AR/41D2 | 0.6451547 | 0.690795 | 0.7354495 | 0.7782982 | 0.8021958 | 4.291339 | 1.260181 | 2.587564 | 4.056713 | 5.724495 | 7.670439 | 10.02366 | 13.02317 | 17.20174 | 24.2491 | 69.52302 |  | 5 | 110 | 268 | 375 | 904 | P10–P90 y Xmax medidos por análisis de imagen (n_fotos); modeloRR_* = bloque "MODELO ROSIN-RAMMLER" del archivo (valores pegados, sin fórmula); las fracciones modeloRR_pasa_* no son coherentes con P10–P90 medidos (ver resumen)
FRAG | Fragmentación Desmonte 2025.xlsx | ANÁLISIS DE FRAGMENTACIÓN | 200 | ROM (fragmentación post-voladura en el frente de carguío, por análisis de fotos) |  | no indicada en el archivo | 2025-05-24 | 2025-06-03 | PALA 09 | 9 | 9-NP-3938-34 | 1 | 3938 | A | 30 | Desmonte | TRIM | 4 | 16.8 | 3 | 1.293891 | 0.052 | 0.084 | 2.5 | 6 | 9.5 | 13.1 | 16.8 | 20.9 | 25.6 | 31.5 | 40.2 | 82.7 |  | 241436.25 | 59459 | 0.246272 | - | - | - | 9 7/8 | - | - | - | 201 | Emulgex 70 | 51AR/49D2 | 0.6315446 | 0.6529529 | 0.6742882 | 0.6954725 | 0.7077622 | 6.614173 | 2.95103 | 5.270533 | 7.573167 | 9.996412 | 12.65579 | 15.70241 | 19.39166 | 24.26834 | 32.00753 | 74.81719 |  | 25 | 168 | 315 | 402 | 827 | P10–P90 y Xmax medidos por análisis de imagen (n_fotos); modeloRR_* = bloque "MODELO ROSIN-RAMMLER" del archivo (valores pegados, sin fórmula); las fracciones modeloRR_pasa_* no son coherentes con P10–P90 medidos (ver resumen)
FRAG | Fragmentación Desmonte 2025.xlsx | ANÁLISIS DE FRAGMENTACIÓN | 201 | ROM (fragmentación post-voladura en el frente de carguío, por análisis de fotos) |  | no indicada en el archivo | 2025-02-23 | 2025-06-04 | PALA 07 | 9 | 9-NP-3953-19 | 2 | 3953 | A | 30 | Desmonte | TRIM | 3 | 6.6 | 2 | 0.6024427 | 0.208 | 0.285 | 0.2 | 0.9 | 2.2 | 4.1 | 6.7 | 10.1 | 14.6 | 21.3 | 32.6 | 92.9 |  | 861712.5 | 165226.7 | 0.1917423 | 0.5924835754384439 | - | - | 9 7/8 | - | - | - | 181 | Vertex 70 | 39%D2/61%AR | 0.7096954 | 0.7784174 | 0.8405612 | 0.8932341 | 0.9188261 | 2.598425 | 0.1574991 | 0.547335 | 1.192222 | 2.164229 | 3.591937 | 5.708509 | 8.981736 | 14.54134 | 26.35051 | 163.2176 |  | 2 | 67 | 213 | 326 | 929 | P10–P90 y Xmax medidos por análisis de imagen (n_fotos); modeloRR_* = bloque "MODELO ROSIN-RAMMLER" del archivo (valores pegados, sin fórmula); las fracciones modeloRR_pasa_* no son coherentes con P10–P90 medidos (ver resumen)
FRAG | Fragmentación Desmonte 2025.xlsx | ANÁLISIS DE FRAGMENTACIÓN | 202 | ROM (fragmentación post-voladura en el frente de carguío, por análisis de fotos) |  | no indicada en el archivo | 2025-06-02 | 2025-06-04 | PALA 08 | 9 | 9-NP-3938-29 | 2 | 3938 | C | 30 | Desmonte | TRIM | 4 | 10.1 | 3 | 0.8906261 | 0.128 | 0.191 | 0.6 | 2.1 | 4.2 | 6.9 | 10.1 | 14.2 | 19.6 | 27.4 | 41 | 149.4 |  | 494398.1625 | 152019.7 | 0.3074844 | - | - | - | 9 7/8 | - | - | - | 110 | Emulgex 70 | 00:00:00 | 0.6570345 | 0.7052438 | 0.7520507 | 0.7964683 | 0.820955 | 3.976378 | 0.8071954 | 1.874598 | 3.174027 | 4.750817 | 6.692669 | 9.155712 | 12.44051 | 17.23361 | 25.76435 | 88.45728 |  | 6 | 101 | 274 | 410 | 1494 | P10–P90 y Xmax medidos por análisis de imagen (n_fotos); modeloRR_* = bloque "MODELO ROSIN-RAMMLER" del archivo (valores pegados, sin fórmula); las fracciones modeloRR_pasa_* no son coherentes con P10–P90 medidos (ver resumen)
FRAG | Fragmentación Desmonte 2025.xlsx | ANÁLISIS DE FRAGMENTACIÓN | 203 | ROM (fragmentación post-voladura en el frente de carguío, por análisis de fotos) |  | no indicada en el archivo | 2025-05-24 | 2025-06-04 | PALA 09 | 9 | 9-NP-3938-34 | 1 | 3938 | A | 30 | Desmonte | TRIM | 3 | 14.4 | 2 | 0.8631048 | 0.097 | 0.14 | 1 | 3.6 | 6.9 | 10.5 | 14.5 | 18.9 | 24.1 | 30.5 | 39.6 | 71.3 |  | 241436.25 | 59459 | 0.246272 | - | - | - | 9 7/8 | - | - | - | 201 | Emulgex 70 | 51AR/49D2 | 0.6520031 | 0.6874931 | 0.7224232 | 0.7564091 | 0.7756957 | 5.669291 | 1.061768 | 2.532954 | 4.361361 | 6.612489 | 9.41763 | 13.0129 | 17.85524 | 24.99291 | 37.84673 | 135.1527 |  | 10 | 145 | 305 | 396 | 713 | P10–P90 y Xmax medidos por análisis de imagen (n_fotos); modeloRR_* = bloque "MODELO ROSIN-RAMMLER" del archivo (valores pegados, sin fórmula); las fracciones modeloRR_pasa_* no son coherentes con P10–P90 medidos (ver resumen)
FRAG | Fragmentación Desmonte 2025.xlsx | ANÁLISIS DE FRAGMENTACIÓN | 204 | ROM (fragmentación post-voladura en el frente de carguío, por análisis de fotos) |  | no indicada en el archivo | 2025-06-02 | 2025-06-06 | PALA 07 | 9 | 9-NP-3938-29 | 3 | 3938 | A | 30 | Desmonte | TRIM | 5 | 14.2 | 3 | 1.169871 | 0.07 | 0.11 | 1.7 | 4.5 | 7.5 | 10.7 | 14.2 | 18.1 | 22.8 | 28.8 | 38 | 86.1 |  | 494398.1625 | 152019.7 | 0.3074844 | - | - | - | 9 7/8 | - | - | - | 110 | Emulgex 70 | 00:00:00 | 0.6354438 | 0.6634544 | 0.6912746 | 0.7187244 | 0.7345354 | 5.590551 | 2.074331 | 3.939684 | 5.882652 | 7.996892 | 10.3807 | 13.17755 | 16.64175 | 21.32812 | 28.96734 | 74.08828 |  | 17 | 142 | 288 | 380 | 861 | P10–P90 y Xmax medidos por análisis de imagen (n_fotos); modeloRR_* = bloque "MODELO ROSIN-RAMMLER" del archivo (valores pegados, sin fórmula); las fracciones modeloRR_pasa_* no son coherentes con P10–P90 medidos (ver resumen)
FRAG | Fragmentación Desmonte 2025.xlsx | ANÁLISIS DE FRAGMENTACIÓN | 205 | ROM (fragmentación post-voladura en el frente de carguío, por análisis de fotos) |  | no indicada en el archivo | 2025-06-02 | 2025-06-06 | PALA 08 | 9 | 9-NP-3938-29 | 3 | 3938 | A | 30 | Desmonte | TRIM | 3 | 18.1 | 2 | 0.8076876 | 0.081 | 0.118 | 1.4 | 4.8 | 8.8 | 13.3 | 18.2 | 23.8 | 30.4 | 38.8 | 51.2 | 102.1 |  | 494398.1625 | 152019.7 | 0.3074844 | - | - | - | 9 7/8 | - | - | - | 110 | Emulgex 70 | 00:00:00 | 0.6517582 | 0.6817007 | 0.7112894 | 0.7402962 | 0.7569011 | 7.125984 | 1.115973 | 2.825916 | 5.050638 | 7.879348 | 11.49752 | 16.24321 | 22.77667 | 32.62589 | 50.83217 | 198.0905 |  | 14 | 182 | 388 | 512 | 1021 | P10–P90 y Xmax medidos por análisis de imagen (n_fotos); modeloRR_* = bloque "MODELO ROSIN-RAMMLER" del archivo (valores pegados, sin fórmula); las fracciones modeloRR_pasa_* no son coherentes con P10–P90 medidos (ver resumen)
FRAG | Fragmentación Desmonte 2025.xlsx | ANÁLISIS DE FRAGMENTACIÓN | 206 | ROM (fragmentación post-voladura en el frente de carguío, por análisis de fotos) |  | no indicada en el archivo | 2025-06-02 | 2025-06-07 | PALA 08 | 9 | 9-NP-3938-29 | 3 | 3938 | A | 30 | Desmonte | TRIM | 3 | 18.1 | 4 | 1.452899 | 0.037 | 0.064 | 3.3 | 7 | 10.6 | 14.3 | 18.2 | 22.5 | 27.8 | 34.7 | 45.6 | 131.9 |  | 494398.1625 | 152019.7 | 0.3074844 | - | - | - | 9 7/8 | - | - | - | 110 | Emulgex 70 | 00:00:00 | 0.6289529 | 0.6452696 | 0.66156 | 0.6777901 | 0.6872422 | 7.125984 | 3.84599 | 6.446482 | 8.902606 | 11.39958 | 14.06443 | 17.04303 | 20.56674 | 25.11471 | 32.13543 | 68.45051 |  | 33 | 182 | 347 | 456 | 1319 | P10–P90 y Xmax medidos por análisis de imagen (n_fotos); modeloRR_* = bloque "MODELO ROSIN-RAMMLER" del archivo (valores pegados, sin fórmula); las fracciones modeloRR_pasa_* no son coherentes con P10–P90 medidos (ver resumen)
FRAG | Fragmentación Desmonte 2025.xlsx | ANÁLISIS DE FRAGMENTACIÓN | 207 | ROM (fragmentación post-voladura en el frente de carguío, por análisis de fotos) |  | no indicada en el archivo | 2025-05-30 | 2025-06-07 | PALA 09 | 9 | 9-NP-3938-35 | 3 | 3938 | C | 30 | Desmonte | TRIM | 5 | 13.7 | 3 | 1.182869 | 0.077 | 0.12 | 1.5 | 4.1 | 7.1 | 10.3 | 13.7 | 17.6 | 22.3 | 28.2 | 37.2 | 81 |  | 168869.6625 | 38496 | 0.2279628 | - | - | - | 9 7/8 | - | - | - | 117 | Emulgex 70 | 59AR/41D2 | 0.6352581 | 0.6658092 | 0.6961157 | 0.7259429 | 0.7430715 | 5.393701 | 2.044043 | 3.854891 | 5.73074 | 7.764144 | 10.04972 | 12.72399 | 16.02781 | 20.48535 | 27.72928 | 70.1937 |  | 15 | 137 | 282 | 372 | 810 | P10–P90 y Xmax medidos por análisis de imagen (n_fotos); modeloRR_* = bloque "MODELO ROSIN-RAMMLER" del archivo (valores pegados, sin fórmula); las fracciones modeloRR_pasa_* no son coherentes con P10–P90 medidos (ver resumen)
FRAG | Fragmentación Desmonte 2025.xlsx | ANÁLISIS DE FRAGMENTACIÓN | 208 | ROM (fragmentación post-voladura en el frente de carguío, por análisis de fotos) |  | no indicada en el archivo | 2025-03-14 | 2025-06-08 | PALA 07 | 9 | 9-NP-3923-01 | 11 | 3923 | A | 30 | Desmonte | Producción | 6 | 11.1 | 2 | 0.7685192 | 0.113 | 0.166 | 0.7 | 2.7 | 5.1 | 8 | 11.2 | 14.9 | 19.3 | 25 | 33.7 | 70.3 |  | 440632.5 | 312708.7 | 0.7096814 | 2.1929155997344725 | 16.5 | 6.5 | 12 1/4 | 6 | 7 | 1.5 | 343 | Vertex 70 | 46D2/54AR | 0.6627592 | 0.7046238 | 0.7454393 | 0.7845575 | 0.8063956 | 4.370079 | 0.5937831 | 1.576516 | 2.902274 | 4.631549 | 6.889766 | 9.906507 | 14.13259 | 20.61808 | 32.85787 | 137.237 |  | 7 | 112 | 250 | 337 | 703 | P10–P90 y Xmax medidos por análisis de imagen (n_fotos); modeloRR_* = bloque "MODELO ROSIN-RAMMLER" del archivo (valores pegados, sin fórmula); las fracciones modeloRR_pasa_* no son coherentes con P10–P90 medidos (ver resumen)
FRAG | Fragmentación Desmonte 2025.xlsx | ANÁLISIS DE FRAGMENTACIÓN | 209 | ROM (fragmentación post-voladura en el frente de carguío, por análisis de fotos) |  | no indicada en el archivo | 2025-06-02 | 2025-06-08 | PALA 08 | 9 | 9-NP-3938-29 | 3 | 3938 | A | 30 | Desmonte | TRIM | 4 | 12.7 | 3 | 1.126278 | 0.091 | 0.138 | 1.1 | 3.5 | 6.2 | 9.3 | 12.7 | 16.7 | 21.4 | 27.6 | 37.1 | 84.4 |  | 494398.1625 | 152019.7 | 0.3074844 | - | - | - | 9 7/8 | - | - | - | 110 | Emulgex 70 | 00:00:00 | 0.6382173 | 0.6733179 | 0.7080195 | 0.7419601 | 0.7613124 | 5 | 1.722103 | 3.352933 | 5.08482 | 6.994954 | 9.172249 | 11.75151 | 14.97551 | 19.37785 | 26.63224 | 70.63731 |  | 11 | 127 | 276 | 371 | 844 | P10–P90 y Xmax medidos por análisis de imagen (n_fotos); modeloRR_* = bloque "MODELO ROSIN-RAMMLER" del archivo (valores pegados, sin fórmula); las fracciones modeloRR_pasa_* no son coherentes con P10–P90 medidos (ver resumen)
FRAG | Fragmentación Desmonte 2025.xlsx | ANÁLISIS DE FRAGMENTACIÓN | 210 | ROM (fragmentación post-voladura en el frente de carguío, por análisis de fotos) |  | no indicada en el archivo | 2025-06-09 | 2025-06-10 | PALA 11 | 10 | 10-NP-4403-23 | 6 | 4403 | C | 30 | Desmonte | Producción | 6 | 13.2 | 3 | 1.199381 | 0.056 | 0.095 | 2.1 | 4.8 | 7.5 | 10.3 | 13.5 | 16.5 | 20.3 | 25.3 | 32.8 | 77.4 |  | 736890 | 243706 | 0.3307224 | 1.0219320929853843 | 17 | 7 | 12 1/4 | 8.5 | 9.8 | 2 | 249 | Vertex 70 | 50AR/50D2 & 100AR | 0.63412 | 0.6583219 | 0.6824058 | 0.7062571 | 0.7200541 | 5.19685 | 2.021709 | 3.779615 | 5.588243 | 7.539498 | 9.724338 | 12.27209 | 15.40952 | 19.62869 | 26.45916 | 66.12751 |  | 21 | 135 | 253 | 328 | 774 | P10–P90 y Xmax medidos por análisis de imagen (n_fotos); modeloRR_* = bloque "MODELO ROSIN-RAMMLER" del archivo (valores pegados, sin fórmula); las fracciones modeloRR_pasa_* no son coherentes con P10–P90 medidos (ver resumen)
FRAG | Fragmentación Desmonte 2025.xlsx | ANÁLISIS DE FRAGMENTACIÓN | 211 | ROM (fragmentación post-voladura en el frente de carguío, por análisis de fotos) |  | no indicada en el archivo | 2025-06-09 | 2025-06-10 | PALA 11 | 10 | 10-NP-4403-23 | 4 | 4403 | A | 30 | Desmonte | Producción | 5 | 12.2 | 3 | 1.252862 | 0.083 | 0.129 | 1.3 | 3.7 | 6.4 | 9.2 | 12.3 | 15.7 | 19.6 | 24.7 | 32.1 | 64.4 |  | 736890 | 243706 | 0.3307224 | 1.0219320929853843 | 17 | 7 | 12 1/4 | 8.5 | 9.8 | 2 | 249 | Vertex 70 | 50AR/50D2 & 100AR | 0.6327653 | 0.6656122 | 0.6981779 | 0.7301706 | 0.7484986 | 4.80315 | 2.024362 | 3.684832 | 5.357918 | 7.136924 | 9.105652 | 11.37774 | 14.14835 | 17.83699 | 23.73944 | 57.05525 |  | 13 | 123 | 247 | 321 | 644 | P10–P90 y Xmax medidos por análisis de imagen (n_fotos); modeloRR_* = bloque "MODELO ROSIN-RAMMLER" del archivo (valores pegados, sin fórmula); las fracciones modeloRR_pasa_* no son coherentes con P10–P90 medidos (ver resumen)
FRAG | Fragmentación Desmonte 2025.xlsx | ANÁLISIS DE FRAGMENTACIÓN | 212 | ROM (fragmentación post-voladura en el frente de carguío, por análisis de fotos) |  | no indicada en el archivo | 2025-06-09 | 2025-06-11 | PALA 11 | 10 | 10-NP-4403-23 | 4 | 4403 | A | 30 | Desmonte | Producción | 6 | 8.3 | 3 | 0.9221406 | 0.106 | 0.175 | 0.9 | 2.3 | 4.1 | 6 | 8.3 | 11.1 | 14.6 | 19.5 | 27.9 | 105.6 |  | 736890 | 243706 | 0.3307224 | 1.0219320929853843 | 17 | 7 | 12 1/4 | 8.5 | 9.8 | 2 | 249 | Vertex 70 | 50AR/50D2 & 100AR | 0.6527157 | 0.6969949 | 0.7402381 | 0.7816886 | 0.8048018 | 3.267717 | 0.723165 | 1.631778 | 2.713611 | 4.006077 | 5.577812 | 7.549283 | 10.15083 | 13.90601 | 20.50581 | 67.49679 |  | 9 | 83 | 195 | 279 | 1056 | P10–P90 y Xmax medidos por análisis de imagen (n_fotos); modeloRR_* = bloque "MODELO ROSIN-RAMMLER" del archivo (valores pegados, sin fórmula); las fracciones modeloRR_pasa_* no son coherentes con P10–P90 medidos (ver resumen)
FRAG | Fragmentación Desmonte 2025.xlsx | ANÁLISIS DE FRAGMENTACIÓN | 213 | ROM (fragmentación post-voladura en el frente de carguío, por análisis de fotos) |  | no indicada en el archivo | 2025-06-09 | 2025-06-11 | PALA 11 | 10 | 10-NP-4403-23 | 6 | 4403 | C | 30 | Desmonte | Producción | 5 | 6.6 | 3 | 0.9337825 | 0.12 | 0.201 | 0.7 | 1.9 | 3.3 | 4.9 | 6.7 | 8.8 | 11.6 | 15.4 | 21.9 | 81 |  | 736890 | 243706 | 0.3307224 | 1.0219320929853843 | 17 | 7 | 12 1/4 | 8.5 | 9.8 | 2 | 249 | Vertex 70 | 50AR/50D2 & 100AR | 0.6548457 | 0.7055926 | 0.7547781 | 0.8012526 | 0.8267317 | 2.598425 | 0.5928117 | 1.324141 | 2.188098 | 3.214617 | 4.457402 | 6.010144 | 8.051511 | 10.98687 | 16.12299 | 52.28787 |  | 7 | 67 | 154 | 219 | 810 | P10–P90 y Xmax medidos por análisis de imagen (n_fotos); modeloRR_* = bloque "MODELO ROSIN-RAMMLER" del archivo (valores pegados, sin fórmula); las fracciones modeloRR_pasa_* no son coherentes con P10–P90 medidos (ver resumen)
FRAG | Fragmentación Desmonte 2025.xlsx | ANÁLISIS DE FRAGMENTACIÓN | 214 | ROM (fragmentación post-voladura en el frente de carguío, por análisis de fotos) |  | no indicada en el archivo | 2025-06-07 | 2025-06-12 | PALA 09 | 9 | 9-NP-3938-38 | 2 | 3938 | C | 30 | Desmonte | TRIM | 5 | 9.2 | 3 | 0.9794968 | 0.133 | 0.198 | 0.5 | 2 | 4 | 6.4 | 9.2 | 12.8 | 17.2 | 23.4 | 33.5 | 92.9 |  | 337631.25 | 92466.3 | 0.2738677 | - | - | - | 9 7/8 | - | - | - | 150 | Emulgex 70 | 56AR/44D2 | 0.6510311 | 0.701099 | 0.7497502 | 0.7958871 | 0.8212769 | 3.622047 | 0.9247152 | 1.989466 | 3.211356 | 4.633978 | 6.328217 | 8.414463 | 11.11967 | 14.95506 | 21.55686 | 66.17502 |  | 5 | 92 | 234 | 335 | 929 | P10–P90 y Xmax medidos por análisis de imagen (n_fotos); modeloRR_* = bloque "MODELO ROSIN-RAMMLER" del archivo (valores pegados, sin fórmula); las fracciones modeloRR_pasa_* no son coherentes con P10–P90 medidos (ver resumen)
FRAG | Fragmentación Desmonte 2025.xlsx | ANÁLISIS DE FRAGMENTACIÓN | 215 | ROM (fragmentación post-voladura en el frente de carguío, por análisis de fotos) |  | no indicada en el archivo | 2025-05-31 | 2025-06-14 | PALA 11 | 10 | 10-NP-4403-21 | 2 | 4403 | C1 | 30 | Desmonte | Producción | 3 | 5.5 | 2 | 0.5670666 | 0.239 | 0.322 | 0.1 | 0.6 | 1.6 | 3.2 | 5.5 | 8.6 | 13.1 | 19.7 | 31.5 | 101.6 |  | 815034.4125 | 263305.8 | 0.323061 | 0.998258367403597 | 17 | 7 | 12 1/4 | 8.5 | 9.8 | 2 | 280 | Vertex 70 | 00:00:00 | 0.7264981 | 0.8022277 | 0.8681249 | 0.9205399 | 0.9441842 | 2.165354 | 0.1039664 | 0.3904958 | 0.8929204 | 1.682336 | 2.881805 | 4.71422 | 7.630045 | 12.72989 | 23.93955 | 166.1502 |  | 1 | 55 | 197 | 315 | 1016 | P10–P90 y Xmax medidos por análisis de imagen (n_fotos); modeloRR_* = bloque "MODELO ROSIN-RAMMLER" del archivo (valores pegados, sin fórmula); las fracciones modeloRR_pasa_* no son coherentes con P10–P90 medidos (ver resumen)
FRAG | Fragmentación Desmonte 2025.xlsx | ANÁLISIS DE FRAGMENTACIÓN | 216 | ROM (fragmentación post-voladura en el frente de carguío, por análisis de fotos) |  | no indicada en el archivo | 2025-06-09 | 2025-06-14 | PALA 11 | 10 | 10-NP-4403-23 | 8 | 4403 | C | 30 | Desmonte | Producción | 5 | 8.7 | 4 | 1.238606 | 0.075 | 0.137 | 1.3 | 3 | 4.8 | 6.6 | 8.7 | 11.2 | 14.3 | 18.5 | 25.7 | 107.4 |  | 736890 | 243706 | 0.3307224 | 1.0219320929853843 | 17 | 7 | 12 1/4 | 8.5 | 9.8 | 2 | 249 | Vertex 70 | 50AR/50D2 & 100AR | 0.6333821 | 0.6682566 | 0.7027879 | 0.7366245 | 0.7559502 | 3.425197 | 1.414064 | 2.591748 | 3.784795 | 5.058135 | 6.471548 | 8.107118 | 10.10662 | 12.77555 | 17.05915 | 41.41578 |  | 13 | 87 | 185 | 257 | 1074 | P10–P90 y Xmax medidos por análisis de imagen (n_fotos); modeloRR_* = bloque "MODELO ROSIN-RAMMLER" del archivo (valores pegados, sin fórmula); las fracciones modeloRR_pasa_* no son coherentes con P10–P90 medidos (ver resumen)
FRAG | Fragmentación Desmonte 2025.xlsx | ANÁLISIS DE FRAGMENTACIÓN | 217 | ROM (fragmentación post-voladura en el frente de carguío, por análisis de fotos) |  | no indicada en el archivo | 2025-06-09 | 2025-06-16 | PALA 06 | 10 | 10-NP-4403-23 | 3 | 4403 | C1 | 30 | Desmonte | Producción | 5 | 8.5 | 3 | 0.9767884 | 0.133 | 0.201 | 0.6 | 1.9 | 3.7 | 5.9 | 8.6 | 11.7 | 15.8 | 21.3 | 30.5 | 87.7 |  | 736890 | 243706 | 0.3307224 | 1.0219320929853843 | 17 | 7 | 12 1/4 | 8.5 | 9.8 | 2 | 249 | Vertex 70 | 50AR/50D2 & 100AR | 0.6515218 | 0.7023313 | 0.751653 | 0.7983383 | 0.8239736 | 3.346457 | 0.8489312 | 1.830305 | 2.958367 | 4.273259 | 5.840659 | 7.772308 | 10.27901 | 13.8358 | 19.96375 | 61.47538 |  | 6 | 86 | 213 | 305 | 877 | P10–P90 y Xmax medidos por análisis de imagen (n_fotos); modeloRR_* = bloque "MODELO ROSIN-RAMMLER" del archivo (valores pegados, sin fórmula); las fracciones modeloRR_pasa_* no son coherentes con P10–P90 medidos (ver resumen)
FRAG | Fragmentación Desmonte 2025.xlsx | ANÁLISIS DE FRAGMENTACIÓN | 218 | ROM (fragmentación post-voladura en el frente de carguío, por análisis de fotos) |  | no indicada en el archivo | 2025-05-31 | 2025-06-16 | PALA 11 | 10 | 10-NP-4403-21 | 2 | 4403 | C1 | 30 | Desmonte | Producción | 4 | 3.9 | 4 | 1.169176 | 0.155 | 0.286 | 0.6 | 1.3 | 2.1 | 2.9 | 3.9 | 5.1 | 6.6 | 8.8 | 12.5 | 62 |  | 815034.4125 | 263305.8 | 0.323061 | 0.998258367403597 | 17 | 7 | 12 1/4 | 8.5 | 9.8 | 2 | 280 | Vertex 70 | 00:00:00 | 0.6408228 | 0.7130488 | 0.7817624 | 0.8436901 | 0.8755818 | 1.535433 | 0.5690597 | 1.081202 | 1.614812 | 2.19558 | 2.850507 | 3.619025 | 4.571054 | 5.859138 | 7.95919 | 20.36818 |  | 6 | 39 | 88 | 125 | 620 | P10–P90 y Xmax medidos por análisis de imagen (n_fotos); modeloRR_* = bloque "MODELO ROSIN-RAMMLER" del archivo (valores pegados, sin fórmula); las fracciones modeloRR_pasa_* no son coherentes con P10–P90 medidos (ver resumen)
FRAG | Fragmentación Desmonte 2025.xlsx | ANÁLISIS DE FRAGMENTACIÓN | 219 | ROM (fragmentación post-voladura en el frente de carguío, por análisis de fotos) |  | no indicada en el archivo | 2025-06-16 | 2025-06-17 | PALA 09 | 9 | 9-NP-3923-25 | 1 | 3923 | C | 30 | Desmonte | Producción | 4 | 14.3 | 3 | 1.045164 | 0.094 | 0.141 | 1 | 3.5 | 6.6 | 10.2 | 14.3 | 19.2 | 25.2 | 33.3 | 46.2 | 116.8 |  | 332640 | 105299.05 | 0.3165556 | 0.9781567595598845 | 16.5 | 6.5 | 12 1/4 | 6 | 7 | 1.5 | 115 | Vertex 70 | 53AR/47D2 | 0.642226 | 0.6780576 | 0.7134224 | 0.747932 | 0.7675631 | 5.629921 | 1.660528 | 3.404627 | 5.332809 | 7.51995 | 10.07024 | 13.15255 | 17.07926 | 22.54651 | 31.76139 | 90.86638 |  | 10 | 143 | 333 | 462 | 1168 | P10–P90 y Xmax medidos por análisis de imagen (n_fotos); modeloRR_* = bloque "MODELO ROSIN-RAMMLER" del archivo (valores pegados, sin fórmula); las fracciones modeloRR_pasa_* no son coherentes con P10–P90 medidos (ver resumen)
FRAG | Fragmentación Desmonte 2025.xlsx | ANÁLISIS DE FRAGMENTACIÓN | 220 | ROM (fragmentación post-voladura en el frente de carguío, por análisis de fotos) |  | no indicada en el archivo | 2025-05-30 | 2025-06-17 | PALA 10 | 9 | 9-NP-3923-13 | 1 | 3923 | B | 30 | Desmonte | Producción | 4 | 11.4 | 3 | 1.066959 | 0.111 | 0.164 | 0.8 | 2.7 | 5.2 | 8.1 | 11.5 | 15.5 | 20.3 | 26.8 | 37 | 88.4 |  | 111785.85 | 38688 | 0.3460903 | 1.0694190722707748 | 16.5 | 6.5 | 12 1/4 | 6 | 7 | 1.5 | 41 | Vertex 70 | 59AR/41D2 | 0.6426292 | 0.6842674 | 0.7251835 | 0.7647608 | 0.7870407 | 4.488189 | 1.383301 | 2.794926 | 4.337861 | 6.07415 | 8.085738 | 10.50318 | 13.56633 | 17.80774 | 24.91087 | 69.75371 |  | 8 | 115 | 268 | 370 | 884 | P10–P90 y Xmax medidos por análisis de imagen (n_fotos); modeloRR_* = bloque "MODELO ROSIN-RAMMLER" del archivo (valores pegados, sin fórmula); las fracciones modeloRR_pasa_* no son coherentes con P10–P90 medidos (ver resumen)
FRAG | Fragmentación Desmonte 2025.xlsx | ANÁLISIS DE FRAGMENTACIÓN | 221 | ROM (fragmentación post-voladura en el frente de carguío, por análisis de fotos) |  | no indicada en el archivo | 2025-06-09 | 2025-06-18 | PALA 06 | 10 | 10-NP-4403-23 | 1 | 4403 | C1 | 30 | Desmonte | Producción | 4 | 5.5 | 3 | 0.92344 | 0.178 | 0.269 | 0.3 | 1.2 | 2.3 | 3.8 | 5.7 | 7.9 | 10.9 | 15.2 | 22.4 | 72.1 |  | 736890 | 243706 | 0.3307224 | 1.0219320929853843 | 17 | 7 | 12 1/4 | 8.5 | 9.8 | 2 | 249 | Vertex 70 | 50AR/50D2 & 100AR | 0.6636162 | 0.7309399 | 0.7944184 | 0.85135 | 0.8806658 | 2.165354 | 0.4808541 | 1.083777 | 1.801007 | 2.657351 | 3.698209 | 5.003205 | 6.724548 | 9.208136 | 13.5709 | 44.59508 |  | 3 | 57 | 152 | 224 | 721 | P10–P90 y Xmax medidos por análisis de imagen (n_fotos); modeloRR_* = bloque "MODELO ROSIN-RAMMLER" del archivo (valores pegados, sin fórmula); las fracciones modeloRR_pasa_* no son coherentes con P10–P90 medidos (ver resumen)
FRAG | Fragmentación Desmonte 2025.xlsx | ANÁLISIS DE FRAGMENTACIÓN | 222 | ROM (fragmentación post-voladura en el frente de carguío, por análisis de fotos) |  | no indicada en el archivo | 2025-05-26 | 2025-06-18 | PALA 11 | 10 | 10-NP-4403-19 | 6 | 4403 | C | 30 | Desmonte | Producción | 4 | 5.7 | 3 | 0.9688999 | 0.14 | 0.232 | 0.6 | 1.6 | 2.8 | 4.2 | 5.8 | 7.7 | 10 | 13.3 | 18.8 | 60.9 |  | 942067.5 | 272429 | 0.289182 | 0.893572498785915 | 17 | 7 | 12 1/4 | 8.5 | 9.8 | 2 | 293 | Vertex 70 | 51AR/49D2 | 0.6552013 | 0.7136558 | 0.7697837 | 0.8218224 | 0.8496991 | 2.244094 | 0.5587047 | 1.212132 | 1.966872 | 2.849598 | 3.904731 | 5.208222 | 6.903657 | 9.315003 | 13.48084 | 41.89413 |  | 6 | 58 | 133 | 188 | 609 | P10–P90 y Xmax medidos por análisis de imagen (n_fotos); modeloRR_* = bloque "MODELO ROSIN-RAMMLER" del archivo (valores pegados, sin fórmula); las fracciones modeloRR_pasa_* no son coherentes con P10–P90 medidos (ver resumen)
FRAG | Fragmentación Desmonte 2025.xlsx | ANÁLISIS DE FRAGMENTACIÓN | 223 | ROM (fragmentación post-voladura en el frente de carguío, por análisis de fotos) |  | no indicada en el archivo | 2025-06-13 | 2025-06-24 | PALA 07 | 9 | 9-NP-3908-04 | 1 | 3908 | A | 30 | Desmonte | Producción | 9 | 12.9 | 3 | 1.075473 | 0.056 | 0.096 | 2 | 4.6 | 7.3 | 10 | 13 | 16.3 | 20.3 | 25.7 | 34.2 | 97.7 |  | 263357.7375 | 80127.27 | 0.3042526 | 0.9401404593248375 | 17 | 6.5 | 12 1/4 | 6 | 7 | 2 | 87 | Vertex 70 | 51AR/49D2 | 0.6379919 | 0.6624365 | 0.686741 | 0.7107864 | 0.7246828 | 5.07874 | 1.59167 | 3.198073 | 4.946322 | 6.907723 | 9.174566 | 11.89289 | 15.33024 | 20.07984 | 28.01472 | 77.80807 |  | 20 | 130 | 257 | 342 | 977 | P10–P90 y Xmax medidos por análisis de imagen (n_fotos); modeloRR_* = bloque "MODELO ROSIN-RAMMLER" del archivo (valores pegados, sin fórmula); las fracciones modeloRR_pasa_* no son coherentes con P10–P90 medidos (ver resumen)
FRAG | Fragmentación Desmonte 2025.xlsx | ANÁLISIS DE FRAGMENTACIÓN | 224 | ROM (fragmentación post-voladura en el frente de carguío, por análisis de fotos) |  | no indicada en el archivo | 2025-06-20 | 2025-06-24 | PALA 08 | 9 | 9-NP-3908-07 | 2 | 3908 | C | 30 | Desmonte | Producción | 7 | 12.5 | 4 | 1.511721 | 0.099 | 0.148 | 1 | 3.2 | 5.9 | 9 | 12.5 | 16.6 | 21.4 | 27.7 | 37.4 | 81.7 |  | 394861.0875 | 78063 | 0.1976974 | 0.6108848849280445 | 16.5 | 6.5 | 12 1/4 | 6 | 7 | 1.5 | 88 | Vertex 70 | 54AR/46D2 | 0.6226353 | 0.6603452 | 0.6977442 | 0.7343937 | 0.7553024 | 4.92126 | 2.821069 | 4.63447 | 6.320325 | 8.015545 | 9.808812 | 11.79764 | 14.13311 | 17.12476 | 21.70275 | 44.88791 |  | 10 | 125 | 277 | 374 | 817 | P10–P90 y Xmax medidos por análisis de imagen (n_fotos); modeloRR_* = bloque "MODELO ROSIN-RAMMLER" del archivo (valores pegados, sin fórmula); las fracciones modeloRR_pasa_* no son coherentes con P10–P90 medidos (ver resumen)
FRAG | Fragmentación Desmonte 2025.xlsx | ANÁLISIS DE FRAGMENTACIÓN | 225 | ROM (fragmentación post-voladura en el frente de carguío, por análisis de fotos) |  | no indicada en el archivo | 2025-06-20 | 2025-06-24 | PALA 10 | 9 | 9-NP-3923-17 | 4 | 3923 | A | 30 | Desmonte | Producción | 7 | 21.2 | 4 | 1.620053 | 0.026 | 0.046 | 4.6 | 9.1 | 13.2 | 17.1 | 21.2 | 25.7 | 30.9 | 37.5 | 47.7 | 118.2 |  | 629320.3125 | 262601.8 | 0.4172784 | 1.2893903881419686 | 16.5 | 6.5 | 12 1/4 | 6 | 7 | 1.5 | 311 | Vertex 70 | 54AR/46D2 | 0.628001 | 0.6397301 | 0.6514514 | 0.6631525 | 0.6699828 | 8.346457 | 5.285309 | 8.399252 | 11.21941 | 14.00436 | 16.90765 | 20.08632 | 23.77375 | 28.43861 | 35.47468 | 69.8921 |  | 46 | 212 | 375 | 477 | 1182 | P10–P90 y Xmax medidos por análisis de imagen (n_fotos); modeloRR_* = bloque "MODELO ROSIN-RAMMLER" del archivo (valores pegados, sin fórmula); las fracciones modeloRR_pasa_* no son coherentes con P10–P90 medidos (ver resumen)
FRAG | Fragmentación Desmonte 2025.xlsx | ANÁLISIS DE FRAGMENTACIÓN | 226 | ROM (fragmentación post-voladura en el frente de carguío, por análisis de fotos) |  | no indicada en el archivo | 2025-06-20 | 2025-06-25 | PALA 10 | 9 | 9-NP-3923-17 | 4 | 3923 | A | 30 | Desmonte | Producción | 4 | 9.4 | 3 | 1.050105 | 0.106 | 0.167 | 0.9 | 2.5 | 4.6 | 6.9 | 9.4 | 12.5 | 16.2 | 21.2 | 29.1 | 75.7 |  | 629320.3125 | 262601.8 | 0.4172784 | 1.2893903881419686 | 16.5 | 6.5 | 12 1/4 | 6 | 7 | 1.5 | 311 | Vertex 70 | 54AR/46D2 | 0.6437992 | 0.6861817 | 0.7277863 | 0.7679608 | 0.7905338 | 3.700787 | 1.102651 | 2.253171 | 3.52179 | 4.958155 | 6.63053 | 8.649136 | 11.21755 | 14.78907 | 20.79987 | 59.2129 |  | 9 | 94 | 212 | 291 | 757 | P10–P90 y Xmax medidos por análisis de imagen (n_fotos); modeloRR_* = bloque "MODELO ROSIN-RAMMLER" del archivo (valores pegados, sin fórmula); las fracciones modeloRR_pasa_* no son coherentes con P10–P90 medidos (ver resumen)
FRAG | Fragmentación Desmonte 2025.xlsx | ANÁLISIS DE FRAGMENTACIÓN | 227 | ROM (fragmentación post-voladura en el frente de carguío, por análisis de fotos) |  | no indicada en el archivo | 2025-06-25 | 2025-06-26 | PALA 08 | 9 | 9-NP-3923-28 | 6 | 3923 | A | 30 | Desmonte | Producción | 7 | 9.4 | 3 | 1.21175 | 0.066 | 0.1 | 1.9 | 5.5 | 9.4 | 13.6 | 18.1 | 23.2 | 29.2 | 36.8 | 48.2 | 101.5 |  | 538890 | 160348.74 | 0.2975537 | - | 16.5 | 6.5 | 12 1/4 | 6 | 7 | 1.5 | 287 | Emulgex 70 | 54AR/46D2 | 0.6338478 | 0.659322 | 0.6846602 | 0.7097285 | 0.7242119 | 3.700787 | 1.46754 | 2.726121 | 4.014574 | 5.399816 | 6.946541 | 8.745723 | 10.95613 | 13.92151 | 18.70887 | 46.32263 |  | 19 | 181 | 368 | 482 | 1015 | P10–P90 y Xmax medidos por análisis de imagen (n_fotos); modeloRR_* = bloque "MODELO ROSIN-RAMMLER" del archivo (valores pegados, sin fórmula); las fracciones modeloRR_pasa_* no son coherentes con P10–P90 medidos (ver resumen)
FRAG | Fragmentación Desmonte 2025.xlsx | ANÁLISIS DE FRAGMENTACIÓN | 228 | ROM (fragmentación post-voladura en el frente de carguío, por análisis de fotos) |  | no indicada en el archivo | 2025-06-20 | 2025-06-27 | PALA 09 | 9 | 9-NP-3923-17 | 10 | 3923 | A | 30 | Desmonte | Producción | 4 | 18.1 | 3 | 1.100283 | 0.057 | 0.091 | 2.2 | 5.8 | 9.6 | 13.7 | 18.2 | 23.3 | 29.4 | 37.4 | 50.1 | 128.5 |  | 629320.3125 | 262601.8 | 0.4172784 | 1.2893903881419686 | 16.5 | 6.5 | 12 1/4 | 6 | 7 | 1.5 | 311 | Vertex 70 | 54AR/46D2 | 0.6369227 | 0.6600998 | 0.683161 | 0.7060056 | 0.7192267 | 7.125984 | 2.341168 | 4.630575 | 7.091832 | 9.829698 | 12.97214 | 16.71754 | 21.42632 | 27.89433 | 38.62609 | 104.8373 |  | 22 | 182 | 374 | 501 | 1285 | P10–P90 y Xmax medidos por análisis de imagen (n_fotos); modeloRR_* = bloque "MODELO ROSIN-RAMMLER" del archivo (valores pegados, sin fórmula); las fracciones modeloRR_pasa_* no son coherentes con P10–P90 medidos (ver resumen)
FRAG | Fragmentación Desmonte 2025.xlsx | ANÁLISIS DE FRAGMENTACIÓN | 229 | ROM (fragmentación post-voladura en el frente de carguío, por análisis de fotos) |  | no indicada en el archivo | 2025-06-20 | 2025-06-27 | PALA 09 | 9 | 9-NP-3923-17 | 11 | 3923 | B | 30 | Desmonte | Producción | 6 | 15 | 3 | 1.088704 | 0.092 | 0.136 | 1.1 | 3.7 | 7 | 10.8 | 15.1 | 20.1 | 26.2 | 34.3 | 46.9 | 109.7 |  | 629320.3125 | 262601.8 | 0.4172784 | 1.2893903881419686 | 16.5 | 6.5 | 12 1/4 | 6 | 7 | 1.5 | 311 | Vertex 70 | 54AR/46D2 | 0.6398263 | 0.6744098 | 0.7085951 | 0.7420354 | 0.7611088 | 5.905512 | 1.898444 | 3.782253 | 5.818929 | 8.093433 | 10.71237 | 13.84261 | 17.78851 | 23.22343 | 32.2697 | 88.52015 |  | 11 | 151 | 343 | 469 | 1097 | P10–P90 y Xmax medidos por análisis de imagen (n_fotos); modeloRR_* = bloque "MODELO ROSIN-RAMMLER" del archivo (valores pegados, sin fórmula); las fracciones modeloRR_pasa_* no son coherentes con P10–P90 medidos (ver resumen)
FRAG | Fragmentación Desmonte 2025.xlsx | ANÁLISIS DE FRAGMENTACIÓN | 230 | ROM (fragmentación post-voladura en el frente de carguío, por análisis de fotos) |  | no indicada en el archivo | 2025-06-25 | 2025-06-27 | PALA 08 | 9 | 9-NP-3923-28 | 6 | 3923 | A | 30 | Desmonte | Producción | 11 | 11.7 | 3 | 0.9077288 | 0.097 | 0.151 | 1 | 3 | 5.4 | 8.3 | 11.7 | 15.9 | 21.3 | 28.9 | 42.1 | 159.1 |  | 538890 | 160348.74 | 0.2975537 | - | 16.5 | 6.5 | 12 1/4 | 6 | 7 | 1.5 | 287 | Emulgex 70 | 54AR/46D2 | 0.6507676 | 0.6890415 | 0.7266445 | 0.7630935 | 0.7836839 | 4.606299 | 0.9806597 | 2.241576 | 3.757913 | 5.582185 | 7.813239 | 10.62576 | 14.3548 | 19.76372 | 29.32385 | 98.36531 |  | 10 | 117 | 289 | 421 | 1591 | P10–P90 y Xmax medidos por análisis de imagen (n_fotos); modeloRR_* = bloque "MODELO ROSIN-RAMMLER" del archivo (valores pegados, sin fórmula); las fracciones modeloRR_pasa_* no son coherentes con P10–P90 medidos (ver resumen)
FRAG | Fragmentación Desmonte 2025.xlsx | ANÁLISIS DE FRAGMENTACIÓN | 231 | ROM (fragmentación post-voladura en el frente de carguío, por análisis de fotos) |  | no indicada en el archivo | 2025-06-25 | 2025-06-28 | PALA 08 | 9 | 9-NP-3923-28 | 2 | 3923 | B | 30 | Desmonte | Producción | 4 | 10.8 | 3 | 0.9080435 | 0.146 | 0.206 | 0.4 | 1.8 | 4.1 | 7.1 | 10.9 | 15.8 | 22.3 | 31.6 | 47.5 | 148 |  | 538890 | 160348.74 | 0.2975537 | - | 16.5 | 6.5 | 12 1/4 | 6 | 7 | 1.5 | 287 | Emulgex 70 | 54AR/46D2 | 0.6575237 | 0.709462 | 0.7596676 | 0.8069028 | 0.8326762 | 4.251969 | 0.9060026 | 2.070332 | 3.470208 | 5.154109 | 7.21323 | 9.808717 | 13.24965 | 18.24012 | 27.05955 | 90.73176 |  | 4 | 109 | 316 | 475 | 1480 | P10–P90 y Xmax medidos por análisis de imagen (n_fotos); modeloRR_* = bloque "MODELO ROSIN-RAMMLER" del archivo (valores pegados, sin fórmula); las fracciones modeloRR_pasa_* no son coherentes con P10–P90 medidos (ver resumen)
FRAG | Fragmentación Desmonte 2025.xlsx | ANÁLISIS DE FRAGMENTACIÓN | 232 | ROM (fragmentación post-voladura en el frente de carguío, por análisis de fotos) |  | no indicada en el archivo | 2025-06-25 | 2025-06-28 | PALA 08 | 9 | 9-NP-3923-28 | 3 | 3923 | A | 30 | Desmonte | TRIM | 4 | 18.6 | 3 | 1.135002 | 0.044 | 0.072 | 3 | 6.8 | 10.6 | 14.5 | 18.7 | 23.3 | 28.9 | 36.1 | 47.4 | 121.9 |  | 538890 | 160348.74 | 0.2975537 | - | - | - | 9 7/8 | - | - | - | 287 | Emulgex 70 | 54AR/46D2 | 0.6350972 | 0.6534448 | 0.6717375 | 0.6899263 | 0.7004977 | 7.322835 | 2.561165 | 4.961116 | 7.499634 | 10.29165 | 13.46701 | 17.22115 | 21.90487 | 28.28815 | 38.78334 | 102.0976 |  | 30 | 187 | 361 | 474 | 1219 | P10–P90 y Xmax medidos por análisis de imagen (n_fotos); modeloRR_* = bloque "MODELO ROSIN-RAMMLER" del archivo (valores pegados, sin fórmula); las fracciones modeloRR_pasa_* no son coherentes con P10–P90 medidos (ver resumen)
FRAG | Fragmentación Desmonte 2025.xlsx | ANÁLISIS DE FRAGMENTACIÓN | 233 | ROM (fragmentación post-voladura en el frente de carguío, por análisis de fotos) |  | no indicada en el archivo | 2025-06-20 | 2025-06-28 | PALA 09 | 9 | 9-NP-3923-17 | 1 | 3923 | B | 30 | Desmonte | Producción | 8 | 11.8 | 3 | 1.022345 | 0.098 | 0.15 | 1 | 3.1 | 5.6 | 8.5 | 11.8 | 15.8 | 20.7 | 27.3 | 38 | 103.2 |  | 629320.3125 | 262601.8 | 0.4172784 | 1.2893903881419686 | 16.5 | 6.5 | 12 1/4 | 6 | 7 | 1.5 | 311 | Vertex 70 | 54AR/46D2 | 0.6440884 | 0.6821787 | 0.7196907 | 0.7561542 | 0.7768058 | 4.645669 | 1.305933 | 2.720847 | 4.304676 | 6.116893 | 8.244921 | 10.83291 | 14.14936 | 18.79486 | 26.67969 | 78.14006 |  | 10 | 118 | 273 | 380 | 1032 | P10–P90 y Xmax medidos por análisis de imagen (n_fotos); modeloRR_* = bloque "MODELO ROSIN-RAMMLER" del archivo (valores pegados, sin fórmula); las fracciones modeloRR_pasa_* no son coherentes con P10–P90 medidos (ver resumen)
FRAG | Fragmentación Desmonte 2025.xlsx | ANÁLISIS DE FRAGMENTACIÓN | 234 | ROM (fragmentación post-voladura en el frente de carguío, por análisis de fotos) |  | no indicada en el archivo | 2025-06-25 | 2025-06-29 | PALA 08 | 9 | 9-NP-3923-28 | 6 | 3923 | A | 30 | Desmonte | TRIM | 8 | 19 | 3 | 1.117527 | 0.061 | 0.094 | 2.1 | 5.8 | 9.8 | 14.2 | 19 | 24.5 | 31 | 39.6 | 53 | 128.8 |  | 538890 | 160348.74 | 0.2975537 | - | - | - | 9 7/8 | - | - | - | 287 | Emulgex 70 | 54AR/46D2 | 0.6365433 | 0.6604842 | 0.6842997 | 0.7078785 | 0.7215155 | 7.480315 | 2.536376 | 4.964156 | 7.552877 | 10.41613 | 13.68734 | 17.57032 | 22.43324 | 29.08657 | 40.07524 | 107.1075 |  | 21 | 190 | 396 | 530 | 1288 | P10–P90 y Xmax medidos por análisis de imagen (n_fotos); modeloRR_* = bloque "MODELO ROSIN-RAMMLER" del archivo (valores pegados, sin fórmula); las fracciones modeloRR_pasa_* no son coherentes con P10–P90 medidos (ver resumen)
FRAG | Fragmentación Desmonte 2025.xlsx | ANÁLISIS DE FRAGMENTACIÓN | 235 | ROM (fragmentación post-voladura en el frente de carguío, por análisis de fotos) |  | no indicada en el archivo | 2025-06-25 | 2025-06-29 | PALA 09 | 9 | 9-NP-3923-28 | 2 | 3923 | B | 30 | Desmonte | TRIM | 5 | 18.1 | 2 | 0.7224065 | 0.1 | 0.141 | 0.9 | 3.8 | 7.8 | 12.5 | 18.1 | 24.7 | 32.8 | 43.5 | 60.1 | 133.2 |  | 538890 | 160348.74 | 0.2975537 | - | - | - | 9 7/8 | - | - | - | 287 | Emulgex 70 | 54AR/46D2 | 0.6613539 | 0.696984 | 0.7319425 | 0.7658336 | 0.7850043 | 7.125984 | 0.8031719 | 2.269596 | 4.344166 | 7.14252 | 10.89781 | 16.03698 | 23.40309 | 34.97598 | 57.42223 | 262.7489 |  | 9 | 181 | 435 | 601 | 1332 | P10–P90 y Xmax medidos por análisis de imagen (n_fotos); modeloRR_* = bloque "MODELO ROSIN-RAMMLER" del archivo (valores pegados, sin fórmula); las fracciones modeloRR_pasa_* no son coherentes con P10–P90 medidos (ver resumen)
FRAG | Fragmentación Desmonte 2025.xlsx | ANÁLISIS DE FRAGMENTACIÓN | 236 | ROM (fragmentación post-voladura en el frente de carguío, por análisis de fotos) |  | no indicada en el archivo | 2025-06-06 | 2025-06-29 | PALA 07 | 9 | 9-NP-3908-01 | 11 | 3908 | A | 30 | Desmonte | Producción | 5 | 9 | 3 | 1.002637 | 0.121 | 0.185 | 0.7 | 2.2 | 4.1 | 6.4 | 9.1 | 12.3 | 16.3 | 21.7 | 30.6 | 84.8 |  | 1128050.55 | 520389.8 | 0.4613178 | 1.4254720074379643 | 16.5 | 6.5 | 12 1/4 | 6 | 7 | 1.5 | 562 | Vertex 70 | 62AR/38D2 | 0.6482031 | 0.6950581 | 0.7407915 | 0.7845103 | 0.8087933 | 3.543307 | 0.9538739 | 2.016231 | 3.218791 | 4.60556 | 6.244341 | 8.248513 | 10.83047 | 14.46682 | 20.67786 | 61.85457 |  | 7 | 91 | 217 | 306 | 848 | P10–P90 y Xmax medidos por análisis de imagen (n_fotos); modeloRR_* = bloque "MODELO ROSIN-RAMMLER" del archivo (valores pegados, sin fórmula); las fracciones modeloRR_pasa_* no son coherentes con P10–P90 medidos (ver resumen)
FRAG | Fragmentación Desmonte 2025.xlsx | ANÁLISIS DE FRAGMENTACIÓN | 237 | ROM (fragmentación post-voladura en el frente de carguío, por análisis de fotos) |  | no indicada en el archivo | 2025-06-17 | 2025-06-29 | PALA 10 | 9 | 9-NP-3923-18 | 5 | 3923 | A | 30 | Desmonte | Producción | 8 | 9.8 | 3 | 1.05111 | 0.113 | 0.173 | 0.8 | 2.5 | 4.6 | 7.1 | 9.9 | 13.2 | 17.3 | 22.9 | 31.6 | 79.5 |  | 353553.75 | 197588.32 | 0.5588636 | 1.7268885107285668 | 16.5 | 6.5 | 12 1/4 | 6 | 7 | 1.5 | 235 | Vertex 70 | 53AR/47D2 | 0.6441578 | 0.6880482 | 0.7310732 | 0.7725064 | 0.7957115 | 3.858268 | 1.151929 | 2.35226 | 3.675101 | 5.172302 | 6.914987 | 9.017901 | 11.69292 | 15.41171 | 21.66852 | 61.6241 |  | 8 | 99 | 229 | 316 | 795 | P10–P90 y Xmax medidos por análisis de imagen (n_fotos); modeloRR_* = bloque "MODELO ROSIN-RAMMLER" del archivo (valores pegados, sin fórmula); las fracciones modeloRR_pasa_* no son coherentes con P10–P90 medidos (ver resumen)
FRAG | Fragmentación Desmonte 2025.xlsx | ANÁLISIS DE FRAGMENTACIÓN | 238 | ROM (fragmentación post-voladura en el frente de carguío, por análisis de fotos) |  | no indicada en el archivo | 2025-06-20 | 2025-06-30 | PALA 09 | 9 | 9-NP-3923-17 | 4 | 3923 | A | 30 | Desmonte | Producción | 6 | 13.2 | 3 | 1.077995 | 0.092 | 0.139 | 1.1 | 3.5 | 6.3 | 9.6 | 13.3 | 17.6 | 22.9 | 29.8 | 40.8 | 99.3 |  | 629320.3125 | 262601.8 | 0.4172784 | 1.2893903881419686 | 16.5 | 6.5 | 12 1/4 | 6 | 7 | 1.5 | 311 | Vertex 70 | 54AR/46D2 | 0.6405016 | 0.67584 | 0.7107477 | 0.7448535 | 0.7642801 | 5.19685 | 1.636678 | 3.283142 | 5.072717 | 7.078703 | 9.395416 | 12.17178 | 15.68042 | 20.52555 | 28.61426 | 79.28353 |  | 11 | 133 | 298 | 408 | 993 | P10–P90 y Xmax medidos por análisis de imagen (n_fotos); modeloRR_* = bloque "MODELO ROSIN-RAMMLER" del archivo (valores pegados, sin fórmula); las fracciones modeloRR_pasa_* no son coherentes con P10–P90 medidos (ver resumen)
FRAG | Fragmentación Desmonte 2025.xlsx | ANÁLISIS DE FRAGMENTACIÓN | 239 | ROM (fragmentación post-voladura en el frente de carguío, por análisis de fotos) |  | no indicada en el archivo | 2025-06-25 | 2025-06-30 | PALA 08 | 9 | 9-NP-3923-28 | 2 | 3923 | B | 30 | Desmonte | TRIM | 8 | 14.1 | 2 | 0.6758473 | 0.128 | 0.177 | 0.5 | 2.5 | 5.5 | 9.4 | 14.1 | 20 | 27.4 | 37.4 | 53.3 | 126.7 |  | 538890 | 160348.74 | 0.2975537 | - | - | - | 9 7/8 | - | - | - | 287 | Emulgex 70 | 54AR/46D2 | 0.6731076 | 0.7174991 | 0.7604693 | 0.8012309 | 0.8237447 | 5.551181 | 0.5048354 | 1.532388 | 3.067262 | 5.21882 | 8.197863 | 12.38918 | 18.55673 | 28.51145 | 48.43532 | 246.106 |  | 5 | 141 | 374 | 533 | 1267 | P10–P90 y Xmax medidos por análisis de imagen (n_fotos); modeloRR_* = bloque "MODELO ROSIN-RAMMLER" del archivo (valores pegados, sin fórmula); las fracciones modeloRR_pasa_* no son coherentes con P10–P90 medidos (ver resumen)
FRAG | Fragmentación Desmonte 2025.xlsx | ANÁLISIS DE FRAGMENTACIÓN | 240 | ROM (fragmentación post-voladura en el frente de carguío, por análisis de fotos) |  | no indicada en el archivo | 2025-06-06 | 2025-07-01 | PALA 07 | 9 | 9-NP-3908-01 | 11 | 3908 | A | 30 | Desmonte | Producción | 4 | 7.9 | 3 | 0.8986012 | 0.131 | 0.205 | 0.6 | 1.9 | 3.5 | 5.5 | 8 | 11 | 14.9 | 20.4 | 30.1 | 113.7 |  | 1128050.55 | 520389.8 | 0.4613178 | 1.4254720074379643 | 16.5 | 6.5 | 12 1/4 | 6 | 7 | 1.5 | 562 | Vertex 70 | 62AR/38D2 | 0.6581869 | 0.709862 | 0.7598118 | 0.8068164 | 0.8324735 | 3.110236 | 0.6456888 | 1.488351 | 2.50829 | 3.740943 | 5.254014 | 7.16764 | 9.712714 | 13.41599 | 19.98552 | 67.86962 |  | 6 | 80 | 204 | 301 | 1137 | P10–P90 y Xmax medidos por análisis de imagen (n_fotos); modeloRR_* = bloque "MODELO ROSIN-RAMMLER" del archivo (valores pegados, sin fórmula); las fracciones modeloRR_pasa_* no son coherentes con P10–P90 medidos (ver resumen)
FRAG | Fragmentación Desmonte 2025.xlsx | ANÁLISIS DE FRAGMENTACIÓN | 241 | ROM (fragmentación post-voladura en el frente de carguío, por análisis de fotos) |  | no indicada en el archivo | 2025-06-28 | 2025-07-01 | PALA 10 | 9 | 9-NP-3923-22 | 1 | 3923 | A | 30 | Desmonte | TRIM | 3 | 12.2 | 99.5 | 34.77614 | 0.091 | 0.141 | 1.1 | 3.3 | 5.9 | 8.9 | 12.3 | 16.2 | 21.1 | 27.6 | 37.9 | 99.5 |  | 173167.5 | 42784 | 0.2470671 | - | - | - | 9 7/8 | - | - | - | 174 | Emulgex 70 | 50AR/50D2 | 0.4658451 | 0.4991508 | 0.5334736 | 0.5686002 | 0.5894202 | 4.80315 | 11.43554 | 11.68498 | 11.84364 | 11.96661 | 12.0721 | 12.16937 | 12.26529 | 12.3681 | 12.49613 | 12.89719 |  | 11 | 123 | 276 | 379 | 995 | P10–P90 y Xmax medidos por análisis de imagen (n_fotos); modeloRR_* = bloque "MODELO ROSIN-RAMMLER" del archivo (valores pegados, sin fórmula); las fracciones modeloRR_pasa_* no son coherentes con P10–P90 medidos (ver resumen)
FRAG | Fragmentación Desmonte 2025.xlsx | ANÁLISIS DE FRAGMENTACIÓN | 242 | ROM (fragmentación post-voladura en el frente de carguío, por análisis de fotos) |  | no indicada en el archivo | 2025-06-30 | 2025-07-01 | PALA 08 | 9 | 9-NP-3923-30 | 1 | 3923 | A | 30 | Desmonte | TRIM | 6 | 12.9 | 3 | 1.020645 | 0.108 | 0.159 | 0.8 | 2.9 | 5.7 | 9.1 | 13 | 17.7 | 23.6 | 31.6 | 44.4 | 114.3 |  | 553653.7875 | 175518.5 | 0.3170185 | - | - | - | 9 7/8 | - | - | - | 284 | Emulgex 70 | 50AR/50D2 | 0.6449035 | 0.6852571 | 0.7249185 | 0.7633256 | 0.7849822 | 5.07874 | 1.422446 | 2.967223 | 4.698059 | 6.679795 | 9.008133 | 11.84107 | 15.47304 | 20.56286 | 29.20646 | 85.6938 |  | 8 | 130 | 316 | 444 | 1143 | P10–P90 y Xmax medidos por análisis de imagen (n_fotos); modeloRR_* = bloque "MODELO ROSIN-RAMMLER" del archivo (valores pegados, sin fórmula); las fracciones modeloRR_pasa_* no son coherentes con P10–P90 medidos (ver resumen)
FRAG | Fragmentación Desmonte 2025.xlsx | ANÁLISIS DE FRAGMENTACIÓN | 243 | ROM (fragmentación post-voladura en el frente de carguío, por análisis de fotos) |  | no indicada en el archivo | 2025-06-30 | 2025-07-02 | PALA 07 | 9 | 9-NP-3908-03 | 3 | 3908 | A | 30 | Desmonte | Producción | 3 | 10.1 | 3 | 0.9438526 | 0.124 | 0.185 | 0.6 | 2.2 | 4.4 | 7 | 10.2 | 14.1 | 19.1 | 26.1 | 38 | 118.2 |  | 608266.725 | 318319.7 | 0.5233226 | 1.6170667119757371 | 16.5 | 6.5 | 12 1/4 | 6 | 7 | 1.5 | 332 | Vertex 70 | 50AR/50D2 | 0.6523099 | 0.6991018 | 0.7446955 | 0.788196 | 0.8123161 | 3.976378 | 0.9308095 | 2.061364 | 3.388128 | 4.95724 | 6.849801 | 9.206533 | 12.29515 | 16.72207 | 24.43905 | 78.26875 |  | 6 | 102 | 261 | 380 | 1182 | P10–P90 y Xmax medidos por análisis de imagen (n_fotos); modeloRR_* = bloque "MODELO ROSIN-RAMMLER" del archivo (valores pegados, sin fórmula); las fracciones modeloRR_pasa_* no son coherentes con P10–P90 medidos (ver resumen)
FRAG | Fragmentación Desmonte 2025.xlsx | ANÁLISIS DE FRAGMENTACIÓN | 244 | ROM (fragmentación post-voladura en el frente de carguío, por análisis de fotos) |  | no indicada en el archivo | 2025-06-28 | 2025-07-02 | PALA 10 | 9 | 9-NP-3923-22 | 1 | 3923 | A | 30 | Desmonte | TRIM | 1 | 17.4 | 2 | 0.7256682 | 0.117 | 0.16 | 0.6 | 3.1 | 6.9 | 11.7 | 17.5 | 24.4 | 32.9 | 44.1 | 61.1 | 127.2 |  | 173167.5 | 42784 | 0.2470671 | - | - | - | 9 7/8 | - | - | - | 174 | Emulgex 70 | 50AR/50D2 | 0.6650187 | 0.7053465 | 0.7446895 | 0.7824669 | 0.8036083 | 6.850394 | 0.7829969 | 2.202278 | 4.203034 | 6.895047 | 10.50027 | 15.42516 | 22.47203 | 33.52391 | 54.91577 | 249.5683 |  | 6 | 175 | 441 | 611 | 1272 | P10–P90 y Xmax medidos por análisis de imagen (n_fotos); modeloRR_* = bloque "MODELO ROSIN-RAMMLER" del archivo (valores pegados, sin fórmula); las fracciones modeloRR_pasa_* no son coherentes con P10–P90 medidos (ver resumen)
FRAG | Fragmentación Desmonte 2025.xlsx | ANÁLISIS DE FRAGMENTACIÓN | 245 | ROM (fragmentación post-voladura en el frente de carguío, por análisis de fotos) |  | no indicada en el archivo | 2025-06-20 | 2025-07-04 | PALA 12 | 9 | 9-NP-3923-17 | 1 | 3923 | A | 30 | Desmonte | TRIM | 4 | 9.8 | 3 | 0.9452794 | 0.142 | 0.205 | 0.5 | 1.9 | 3.9 | 6.6 | 9.8 | 13.9 | 19.2 | 26.6 | 39 | 112.9 |  | 629320.3125 | 262601.8 | 0.4172784 | 1.2893903881419686 | - | - | 9 7/8 | - | - | - | 311 | Vertex 70 | 54AR/46D2 | 0.6543763 | 0.7061304 | 0.7562475 | 0.8035081 | 0.8293537 | 3.858268 | 0.906418 | 2.004939 | 3.292915 | 4.815165 | 6.650238 | 8.934321 | 11.9264 | 16.21303 | 23.68153 | 75.70957 |  | 5 | 98 | 266 | 390 | 1129 | P10–P90 y Xmax medidos por análisis de imagen (n_fotos); modeloRR_* = bloque "MODELO ROSIN-RAMMLER" del archivo (valores pegados, sin fórmula); las fracciones modeloRR_pasa_* no son coherentes con P10–P90 medidos (ver resumen)
FRAG | Fragmentación Desmonte 2025.xlsx | ANÁLISIS DE FRAGMENTACIÓN | 246 | ROM (fragmentación post-voladura en el frente de carguío, por análisis de fotos) |  | no indicada en el archivo | 2025-06-28 | 2025-07-04 | PALA 10 | 9 | 9-NP-3923-22 | 1 | 3923 | A | 30 | Desmonte | TRIM | 4 | 16 | 3 | 1.097304 | 0.08 | 0.12 | 1.4 | 4.3 | 7.8 | 11.7 | 16.1 | 21.1 | 27.2 | 35.3 | 47.8 | 114.5 |  | 173167.5 | 42784 | 0.2470671 | - | - | - | 9 7/8 | - | - | - | 174 | Emulgex 70 | 50AR/50D2 | 0.6385726 | 0.6691081 | 0.6993743 | 0.729135 | 0.7462123 | 6.299213 | 2.05808 | 4.078203 | 6.253094 | 8.674844 | 11.45672 | 14.77474 | 18.94907 | 24.68694 | 34.21496 | 93.11688 |  | 14 | 161 | 353 | 478 | 1145 | P10–P90 y Xmax medidos por análisis de imagen (n_fotos); modeloRR_* = bloque "MODELO ROSIN-RAMMLER" del archivo (valores pegados, sin fórmula); las fracciones modeloRR_pasa_* no son coherentes con P10–P90 medidos (ver resumen)
FRAG | Fragmentación Desmonte 2025.xlsx | ANÁLISIS DE FRAGMENTACIÓN | 247 | ROM (fragmentación post-voladura en el frente de carguío, por análisis de fotos) |  | no indicada en el archivo | 2025-06-30 | 2025-07-05 | PALA 09 | 9 | 9-NP-3923-30 | 2 | 3923 | C | 30 | Desmonte | TRIM | 6 | 13.3 | 3 | 0.922385 | 0.126 | 0.179 | 0.6 | 2.4 | 5.2 | 8.8 | 13.4 | 19.1 | 26.7 | 37.4 | 55.6 | 170.3 |  | 553653.7875 | 175518.5 | 0.3170185 | - | - | - | 9 7/8 | - | - | - | 284 | Emulgex 70 | 50AR/50D2 | 0.6531685 | 0.6984435 | 0.7426087 | 0.7848536 | 0.808352 | 5.23622 | 1.159556 | 2.615905 | 4.349604 | 6.420615 | 8.938882 | 12.09735 | 16.26492 | 22.28008 | 32.85083 | 108.0975 |  | 6 | 134 | 374 | 556 | 1703 | P10–P90 y Xmax medidos por análisis de imagen (n_fotos); modeloRR_* = bloque "MODELO ROSIN-RAMMLER" del archivo (valores pegados, sin fórmula); las fracciones modeloRR_pasa_* no son coherentes con P10–P90 medidos (ver resumen)
FRAG | Fragmentación Desmonte 2025.xlsx | ANÁLISIS DE FRAGMENTACIÓN | 248 | ROM (fragmentación post-voladura en el frente de carguío, por análisis de fotos) |  | no indicada en el archivo | 2025-06-30 | 2025-07-07 | PALA 14 | 9 | 9-NP-3923-30 | 2 | 3923 | C | 30 | Desmonte | TRIM | 4 | 6.8 | 3 | 0.9193503 | 0.14 | 0.22 | 0.5 | 1.7 | 3.1 | 4.8 | 6.9 | 9.4 | 12.6 | 17.1 | 25 | 88.9 |  | 553653.7875 | 175518.5 | 0.3170185 | - | - | - | 9 7/8 | - | - | - | 284 | Emulgex 70 | 50AR/50D2 | 0.6582482 | 0.7136499 | 0.7669602 | 0.8166738 | 0.8435116 | 2.677165 | 0.5881004 | 1.330295 | 2.215668 | 3.274838 | 4.564265 | 6.183176 | 8.321424 | 11.41073 | 16.84612 | 55.65145 |  | 5 | 69 | 171 | 250 | 889 | P10–P90 y Xmax medidos por análisis de imagen (n_fotos); modeloRR_* = bloque "MODELO ROSIN-RAMMLER" del archivo (valores pegados, sin fórmula); las fracciones modeloRR_pasa_* no son coherentes con P10–P90 medidos (ver resumen)
FRAG | Fragmentación Desmonte 2025.xlsx | ANÁLISIS DE FRAGMENTACIÓN | 249 | ROM (fragmentación post-voladura en el frente de carguío, por análisis de fotos) |  | no indicada en el archivo | 2025-07-02 | 2025-07-08 | PALA 06 | 10 | 10-NP-4403-26 | 5 | 4403 | C | 30 | Desmonte | Producción | 5 | 5 | 3 | 0.8907866 | 0.187 | 0.286 | 0.3 | 1.1 | 2.1 | 3.4 | 5 | 7.1 | 9.8 | 13.6 | 20.4 | 73.9 |  | 870375 | 267912.7 | 0.307813 | 0.951142028436019 | 17 | 7 | 12 1/4 | 9 | 10.35 | 2 | 387 | Vertex 70 | 50AR/50D2 | 0.6693708 | 0.7406094 | 0.8070429 | 0.8654777 | 0.8948823 | 1.968504 | 0.3997835 | 0.9283005 | 1.571628 | 2.352209 | 3.313448 | 4.532611 | 6.158438 | 8.530671 | 12.75248 | 43.77362 |  | 3 | 50 | 136 | 204 | 739 | P10–P90 y Xmax medidos por análisis de imagen (n_fotos); modeloRR_* = bloque "MODELO ROSIN-RAMMLER" del archivo (valores pegados, sin fórmula); las fracciones modeloRR_pasa_* no son coherentes con P10–P90 medidos (ver resumen)
FRAG | Fragmentación Desmonte 2025.xlsx | ANÁLISIS DE FRAGMENTACIÓN | 250 | ROM (fragmentación post-voladura en el frente de carguío, por análisis de fotos) |  | no indicada en el archivo | 2025-07-02 | 2025-07-08 | SP | 10 | 10-NP-4388-12 | 2 | 4388 | A | 30 | Desmonte | Producción | 5 | 7 | 4 | 1.205912 | 0.097 | 0.174 | 1 | 2.3 | 3.7 | 5.3 | 7 | 9.1 | 11.8 | 15.5 | 22 | 96.7 |  | 999652.5 | 374901.31 | 0.3750316 | 1.1588477474922534 | 17 | 7 | 12 1/4 | 9 | 10.35 | 2 | 429 | Vertex 70 | 50AR/50D2 | 0.6354351 | 0.6796666 | 0.7231597 | 0.7651811 | 0.7887804 | 2.755906 | 1.083068 | 2.017962 | 2.977289 | 4.010364 | 5.165387 | 6.510498 | 8.16487 | 10.38681 | 13.97863 | 34.76294 |  | 10 | 70 | 155 | 220 | 967 | P10–P90 y Xmax medidos por análisis de imagen (n_fotos); modeloRR_* = bloque "MODELO ROSIN-RAMMLER" del archivo (valores pegados, sin fórmula); las fracciones modeloRR_pasa_* no son coherentes con P10–P90 medidos (ver resumen)
FRAG | Fragmentación Desmonte 2025.xlsx | ANÁLISIS DE FRAGMENTACIÓN | 251 | ROM (fragmentación post-voladura en el frente de carguío, por análisis de fotos) |  | no indicada en el archivo | 2025-07-07 | 2025-07-09 | PALA 09 | 9 | 9-NP-3923-34 | 1 | 3923 | C | 30 | Desmonte | TRIM | 4 | 9.7 | 3 | 1.027482 | 0.109 | 0.169 | 0.8 | 2.5 | 4.6 | 7 | 9.7 | 13 | 17 | 22.4 | 31.1 | 83.5 |  | 379031.4 | 116971.4 | 0.3086061 | - | - | - | 9 7/8 | - | - | - | 212 | Emulgex 70 | 72AR/28D2 | 0.6452922 | 0.688162 | 0.7302042 | 0.7707418 | 0.7934833 | 3.818898 | 1.0854 | 2.253095 | 3.556474 | 5.044838 | 6.789763 | 8.908827 | 11.6207 | 15.4141 | 21.84235 | 63.62958 |  | 8 | 97 | 224 | 311 | 835 | P10–P90 y Xmax medidos por análisis de imagen (n_fotos); modeloRR_* = bloque "MODELO ROSIN-RAMMLER" del archivo (valores pegados, sin fórmula); las fracciones modeloRR_pasa_* no son coherentes con P10–P90 medidos (ver resumen)
FRAG | Fragmentación Desmonte 2025.xlsx | ANÁLISIS DE FRAGMENTACIÓN | 252 | ROM (fragmentación post-voladura en el frente de carguío, por análisis de fotos) |  | no indicada en el archivo | 2025-07-04 | 2025-07-09 | PALA 10 | 9 | 9-NP-3923-33 | 1 | 3923 | C | 30 | Desmonte | TRIM | 4 | 10.2 | 3 | 0.9491589 | 0.097 | 0.156 | 1 | 2.8 | 5 | 7.4 | 10.3 | 13.7 | 18 | 24.1 | 34.2 | 116.8 |  | 536373.75 | 172065.06 | 0.3207932 | - | - | - | 9 7/8 | - | - | - | 302 | Emulgex 70 | 52AR/48D2 | 0.6488262 | 0.6883813 | 0.7272288 | 0.7648363 | 0.7860445 | 4.015748 | 0.9526392 | 2.100351 | 3.442632 | 5.02628 | 6.932654 | 9.302503 | 12.40324 | 16.8401 | 24.5594 | 78.144 |  | 10 | 103 | 241 | 342 | 1168 | P10–P90 y Xmax medidos por análisis de imagen (n_fotos); modeloRR_* = bloque "MODELO ROSIN-RAMMLER" del archivo (valores pegados, sin fórmula); las fracciones modeloRR_pasa_* no son coherentes con P10–P90 medidos (ver resumen)
FRAG | Fragmentación Desmonte 2025.xlsx | ANÁLISIS DE FRAGMENTACIÓN | 253 | ROM (fragmentación post-voladura en el frente de carguío, por análisis de fotos) |  | no indicada en el archivo | 2025-05-26 | 2025-07-10 | PALA 06 | 10 | 10-NP-4403-19 | 2 | 4403 | C1 | 30 | Desmonte | Producción | 3 | 5.3 | 4 | 1.232777 | 0.107 | 0.204 | 0.9 | 1.9 | 3 | 4.1 | 5.3 | 6.8 | 8.6 | 11.2 | 15.5 | 66.7 |  | 942067.5 | 272429 | 0.289182 | 0.893572498785915 | 17 | 7 | 12 1/4 | 8.5 | 9.8 | 2 | 293 | Vertex 70 | 51AR/49D2 | 0.634353 | 0.6861685 | 0.7368212 | 0.7851209 | 0.8118051 | 2.086614 | 0.8540729 | 1.569866 | 2.296624 | 3.073502 | 3.936925 | 4.937171 | 6.16127 | 7.796958 | 10.4255 | 25.41713 |  | 9 | 53 | 112 | 155 | 667 | P10–P90 y Xmax medidos por análisis de imagen (n_fotos); modeloRR_* = bloque "MODELO ROSIN-RAMMLER" del archivo (valores pegados, sin fórmula); las fracciones modeloRR_pasa_* no son coherentes con P10–P90 medidos (ver resumen)
FRAG | Fragmentación Desmonte 2025.xlsx | ANÁLISIS DE FRAGMENTACIÓN | 254 | ROM (fragmentación post-voladura en el frente de carguío, por análisis de fotos) |  | no indicada en el archivo | 2025-05-15 | 2025-07-10 | PALA 13 | 10 | 10-NP-4403-16 | 1 | 4403 | C1 | 30 | Desmonte | Producción | 3 | 3.2 | 3 | 0.8228246 | 0.243 | 0.372 | 0.2 | 0.7 | 1.3 | 2.2 | 3.3 | 4.7 | 6.6 | 9.5 | 14.8 | 72.9 |  | 1233828.75 | 253987 | 0.2058527 | 0.6360848942772649 | 17 | 7 | 12 1/4 | 8.5 | 9.8 | 2 | 268 | Vertex 70 | 61D2/39AR | 0.6912502 | 0.7814873 | 0.8603031 | 0.9217027 | 0.9482815 | 1.259843 | 0.2076754 | 0.5169728 | 0.9141454 | 1.414511 | 2.049751 | 2.877452 | 4.009826 | 5.705931 | 8.817796 | 33.51335 |  | 2 | 33 | 95 | 148 | 729 | P10–P90 y Xmax medidos por análisis de imagen (n_fotos); modeloRR_* = bloque "MODELO ROSIN-RAMMLER" del archivo (valores pegados, sin fórmula); las fracciones modeloRR_pasa_* no son coherentes con P10–P90 medidos (ver resumen)
FRAG | Fragmentación Desmonte 2025.xlsx | ANÁLISIS DE FRAGMENTACIÓN | 255 | ROM (fragmentación post-voladura en el frente de carguío, por análisis de fotos) |  | no indicada en el archivo | 2025-07-09 | 2025-07-11 | PALA 10 | 9 | 9-NP-3908-19 | 4 | 3908 | A | 30 | Desmonte | Producción | 9 | 13.3 | 2 | 0.8017804 | 0.091 | 0.136 | 1.1 | 3.6 | 6.5 | 9.8 | 13.3 | 17.3 | 22.1 | 28.1 | 37.1 | 75.8 |  | 563392.5 | 182571 | 0.3240565 | 1.0013345758063872 | 16.5 | 6.5 | 12 1/4 | 6 | 7 | 1.5 | 204 | Vertex 70 | 49AR/51D2 | 0.6551167 | 0.6895662 | 0.7234663 | 0.7564644 | 0.7752056 | 5.23622 | 0.8033627 | 2.048284 | 3.676505 | 5.754429 | 8.420256 | 11.92611 | 16.76481 | 24.07802 | 37.63708 | 148.1471 |  | 11 | 133 | 281 | 371 | 758 | P10–P90 y Xmax medidos por análisis de imagen (n_fotos); modeloRR_* = bloque "MODELO ROSIN-RAMMLER" del archivo (valores pegados, sin fórmula); las fracciones modeloRR_pasa_* no son coherentes con P10–P90 medidos (ver resumen)
FRAG | Fragmentación Desmonte 2025.xlsx | ANÁLISIS DE FRAGMENTACIÓN | 256 | ROM (fragmentación post-voladura en el frente de carguío, por análisis de fotos) |  | no indicada en el archivo | 2025-07-09 | 2025-07-11 | PALA 08 | 9 | 9-NP-3908-13 | 1 | 3908 | A | 30 | Desmonte | Producción | 5 | 13.3 | 3 | 1.099021 | 0.063 | 0.104 | 1.8 | 4.5 | 7.2 | 10.2 | 13.4 | 17 | 21.3 | 27 | 36 | 94.9 |  | 474993.75 | 225267 | 0.4742526 | 1.4654403978999722 | 16.5 | 6.5 | 12 1/4 | 6 | 7 | 1.5 | 259 | Vertex 70 | 49AR/51D2 | 0.6376525 | 0.6641308 | 0.690435 | 0.7164133 | 0.7313956 | 5.23622 | 1.716271 | 3.397256 | 5.205522 | 7.217866 | 9.528371 | 12.28304 | 15.74725 | 20.50712 | 28.40742 | 77.19064 |  | 18 | 134 | 270 | 360 | 949 | P10–P90 y Xmax medidos por análisis de imagen (n_fotos); modeloRR_* = bloque "MODELO ROSIN-RAMMLER" del archivo (valores pegados, sin fórmula); las fracciones modeloRR_pasa_* no son coherentes con P10–P90 medidos (ver resumen)
FRAG | Fragmentación Desmonte 2025.xlsx | ANÁLISIS DE FRAGMENTACIÓN | 257 | ROM (fragmentación post-voladura en el frente de carguío, por análisis de fotos) |  | no indicada en el archivo | 2025-07-09 | 2025-07-13 | PALA 08 | 9 | 9-NP-3908-13 | 13 | 3908 | A | 30 | Desmonte | Producción | 10 | 8.2 | 3 | 1.0355 | 0.131 | 0.2 | 0.6 | 1.9 | 3.7 | 5.8 | 8.2 | 11.1 | 14.6 | 19.5 | 27.1 | 68.9 |  | 474993.75 | 225267 | 0.4742526 | 1.4654403978999722 | 16.5 | 6.5 | 12 1/4 | 6 | 7 | 1.5 | 259 | Vertex 70 | 49AR/51D2 | 0.6471355 | 0.6977697 | 0.7470323 | 0.7937938 | 0.8195405 | 3.228346 | 0.9332491 | 1.926331 | 3.029954 | 4.286353 | 5.755676 | 7.536137 | 9.809948 | 12.98382 | 18.34897 | 53.01217 |  | 6 | 82 | 195 | 271 | 689 | P10–P90 y Xmax medidos por análisis de imagen (n_fotos); modeloRR_* = bloque "MODELO ROSIN-RAMMLER" del archivo (valores pegados, sin fórmula); las fracciones modeloRR_pasa_* no son coherentes con P10–P90 medidos (ver resumen)
FRAG | Fragmentación Desmonte 2025.xlsx | ANÁLISIS DE FRAGMENTACIÓN | 258 | ROM (fragmentación post-voladura en el frente de carguío, por análisis de fotos) |  | no indicada en el archivo | 2025-06-24 | 2025-07-13 | PALA 09 | 9 | 9-NP-3908-10 | 10 | 3908 | B | 30 | Desmonte | Producción | 7 | 9.8 | 3 | 1.024263 | 0.099 | 0.157 | 1 | 2.7 | 4.8 | 7.2 | 9.8 | 12.9 | 16.8 | 21.9 | 30.3 | 85.2 |  | 90585 | 23440 | 0.2587625 | 0.7995760887564165 | 17 | 7 | 12 1/4 | 8.5 | 9.8 | 2 | 27 | Vertex 70 | 54AR/46D2 | 0.6445384 | 0.6843913 | 0.7235809 | 0.7615665 | 0.7830084 | 3.858268 | 1.089069 | 2.265904 | 3.581828 | 5.086386 | 6.852076 | 8.998264 | 11.74716 | 15.59569 | 22.12389 | 64.66665 |  | 10 | 98 | 219 | 303 | 852 | P10–P90 y Xmax medidos por análisis de imagen (n_fotos); modeloRR_* = bloque "MODELO ROSIN-RAMMLER" del archivo (valores pegados, sin fórmula); las fracciones modeloRR_pasa_* no son coherentes con P10–P90 medidos (ver resumen)
FRAG | Fragmentación Desmonte 2025.xlsx | ANÁLISIS DE FRAGMENTACIÓN | 259 | ROM (fragmentación post-voladura en el frente de carguío, por análisis de fotos) |  | no indicada en el archivo | 2025-07-07 | 2025-07-13 | PALA 10 | 9 | 9-NP-3908-14 | 14 | 3908 | A | 30 | Desmonte | Producción | 8 | 9.2 | 3 | 1.067422 | 0.096 | 0.156 | 1 | 2.7 | 4.7 | 6.9 | 9.3 | 12.1 | 15.4 | 20 | 27.1 | 71.4 |  | 370945.1625 | 139098.75 | 0.3749847 | 1.1587026357298835 | 16.5 | 6.5 | 12 1/4 | 6 | 7 | 1.5 | 149 | Vertex 70 | 72AR/28D2 | 0.6420919 | 0.6817158 | 0.7207201 | 0.7585757 | 0.7799714 | 3.622047 | 1.117369 | 2.256928 | 3.502195 | 4.903283 | 6.526303 | 8.476552 | 10.94744 | 14.36838 | 20.0967 | 56.24832 |  | 10 | 93 | 200 | 271 | 714 | P10–P90 y Xmax medidos por análisis de imagen (n_fotos); modeloRR_* = bloque "MODELO ROSIN-RAMMLER" del archivo (valores pegados, sin fórmula); las fracciones modeloRR_pasa_* no son coherentes con P10–P90 medidos (ver resumen)
FRAG | Fragmentación Desmonte 2025.xlsx | ANÁLISIS DE FRAGMENTACIÓN | 260 | ROM (fragmentación post-voladura en el frente de carguío, por análisis de fotos) |  | no indicada en el archivo | 2025-04-19 | 2025-07-14 | PALA 11 | 10 | 10-NP-4403-12 | 2 | 4403 | A | 30 | Desmonte | Producción | 5 | 16.6 | 2 | 0.7412538 | 0.105 | 0.148 | 0.8 | 3.5 | 7.1 | 11.6 | 16.7 | 22.7 | 30.1 | 39.7 | 54.3 | 114.7 |  | 899208.75 | 287267.97 | 0.3194675 | 0.9871545703931371 | 17 | 1.0 Aire / 6.0 Taco | 12 1/4 | 8.5 | 9.8 | 2 | 309 | Vertex 70 | 49D2/51AR | 0.6614043 | 0.6987883 | 0.7354102 | 0.7708118 | 0.7907706 | 6.535433 | 0.7973271 | 2.194349 | 4.131374 | 6.707317 | 10.12444 | 14.75328 | 21.32383 | 31.54461 | 51.14001 | 225.1275 |  | 8 | 167 | 397 | 543 | 1147 | P10–P90 y Xmax medidos por análisis de imagen (n_fotos); modeloRR_* = bloque "MODELO ROSIN-RAMMLER" del archivo (valores pegados, sin fórmula); las fracciones modeloRR_pasa_* no son coherentes con P10–P90 medidos (ver resumen)
FRAG | Fragmentación Desmonte 2025.xlsx | ANÁLISIS DE FRAGMENTACIÓN | 261 | ROM (fragmentación post-voladura en el frente de carguío, por análisis de fotos) |  | no indicada en el archivo | 2025-05-09 | 2025-07-14 | PALA 11 | 10 | 10-NP-4403-14 | 3 | 4403 | C | 30 | Desmonte | Producción | 4 | 19.4 | 3 | 1.197425 | 0.053 | 0.083 | 2.6 | 6.5 | 10.6 | 14.9 | 19.5 | 24.6 | 30.6 | 38.3 | 50 | 112.2 |  | 820710 | 226706 | 0.2762316 | 0.8535555068172679 | 17 | 7 | 12 1/4 | 8 | 9.2 | 2 | 243 | Vertex 70 | 61D2/39AR | 0.6339173 | 0.6550667 | 0.6761376 | 0.6970542 | 0.7091869 | 7.637795 | 2.962207 | 5.543551 | 8.2015 | 11.07064 | 14.2847 | 18.03411 | 22.65305 | 28.86693 | 38.93115 | 97.44357 |  | 26 | 195 | 383 | 500 | 1122 | P10–P90 y Xmax medidos por análisis de imagen (n_fotos); modeloRR_* = bloque "MODELO ROSIN-RAMMLER" del archivo (valores pegados, sin fórmula); las fracciones modeloRR_pasa_* no son coherentes con P10–P90 medidos (ver resumen)
FRAG | Fragmentación Desmonte 2025.xlsx | ANÁLISIS DE FRAGMENTACIÓN | 262 | ROM (fragmentación post-voladura en el frente de carguío, por análisis de fotos) |  | no indicada en el archivo | 2025-07-05 | 2025-07-14 | CARGADOR LETERNAU | 10 | 10-NP-4403-20 | 1 | 4403 | A | 30 | Desmonte | Producción | 3 | 8.1 | 2 | 0.6484409 | 0.164 | 0.233 | 0.3 | 1.4 | 3.1 | 5.4 | 8.2 | 11.7 | 16.1 | 22.4 | 32.5 | 84.9 |  | 680162.5875 | 205059.8 | 0.3014864 | 0.931593112654112 | 17 | 7 | 12 1/4 | 9 | 10.35 | 2 | 387 | Vertex 70 | 52AR/48D2 | 0.6894948 | 0.7470465 | 0.8012039 | 0.8502264 | 0.8759098 | 3.188976 | 0.2519401 | 0.8014887 | 1.652028 | 2.874714 | 4.602696 | 7.078386 | 10.78472 | 16.87368 | 29.31432 | 159.5429 |  | 3 | 82 | 224 | 325 | 849 | P10–P90 y Xmax medidos por análisis de imagen (n_fotos); modeloRR_* = bloque "MODELO ROSIN-RAMMLER" del archivo (valores pegados, sin fórmula); las fracciones modeloRR_pasa_* no son coherentes con P10–P90 medidos (ver resumen)
FRAG | Fragmentación Desmonte 2025.xlsx | ANÁLISIS DE FRAGMENTACIÓN | 263 | ROM (fragmentación post-voladura en el frente de carguío, por análisis de fotos) |  | no indicada en el archivo | 2025-05-09 | 2025-07-14 | CARGADOR LETERNAU | 10 | 10-NP-4403-14 | 3 | 4403 | C | 30 | Desmonte | Producción | 4 | 11.4 | 3 | 1.086553 | 0.096 | 0.148 | 1 | 3.1 | 5.6 | 8.3 | 11.5 | 15.1 | 19.5 | 25.3 | 34.5 | 84 |  | 820710 | 226706 | 0.2762316 | 0.8535555068172679 | 17 | 7 | 12 1/4 | 8 | 9.2 | 2 | 243 | Vertex 70 | 61D2/39AR | 0.6406138 | 0.6782284 | 0.7153266 | 0.7514586 | 0.7719623 | 4.488189 | 1.436926 | 2.866684 | 4.414105 | 6.143502 | 8.13598 | 10.51871 | 13.52383 | 17.66509 | 24.56219 | 67.5121 |  | 10 | 115 | 253 | 345 | 840 | P10–P90 y Xmax medidos por análisis de imagen (n_fotos); modeloRR_* = bloque "MODELO ROSIN-RAMMLER" del archivo (valores pegados, sin fórmula); las fracciones modeloRR_pasa_* no son coherentes con P10–P90 medidos (ver resumen)
FRAG | Fragmentación Desmonte 2025.xlsx | ANÁLISIS DE FRAGMENTACIÓN | 264 | ROM (fragmentación post-voladura en el frente de carguío, por análisis de fotos) |  | no indicada en el archivo | 2025-07-09 | 2025-07-15 | PALA 08 | 9 | 9-NP-3908-19 | 3 | 3908 | A | 30 | Desmonte | Producción | 8 | 10.1 | 3 | 1.077263 | 0.062 | 0.111 | 1.7 | 3.8 | 5.8 | 7.9 | 10.2 | 12.7 | 15.8 | 19.8 | 26.3 | 76.3 |  | 563392.5 | 182571 | 0.3240565 | 1.0013345758063872 | 16.5 | 6.5 | 12 1/4 | 6 | 7 | 1.5 | 204 | Vertex 70 | 49AR/51D2 | 0.6388413 | 0.667092 | 0.6951253 | 0.7227553 | 0.7386542 | 3.976378 | 1.25053 | 2.509724 | 3.878873 | 5.413985 | 7.187255 | 9.312744 | 11.99931 | 15.70987 | 21.90577 | 60.73794 |  | 17 | 102 | 198 | 263 | 763 | P10–P90 y Xmax medidos por análisis de imagen (n_fotos); modeloRR_* = bloque "MODELO ROSIN-RAMMLER" del archivo (valores pegados, sin fórmula); las fracciones modeloRR_pasa_* no son coherentes con P10–P90 medidos (ver resumen)
FRAG | Fragmentación Desmonte 2025.xlsx | ANÁLISIS DE FRAGMENTACIÓN | 265 | ROM (fragmentación post-voladura en el frente de carguío, por análisis de fotos) |  | no indicada en el archivo | 2025-07-12 | 2025-07-15 | PALA 09 | 9 | 9-NP-3908-20 | 2 | 3908 | C | 30 | Desmonte | Producción | 7 | 10.1 | 3 | 1.095287 | 0.089 | 0.148 | 1.1 | 3.1 | 5.2 | 7.6 | 10.2 | 13.2 | 16.8 | 21.5 | 28.9 | 72.9 |  | 910853.2125 | 261793 | 0.2874151 | 0.8881127704207333 | 17 | 7 | 12 1/4 | 8.5 | 9.8 | 2 | 296 | Vertex 70 | 49AR/51D2 | 0.640178 | 0.6777961 | 0.7149027 | 0.7510485 | 0.7715628 | 3.976378 | 1.294265 | 2.567893 | 3.940441 | 5.469825 | 7.227607 | 9.325189 | 11.96533 | 15.59608 | 21.62845 | 58.97102 |  | 11 | 102 | 215 | 289 | 729 | P10–P90 y Xmax medidos por análisis de imagen (n_fotos); modeloRR_* = bloque "MODELO ROSIN-RAMMLER" del archivo (valores pegados, sin fórmula); las fracciones modeloRR_pasa_* no son coherentes con P10–P90 medidos (ver resumen)
FRAG | Fragmentación Desmonte 2025.xlsx | ANÁLISIS DE FRAGMENTACIÓN | 266 | ROM (fragmentación post-voladura en el frente de carguío, por análisis de fotos) |  | no indicada en el archivo | 2025-07-12 | 2025-07-15 | PALA 10 | 9 | 9-NP-3908-20 | 1 | 3908 | A | 30 | Desmonte | Producción | 8 | 12.5 | 3 | 1.152703 | 0.086 | 0.132 | 1.2 | 3.6 | 6.3 | 9.3 | 12.6 | 16.3 | 20.8 | 26.6 | 35.4 | 79.1 |  | 910853.2125 | 261793 | 0.2874151 | 0.8881127704207333 | 17 | 7 | 12 1/4 | 8.5 | 9.8 | 2 | 296 | Vertex 70 | 49AR/51D2 | 0.6368263 | 0.6704144 | 0.7036644 | 0.7362609 | 0.7548957 | 4.92126 | 1.774423 | 3.402434 | 5.110868 | 6.979573 | 9.095402 | 11.58705 | 14.68409 | 18.88884 | 25.77162 | 66.84317 |  | 12 | 126 | 266 | 354 | 791 | P10–P90 y Xmax medidos por análisis de imagen (n_fotos); modeloRR_* = bloque "MODELO ROSIN-RAMMLER" del archivo (valores pegados, sin fórmula); las fracciones modeloRR_pasa_* no son coherentes con P10–P90 medidos (ver resumen)
FRAG | Fragmentación Desmonte 2025.xlsx | ANÁLISIS DE FRAGMENTACIÓN | 267 | ROM (fragmentación post-voladura en el frente de carguío, por análisis de fotos) |  | no indicada en el archivo | 2025-07-09 | 2025-07-16 | PALA 08 | 9 | 9-NP-3908-19 | 3 | 3908 | A | 30 | Desmonte | Producción | 7 | 15.2 | 3 | 1.114688 | 0.087 | 0.129 | 1.2 | 4 | 7.3 | 11 | 15.3 | 20.1 | 26 | 33.8 | 45.7 | 104.4 |  | 563392.5 | 182571 | 0.3240565 | 1.0013345758063872 | 16.5 | 6.5 | 12 1/4 | 6 | 7 | 1.5 | 204 | Vertex 70 | 49AR/51D2 | 0.6383106 | 0.6711298 | 0.7036198 | 0.7354862 | 0.7537164 | 5.984252 | 2.018719 | 3.95777 | 6.028118 | 8.320154 | 10.94073 | 14.05346 | 17.95419 | 23.29451 | 32.1212 | 86.06433 |  | 12 | 153 | 338 | 457 | 1044 | P10–P90 y Xmax medidos por análisis de imagen (n_fotos); modeloRR_* = bloque "MODELO ROSIN-RAMMLER" del archivo (valores pegados, sin fórmula); las fracciones modeloRR_pasa_* no son coherentes con P10–P90 medidos (ver resumen)
FRAG | Fragmentación Desmonte 2025.xlsx | ANÁLISIS DE FRAGMENTACIÓN | 268 | ROM (fragmentación post-voladura en el frente de carguío, por análisis de fotos) |  | no indicada en el archivo | 2025-07-12 | 2025-07-16 | PALA 09 | 9 | 9-NP-3908-20 | 2 | 3908 | C | 30 | Desmonte | Producción | 6 | 8.4 | 3 | 0.9383161 | 0.128 | 0.197 | 0.6 | 2 | 3.8 | 5.9 | 8.5 | 11.6 | 15.7 | 21.3 | 30.9 | 100.8 |  | 910853.2125 | 261793 | 0.2874151 | 0.8881127704207333 | 17 | 7 | 12 1/4 | 8.5 | 9.8 | 2 | 296 | Vertex 70 | 49AR/51D2 | 0.6540437 | 0.7038072 | 0.7521098 | 0.7978693 | 0.8230327 | 3.307087 | 0.7633243 | 1.698401 | 2.799747 | 4.105576 | 5.683826 | 7.652735 | 10.23754 | 13.9489 | 20.4318 | 65.88603 |  | 6 | 85 | 213 | 309 | 1008 | P10–P90 y Xmax medidos por análisis de imagen (n_fotos); modeloRR_* = bloque "MODELO ROSIN-RAMMLER" del archivo (valores pegados, sin fórmula); las fracciones modeloRR_pasa_* no son coherentes con P10–P90 medidos (ver resumen)
FRAG | Fragmentación Desmonte 2025.xlsx | ANÁLISIS DE FRAGMENTACIÓN | 269 | ROM (fragmentación post-voladura en el frente de carguío, por análisis de fotos) |  | no indicada en el archivo | 2025-07-12 | 2025-07-16 | PALA 10 | 9 | 9-NP-3908-20 | 2 | 3908 | C | 30 | Desmonte | Producción | 7 | 13.1 | 2 | 0.7320477 | 0.118 | 0.168 | 0.7 | 2.7 | 5.6 | 9.1 | 13.2 | 18 | 23.9 | 31.7 | 43.6 | 93.7 |  | 910853.2125 | 261793 | 0.2874151 | 0.8881127704207333 | 17 | 7 | 12 1/4 | 8.5 | 9.8 | 2 | 296 | Vertex 70 | 49AR/51D2 | 0.6661202 | 0.7084228 | 0.7495905 | 0.7889506 | 0.8108707 | 5.15748 | 0.605646 | 1.688174 | 3.203773 | 5.233144 | 7.940245 | 11.62539 | 16.88092 | 25.09543 | 40.93259 | 183.5827 |  | 7 | 132 | 317 | 436 | 937 | P10–P90 y Xmax medidos por análisis de imagen (n_fotos); modeloRR_* = bloque "MODELO ROSIN-RAMMLER" del archivo (valores pegados, sin fórmula); las fracciones modeloRR_pasa_* no son coherentes con P10–P90 medidos (ver resumen)
FRAG | Fragmentación Desmonte 2025.xlsx | ANÁLISIS DE FRAGMENTACIÓN | 270 | ROM (fragmentación post-voladura en el frente de carguío, por análisis de fotos) |  | no indicada en el archivo | 2025-07-15 | 2025-07-17 | PALA 08 | 9 | 9-NP-3908-22 | 1 | 3908 | A | 30 | Desmonte | TRIM | 7 | 12.4 | 3 | 0.9355224 | 0.095 | 0.147 | 1 | 3.1 | 5.8 | 8.8 | 12.4 | 16.8 | 22.4 | 30.2 | 43.5 | 148.8 |  | 235547.8125 | 99304 | 0.4215874 | - | - | - | 9 7/8 | - | - | - | 187 | Emulgex 70 | 50AR/50D2 | 0.6486449 | 0.685934 | 0.7226239 | 0.7582702 | 0.7784575 | 4.88189 | 1.118771 | 2.495224 | 4.119422 | 6.04767 | 8.380629 | 11.29375 | 15.12149 | 20.62245 | 30.2414 | 97.8604 |  | 10 | 124 | 302 | 435 | 1488 | P10–P90 y Xmax medidos por análisis de imagen (n_fotos); modeloRR_* = bloque "MODELO ROSIN-RAMMLER" del archivo (valores pegados, sin fórmula); las fracciones modeloRR_pasa_* no son coherentes con P10–P90 medidos (ver resumen)
FRAG | Fragmentación Desmonte 2025.xlsx | ANÁLISIS DE FRAGMENTACIÓN | 271 | ROM (fragmentación post-voladura en el frente de carguío, por análisis de fotos) |  | no indicada en el archivo | 2025-07-12 | 2025-07-17 | PALA 08 | 9 | 9-NP-3908-20 | 1 | 3908 | A | 30 | Desmonte | Producción | 4 | 15.3 | 3 | 1.053606 | 0.094 | 0.138 | 1.1 | 3.7 | 7 | 10.9 | 15.4 | 20.7 | 27.3 | 36.1 | 49.9 | 122.8 |  | 910853.2125 | 261793 | 0.2874151 | 0.8881127704207333 | 17 | 7 | 12 1/4 | 8.5 | 9.8 | 2 | 296 | Vertex 70 | 49AR/51D2 | 0.6416027 | 0.6766801 | 0.7113244 | 0.7451722 | 0.7644535 | 6.023622 | 1.807568 | 3.684845 | 5.751008 | 8.087363 | 10.80477 | 14.08174 | 18.24763 | 24.03534 | 33.76587 | 95.79078 |  | 11 | 154 | 361 | 499 | 1228 | P10–P90 y Xmax medidos por análisis de imagen (n_fotos); modeloRR_* = bloque "MODELO ROSIN-RAMMLER" del archivo (valores pegados, sin fórmula); las fracciones modeloRR_pasa_* no son coherentes con P10–P90 medidos (ver resumen)
FRAG | Fragmentación Desmonte 2025.xlsx | ANÁLISIS DE FRAGMENTACIÓN | 272 | ROM (fragmentación post-voladura en el frente de carguío, por análisis de fotos) |  | no indicada en el archivo | 2025-07-12 | 2025-07-17 | PALA 10 | 9 | 9-NP-3908-20 | 2 | 3908 | C | 30 | Desmonte | Producción | 8 | 11 | 3 | 0.9899624 | 0.123 | 0.181 | 0.6 | 2.3 | 4.7 | 7.6 | 11.1 | 15.3 | 20.7 | 28.1 | 40.1 | 108 |  | 910853.2125 | 261793 | 0.2874151 | 0.8881127704207333 | 17 | 7 | 12 1/4 | 8.5 | 9.8 | 2 | 296 | Vertex 70 | 49AR/51D2 | 0.6487018 | 0.6945454 | 0.7393248 | 0.7822039 | 0.8060708 | 4.330709 | 1.132821 | 2.417531 | 3.882627 | 5.580941 | 7.596337 | 10.07027 | 13.26865 | 17.78945 | 25.54354 | 77.48898 |  | 6 | 111 | 281 | 401 | 1080 | P10–P90 y Xmax medidos por análisis de imagen (n_fotos); modeloRR_* = bloque "MODELO ROSIN-RAMMLER" del archivo (valores pegados, sin fórmula); las fracciones modeloRR_pasa_* no son coherentes con P10–P90 medidos (ver resumen)
FRAG | Fragmentación Desmonte 2025.xlsx | ANÁLISIS DE FRAGMENTACIÓN | 273 | ROM (fragmentación post-voladura en el frente de carguío, por análisis de fotos) |  | no indicada en el archivo | 2025-07-12 | 2025-07-17 | PALA 09 | 9 | 9-NP-3908-20 | 2 | 3908 | C | 30 | Desmonte | Producción | 4 | 10 | 3 | 0.9844553 | 0.128 | 0.189 | 0.6 | 2.1 | 4.3 | 6.9 | 10 | 13.8 | 18.6 | 25.3 | 36.1 | 99.2 |  | 910853.2125 | 261793 | 0.2874151 | 0.8881127704207333 | 17 | 7 | 12 1/4 | 8.5 | 9.8 | 2 | 296 | Vertex 70 | 49AR/51D2 | 0.6498216 | 0.6976555 | 0.7442673 | 0.7887036 | 0.8133093 | 3.937008 | 1.016824 | 2.179207 | 3.509158 | 5.054361 | 6.891473 | 9.150268 | 12.07507 | 16.21577 | 23.3311 | 71.21807 |  | 6 | 100 | 253 | 361 | 992 | P10–P90 y Xmax medidos por análisis de imagen (n_fotos); modeloRR_* = bloque "MODELO ROSIN-RAMMLER" del archivo (valores pegados, sin fórmula); las fracciones modeloRR_pasa_* no son coherentes con P10–P90 medidos (ver resumen)
FRAG | Fragmentación Desmonte 2025.xlsx | ANÁLISIS DE FRAGMENTACIÓN | 274 | ROM (fragmentación post-voladura en el frente de carguío, por análisis de fotos) |  | no indicada en el archivo | 2025-06-24 | 2025-07-17 | PALA 09 | 9 | 9-NP-3908-10 | 1 | 3908 | B | 30 | Desmonte | Producción | 4 | 8 | 3 | 0.8452491 | 0.153 | 0.227 | 0.4 | 1.5 | 3.2 | 5.3 | 8 | 11.5 | 16.2 | 23.3 | 35.9 | 152.7 |  | 90585 | 23440 | 0.2587625 | 0.7995760887564165 | 17 | 7 | 12 1/4 | 8.5 | 9.8 | 2 | 27 | Vertex 70 | 54AR/46D2 | 0.6660709 | 0.7229962 | 0.7774201 | 0.8276948 | 0.8545645 | 3.149606 | 0.5582602 | 1.356473 | 2.362606 | 3.613702 | 5.185293 | 7.213935 | 9.964746 | 14.04762 | 21.45958 | 78.72187 |  | 4 | 80 | 233 | 359 | 1527 | P10–P90 y Xmax medidos por análisis de imagen (n_fotos); modeloRR_* = bloque "MODELO ROSIN-RAMMLER" del archivo (valores pegados, sin fórmula); las fracciones modeloRR_pasa_* no son coherentes con P10–P90 medidos (ver resumen)
FRAG | Fragmentación Desmonte 2025.xlsx | ANÁLISIS DE FRAGMENTACIÓN | 275 | ROM (fragmentación post-voladura en el frente de carguío, por análisis de fotos) |  | no indicada en el archivo | 2025-06-06 | 2025-07-17 | PALA 09 | 9 | 9-NP-3908-01 | 12 | 3908 | C | 30 | Desmonte | Producción | 4 | 8.9 | 3 | 0.8897871 | 0.162 | 0.23 | 0.3 | 1.5 | 3.3 | 5.8 | 9 | 13.1 | 18.7 | 26.8 | 40.8 | 133.7 |  | 1128050.55 | 520389.8 | 0.4613178 | 1.4254720074379643 | 16.5 | 6.5 | 12 1/4 | 6 | 7 | 1.5 | 562 | Vertex 70 | 62AR/38D2 | 0.6621905 | 0.7199666 | 0.7752662 | 0.8263743 | 0.8536842 | 3.503937 | 0.7095982 | 1.649253 | 2.793863 | 4.183387 | 5.895212 | 8.067158 | 10.96459 | 15.19371 | 22.72329 | 78.10716 |  | 3 | 90 | 268 | 408 | 1337 | P10–P90 y Xmax medidos por análisis de imagen (n_fotos); modeloRR_* = bloque "MODELO ROSIN-RAMMLER" del archivo (valores pegados, sin fórmula); las fracciones modeloRR_pasa_* no son coherentes con P10–P90 medidos (ver resumen)
FRAG | Fragmentación Desmonte 2025.xlsx | ANÁLISIS DE FRAGMENTACIÓN | 276 | ROM (fragmentación post-voladura en el frente de carguío, por análisis de fotos) |  | no indicada en el archivo | 2025-06-06 | 2025-07-17 | PALA 09 | 9 | 9-NP-3908-01 | 11 | 3908 | A | 30 | Desmonte | Producción | 4 | 14.1 | 3 | 1.141147 | 0.069 | 0.11 | 1.7 | 4.4 | 7.4 | 10.6 | 14.1 | 18 | 22.7 | 28.8 | 38.2 | 90.7 |  | 1128050.55 | 520389.8 | 0.4613178 | 1.4254720074379643 | 16.5 | 6.5 | 12 1/4 | 6 | 7 | 1.5 | 562 | Vertex 70 | 62AR/38D2 | 0.6364497 | 0.6644565 | 0.6922665 | 0.7196996 | 0.7354977 | 5.551181 | 1.96237 | 3.787706 | 5.713084 | 7.826637 | 10.22663 | 13.06016 | 16.59069 | 21.39587 | 29.28416 | 76.69012 |  | 17 | 141 | 288 | 382 | 907 | P10–P90 y Xmax medidos por análisis de imagen (n_fotos); modeloRR_* = bloque "MODELO ROSIN-RAMMLER" del archivo (valores pegados, sin fórmula); las fracciones modeloRR_pasa_* no son coherentes con P10–P90 medidos (ver resumen)
FRAG | Fragmentación Desmonte 2025.xlsx | ANÁLISIS DE FRAGMENTACIÓN | 277 | ROM (fragmentación post-voladura en el frente de carguío, por análisis de fotos) |  | no indicada en el archivo | 2025-07-12 | 2025-07-18 | PALA 10 | 9 | 9-NP-3908-20 | 2 | 3908 | C | 30 | Desmonte | Producción | 11 | 15.9 | 3 | 1.026847 | 0.092 | 0.135 | 1.1 | 3.8 | 7.2 | 11.3 | 16 | 21.6 | 28.6 | 38 | 53.1 | 138 |  | 910853.2125 | 261793 | 0.2874151 | 0.8881127704207333 | 17 | 7 | 12 1/4 | 8.5 | 9.8 | 2 | 296 | Vertex 70 | 49AR/51D2 | 0.6426738 | 0.6769843 | 0.7108774 | 0.7440129 | 0.7629051 | 6.259843 | 1.776753 | 3.689884 | 5.826068 | 8.266031 | 11.12716 | 14.60236 | 19.05049 | 25.27364 | 35.82141 | 104.4214 |  | 11 | 160 | 380 | 531 | 1380 | P10–P90 y Xmax medidos por análisis de imagen (n_fotos); modeloRR_* = bloque "MODELO ROSIN-RAMMLER" del archivo (valores pegados, sin fórmula); las fracciones modeloRR_pasa_* no son coherentes con P10–P90 medidos (ver resumen)
FRAG | Fragmentación Desmonte 2025.xlsx | ANÁLISIS DE FRAGMENTACIÓN | 278 | ROM (fragmentación post-voladura en el frente de carguío, por análisis de fotos) |  | no indicada en el archivo | 2025-07-15 | 2025-07-18 | PALA 09 | 9 | 9-NP-3908-23 | 2 | 3908 | A | 30 | Desmonte | Producción | 4 | 13.1 | 3 | 0.955912 | 0.07 | 0.116 | 1.6 | 4 | 6.7 | 9.7 | 13.1 | 17.1 | 22.1 | 29.1 | 40.7 | 144.6 |  | 1033516.7 | 174835 | 0.1691651 | 0.5227202971504996 | 16.5 | 6.5 | 12 1/4 | 6 | 7 | 1.5 | 180 | Vertex 70 | 50AR/50D2 | 0.6442423 | 0.6737322 | 0.7029375 | 0.7316439 | 0.7481166 | 5.15748 | 1.244153 | 2.727793 | 4.455476 | 6.487675 | 8.928025 | 11.95511 | 15.90765 | 21.55151 | 31.34677 | 98.92808 |  | 16 | 131 | 291 | 407 | 1446 | P10–P90 y Xmax medidos por análisis de imagen (n_fotos); modeloRR_* = bloque "MODELO ROSIN-RAMMLER" del archivo (valores pegados, sin fórmula); las fracciones modeloRR_pasa_* no son coherentes con P10–P90 medidos (ver resumen)
FRAG | Fragmentación Desmonte 2025.xlsx | ANÁLISIS DE FRAGMENTACIÓN | 279 | ROM (fragmentación post-voladura en el frente de carguío, por análisis de fotos) |  | no indicada en el archivo | 2025-06-30 | 2025-07-18 | PALA 09 | 9 | 9-NP-3908-03 | 3 | 3908 | A | 30 | Desmonte | Producción | 3 | 19.8 | 3 | 1.097634 | 0.059 | 0.092 | 2.2 | 6 | 10.2 | 14.8 | 19.8 | 25.5 | 32.5 | 41.6 | 55.9 | 140.7 |  | 608266.725 | 318319.7 | 0.5233226 | 1.6170667119757371 | 16.5 | 6.5 | 12 1/4 | 6 | 7 | 1.5 | 332 | Vertex 70 | 50AR/50D2 | 0.637057 | 0.6604879 | 0.6837988 | 0.7068852 | 0.7202428 | 7.795276 | 2.548448 | 5.048855 | 7.740394 | 10.7371 | 14.17912 | 18.28419 | 23.44828 | 30.5461 | 42.33132 | 115.171 |  | 22 | 198 | 416 | 559 | 1407 | P10–P90 y Xmax medidos por análisis de imagen (n_fotos); modeloRR_* = bloque "MODELO ROSIN-RAMMLER" del archivo (valores pegados, sin fórmula); las fracciones modeloRR_pasa_* no son coherentes con P10–P90 medidos (ver resumen)
FRAG | Fragmentación Desmonte 2025.xlsx | ANÁLISIS DE FRAGMENTACIÓN | 280 | ROM (fragmentación post-voladura en el frente de carguío, por análisis de fotos) |  | no indicada en el archivo | 2025-07-09 | 2025-07-19 | PALA 10 | 9 | 9-NP-3908-19 | 3 | 3908 | A | 30 | Desmonte | Producción | 7 | 11.1 | 3 | 0.9775021 | 0.116 | 0.173 | 0.7 | 2.5 | 4.9 | 7.7 | 11.1 | 15.2 | 20.5 | 27.7 | 39.5 | 112.9 |  | 563392.5 | 182571 | 0.3240565 | 1.0013345758063872 | 16.5 | 6.5 | 12 1/4 | 6 | 7 | 1.5 | 204 | Vertex 70 | 49AR/51D2 | 0.6487748 | 0.6926076 | 0.7355004 | 0.7767242 | 0.7997715 | 4.370079 | 1.110471 | 2.392845 | 3.866258 | 5.583176 | 7.629304 | 10.15038 | 13.42132 | 18.06151 | 26.05405 | 80.16372 |  | 7 | 111 | 277 | 395 | 1129 | P10–P90 y Xmax medidos por análisis de imagen (n_fotos); modeloRR_* = bloque "MODELO ROSIN-RAMMLER" del archivo (valores pegados, sin fórmula); las fracciones modeloRR_pasa_* no son coherentes con P10–P90 medidos (ver resumen)
FRAG | Fragmentación Desmonte 2025.xlsx | ANÁLISIS DE FRAGMENTACIÓN | 281 | ROM (fragmentación post-voladura en el frente de carguío, por análisis de fotos) |  | no indicada en el archivo | 2025-07-15 | 2025-07-19 | PALA 09 | 9 | 9-NP-3908-23 | 2 | 3908 | A | 30 | Desmonte | Producción | 4 | 11.6 | 3 | 1.000971 | 0.109 | 0.163 | 0.8 | 2.7 | 5.2 | 8.2 | 11.6 | 15.8 | 21 | 28.1 | 39.7 | 108.7 |  | 1033516.7 | 174835 | 0.1691651 | 0.5227202971504996 | 16.5 | 6.5 | 12 1/4 | 6 | 7 | 1.5 | 180 | Vertex 70 | 50AR/50D2 | 0.6463912 | 0.687737 | 0.7283194 | 0.7675311 | 0.789587 | 4.566929 | 1.224853 | 2.592234 | 4.141569 | 5.929439 | 8.043366 | 10.62987 | 13.96357 | 18.66086 | 26.68839 | 79.9799 |  | 8 | 116 | 281 | 397 | 1087 | P10–P90 y Xmax medidos por análisis de imagen (n_fotos); modeloRR_* = bloque "MODELO ROSIN-RAMMLER" del archivo (valores pegados, sin fórmula); las fracciones modeloRR_pasa_* no son coherentes con P10–P90 medidos (ver resumen)
FRAG | Fragmentación Desmonte 2025.xlsx | ANÁLISIS DE FRAGMENTACIÓN | 282 | ROM (fragmentación post-voladura en el frente de carguío, por análisis de fotos) |  | no indicada en el archivo | 2025-07-15 | 2025-07-19 | PALA 09 | 9 | 9-NP-3908-23 | 3 | 3908 | B | 30 | Desmonte | Producción | 4 | 8.4 | 3 | 0.9640673 | 0.131 | 0.2 | 0.6 | 1.9 | 3.8 | 5.9 | 8.5 | 11.6 | 15.6 | 21.2 | 30.4 | 90.9 |  | 1033516.7 | 174835 | 0.1691651 | 0.5227202971504996 | 16.5 | 6.5 | 12 1/4 | 6 | 7 | 1.5 | 180 | Vertex 70 | 50AR/50D2 | 0.6523885 | 0.7029322 | 0.7519895 | 0.7984286 | 0.8239351 | 3.307087 | 0.8138239 | 1.772491 | 2.88313 | 4.184839 | 5.743439 | 7.671804 | 10.18359 | 13.76121 | 19.95241 | 62.35912 |  | 6 | 85 | 212 | 304 | 909 | P10–P90 y Xmax medidos por análisis de imagen (n_fotos); modeloRR_* = bloque "MODELO ROSIN-RAMMLER" del archivo (valores pegados, sin fórmula); las fracciones modeloRR_pasa_* no son coherentes con P10–P90 medidos (ver resumen)
FRAG | Fragmentación Desmonte 2025.xlsx | ANÁLISIS DE FRAGMENTACIÓN | 283 | ROM (fragmentación post-voladura en el frente de carguío, por análisis de fotos) |  | no indicada en el archivo | 2025-07-16 | 2025-07-20 | PALA 10 | 9 | 9-NP-3908-24 | 6 | 3908 | A | 30 | Desmonte | Producción | 5 | 16.3 | 4 | 1.539004 | 0.035 | 0.062 | 3.3 | 6.7 | 9.9 | 13 | 16.3 | 19.9 | 24.2 | 29.7 | 38.3 | 102 |  | 356730 | 136889.5 | 0.3837342 | 1.1857386679000925 | 16.5 | 6 | 12 1/4 | 6 | 7 | 1.5 | 157 | Vertex 70 | 50AR/50D2 | 0.6277387 | 0.6435464 | 0.6593326 | 0.6750666 | 0.6842337 | 6.417323 | 3.777045 | 6.150589 | 8.341946 | 10.53493 | 12.84578 | 15.3999 | 18.3895 | 22.20642 | 28.02495 | 57.22216 |  | 33 | 163 | 297 | 383 | 1020 | P10–P90 y Xmax medidos por análisis de imagen (n_fotos); modeloRR_* = bloque "MODELO ROSIN-RAMMLER" del archivo (valores pegados, sin fórmula); las fracciones modeloRR_pasa_* no son coherentes con P10–P90 medidos (ver resumen)
FRAG | Fragmentación Desmonte 2025.xlsx | ANÁLISIS DE FRAGMENTACIÓN | 284 | ROM (fragmentación post-voladura en el frente de carguío, por análisis de fotos) |  | no indicada en el archivo | 2025-07-12 | 2025-07-20 | PALA 07 | 9 | 9-NP-3908-20 | 2 | 3908 | C | 30 | Desmonte | Producción | 6 | 7.6 | 3 | 0.8473488 | 0.157 | 0.233 | 0.4 | 1.5 | 3 | 5 | 7.6 | 10.9 | 15.4 | 21.9 | 33.8 | 143.2 |  | 910853.2125 | 261793 | 0.2874151 | 0.8881127704207333 | 17 | 7 | 12 1/4 | 8.5 | 9.8 | 2 | 296 | Vertex 70 | 49AR/51D2 | 0.6667538 | 0.7251364 | 0.7808165 | 0.8320163 | 0.8592312 | 2.992126 | 0.5338576 | 1.294328 | 2.251269 | 3.439784 | 4.931324 | 6.854995 | 9.461358 | 13.32663 | 20.33682 | 74.36325 |  | 4 | 76 | 219 | 338 | 1432 | P10–P90 y Xmax medidos por análisis de imagen (n_fotos); modeloRR_* = bloque "MODELO ROSIN-RAMMLER" del archivo (valores pegados, sin fórmula); las fracciones modeloRR_pasa_* no son coherentes con P10–P90 medidos (ver resumen)
FRAG | Fragmentación Desmonte 2025.xlsx | ANÁLISIS DE FRAGMENTACIÓN | 285 | ROM (fragmentación post-voladura en el frente de carguío, por análisis de fotos) |  | no indicada en el archivo | 2025-07-15 | 2025-07-20 | PALA 09 | 9 | 9-NP-3908-23 | 2 | 3908 | A | 30 | Desmonte | Producción | 7 | 12.5 | 3 | 1.128826 | 0.082 | 0.129 | 1.3 | 3.7 | 6.4 | 9.3 | 12.5 | 16.2 | 20.7 | 26.4 | 35.3 | 82.6 |  | 1033516.7 | 174835 | 0.1691651 | 0.5227202971504996 | 16.5 | 6.5 | 12 1/4 | 6 | 7 | 1.5 | 180 | Vertex 70 | 50AR/50D2 | 0.6377125 | 0.6705351 | 0.7030337 | 0.7349141 | 0.7531551 | 4.92126 | 1.702644 | 3.310065 | 5.015093 | 6.894071 | 9.034437 | 11.56848 | 14.73419 | 19.05451 | 26.16907 | 69.25618 |  | 13 | 125 | 264 | 353 | 826 | P10–P90 y Xmax medidos por análisis de imagen (n_fotos); modeloRR_* = bloque "MODELO ROSIN-RAMMLER" del archivo (valores pegados, sin fórmula); las fracciones modeloRR_pasa_* no son coherentes con P10–P90 medidos (ver resumen)
FRAG | Fragmentación Desmonte 2025.xlsx | ANÁLISIS DE FRAGMENTACIÓN | 286 | ROM (fragmentación post-voladura en el frente de carguío, por análisis de fotos) |  | no indicada en el archivo | 2025-07-12 | 2025-07-21 | PALA 07 | 9 | 9-NP-3908-20 | 2 | 3908 | C | 30 | Desmonte | Producción | 3 | 7.2 | 4 | 1.190148 | 0.091 | 0.166 | 1.1 | 2.4 | 3.9 | 5.5 | 7.3 | 9.4 | 12.1 | 16 | 22.6 | 106.9 |  | 910853.2125 | 261793 | 0.2874151 | 0.8881127704207333 | 17 | 7 | 12 1/4 | 8.5 | 9.8 | 2 | 296 | Vertex 70 | 49AR/51D2 | 0.6360862 | 0.6782895 | 0.7198415 | 0.7601066 | 0.7828036 | 2.834646 | 1.086816 | 2.041703 | 3.027875 | 4.094624 | 5.291625 | 6.690086 | 8.415291 | 10.73956 | 14.51034 | 36.52327 |  | 11 | 73 | 160 | 226 | 1069 | P10–P90 y Xmax medidos por análisis de imagen (n_fotos); modeloRR_* = bloque "MODELO ROSIN-RAMMLER" del archivo (valores pegados, sin fórmula); las fracciones modeloRR_pasa_* no son coherentes con P10–P90 medidos (ver resumen)
FRAG | Fragmentación Desmonte 2025.xlsx | ANÁLISIS DE FRAGMENTACIÓN | 287 | ROM (fragmentación post-voladura en el frente de carguío, por análisis de fotos) |  | no indicada en el archivo | 2025-07-15 | 2025-07-21 | PALA 09 | 9 | 9-NP-3908-23 | 3 | 3908 | B | 30 | Desmonte | Producción | 3 | 15.5 | 3 | 1.000449 | 0.077 | 0.119 | 1.5 | 4.2 | 7.5 | 11.2 | 15.5 | 20.5 | 26.8 | 35.3 | 49.3 | 145.5 |  | 1033516.7 | 174835 | 0.1691651 | 0.5227202971504996 | 16.5 | 6.5 | 12 1/4 | 6 | 7 | 1.5 | 180 | Vertex 70 | 50AR/50D2 | 0.6425631 | 0.6728231 | 0.7027904 | 0.7322338 | 0.749119 | 6.102362 | 1.634739 | 3.461055 | 5.531021 | 7.920185 | 10.74555 | 14.20306 | 18.66002 | 24.94096 | 35.67671 | 106.9774 |  | 15 | 155 | 353 | 493 | 1455 | P10–P90 y Xmax medidos por análisis de imagen (n_fotos); modeloRR_* = bloque "MODELO ROSIN-RAMMLER" del archivo (valores pegados, sin fórmula); las fracciones modeloRR_pasa_* no son coherentes con P10–P90 medidos (ver resumen)
FRAG | Fragmentación Desmonte 2025.xlsx | ANÁLISIS DE FRAGMENTACIÓN | 288 | ROM (fragmentación post-voladura en el frente de carguío, por análisis de fotos) |  | no indicada en el archivo | 2025-07-16 | 2025-07-21 | PALA 10 | 9 | 9-NP-3908-24 | 4 | 3908 | A | 30 | Desmonte | Producción | 4 | 12.1 | 3 | 1.039073 | 0.113 | 0.166 | 0.7 | 2.7 | 5.3 | 8.4 | 12.1 | 16.5 | 21.9 | 29.2 | 40.8 | 100.6 |  | 356730 | 136889.5 | 0.3837342 | 1.1857386679000925 | 16.5 | 6 | 12 1/4 | 6 | 7 | 1.5 | 157 | Vertex 70 | 50AR/50D2 | 0.6443739 | 0.686498 | 0.7278489 | 0.7677858 | 0.7902319 | 4.76378 | 1.38744 | 2.856705 | 4.486361 | 6.339107 | 8.503474 | 11.12363 | 14.46674 | 19.12881 | 27.00103 | 77.72488 |  | 7 | 121 | 292 | 408 | 1006 | P10–P90 y Xmax medidos por análisis de imagen (n_fotos); modeloRR_* = bloque "MODELO ROSIN-RAMMLER" del archivo (valores pegados, sin fórmula); las fracciones modeloRR_pasa_* no son coherentes con P10–P90 medidos (ver resumen)
FRAG | Fragmentación Desmonte 2025.xlsx | ANÁLISIS DE FRAGMENTACIÓN | 289 | ROM (fragmentación post-voladura en el frente de carguío, por análisis de fotos) |  | no indicada en el archivo | 2025-07-16 | 2025-07-22 | PALA 10 | 9 | 9-NP-3908-24 | 4 | 3908 | A | 30 | Desmonte | Producción | 4 | 17.1 | 4 | 1.170039 | 0.065 | 0.105 | 1.8 | 4.8 | 8.4 | 12.4 | 17.1 | 22.9 | 30.3 | 40.9 | 59.6 | 270.9 |  | 356730 | 136889.5 | 0.3837342 | 1.1857386679000925 | 16.5 | 6 | 12 1/4 | 6 | 7 | 1.5 | 157 | Vertex 70 | 50AR/50D2 | 0.6352872 | 0.662028 | 0.6886034 | 0.7148575 | 0.7300018 | 6.732283 | 2.498651 | 4.745139 | 7.084933 | 9.630853 | 12.50127 | 15.86891 | 20.03997 | 25.68236 | 34.87964 | 89.19786 |  | 18 | 171 | 409 | 596 | 2709 | P10–P90 y Xmax medidos por análisis de imagen (n_fotos); modeloRR_* = bloque "MODELO ROSIN-RAMMLER" del archivo (valores pegados, sin fórmula); las fracciones modeloRR_pasa_* no son coherentes con P10–P90 medidos (ver resumen)
FRAG | Fragmentación Desmonte 2025.xlsx | ANÁLISIS DE FRAGMENTACIÓN | 290 | ROM (fragmentación post-voladura en el frente de carguío, por análisis de fotos) |  | no indicada en el archivo | 2025-07-15 | 2025-07-22 | PALA 09 | 9 | 9-NP-3908-23 | 3 | 3908 | B | 30 | Desmonte | Producción | 5 | 10.9 | 3 | 0.9274351 | 0.098 | 0.155 | 1 | 2.8 | 5.1 | 7.8 | 11 | 14.8 | 19.6 | 26.5 | 38.1 | 136.7 |  | 1033516.7 | 174835 | 0.1691651 | 0.5227202971504996 | 16.5 | 6.5 | 12 1/4 | 6 | 7 | 1.5 | 180 | Vertex 70 | 50AR/50D2 | 0.650038 | 0.6893274 | 0.7279059 | 0.7652508 | 0.7863126 | 4.291339 | 0.963022 | 2.16293 | 3.586475 | 5.282916 | 7.341719 | 9.919486 | 13.3153 | 18.20839 | 26.79063 | 87.58612 |  | 10 | 110 | 265 | 381 | 1367 | P10–P90 y Xmax medidos por análisis de imagen (n_fotos); modeloRR_* = bloque "MODELO ROSIN-RAMMLER" del archivo (valores pegados, sin fórmula); las fracciones modeloRR_pasa_* no son coherentes con P10–P90 medidos (ver resumen)
FRAG | Fragmentación Desmonte 2025.xlsx | ANÁLISIS DE FRAGMENTACIÓN | 291 | ROM (fragmentación post-voladura en el frente de carguío, por análisis de fotos) |  | no indicada en el archivo | 2025-07-20 | 2025-07-22 | PALA 07 | 9 | 9-NP-3908-26 | 1 | 3908 | C | 30 | Desmonte | TRIM | 2 | 17.2 | 3 | 1.060921 | 0.09 | 0.131 | 1.2 | 4.1 | 7.8 | 12.2 | 17.2 | 23.2 | 30.5 | 40.2 | 55.6 | 134.4 |  | 181005 | 63296 | 0.349692 | - | - | - | 9 7/8 | - | - | - | 160 | Emulgex 70 | 47AR/53D2 | 0.6407886 | 0.6740994 | 0.7070438 | 0.7393121 | 0.757747 | 6.771654 | 2.06218 | 4.183297 | 6.508946 | 9.131725 | 12.1757 | 15.83952 | 20.48877 | 26.93611 | 37.75242 | 106.3331 |  | 12 | 172 | 402 | 556 | 1344 | P10–P90 y Xmax medidos por análisis de imagen (n_fotos); modeloRR_* = bloque "MODELO ROSIN-RAMMLER" del archivo (valores pegados, sin fórmula); las fracciones modeloRR_pasa_* no son coherentes con P10–P90 medidos (ver resumen)
FRAG | Fragmentación Desmonte 2025.xlsx | ANÁLISIS DE FRAGMENTACIÓN | 292 | ROM (fragmentación post-voladura en el frente de carguío, por análisis de fotos) |  | no indicada en el archivo | 2025-07-20 | 2025-07-23 | PALA 07 | 9 | 9-NP-3908-26 | 1 | 3908 | C | 30 | Desmonte | TRIM | 5 | 17.6 | 3 | 1.011131 | 0.089 | 0.13 | 1.2 | 4.1 | 7.9 | 12.4 | 17.6 | 23.9 | 31.8 | 42.4 | 59.7 | 159.5 |  | 181005 | 63296 | 0.349692 | - | - | - | 9 7/8 | - | - | - | 160 | Emulgex 70 | 47AR/53D2 | 0.6430204 | 0.676063 | 0.7087271 | 0.7407093 | 0.758977 | 6.929134 | 1.900858 | 3.992715 | 6.34913 | 9.057261 | 12.24871 | 16.14224 | 21.14666 | 28.1781 | 40.15511 | 119.0172 |  | 12 | 176 | 424 | 597 | 1595 | P10–P90 y Xmax medidos por análisis de imagen (n_fotos); modeloRR_* = bloque "MODELO ROSIN-RAMMLER" del archivo (valores pegados, sin fórmula); las fracciones modeloRR_pasa_* no son coherentes con P10–P90 medidos (ver resumen)
FRAG | Fragmentación Desmonte 2025.xlsx | ANÁLISIS DE FRAGMENTACIÓN | 293 | ROM (fragmentación post-voladura en el frente de carguío, por análisis de fotos) |  | no indicada en el archivo | 2025-07-22 | 2025-07-23 | PALA 12 | 9 | 9-NP-3893-04 | 4 | 3893 | B | 30 | Desmonte | Producción | 4 | 5.7 | 3 | 0.9348377 | 0.182 | 0.271 | 0.3 | 1.1 | 2.3 | 3.9 | 5.7 | 8.1 | 11.2 | 15.5 | 22.8 | 68.6 |  | 375922.3875 | 291518.27 | 0.7754746 | 2.3962165709005556 | 16.5 | 6 | 12 1/4 | 5.5 | 6.5 | 1.5 | 295 | Vertex 70 | 47AR/53D2 | 0.6626313 | 0.7304803 | 0.7944462 | 0.8517667 | 0.8812442 | 2.244094 | 0.5133684 | 1.145652 | 1.892077 | 2.778516 | 3.851281 | 5.191128 | 6.952018 | 9.483206 | 13.91037 | 45.05233 |  | 3 | 57 | 155 | 228 | 686 | P10–P90 y Xmax medidos por análisis de imagen (n_fotos); modeloRR_* = bloque "MODELO ROSIN-RAMMLER" del archivo (valores pegados, sin fórmula); las fracciones modeloRR_pasa_* no son coherentes con P10–P90 medidos (ver resumen)
FRAG | Fragmentación Desmonte 2025.xlsx | ANÁLISIS DE FRAGMENTACIÓN | 294 | ROM (fragmentación post-voladura en el frente de carguío, por análisis de fotos) |  | no indicada en el archivo | 2025-07-12 | 2025-07-23 | PALA 10 | 9 | 9-NP-3908-20 | 1 | 3908 | A | 30 | Desmonte | Producción | 3 | 9 | 3 | 0.915913 | 0.117 | 0.183 | 0.7 | 2.2 | 4.1 | 6.4 | 9.1 | 12.3 | 16.6 | 22.6 | 32.9 | 119.1 |  | 910853.2125 | 261793 | 0.2874151 | 0.8881127704207333 | 17 | 7 | 12 1/4 | 8.5 | 9.8 | 2 | 296 | Vertex 70 | 49AR/51D2 | 0.6541115 | 0.700373 | 0.7454386 | 0.7884414 | 0.8122958 | 3.543307 | 0.7712508 | 1.749937 | 2.920187 | 4.322477 | 6.031908 | 8.180695 | 11.022 | 15.13181 | 22.37237 | 74.2397 |  | 7 | 91 | 226 | 329 | 1191 | P10–P90 y Xmax medidos por análisis de imagen (n_fotos); modeloRR_* = bloque "MODELO ROSIN-RAMMLER" del archivo (valores pegados, sin fórmula); las fracciones modeloRR_pasa_* no son coherentes con P10–P90 medidos (ver resumen)
FRAG | Fragmentación Desmonte 2025.xlsx | ANÁLISIS DE FRAGMENTACIÓN | 295 | ROM (fragmentación post-voladura en el frente de carguío, por análisis de fotos) |  | no indicada en el archivo | 2025-07-20 | 2025-07-23 | PALA 09 | 9 | 9-NP-3908-33 | 2 | 3908 | C | 30 | Desmonte | Producción | 4 | 13.5 | 2 | 0.7768782 | 0.112 | 0.159 | 0.7 | 3 | 6 | 9.5 | 13.5 | 18.2 | 23.8 | 31 | 41.6 | 82.6 |  | 370961.25 | 146849 | 0.3958608 | 1.2232097287789492 | 16.5 | 6 | 12 1/4 | 5.5 | 6.5 | 1.5 | 172 | Vertex 70 | 47AR/53D2 | 0.6608393 | 0.7009859 | 0.7402216 | 0.7779777 | 0.7991501 | 5.314961 | 0.745284 | 1.958076 | 3.58111 | 5.686191 | 8.422554 | 12.06321 | 17.14367 | 24.90953 | 39.49835 | 162.4542 |  | 7 | 135 | 310 | 416 | 826 | P10–P90 y Xmax medidos por análisis de imagen (n_fotos); modeloRR_* = bloque "MODELO ROSIN-RAMMLER" del archivo (valores pegados, sin fórmula); las fracciones modeloRR_pasa_* no son coherentes con P10–P90 medidos (ver resumen)
FRAG | Fragmentación Desmonte 2025.xlsx | ANÁLISIS DE FRAGMENTACIÓN | 296 | ROM (fragmentación post-voladura en el frente de carguío, por análisis de fotos) |  | no indicada en el archivo | 2025-07-20 | 2025-07-23 | PALA 09 | 9 | 9-NP-3908-33 | 3 | 3908 | B | 30 | Desmonte | Producción | 4 | 23.2 | 3 | 1.002212 | 0.067 | 0.099 | 2 | 6.1 | 11 | 16.7 | 23.2 | 31 | 40.7 | 53.9 | 75.4 | 216.5 |  | 370961.25 | 146849 | 0.3958608 | 1.2232097287789492 | 16.5 | 6 | 12 1/4 | 5.5 | 6.5 | 1.5 | 172 | Vertex 70 | 47AR/53D2 | 0.6407443 | 0.6659407 | 0.6909702 | 0.7157014 | 0.7299758 | 9.133858 | 2.456535 | 5.194097 | 8.293708 | 11.86874 | 16.09403 | 21.26205 | 27.92073 | 37.29976 | 53.32173 | 159.5778 |  | 20 | 232 | 539 | 754 | 2165 | P10–P90 y Xmax medidos por análisis de imagen (n_fotos); modeloRR_* = bloque "MODELO ROSIN-RAMMLER" del archivo (valores pegados, sin fórmula); las fracciones modeloRR_pasa_* no son coherentes con P10–P90 medidos (ver resumen)
FRAG | Fragmentación Desmonte 2025.xlsx | ANÁLISIS DE FRAGMENTACIÓN | 297 | ROM (fragmentación post-voladura en el frente de carguío, por análisis de fotos) |  | no indicada en el archivo | 2025-07-20 | 2025-07-24 | PALA 09 | 9 | 9-NP-3908-33 | 4 | 3908 | B | 30 | Desmonte | Producción | 4 | 16.5 | 2 | 0.6433248 | 0.135 | 0.182 | 0.4 | 2.4 | 5.8 | 10.5 | 16.6 | 24.2 | 34.3 | 48.2 | 70.8 | 176.9 |  | 370961.25 | 146849 | 0.3958608 | 1.2232097287789492 | 16.5 | 6 | 12 1/4 | 5.5 | 6.5 | 1.5 | 172 | Vertex 70 | 47AR/53D2 | 0.6775378 | 0.7230566 | 0.766967 | 0.8084142 | 0.8311883 | 6.496063 | 0.4992409 | 1.602903 | 3.322962 | 5.807855 | 9.333813 | 14.40348 | 22.01895 | 34.57351 | 60.32829 | 332.7899 |  | 4 | 166 | 482 | 708 | 1769 | P10–P90 y Xmax medidos por análisis de imagen (n_fotos); modeloRR_* = bloque "MODELO ROSIN-RAMMLER" del archivo (valores pegados, sin fórmula); las fracciones modeloRR_pasa_* no son coherentes con P10–P90 medidos (ver resumen)
FRAG | Fragmentación Desmonte 2025.xlsx | ANÁLISIS DE FRAGMENTACIÓN | 298 | ROM (fragmentación post-voladura en el frente de carguío, por análisis de fotos) |  | no indicada en el archivo | 2025-07-23 | 2025-07-24 | PALA 10 | 9 | 9-NP-3908-30 | 2 | 3908 | A | 30 | Desmonte | TRIM | 3 | 16.6 | 2 | 0.7063681 | 0.121 | 0.165 | 0.6 | 2.9 | 6.5 | 11.1 | 16.6 | 23.3 | 31.7 | 42.8 | 59.9 | 130.2 |  | 58553.9625 | 19469.68 | 0.3325083 | - | - | - | 9 7/8 | - | - | - | 54 | - | 47AR/53D2 | 0.6676725 | 0.7091987 | 0.7496184 | 0.7882939 | 0.8098569 | 6.535433 | 0.6863103 | 1.985655 | 3.857126 | 6.413748 | 9.880203 | 14.66759 | 21.5892 | 32.56081 | 54.06225 | 256.0655 |  | 6 | 166 | 428 | 599 | 1302 | P10–P90 y Xmax medidos por análisis de imagen (n_fotos); modeloRR_* = bloque "MODELO ROSIN-RAMMLER" del archivo (valores pegados, sin fórmula); las fracciones modeloRR_pasa_* no son coherentes con P10–P90 medidos (ver resumen)
FRAG | Fragmentación Desmonte 2025.xlsx | ANÁLISIS DE FRAGMENTACIÓN | 299 | ROM (fragmentación post-voladura en el frente de carguío, por análisis de fotos) |  | no indicada en el archivo | 2025-07-24 | 2025-07-26 | PALA 09 | 9 | 9-NP-3908-35 | 2 | 3908 | C | 30 | Desmonte | TRIM/Rampa | 7 | 16.5 | 3 | 0.9373141 | 0.088 | 0.132 | 1.2 | 3.9 | 7.4 | 11.6 | 16.5 | 22.5 | 30.3 | 41.2 | 59.6 | 196.5 |  | 525184.6875 | 143866.46 | 0.273935 | 0.8464591066357012 | - | - | 9 7/8 | - | - | - | 337 | Vertex 70 | 43AR/57D2 | 0.6468669 | 0.6803861 | 0.7134747 | 0.7458133 | 0.7642518 | 6.496063 | 1.495548 | 3.330449 | 5.493047 | 8.058356 | 11.16 | 15.03066 | 20.11371 | 27.41449 | 40.17205 | 129.7043 |  | 12 | 165 | 412 | 596 | 1965 | P10–P90 y Xmax medidos por análisis de imagen (n_fotos); modeloRR_* = bloque "MODELO ROSIN-RAMMLER" del archivo (valores pegados, sin fórmula); las fracciones modeloRR_pasa_* no son coherentes con P10–P90 medidos (ver resumen)
FRAG | Fragmentación Desmonte 2025.xlsx | ANÁLISIS DE FRAGMENTACIÓN | 300 | ROM (fragmentación post-voladura en el frente de carguío, por análisis de fotos) |  | no indicada en el archivo | 2025-07-15 | 2025-07-29 | PALA 09 | 9 | 9-NP-3908-23 | 1 | 3908 | C | 30 | Desmonte | TRIM | 5 | 14.1 | 2.96 | 0.9019007 | 0.104 | 0.154 | 0.9 | 3.1 | 6 | 9.7 | 14.1 | 19.6 | 26.8 | 37 | 54.4 | 186.1 |  | 1033516.7 | 174835 | 0.1691651 | 0.5227202971504996 | - | - | 12 1/4 | - | - | - | 180 | Vertex 70 | 50AR/50D2 | 0.6515021 | 0.6905226 | 0.7288259 | 0.7658988 | 0.7868071 | 5.551181 | 1.163038 | 2.672694 | 4.495651 | 6.695156 | 9.391419 | 12.79743 | 17.32226 | 23.89864 | 35.54945 | 120.185 |  | 9 | 141 | 370 | 544 | 1861 | P10–P90 y Xmax medidos por análisis de imagen (n_fotos); modeloRR_* = bloque "MODELO ROSIN-RAMMLER" del archivo (valores pegados, sin fórmula); las fracciones modeloRR_pasa_* no son coherentes con P10–P90 medidos (ver resumen)
FRAG | Fragmentación Desmonte 2025.xlsx | ANÁLISIS DE FRAGMENTACIÓN | 301 | ROM (fragmentación post-voladura en el frente de carguío, por análisis de fotos) |  | no indicada en el archivo | 2025-07-28 | 2025-07-31 | PALA 15 | 9 | 9-NP-3893-05 | 2 | 3893 | C | 30 | Desmonte | Producción | 6 | 12.9 | 3 | 0.9347663 | 0.117 | 0.17 | 0.7 | 2.6 | 5.3 | 8.8 | 12.9 | 18.1 | 24.8 | 34.3 | 50.2 | 155.3 |  | 511351.5 | 174204.3 | 0.3406743 | 1.0526835004884114 | 16.5 | 6 | 12 1/4 | 5.5 | 6.5 | 1.5 | 184 | Vertex 70 | 46AR/54D2 | 0.6512786 | 0.6943238 | 0.7364341 | 0.776917 | 0.7995653 | 5.07874 | 1.16162 | 2.592473 | 4.281709 | 6.287875 | 8.715795 | 11.74826 | 15.73375 | 21.46283 | 31.4835 | 101.9766 |  | 7 | 129 | 343 | 502 | 1553 | P10–P90 y Xmax medidos por análisis de imagen (n_fotos); modeloRR_* = bloque "MODELO ROSIN-RAMMLER" del archivo (valores pegados, sin fórmula); las fracciones modeloRR_pasa_* no son coherentes con P10–P90 medidos (ver resumen)
FRAG | Fragmentación Desmonte 2025.xlsx | ANÁLISIS DE FRAGMENTACIÓN | 302 | ROM (fragmentación post-voladura en el frente de carguío, por análisis de fotos) |  | no indicada en el archivo | 2025-07-12 | 2025-07-31 | PALA 09 | 9 | 9-NP-3908-20 | 2 | 3908 | C | 30 | Desmonte | Producción | 7 | 18.7 | 3 | 1.037059 | 0.071 | 0.108 | 1.7 | 5.1 | 9.1 | 13.6 | 18.7 | 24.7 | 32.1 | 42.1 | 58 | 156.4 |  | 910853.2125 | 261793 | 0.2874151 | 0.8881127704207333 | 17 | 7 | 12 1/4 | 8.5 | 9.8 | 2 | 296 | Vertex 70 | 49AR/51D2 | 0.6401705 | 0.6676538 | 0.6949279 | 0.7218216 | 0.7373063 | 7.362205 | 2.135225 | 4.402547 | 6.920119 | 9.784509 | 13.13273 | 17.18825 | 22.36544 | 29.58901 | 41.79397 | 120.555 |  | 17 | 187 | 421 | 580 | 1564 | P10–P90 y Xmax medidos por análisis de imagen (n_fotos); modeloRR_* = bloque "MODELO ROSIN-RAMMLER" del archivo (valores pegados, sin fórmula); las fracciones modeloRR_pasa_* no son coherentes con P10–P90 medidos (ver resumen)
FRAG | Fragmentación Desmonte 2025.xlsx | ANÁLISIS DE FRAGMENTACIÓN | 303 | ROM (fragmentación post-voladura en el frente de carguío, por análisis de fotos) |  | no indicada en el archivo | 2025-07-30 | 2025-08-01 | PALA 08 | 9 | 9-NP-3893-06 | 1 | 3893 | A | 30 | Desmonte | Producción | 5 | 17 | 3 | 1.142841 | 0.075 | 0.113 | 1.6 | 4.7 | 8.5 | 12.5 | 17.1 | 22.2 | 28.4 | 36.5 | 48.8 | 109.6 | 14273 | 358792.5 | 162041.65 | 0.4516305 | 1.3955383640962393 | 16.5 | 6 | 12 1/4 | 5.5 | 6.5 | 1.5 | 175 | Vertex 70 | 53AR/47D2 | 0.6365061 | 0.6652745 | 0.6938298 | 0.7219763 | 0.7381706 | 6.692913 | 2.372905 | 4.575646 | 6.897347 | 9.444609 | 12.33586 | 15.74808 | 19.99813 | 25.7805 | 35.26891 | 92.23141 |  | 16 | 171 | 365 | 488 | 1096 | P10–P90 y Xmax medidos por análisis de imagen (n_fotos); modeloRR_* = bloque "MODELO ROSIN-RAMMLER" del archivo (valores pegados, sin fórmula); las fracciones modeloRR_pasa_* no son coherentes con P10–P90 medidos (ver resumen)
FRAG | Fragmentación Desmonte 2025.xlsx | ANÁLISIS DE FRAGMENTACIÓN | 304 | ROM (fragmentación post-voladura en el frente de carguío, por análisis de fotos) |  | no indicada en el archivo | 2025-07-30 | 2025-08-02 | PALA 08 | 9 | 9-NP-3893-06 | 1 | 3893 | A | 30 | Desmonte | Producción | 8 | 9.7 | 3 | 0.941243 | 0.103 | 0.165 | 0.9 | 2.6 | 4.6 | 7 | 9.8 | 13.1 | 17.3 | 23.2 | 33.2 | 114.8 | 16665 | 358792.5 | 162041.65 | 0.4516305 | 1.3955383640962393 | 16.5 | 6 | 12 1/4 | 5.5 | 6.5 | 1.5 | 175 | Vertex 70 | 53AR/47D2 | 0.650297 | 0.692099 | 0.7330537 | 0.772529 | 0.7946799 | 3.818898 | 0.888056 | 1.971022 | 3.244106 | 4.751529 | 6.571443 | 8.839648 | 11.81465 | 16.08228 | 23.52874 | 75.59694 |  | 9 | 98 | 232 | 332 | 1148 | P10–P90 y Xmax medidos por análisis de imagen (n_fotos); modeloRR_* = bloque "MODELO ROSIN-RAMMLER" del archivo (valores pegados, sin fórmula); las fracciones modeloRR_pasa_* no son coherentes con P10–P90 medidos (ver resumen)
FRAG | Fragmentación Desmonte 2025.xlsx | ANÁLISIS DE FRAGMENTACIÓN | 305 | ROM (fragmentación post-voladura en el frente de carguío, por análisis de fotos) |  | no indicada en el archivo | 2025-07-28 | 2025-08-02 | PALA 09 | 9 | 9-NP-3893-05 | 1 | 3893 | C | 30 | Desmonte | Producción | 5 | 16.9 | 3 | 1.134032 | 0.039 | 0.068 | 3.1 | 6.6 | 9.9 | 13.3 | 16.9 | 20.9 | 25.6 | 31.8 | 41.5 | 110.4 | 11099 | 511351.5 | 174204.3 | 0.3406743 | 1.0526835004884114 | 16.5 | 6 | 12 1/4 | 5.5 | 6.5 | 1.5 | 184 | Vertex 70 | 46AR/54D2 | 0.6349532 | 0.6522827 | 0.669566 | 0.6867619 | 0.6967634 | 6.653543 | 2.323139 | 4.502591 | 6.808895 | 9.346283 | 12.23278 | 15.64614 | 19.9056 | 25.71188 | 35.26077 | 92.90126 |  | 31 | 169 | 318 | 415 | 1104 | P10–P90 y Xmax medidos por análisis de imagen (n_fotos); modeloRR_* = bloque "MODELO ROSIN-RAMMLER" del archivo (valores pegados, sin fórmula); las fracciones modeloRR_pasa_* no son coherentes con P10–P90 medidos (ver resumen)
FRAG | Fragmentación Desmonte 2025.xlsx | ANÁLISIS DE FRAGMENTACIÓN | 306 | ROM (fragmentación post-voladura en el frente de carguío, por análisis de fotos) |  | no indicada en el archivo | 2025-07-23 | 2025-08-03 | PALA 08 | 9 | 9-NP-3893-02 | 6 | 3893 | A | 30 | Desmonte | Producción | 4 | 15.4 | 3 | 1.214123 | 0.07 | 0.108 | 1.7 | 4.7 | 8.1 | 11.6 | 15.4 | 19.7 | 24.7 | 31.1 | 40.7 | 86 | 15681 | 270664.35 | 190047.7 | 0.7021527 | 2.1696517956649997 | 16.5 | 6 | 12 1/4 | 5.5 | 6.5 | 1.5 | 194 | Vertex 70 | 47AR/53D2 | 0.6339082 | 0.661416 | 0.6887525 | 0.7157481 | 0.7313113 | 6.062992 | 2.413011 | 4.477018 | 6.588015 | 8.856099 | 11.38723 | 14.33012 | 17.94402 | 22.79008 | 30.60948 | 75.65403 |  | 17 | 154 | 311 | 407 | 860 | P10–P90 y Xmax medidos por análisis de imagen (n_fotos); modeloRR_* = bloque "MODELO ROSIN-RAMMLER" del archivo (valores pegados, sin fórmula); las fracciones modeloRR_pasa_* no son coherentes con P10–P90 medidos (ver resumen)
FRAG | Fragmentación Desmonte 2025.xlsx | ANÁLISIS DE FRAGMENTACIÓN | 307 | ROM (fragmentación post-voladura en el frente de carguío, por análisis de fotos) |  | no indicada en el archivo | 2025-07-28 | 2025-08-03 | PALA 09 | 9 | 9-NP-3893-05 | 1 | 3893 | B | 30 | Desmonte | Producción | 3 | 15.8 | 3 | 1.164145 | 0.075 | 0.114 | 1.6 | 4.6 | 8 | 11.7 | 15.8 | 20.4 | 26 | 33.1 | 43.9 | 96.9 | 11906 | 511351.5 | 174204.3 | 0.3406743 | 1.0526835004884114 | 16.5 | 6 | 12 1/4 | 5.5 | 6.5 | 1.5 | 184 | Vertex 70 | 46AR/54D2 | 0.6357704 | 0.6647958 | 0.6936074 | 0.7220046 | 0.7383407 | 6.220472 | 2.286324 | 4.356035 | 6.517176 | 8.872856 | 11.53257 | 14.65695 | 18.53134 | 23.77881 | 32.34448 | 83.10883 |  | 16 | 158 | 331 | 439 | 969 | P10–P90 y Xmax medidos por análisis de imagen (n_fotos); modeloRR_* = bloque "MODELO ROSIN-RAMMLER" del archivo (valores pegados, sin fórmula); las fracciones modeloRR_pasa_* no son coherentes con P10–P90 medidos (ver resumen)
FRAG | Fragmentación Desmonte 2025.xlsx | ANÁLISIS DE FRAGMENTACIÓN | 308 | ROM (fragmentación post-voladura en el frente de carguío, por análisis de fotos) |  | no indicada en el archivo | 2025-07-28 | 2025-08-03 | PALA 09 | 9 | 9-NP-3893-05 | 2 | 3893 | C | 30 | Desmonte | Producción | 4 | 10.8 | 3 | 0.887074 | 0.119 | 0.179 | 0.7 | 2.3 | 4.6 | 7.4 | 10.9 | 15.2 | 20.9 | 29.1 | 43.4 | 164.2 | 11320 | 511351.5 | 174204.3 | 0.3406743 | 1.0526835004884114 | 16.5 | 6 | 12 1/4 | 5.5 | 6.5 | 1.5 | 184 | Vertex 70 | 46AR/54D2 | 0.6557341 | 0.7009676 | 0.7450464 | 0.7871589 | 0.8105592 | 4.251969 | 0.8544506 | 1.991048 | 3.378313 | 5.064762 | 7.144734 | 9.786419 | 13.31383 | 18.46749 | 27.6535 | 95.41346 |  | 7 | 109 | 291 | 434 | 1642 | P10–P90 y Xmax medidos por análisis de imagen (n_fotos); modeloRR_* = bloque "MODELO ROSIN-RAMMLER" del archivo (valores pegados, sin fórmula); las fracciones modeloRR_pasa_* no son coherentes con P10–P90 medidos (ver resumen)
FRAG | Fragmentación Desmonte 2025.xlsx | ANÁLISIS DE FRAGMENTACIÓN | 309 | ROM (fragmentación post-voladura en el frente de carguío, por análisis de fotos) |  | no indicada en el archivo | 2025-07-23 | 2025-08-04 | PALA 08 | 9 | 9-NP-3893-02 | 6 | 3893 | A | 30 | Desmonte | Producción | 3 | 14.3 | 3 | 1.065261 | 0.101 | 0.148 | 0.9 | 3.3 | 6.4 | 10.1 | 14.4 | 19.4 | 25.6 | 33.9 | 46.9 | 111.2 | 13853 | 270664.35 | 190047.7 | 0.7021527 | 2.1696517956649997 | 16.5 | 6 | 12 1/4 | 5.5 | 6.5 | 1.5 | 194 | Vertex 70 | 47AR/53D2 | 0.641691 | 0.6792969 | 0.7163738 | 0.7524715 | 0.772949 | 5.629921 | 1.729368 | 3.498065 | 5.432974 | 7.611684 | 10.13708 | 13.17332 | 17.02213 | 22.35367 | 31.28682 | 87.75116 |  | 9 | 144 | 339 | 469 | 1112 | P10–P90 y Xmax medidos por análisis de imagen (n_fotos); modeloRR_* = bloque "MODELO ROSIN-RAMMLER" del archivo (valores pegados, sin fórmula); las fracciones modeloRR_pasa_* no son coherentes con P10–P90 medidos (ver resumen)
FRAG | Fragmentación Desmonte 2025.xlsx | ANÁLISIS DE FRAGMENTACIÓN | 310 | ROM (fragmentación post-voladura en el frente de carguío, por análisis de fotos) |  | no indicada en el archivo | 2025-07-30 | 2025-08-04 | PALA 09 | 9 | 9-NP-3893-06 | 2 | 3893 | C | 30 | Desmonte | Producción | 6 | 11.5 | 3 | 0.7032792 | 0.117 | 0.172 | 0.7 | 2.5 | 5 | 8 | 1.5 | 15.7 | 21.1 | 28.3 | 39.8 | 102 | 11012 | 358792.5 | 162041.65 | 0.4516305 | 1.3955383640962393 | 16.5 | 6 | 12 1/4 | 5.5 | 6.5 | 1.5 | 175 | Vertex 70 | 53AR/47D2 | 0.6694514 | 0.7126831 | 0.7546538 | 0.794641 | 0.8168289 | 4.527559 | 0.4688494 | 1.362835 | 2.655031 | 4.42474 | 6.829138 | 10.15576 | 14.97365 | 22.62404 | 37.6475 | 179.5394 |  | 7 | 15 | 283 | 398 | 1020 | P10–P90 y Xmax medidos por análisis de imagen (n_fotos); modeloRR_* = bloque "MODELO ROSIN-RAMMLER" del archivo (valores pegados, sin fórmula); las fracciones modeloRR_pasa_* no son coherentes con P10–P90 medidos (ver resumen)
FRAG | Fragmentación Desmonte 2025.xlsx | ANÁLISIS DE FRAGMENTACIÓN | 311 | ROM (fragmentación post-voladura en el frente de carguío, por análisis de fotos) |  | no indicada en el archivo | 2025-08-03 | 2025-08-05 | PALA 15 | 9 | 9-NP-3893-11 | 1 | 3893 | C | 30 | Desmonte | Producción | 4 | 9.7 | 3 | 0.9185911 | 0.124 | 0.187 | 0.6 | 2.2 | 4.2 | 6.7 | 9.8 | 13.6 | 18.4 | 25.4 | 37.2 | 126.7 |  | 504894.225 | 150368 | 0.2978208 | 0.9202662597299462 | 17 | 7 | 12 1/4 | 8.5 | 9.8 | 2 | 154 | Vertex 70 | 53AR/47D2 | 0.6543911 | 0.7016487 | 0.7476326 | 0.7914173 | 0.8156439 | 3.818898 | 0.8372125 | 1.89507 | 3.157658 | 4.668641 | 6.508645 | 8.819425 | 11.87225 | 16.28404 | 24.04852 | 79.5232 |  | 6 | 98 | 254 | 372 | 1267 | P10–P90 y Xmax medidos por análisis de imagen (n_fotos); modeloRR_* = bloque "MODELO ROSIN-RAMMLER" del archivo (valores pegados, sin fórmula); las fracciones modeloRR_pasa_* no son coherentes con P10–P90 medidos (ver resumen)
FRAG | Fragmentación Desmonte 2025.xlsx | ANÁLISIS DE FRAGMENTACIÓN | 312 | ROM (fragmentación post-voladura en el frente de carguío, por análisis de fotos) |  | no indicada en el archivo | 2025-07-28 | 2025-08-05 | PALA 09 | 9 | 9-NP-3893-05 | 2 | 3893 | C | 30 | Desmonte | Producción | 3 | 24.1 | 2 | 0.9095117 | 0.076 | 0.107 | 1.7 | 6.2 | 11.7 | 17.7 | 24.2 | 31.3 | 39.5 | 49.4 | 63.3 | 108.6 | 11012 | 511351.5 | 174204.3 | 0.3406743 | 1.0526835004884114 | 16.5 | 6 | 12 1/4 | 5.5 | 6.5 | 1.5 | 184 | Vertex 70 | 46AR/54D2 | 0.6452597 | 0.6724634 | 0.6994329 | 0.7260003 | 0.7412859 | 9.488189 | 2.029832 | 4.632243 | 7.75791 | 11.51504 | 16.10668 | 21.89137 | 29.55659 | 40.66807 | 60.29343 | 201.7718 |  | 17 | 242 | 494 | 633 | 1086 | P10–P90 y Xmax medidos por análisis de imagen (n_fotos); modeloRR_* = bloque "MODELO ROSIN-RAMMLER" del archivo (valores pegados, sin fórmula); las fracciones modeloRR_pasa_* no son coherentes con P10–P90 medidos (ver resumen)
FRAG | Fragmentación Desmonte 2025.xlsx | ANÁLISIS DE FRAGMENTACIÓN | 313 | ROM (fragmentación post-voladura en el frente de carguío, por análisis de fotos) |  | no indicada en el archivo | 2025-08-03 | 2025-08-06 | PALA 09 | 9 | 9-NP-3893-11 | 1 | 3893 | C | 30 | Desmonte | Producción | 4 | 11.5 | 2 | 0.7671146 | 0.126 | 0.179 | 0.6 | 2.4 | 4.9 | 8 | 11.5 | 15.6 | 20.6 | 26.9 | 36.4 | 72.5 | 11100 | 504894.225 | 150368 | 0.2978208 | 0.9202662597299462 | 17 | 7 | 12 1/4 | 8.5 | 9.8 | 2 | 154 | Vertex 70 | 53AR/47D2 | 0.6652721 | 0.7103295 | 0.7540638 | 0.7956613 | 0.8186841 | 4.527559 | 0.6118912 | 1.627501 | 2.999484 | 4.790779 | 7.131816 | 10.26136 | 14.64835 | 21.38531 | 34.10965 | 142.8387 |  | 6 | 115 | 269 | 364 | 725 | P10–P90 y Xmax medidos por análisis de imagen (n_fotos); modeloRR_* = bloque "MODELO ROSIN-RAMMLER" del archivo (valores pegados, sin fórmula); las fracciones modeloRR_pasa_* no son coherentes con P10–P90 medidos (ver resumen)
FRAG | Fragmentación Desmonte 2025.xlsx | ANÁLISIS DE FRAGMENTACIÓN | 314 | ROM (fragmentación post-voladura en el frente de carguío, por análisis de fotos) |  | no indicada en el archivo | 2025-07-13 | 2025-08-07 | PALA 10 | 9 | 9-NP-3908-21 | 3 | 3908 | A | 30 | Desmonte | Producción | 3 | 15.2 | 3 | 1.470903 | 0.028 | 0.051 | 3.9 | 7.2 | 10 | 12.6 | 15.2 | 18 | 21.1 | 24.9 | 30.4 | 60.8 | 12054 | 161122.5 | 113394 | 0.7037751 | 2.174664990923055 | 17 | 6.5 | 12 1/4 | 6 | 7 | 2 | 130 | Vertex 70 | 44AR/56D2 | 0.6293652 | 0.6423686 | 0.6553589 | 0.6683193 | 0.6758798 | 5.984252 | 3.291599 | 5.482465 | 7.541439 | 9.627455 | 11.84754 | 14.32293 | 17.24452 | 21.00642 | 26.7977 | 56.55492 |  | 39 | 152 | 249 | 304 | 608 | P10–P90 y Xmax medidos por análisis de imagen (n_fotos); modeloRR_* = bloque "MODELO ROSIN-RAMMLER" del archivo (valores pegados, sin fórmula); las fracciones modeloRR_pasa_* no son coherentes con P10–P90 medidos (ver resumen)
FRAG | Fragmentación Desmonte 2025.xlsx | ANÁLISIS DE FRAGMENTACIÓN | 315 | ROM (fragmentación post-voladura en el frente de carguío, por análisis de fotos) |  | no indicada en el archivo | 2025-07-22 | 2025-08-08 | PALA 09 | 9 | 9-NP-3893-04 | 3 | 3893 | A | 30 | Desmonte | Producción | 5 | 8.6 | 2 | 0.7572769 | 0.156 | 0.22 | 0.3 | 1.6 | 3.5 | 5.9 | 8.7 | 12 | 16 | 21.2 | 28.9 | 56.6 | 16925 | 375922.3875 | 291518.27 | 0.7754746 | 2.3962165709005556 | 16.5 | 6 | 12 1/4 | 5.5 | 6.5 | 1.5 | 295 | Vertex 70 | 47AR/53D2 | 0.673874 | 0.7288412 | 0.7812961 | 0.8297415 | 0.8556656 | 3.385827 | 0.4404779 | 1.186562 | 2.204271 | 3.542146 | 5.300357 | 7.662361 | 10.98891 | 16.1219 | 25.87092 | 110.3724 |  | 3 | 87 | 212 | 289 | 566 | P10–P90 y Xmax medidos por análisis de imagen (n_fotos); modeloRR_* = bloque "MODELO ROSIN-RAMMLER" del archivo (valores pegados, sin fórmula); las fracciones modeloRR_pasa_* no son coherentes con P10–P90 medidos (ver resumen)
FRAG | Fragmentación Desmonte 2025.xlsx | ANÁLISIS DE FRAGMENTACIÓN | 316 | ROM (fragmentación post-voladura en el frente de carguío, por análisis de fotos) |  | no indicada en el archivo | 2025-06-23 | 2025-08-08 | PALA 07 | 9 | 9-NP-3908-09 | 2 | 3908 | C | 30 | Desmonte | Producción | 4 | 13.1 | 3 | 1.237044 | 0.044 | 0.078 | 2.6 | 5.4 | 8 | 10.5 | 13.2 | 16.1 | 19.5 | 23.7 | 30.3 | 70.9 | 11790 | 83861.25 | 44317 | 0.5284562 | 1.6329297500335376 | 16.5 | 6.5 | 12 1/4 | 6 | 7 | 1.5 | 49 | Vertex 70 | 54AR/46D2 | 0.632875 | 0.6527536 | 0.67257 | 0.6922617 | 0.7036971 | 5.15748 | 2.124345 | 3.896555 | 5.692959 | 7.61106 | 9.740876 | 12.20618 | 15.22089 | 19.24608 | 25.70862 | 62.48465 |  | 26 | 132 | 237 | 303 | 709 | P10–P90 y Xmax medidos por análisis de imagen (n_fotos); modeloRR_* = bloque "MODELO ROSIN-RAMMLER" del archivo (valores pegados, sin fórmula); las fracciones modeloRR_pasa_* no son coherentes con P10–P90 medidos (ver resumen)
FRAG | Fragmentación Desmonte 2025.xlsx | ANÁLISIS DE FRAGMENTACIÓN | 317 | ROM (fragmentación post-voladura en el frente de carguío, por análisis de fotos) |  | no indicada en el archivo | 2025-08-01 | 2025-08-09 | PALA 09 | 9 | 9-NP-3893-08 | 1 | 3893 | A | 30 | Desmonte | Producción | 4 | 11.5 | 2 | 0.8701331 | 0.108 | 0.158 | 0.8 | 2.9 | 5.5 | 8.4 | 11.6 | 15.1 | 19.2 | 24.2 | 31.4 | 56.2 | 17145 | 656557.275 | 374351.9 | 0.570174 | 1.7618377178137277 | 16.5 | 6 | 12 1/4 | 5.5 | 6.5 | 1.5 | 371 | Vertex 70 | 53AR/47D2 | 0.6540858 | 0.6940793 | 0.733269 | 0.771099 | 0.7923739 | 4.527559 | 0.8659862 | 2.05144 | 3.516798 | 5.314108 | 7.546865 | 10.40075 | 14.23464 | 19.87092 | 29.98983 | 105.9999 |  | 8 | 116 | 242 | 314 | 562 | P10–P90 y Xmax medidos por análisis de imagen (n_fotos); modeloRR_* = bloque "MODELO ROSIN-RAMMLER" del archivo (valores pegados, sin fórmula); las fracciones modeloRR_pasa_* no son coherentes con P10–P90 medidos (ver resumen)
FRAG | Fragmentación Desmonte 2025.xlsx | ANÁLISIS DE FRAGMENTACIÓN | 318 | ROM (fragmentación post-voladura en el frente de carguío, por análisis de fotos) |  | no indicada en el archivo | 2025-06-23 | 2025-08-09 | PALA 15 | 9 | 9-NP-3908-09 | 2 | 3908 | C | 30 | Desmonte | Producción | 5 | 13.7 | 2 | 0.814511 | 0.09 | 0.134 | 1.2 | 3.7 | 6.8 | 10.1 | 13.7 | 17.9 | 22.7 | 28.8 | 37.9 | 75.5 |  | 83861.25 | 44317 | 0.5284562 | 1.6329297500335376 | 16.5 | 6.5 | 12 1/4 | 6 | 7 | 1.5 | 49 | Vertex 70 | 54AR/46D2 | 0.6540039 | 0.6879615 | 0.7214017 | 0.7539875 | 0.772516 | 5.393701 | 0.8646343 | 2.17249 | 3.863955 | 6.005623 | 8.735689 | 12.30574 | 17.20664 | 24.57315 | 38.14379 | 146.9603 |  | 12 | 137 | 288 | 379 | 755 | P10–P90 y Xmax medidos por análisis de imagen (n_fotos); modeloRR_* = bloque "MODELO ROSIN-RAMMLER" del archivo (valores pegados, sin fórmula); las fracciones modeloRR_pasa_* no son coherentes con P10–P90 medidos (ver resumen)
FRAG | Fragmentación Desmonte 2025.xlsx | ANÁLISIS DE FRAGMENTACIÓN | 319 | ROM (fragmentación post-voladura en el frente de carguío, por análisis de fotos) |  | no indicada en el archivo | 2025-06-23 | 2025-08-10 | PALA 09 | 9 | 9-NP-3908-09 | 2 | 3908 | C | 30 | Desmonte | Producción | 3 | 17 | 3 | 1.27526 | 0.039 | 0.066 | 3.3 | 6.9 | 10.3 | 13.6 | 17.1 | 20.8 | 25.1 | 30.6 | 38.8 | 86.5 | 12283 | 83861.25 | 44317 | 0.5284562 | 1.6329297500335376 | 16.5 | 6.5 | 12 1/4 | 6 | 7 | 1.5 | 49 | Vertex 70 | 54AR/46D2 | 0.6320202 | 0.648844 | 0.6656319 | 0.6823465 | 0.6920745 | 6.692913 | 2.911239 | 5.24371 | 7.574634 | 10.03898 | 12.75356 | 15.87366 | 19.66368 | 24.68956 | 32.69504 | 77.37816 |  | 33 | 171 | 306 | 388 | 865 | P10–P90 y Xmax medidos por análisis de imagen (n_fotos); modeloRR_* = bloque "MODELO ROSIN-RAMMLER" del archivo (valores pegados, sin fórmula); las fracciones modeloRR_pasa_* no son coherentes con P10–P90 medidos (ver resumen)
FRAG | Fragmentación Desmonte 2025.xlsx | ANÁLISIS DE FRAGMENTACIÓN | 320 | ROM (fragmentación post-voladura en el frente de carguío, por análisis de fotos) |  | no indicada en el archivo | 2025-06-23 | 2025-08-10 | PALA 09 | 9 | 9-NP-3908-09 | 1 | 3908 | A | 30 | Desmonte | Producción | 5 | 3.2 | 3 | 0.7923649 | 0.272 | 0.391 | 0.1 | 0.5 | 1.2 | 2 | 3.2 | 4.9 | 7.2 | 10.7 | 17.5 | 88.5 | 11644 | 83861.25 | 44317 | 0.5284562 | 1.6329297500335376 | 16.5 | 6.5 | 12 1/4 | 6 | 7 | 1.5 | 49 | Vertex 70 | 54AR/46D2 | 0.6995765 | 0.7933899 | 0.873539 | 0.9335654 | 0.9583047 | 1.259843 | 0.1869501 | 0.4819857 | 0.87116 | 1.370809 | 2.014951 | 2.865724 | 4.044751 | 5.834211 | 9.168165 | 36.68013 |  | 1 | 32 | 107 | 175 | 885 | P10–P90 y Xmax medidos por análisis de imagen (n_fotos); modeloRR_* = bloque "MODELO ROSIN-RAMMLER" del archivo (valores pegados, sin fórmula); las fracciones modeloRR_pasa_* no son coherentes con P10–P90 medidos (ver resumen)
FRAG | Fragmentación Desmonte 2025.xlsx | ANÁLISIS DE FRAGMENTACIÓN | 321 | ROM (fragmentación post-voladura en el frente de carguío, por análisis de fotos) |  | no indicada en el archivo | 2025-07-25 | 2025-08-11 | PALA 06 | 10 | 10-NP-4388-18 | 1 | 4388 | C1 | 30 | Desmonte | Producción | 6 | 12.6 | 3 | 1.2767 | 0.065 | 0.106 | 1.8 | 4.4 | 7.1 | 9.8 | 12.6 | 15.7 | 19.3 | 23.9 | 30.6 | 63.6 | 11278 | 849406.8 | 234602.19 | 0.2761953 | 0.8534435644970112 | 17 | 6.5 | 12 1/4 | 8.5 | 9.8 | 2 | 227 | Vertex 70 | 42AR/58D2 | 0.6319154 | 0.6589206 | 0.6857753 | 0.7123199 | 0.7276376 | 4.96063 | 2.162041 | 3.891674 | 5.619262 | 7.445081 | 9.455706 | 11.7661 | 14.57186 | 18.29162 | 24.21492 | 57.25292 |  | 18 | 126 | 239 | 306 | 636 | P10–P90 y Xmax medidos por análisis de imagen (n_fotos); modeloRR_* = bloque "MODELO ROSIN-RAMMLER" del archivo (valores pegados, sin fórmula); las fracciones modeloRR_pasa_* no son coherentes con P10–P90 medidos (ver resumen)
FRAG | Fragmentación Desmonte 2025.xlsx | ANÁLISIS DE FRAGMENTACIÓN | 322 | ROM (fragmentación post-voladura en el frente de carguío, por análisis de fotos) |  | no indicada en el archivo | 2025-07-22 | 2025-08-11 | PALA 11 | 10 | 10-NP-4388-17 | 2 | 4388 | C | 30 | Desmonte | Producción | 5 | 6.8 | 3 | 0.9321657 | 0.147 | 0.227 | 0.5 | 1.6 | 3 | 4.8 | 6.9 | 9.5 | 12.8 | 17.5 | 25.5 | 84 | 12673 | 1219420.125 | 443684.96 | 0.3638491 | 1.1242938330216585 | 17 | 6.5 | 12 1/4 | 8.5 | 9.8 | 2 | 452 | Vertex 70 | 47AR/53D2 | 0.657925 | 0.7150713 | 0.769949 | 0.8209065 | 0.8482706 | 2.677165 | 0.608228 | 1.360471 | 2.250091 | 3.3079 | 4.58935 | 6.191264 | 8.298357 | 11.32982 | 16.63732 | 54.06609 |  | 5 | 69 | 175 | 255 | 840 | P10–P90 y Xmax medidos por análisis de imagen (n_fotos); modeloRR_* = bloque "MODELO ROSIN-RAMMLER" del archivo (valores pegados, sin fórmula); las fracciones modeloRR_pasa_* no son coherentes con P10–P90 medidos (ver resumen)
FRAG | Fragmentación Desmonte 2025.xlsx | ANÁLISIS DE FRAGMENTACIÓN | 323 | ROM (fragmentación post-voladura en el frente de carguío, por análisis de fotos) |  | no indicada en el archivo | 2025-08-09 | 2025-08-12 | PALA 09 | 9 | 9-NP-3893-20 | 1 | 3893 | A | 30 | Desmonte | Producción | 7 | 19.8 | 3 | 1.241363 | 0.047 | 0.075 | 2.9 | 7 | 11.2 | 15.4 | 19.8 | 24.7 | 30.4 | 37.6 | 48.5 | 105.6 | 10882 | 256624.5 | 89267 | 0.3478507 | 1.074858518964479 | 17 | 6.5 | 12 1/4 | 8.5 | 9.8 | 2 | 89 | Vertex 70 | 100% D2 | 0.6327498 | 0.6518648 | 0.6709248 | 0.6898745 | 0.7008853 | 7.795276 | 3.231229 | 5.914348 | 8.629611 | 11.52549 | 14.73804 | 18.45357 | 22.99361 | 29.05059 | 38.76626 | 93.93048 |  | 29 | 198 | 376 | 485 | 1056 | P10–P90 y Xmax medidos por análisis de imagen (n_fotos); modeloRR_* = bloque "MODELO ROSIN-RAMMLER" del archivo (valores pegados, sin fórmula); las fracciones modeloRR_pasa_* no son coherentes con P10–P90 medidos (ver resumen)
FRAG | Fragmentación Desmonte 2025.xlsx | ANÁLISIS DE FRAGMENTACIÓN | 324 | ROM (fragmentación post-voladura en el frente de carguío, por análisis de fotos) |  | no indicada en el archivo | 2025-08-09 | 2025-08-12 | PALA 08 | 9 | 9-NP-3893-20 | 1 | 3893 | A | 30 | Desmonte | Producción | 6 | 13.1 | 3 | 0.9992748 | 0.104 | 0.155 | 0.9 | 3 | 5.8 | 9.2 | 13.2 | 17.9 | 23.9 | 32.1 | 45.4 | 124.4 | 11959 | 256624.5 | 89267 | 0.3478507 | 1.074858518964479 | 17 | 6.5 | 12 1/4 | 8.5 | 9.8 | 2 | 89 | Vertex 70 | 100% D2 | 0.6457878 | 0.6851235 | 0.7238033 | 0.7613065 | 0.7824872 | 5.15748 | 1.37797 | 2.92 | 4.668947 | 6.688554 | 9.077813 | 12.00265 | 15.77417 | 21.09092 | 30.18213 | 90.61861 |  | 9 | 132 | 321 | 454 | 1244 | P10–P90 y Xmax medidos por análisis de imagen (n_fotos); modeloRR_* = bloque "MODELO ROSIN-RAMMLER" del archivo (valores pegados, sin fórmula); las fracciones modeloRR_pasa_* no son coherentes con P10–P90 medidos (ver resumen)

## litologia_plan
fuente_id | archivo | base_medida | agrupacion | clave | codigo_tipo | litologia_codigo | litologia_normalizada | subtipo | criterio_asignacion | litologia_tentativa | grupo_geologia_2024 | n_registros | volumen_m3 | toneladas | metros | pct
MR24 | SIMULACIONES_MR2024_V3 | toneladas (6000 m3 x MR24_BD); pct sobre toneladas | total | total | MR24_RT | 1 | Intrusivo | RT1 | Geologia_2024=Intrusivo_1 | Intrusivo | Intrusivo | 46813 | 280878000 | 691214562 |  | 13.859
MR24 | SIMULACIONES_MR2024_V3 | toneladas (6000 m3 x MR24_BD); pct sobre toneladas | total | total | MR24_RT | 2 | Intrusivo | RT2 | Geologia_2024=Intrusivo_2 | Intrusivo | Intrusivo | 3137 | 18822000 | 50636466 |  | 1.015
MR24 | SIMULACIONES_MR2024_V3 | toneladas (6000 m3 x MR24_BD); pct sobre toneladas | total | total | MR24_RT | 10 | sin asignar | Sedimentario_10 | Geologia_2024=Sedimentario_10 (no especifica caliza) | Caliza (hipótesis: siglas C*) | Sedimentario | 24434 | 146604000 | 397090530 |  | 7.962
MR24 | SIMULACIONES_MR2024_V3 | toneladas (6000 m3 x MR24_BD); pct sobre toneladas | total | total | MR24_RT | 11 | sin asignar | Sedimentario_11 | Geologia_2024=Sedimentario_11 (no especifica caliza) | Caliza (hipótesis: Sedimentario; RT11~NUMEQ10, siglas C*) | Sedimentario | 58104 | 348624000 | 945099690 |  | 18.949
MR24 | SIMULACIONES_MR2024_V3 | toneladas (6000 m3 x MR24_BD); pct sobre toneladas | total | total | MR24_RT | 13 | sin asignar | Metamorfico_13 | Geologia_2024=Metamorfico_13 (no distingue hornfels/mármol) | Hornfels (hipótesis: siglas HG, HGS, HC) | Metamorfico | 48510 | 291060000 | 787753656 |  | 15.794
MR24 | SIMULACIONES_MR2024_V3 | toneladas (6000 m3 x MR24_BD); pct sobre toneladas | total | total | MR24_RT | 14 | sin asignar | Metamorfico_14 | Geologia_2024=Metamorfico_14 (no distingue hornfels/mármol) | Hornfels (hipótesis: siglas HBV, HGV, HCB, HDP; 'Diop. Hornfels'~HGV) | Metamorfico | 9983 | 59898000 | 171283434 |  | 3.434
MR24 | SIMULACIONES_MR2024_V3 | toneladas (6000 m3 x MR24_BD); pct sobre toneladas | total | total | MR24_RT | 16 | sin asignar | Metamorfico_16 | Geologia_2024=Metamorfico_16 (no distingue hornfels/mármol) | Mármol (hipótesis: siglas MC, MG, MGS, MPA, MCGB; 'Marble'~MCGB) | Metamorfico | 110698 | 664188000 | 1801011150 |  | 36.11
MR24 | SIMULACIONES_MR2024_V3 | toneladas (6000 m3 x MR24_BD); pct sobre toneladas | total | total | MR24_RT | 19 | sin asignar | Metamorfico_19 | Geologia_2024=Metamorfico_19 (no distingue hornfels/mármol) | Mármol (hipótesis: sigla MDP) | Metamorfico | 8020 | 48120000 | 137022624 |  | 2.747
MR24 | SIMULACIONES_MR2024_V3 | toneladas (6000 m3 x MR24_BD); pct sobre toneladas | total | total | MR24_RT | 53 | sin asignar | RT53 | código sin etiqueta en los datos | sin hipótesis | sin leyenda | 403 | 2418000 | 6425370 |  | 0.129
MR24 | SIMULACIONES_MR2024_V3 | toneladas (6000 m3 x MR24_BD); pct sobre toneladas | periodo_XLE2WST_AMIN | 2025 | MR24_RT | 1 | Intrusivo | RT1 | Geologia_2024=Intrusivo_1 | Intrusivo | Intrusivo | 806 | 4836000 | 11819802 |  | 6.196
MR24 | SIMULACIONES_MR2024_V3 | toneladas (6000 m3 x MR24_BD); pct sobre toneladas | periodo_XLE2WST_AMIN | 2025 | MR24_RT | 2 | Intrusivo | RT2 | Geologia_2024=Intrusivo_2 | Intrusivo | Intrusivo | 46 | 276000 | 734106 |  | 0.385
MR24 | SIMULACIONES_MR2024_V3 | toneladas (6000 m3 x MR24_BD); pct sobre toneladas | periodo_XLE2WST_AMIN | 2025 | MR24_RT | 10 | sin asignar | Sedimentario_10 | Geologia_2024=Sedimentario_10 (no especifica caliza) | Caliza (hipótesis: siglas C*) | Sedimentario | 1887 | 11322000 | 30585570 |  | 16.032
MR24 | SIMULACIONES_MR2024_V3 | toneladas (6000 m3 x MR24_BD); pct sobre toneladas | periodo_XLE2WST_AMIN | 2025 | MR24_RT | 11 | sin asignar | Sedimentario_11 | Geologia_2024=Sedimentario_11 (no especifica caliza) | Caliza (hipótesis: Sedimentario; RT11~NUMEQ10, siglas C*) | Sedimentario | 1986 | 11916000 | 32230674 |  | 16.895
MR24 | SIMULACIONES_MR2024_V3 | toneladas (6000 m3 x MR24_BD); pct sobre toneladas | periodo_XLE2WST_AMIN | 2025 | MR24_RT | 13 | sin asignar | Metamorfico_13 | Geologia_2024=Metamorfico_13 (no distingue hornfels/mármol) | Hornfels (hipótesis: siglas HG, HGS, HC) | Metamorfico | 1605 | 9630000 | 25963122 |  | 13.609
MR24 | SIMULACIONES_MR2024_V3 | toneladas (6000 m3 x MR24_BD); pct sobre toneladas | periodo_XLE2WST_AMIN | 2025 | MR24_RT | 14 | sin asignar | Metamorfico_14 | Geologia_2024=Metamorfico_14 (no distingue hornfels/mármol) | Hornfels (hipótesis: siglas HBV, HGV, HCB, HDP; 'Diop. Hornfels'~HGV) | Metamorfico | 85 | 510000 | 1468158 |  | 0.77
MR24 | SIMULACIONES_MR2024_V3 | toneladas (6000 m3 x MR24_BD); pct sobre toneladas | periodo_XLE2WST_AMIN | 2025 | MR24_RT | 16 | sin asignar | Metamorfico_16 | Geologia_2024=Metamorfico_16 (no distingue hornfels/mármol) | Mármol (hipótesis: siglas MC, MG, MGS, MPA, MCGB; 'Marble'~MCGB) | Metamorfico | 5106 | 30636000 | 83099964 |  | 43.559
MR24 | SIMULACIONES_MR2024_V3 | toneladas (6000 m3 x MR24_BD); pct sobre toneladas | periodo_XLE2WST_AMIN | 2025 | MR24_RT | 19 | sin asignar | Metamorfico_19 | Geologia_2024=Metamorfico_19 (no distingue hornfels/mármol) | Mármol (hipótesis: sigla MDP) | Metamorfico | 267 | 1602000 | 4532958 |  | 2.376
MR24 | SIMULACIONES_MR2024_V3 | toneladas (6000 m3 x MR24_BD); pct sobre toneladas | periodo_XLE2WST_AMIN | 2025 | MR24_RT | 53 | sin asignar | RT53 | código sin etiqueta en los datos | sin hipótesis | sin leyenda | 22 | 132000 | 340146 |  | 0.178
MR24 | SIMULACIONES_MR2024_V3 | toneladas (6000 m3 x MR24_BD); pct sobre toneladas | periodo_XLE2WST_AMIN | 2026 | MR24_RT | 1 | Intrusivo | RT1 | Geologia_2024=Intrusivo_1 | Intrusivo | Intrusivo | 1133 | 6798000 | 16653570 |  | 8.608
MR24 | SIMULACIONES_MR2024_V3 | toneladas (6000 m3 x MR24_BD); pct sobre toneladas | periodo_XLE2WST_AMIN | 2026 | MR24_RT | 2 | Intrusivo | RT2 | Geologia_2024=Intrusivo_2 | Intrusivo | Intrusivo | 28 | 168000 | 447126 |  | 0.231
MR24 | SIMULACIONES_MR2024_V3 | toneladas (6000 m3 x MR24_BD); pct sobre toneladas | periodo_XLE2WST_AMIN | 2026 | MR24_RT | 10 | sin asignar | Sedimentario_10 | Geologia_2024=Sedimentario_10 (no especifica caliza) | Caliza (hipótesis: siglas C*) | Sedimentario | 560 | 3360000 | 9065682 |  | 4.686
MR24 | SIMULACIONES_MR2024_V3 | toneladas (6000 m3 x MR24_BD); pct sobre toneladas | periodo_XLE2WST_AMIN | 2026 | MR24_RT | 11 | sin asignar | Sedimentario_11 | Geologia_2024=Sedimentario_11 (no especifica caliza) | Caliza (hipótesis: Sedimentario; RT11~NUMEQ10, siglas C*) | Sedimentario | 2048 | 12288000 | 33317802 |  | 17.222
MR24 | SIMULACIONES_MR2024_V3 | toneladas (6000 m3 x MR24_BD); pct sobre toneladas | periodo_XLE2WST_AMIN | 2026 | MR24_RT | 13 | sin asignar | Metamorfico_13 | Geologia_2024=Metamorfico_13 (no distingue hornfels/mármol) | Hornfels (hipótesis: siglas HG, HGS, HC) | Metamorfico | 1088 | 6528000 | 17595030 |  | 9.095
MR24 | SIMULACIONES_MR2024_V3 | toneladas (6000 m3 x MR24_BD); pct sobre toneladas | periodo_XLE2WST_AMIN | 2026 | MR24_RT | 14 | sin asignar | Metamorfico_14 | Geologia_2024=Metamorfico_14 (no distingue hornfels/mármol) | Hornfels (hipótesis: siglas HBV, HGV, HCB, HDP; 'Diop. Hornfels'~HGV) | Metamorfico | 315 | 1890000 | 5415990 |  | 2.8
MR24 | SIMULACIONES_MR2024_V3 | toneladas (6000 m3 x MR24_BD); pct sobre toneladas | periodo_XLE2WST_AMIN | 2026 | MR24_RT | 16 | sin asignar | Metamorfico_16 | Geologia_2024=Metamorfico_16 (no distingue hornfels/mármol) | Mármol (hipótesis: siglas MC, MG, MGS, MPA, MCGB; 'Marble'~MCGB) | Metamorfico | 6252 | 37512000 | 101387838 |  | 52.408
MR24 | SIMULACIONES_MR2024_V3 | toneladas (6000 m3 x MR24_BD); pct sobre toneladas | periodo_XLE2WST_AMIN | 2026 | MR24_RT | 19 | sin asignar | Metamorfico_19 | Geologia_2024=Metamorfico_19 (no distingue hornfels/mármol) | Mármol (hipótesis: sigla MDP) | Metamorfico | 517 | 3102000 | 8860056 |  | 4.58
MR24 | SIMULACIONES_MR2024_V3 | toneladas (6000 m3 x MR24_BD); pct sobre toneladas | periodo_XLE2WST_AMIN | 2026 | MR24_RT | 53 | sin asignar | RT53 | código sin etiqueta en los datos | sin hipótesis | sin leyenda | 46 | 276000 | 715620 |  | 0.37
MR24 | SIMULACIONES_MR2024_V3 | toneladas (6000 m3 x MR24_BD); pct sobre toneladas | periodo_XLE2WST_AMIN | 2027 | MR24_RT | 1 | Intrusivo | RT1 | Geologia_2024=Intrusivo_1 | Intrusivo | Intrusivo | 1781 | 10686000 | 26092044 |  | 15.651
MR24 | SIMULACIONES_MR2024_V3 | toneladas (6000 m3 x MR24_BD); pct sobre toneladas | periodo_XLE2WST_AMIN | 2027 | MR24_RT | 2 | Intrusivo | RT2 | Geologia_2024=Intrusivo_2 | Intrusivo | Intrusivo | 33 | 198000 | 523956 |  | 0.314
MR24 | SIMULACIONES_MR2024_V3 | toneladas (6000 m3 x MR24_BD); pct sobre toneladas | periodo_XLE2WST_AMIN | 2027 | MR24_RT | 10 | sin asignar | Sedimentario_10 | Geologia_2024=Sedimentario_10 (no especifica caliza) | Caliza (hipótesis: siglas C*) | Sedimentario | 368 | 2208000 | 5970360 |  | 3.581
MR24 | SIMULACIONES_MR2024_V3 | toneladas (6000 m3 x MR24_BD); pct sobre toneladas | periodo_XLE2WST_AMIN | 2027 | MR24_RT | 11 | sin asignar | Sedimentario_11 | Geologia_2024=Sedimentario_11 (no especifica caliza) | Caliza (hipótesis: Sedimentario; RT11~NUMEQ10, siglas C*) | Sedimentario | 269 | 1614000 | 4364520 |  | 2.618
MR24 | SIMULACIONES_MR2024_V3 | toneladas (6000 m3 x MR24_BD); pct sobre toneladas | periodo_XLE2WST_AMIN | 2027 | MR24_RT | 13 | sin asignar | Metamorfico_13 | Geologia_2024=Metamorfico_13 (no distingue hornfels/mármol) | Hornfels (hipótesis: siglas HG, HGS, HC) | Metamorfico | 444 | 2664000 | 7221858 |  | 4.332
MR24 | SIMULACIONES_MR2024_V3 | toneladas (6000 m3 x MR24_BD); pct sobre toneladas | periodo_XLE2WST_AMIN | 2027 | MR24_RT | 14 | sin asignar | Metamorfico_14 | Geologia_2024=Metamorfico_14 (no distingue hornfels/mármol) | Hornfels (hipótesis: siglas HBV, HGV, HCB, HDP; 'Diop. Hornfels'~HGV) | Metamorfico | 252 | 1512000 | 4309038 |  | 2.585
MR24 | SIMULACIONES_MR2024_V3 | toneladas (6000 m3 x MR24_BD); pct sobre toneladas | periodo_XLE2WST_AMIN | 2027 | MR24_RT | 16 | sin asignar | Metamorfico_16 | Geologia_2024=Metamorfico_16 (no distingue hornfels/mármol) | Mármol (hipótesis: siglas MC, MG, MGS, MPA, MCGB; 'Marble'~MCGB) | Metamorfico | 6685 | 40110000 | 108348132 |  | 64.992
MR24 | SIMULACIONES_MR2024_V3 | toneladas (6000 m3 x MR24_BD); pct sobre toneladas | periodo_XLE2WST_AMIN | 2027 | MR24_RT | 19 | sin asignar | Metamorfico_19 | Geologia_2024=Metamorfico_19 (no distingue hornfels/mármol) | Mármol (hipótesis: sigla MDP) | Metamorfico | 528 | 3168000 | 9006792 |  | 5.403
MR24 | SIMULACIONES_MR2024_V3 | toneladas (6000 m3 x MR24_BD); pct sobre toneladas | periodo_XLE2WST_AMIN | 2027 | MR24_RT | 53 | sin asignar | RT53 | código sin etiqueta en los datos | sin hipótesis | sin leyenda | 56 | 336000 | 872478 |  | 0.523
MR24 | SIMULACIONES_MR2024_V3 | toneladas (6000 m3 x MR24_BD); pct sobre toneladas | periodo_XLE2WST_AMIN | 2028 | MR24_RT | 1 | Intrusivo | RT1 | Geologia_2024=Intrusivo_1 | Intrusivo | Intrusivo | 1416 | 8496000 | 20698452 |  | 11.365
MR24 | SIMULACIONES_MR2024_V3 | toneladas (6000 m3 x MR24_BD); pct sobre toneladas | periodo_XLE2WST_AMIN | 2028 | MR24_RT | 2 | Intrusivo | RT2 | Geologia_2024=Intrusivo_2 | Intrusivo | Intrusivo | 60 | 360000 | 961602 |  | 0.528
MR24 | SIMULACIONES_MR2024_V3 | toneladas (6000 m3 x MR24_BD); pct sobre toneladas | periodo_XLE2WST_AMIN | 2028 | MR24_RT | 10 | sin asignar | Sedimentario_10 | Geologia_2024=Sedimentario_10 (no especifica caliza) | Caliza (hipótesis: siglas C*) | Sedimentario | 367 | 2202000 | 5963622 |  | 3.274
MR24 | SIMULACIONES_MR2024_V3 | toneladas (6000 m3 x MR24_BD); pct sobre toneladas | periodo_XLE2WST_AMIN | 2028 | MR24_RT | 11 | sin asignar | Sedimentario_11 | Geologia_2024=Sedimentario_11 (no especifica caliza) | Caliza (hipótesis: Sedimentario; RT11~NUMEQ10, siglas C*) | Sedimentario | 1190 | 7140000 | 19359228 |  | 10.63
MR24 | SIMULACIONES_MR2024_V3 | toneladas (6000 m3 x MR24_BD); pct sobre toneladas | periodo_XLE2WST_AMIN | 2028 | MR24_RT | 13 | sin asignar | Metamorfico_13 | Geologia_2024=Metamorfico_13 (no distingue hornfels/mármol) | Hornfels (hipótesis: siglas HG, HGS, HC) | Metamorfico | 1787 | 10722000 | 28982172 |  | 15.913
MR24 | SIMULACIONES_MR2024_V3 | toneladas (6000 m3 x MR24_BD); pct sobre toneladas | periodo_XLE2WST_AMIN | 2028 | MR24_RT | 14 | sin asignar | Metamorfico_14 | Geologia_2024=Metamorfico_14 (no distingue hornfels/mármol) | Hornfels (hipótesis: siglas HBV, HGV, HCB, HDP; 'Diop. Hornfels'~HGV) | Metamorfico | 357 | 2142000 | 6118350 |  | 3.359
MR24 | SIMULACIONES_MR2024_V3 | toneladas (6000 m3 x MR24_BD); pct sobre toneladas | periodo_XLE2WST_AMIN | 2028 | MR24_RT | 16 | sin asignar | Metamorfico_16 | Geologia_2024=Metamorfico_16 (no distingue hornfels/mármol) | Mármol (hipótesis: siglas MC, MG, MGS, MPA, MCGB; 'Marble'~MCGB) | Metamorfico | 5628 | 33768000 | 91411968 |  | 50.192
MR24 | SIMULACIONES_MR2024_V3 | toneladas (6000 m3 x MR24_BD); pct sobre toneladas | periodo_XLE2WST_AMIN | 2028 | MR24_RT | 19 | sin asignar | Metamorfico_19 | Geologia_2024=Metamorfico_19 (no distingue hornfels/mármol) | Mármol (hipótesis: sigla MDP) | Metamorfico | 497 | 2982000 | 8464314 |  | 4.648
MR24 | SIMULACIONES_MR2024_V3 | toneladas (6000 m3 x MR24_BD); pct sobre toneladas | periodo_XLE2WST_AMIN | 2028 | MR24_RT | 53 | sin asignar | RT53 | código sin etiqueta en los datos | sin hipótesis | sin leyenda | 10 | 60000 | 164208 |  | 0.09
MR24 | SIMULACIONES_MR2024_V3 | toneladas (6000 m3 x MR24_BD); pct sobre toneladas | periodo_XLE2WST_AMIN | 2029 | MR24_RT | 1 | Intrusivo | RT1 | Geologia_2024=Intrusivo_1 | Intrusivo | Intrusivo | 2200 | 13200000 | 32276790 |  | 14.417
MR24 | SIMULACIONES_MR2024_V3 | toneladas (6000 m3 x MR24_BD); pct sobre toneladas | periodo_XLE2WST_AMIN | 2029 | MR24_RT | 2 | Intrusivo | RT2 | Geologia_2024=Intrusivo_2 | Intrusivo | Intrusivo | 109 | 654000 | 1760370 |  | 0.786
MR24 | SIMULACIONES_MR2024_V3 | toneladas (6000 m3 x MR24_BD); pct sobre toneladas | periodo_XLE2WST_AMIN | 2029 | MR24_RT | 10 | sin asignar | Sedimentario_10 | Geologia_2024=Sedimentario_10 (no especifica caliza) | Caliza (hipótesis: siglas C*) | Sedimentario | 421 | 2526000 | 6847050 |  | 3.058
MR24 | SIMULACIONES_MR2024_V3 | toneladas (6000 m3 x MR24_BD); pct sobre toneladas | periodo_XLE2WST_AMIN | 2029 | MR24_RT | 11 | sin asignar | Sedimentario_11 | Geologia_2024=Sedimentario_11 (no especifica caliza) | Caliza (hipótesis: Sedimentario; RT11~NUMEQ10, siglas C*) | Sedimentario | 2706 | 16236000 | 44087184 |  | 19.692
MR24 | SIMULACIONES_MR2024_V3 | toneladas (6000 m3 x MR24_BD); pct sobre toneladas | periodo_XLE2WST_AMIN | 2029 | MR24_RT | 13 | sin asignar | Metamorfico_13 | Geologia_2024=Metamorfico_13 (no distingue hornfels/mármol) | Hornfels (hipótesis: siglas HG, HGS, HC) | Metamorfico | 2528 | 15168000 | 41065404 |  | 18.343
MR24 | SIMULACIONES_MR2024_V3 | toneladas (6000 m3 x MR24_BD); pct sobre toneladas | periodo_XLE2WST_AMIN | 2029 | MR24_RT | 14 | sin asignar | Metamorfico_14 | Geologia_2024=Metamorfico_14 (no distingue hornfels/mármol) | Hornfels (hipótesis: siglas HBV, HGV, HCB, HDP; 'Diop. Hornfels'~HGV) | Metamorfico | 825 | 4950000 | 14278626 |  | 6.378
MR24 | SIMULACIONES_MR2024_V3 | toneladas (6000 m3 x MR24_BD); pct sobre toneladas | periodo_XLE2WST_AMIN | 2029 | MR24_RT | 16 | sin asignar | Metamorfico_16 | Geologia_2024=Metamorfico_16 (no distingue hornfels/mármol) | Mármol (hipótesis: siglas MC, MG, MGS, MPA, MCGB; 'Marble'~MCGB) | Metamorfico | 4883 | 29298000 | 79463760 |  | 35.494
MR24 | SIMULACIONES_MR2024_V3 | toneladas (6000 m3 x MR24_BD); pct sobre toneladas | periodo_XLE2WST_AMIN | 2029 | MR24_RT | 19 | sin asignar | Metamorfico_19 | Geologia_2024=Metamorfico_19 (no distingue hornfels/mármol) | Mármol (hipótesis: sigla MDP) | Metamorfico | 208 | 1248000 | 3558720 |  | 1.59
MR24 | SIMULACIONES_MR2024_V3 | toneladas (6000 m3 x MR24_BD); pct sobre toneladas | periodo_XLE2WST_AMIN | 2029 | MR24_RT | 53 | sin asignar | RT53 | código sin etiqueta en los datos | sin hipótesis | sin leyenda | 35 | 210000 | 541464 |  | 0.242
MR24 | SIMULACIONES_MR2024_V3 | toneladas (6000 m3 x MR24_BD); pct sobre toneladas | periodo_XLE2WST_AMIN | 2030 | MR24_RT | 1 | Intrusivo | RT1 | Geologia_2024=Intrusivo_1 | Intrusivo | Intrusivo | 1962 | 11772000 | 28800252 |  | 12.45
MR24 | SIMULACIONES_MR2024_V3 | toneladas (6000 m3 x MR24_BD); pct sobre toneladas | periodo_XLE2WST_AMIN | 2030 | MR24_RT | 2 | Intrusivo | RT2 | Geologia_2024=Intrusivo_2 | Intrusivo | Intrusivo | 156 | 936000 | 2523666 |  | 1.091
MR24 | SIMULACIONES_MR2024_V3 | toneladas (6000 m3 x MR24_BD); pct sobre toneladas | periodo_XLE2WST_AMIN | 2030 | MR24_RT | 10 | sin asignar | Sedimentario_10 | Geologia_2024=Sedimentario_10 (no especifica caliza) | Caliza (hipótesis: siglas C*) | Sedimentario | 588 | 3528000 | 9571734 |  | 4.138
MR24 | SIMULACIONES_MR2024_V3 | toneladas (6000 m3 x MR24_BD); pct sobre toneladas | periodo_XLE2WST_AMIN | 2030 | MR24_RT | 11 | sin asignar | Sedimentario_11 | Geologia_2024=Sedimentario_11 (no especifica caliza) | Caliza (hipótesis: Sedimentario; RT11~NUMEQ10, siglas C*) | Sedimentario | 1672 | 10032000 | 27206028 |  | 11.761
MR24 | SIMULACIONES_MR2024_V3 | toneladas (6000 m3 x MR24_BD); pct sobre toneladas | periodo_XLE2WST_AMIN | 2030 | MR24_RT | 13 | sin asignar | Metamorfico_13 | Geologia_2024=Metamorfico_13 (no distingue hornfels/mármol) | Hornfels (hipótesis: siglas HG, HGS, HC) | Metamorfico | 5608 | 33648000 | 90970566 |  | 39.325
MR24 | SIMULACIONES_MR2024_V3 | toneladas (6000 m3 x MR24_BD); pct sobre toneladas | periodo_XLE2WST_AMIN | 2030 | MR24_RT | 14 | sin asignar | Metamorfico_14 | Geologia_2024=Metamorfico_14 (no distingue hornfels/mármol) | Hornfels (hipótesis: siglas HBV, HGV, HCB, HDP; 'Diop. Hornfels'~HGV) | Metamorfico | 969 | 5814000 | 16584828 |  | 7.169
MR24 | SIMULACIONES_MR2024_V3 | toneladas (6000 m3 x MR24_BD); pct sobre toneladas | periodo_XLE2WST_AMIN | 2030 | MR24_RT | 16 | sin asignar | Metamorfico_16 | Geologia_2024=Metamorfico_16 (no distingue hornfels/mármol) | Mármol (hipótesis: siglas MC, MG, MGS, MPA, MCGB; 'Marble'~MCGB) | Metamorfico | 2889 | 17334000 | 47219022 |  | 20.412
MR24 | SIMULACIONES_MR2024_V3 | toneladas (6000 m3 x MR24_BD); pct sobre toneladas | periodo_XLE2WST_AMIN | 2030 | MR24_RT | 19 | sin asignar | Metamorfico_19 | Geologia_2024=Metamorfico_19 (no distingue hornfels/mármol) | Mármol (hipótesis: sigla MDP) | Metamorfico | 463 | 2778000 | 7925844 |  | 3.426
MR24 | SIMULACIONES_MR2024_V3 | toneladas (6000 m3 x MR24_BD); pct sobre toneladas | periodo_XLE2WST_AMIN | 2030 | MR24_RT | 53 | sin asignar | RT53 | código sin etiqueta en los datos | sin hipótesis | sin leyenda | 33 | 198000 | 526530 |  | 0.228
MR24 | SIMULACIONES_MR2024_V3 | toneladas (6000 m3 x MR24_BD); pct sobre toneladas | periodo_XLE2WST_AMIN | 2031 | MR24_RT | 1 | Intrusivo | RT1 | Geologia_2024=Intrusivo_1 | Intrusivo | Intrusivo | 1889 | 11334000 | 27866922 |  | 13.19
MR24 | SIMULACIONES_MR2024_V3 | toneladas (6000 m3 x MR24_BD); pct sobre toneladas | periodo_XLE2WST_AMIN | 2031 | MR24_RT | 2 | Intrusivo | RT2 | Geologia_2024=Intrusivo_2 | Intrusivo | Intrusivo | 165 | 990000 | 2732562 |  | 1.293
MR24 | SIMULACIONES_MR2024_V3 | toneladas (6000 m3 x MR24_BD); pct sobre toneladas | periodo_XLE2WST_AMIN | 2031 | MR24_RT | 10 | sin asignar | Sedimentario_10 | Geologia_2024=Sedimentario_10 (no especifica caliza) | Caliza (hipótesis: siglas C*) | Sedimentario | 1076 | 6456000 | 17495310 |  | 8.281
MR24 | SIMULACIONES_MR2024_V3 | toneladas (6000 m3 x MR24_BD); pct sobre toneladas | periodo_XLE2WST_AMIN | 2031 | MR24_RT | 11 | sin asignar | Sedimentario_11 | Geologia_2024=Sedimentario_11 (no especifica caliza) | Caliza (hipótesis: Sedimentario; RT11~NUMEQ10, siglas C*) | Sedimentario | 862 | 5172000 | 13998144 |  | 6.626
MR24 | SIMULACIONES_MR2024_V3 | toneladas (6000 m3 x MR24_BD); pct sobre toneladas | periodo_XLE2WST_AMIN | 2031 | MR24_RT | 13 | sin asignar | Metamorfico_13 | Geologia_2024=Metamorfico_13 (no distingue hornfels/mármol) | Hornfels (hipótesis: siglas HG, HGS, HC) | Metamorfico | 4748 | 28488000 | 77486004 |  | 36.677
MR24 | SIMULACIONES_MR2024_V3 | toneladas (6000 m3 x MR24_BD); pct sobre toneladas | periodo_XLE2WST_AMIN | 2031 | MR24_RT | 14 | sin asignar | Metamorfico_14 | Geologia_2024=Metamorfico_14 (no distingue hornfels/mármol) | Hornfels (hipótesis: siglas HBV, HGV, HCB, HDP; 'Diop. Hornfels'~HGV) | Metamorfico | 879 | 5274000 | 15077562 |  | 7.137
MR24 | SIMULACIONES_MR2024_V3 | toneladas (6000 m3 x MR24_BD); pct sobre toneladas | periodo_XLE2WST_AMIN | 2031 | MR24_RT | 16 | sin asignar | Metamorfico_16 | Geologia_2024=Metamorfico_16 (no distingue hornfels/mármol) | Mármol (hipótesis: siglas MC, MG, MGS, MPA, MCGB; 'Marble'~MCGB) | Metamorfico | 3136 | 18816000 | 51242904 |  | 24.255
MR24 | SIMULACIONES_MR2024_V3 | toneladas (6000 m3 x MR24_BD); pct sobre toneladas | periodo_XLE2WST_AMIN | 2031 | MR24_RT | 19 | sin asignar | Metamorfico_19 | Geologia_2024=Metamorfico_19 (no distingue hornfels/mármol) | Mármol (hipótesis: sigla MDP) | Metamorfico | 287 | 1722000 | 4861896 |  | 2.301
MR24 | SIMULACIONES_MR2024_V3 | toneladas (6000 m3 x MR24_BD); pct sobre toneladas | periodo_XLE2WST_AMIN | 2031 | MR24_RT | 53 | sin asignar | RT53 | código sin etiqueta en los datos | sin hipótesis | sin leyenda | 31 | 186000 | 504174 |  | 0.239
MR24 | SIMULACIONES_MR2024_V3 | toneladas (6000 m3 x MR24_BD); pct sobre toneladas | periodo_XLE2WST_AMIN | 2032 | MR24_RT | 1 | Intrusivo | RT1 | Geologia_2024=Intrusivo_1 | Intrusivo | Intrusivo | 3377 | 20262000 | 50063082 |  | 18.617
MR24 | SIMULACIONES_MR2024_V3 | toneladas (6000 m3 x MR24_BD); pct sobre toneladas | periodo_XLE2WST_AMIN | 2032 | MR24_RT | 2 | Intrusivo | RT2 | Geologia_2024=Intrusivo_2 | Intrusivo | Intrusivo | 257 | 1542000 | 4173654 |  | 1.552
MR24 | SIMULACIONES_MR2024_V3 | toneladas (6000 m3 x MR24_BD); pct sobre toneladas | periodo_XLE2WST_AMIN | 2032 | MR24_RT | 10 | sin asignar | Sedimentario_10 | Geologia_2024=Sedimentario_10 (no especifica caliza) | Caliza (hipótesis: siglas C*) | Sedimentario | 2347 | 14082000 | 38104206 |  | 14.17
MR24 | SIMULACIONES_MR2024_V3 | toneladas (6000 m3 x MR24_BD); pct sobre toneladas | periodo_XLE2WST_AMIN | 2032 | MR24_RT | 11 | sin asignar | Sedimentario_11 | Geologia_2024=Sedimentario_11 (no especifica caliza) | Caliza (hipótesis: Sedimentario; RT11~NUMEQ10, siglas C*) | Sedimentario | 1791 | 10746000 | 29108556 |  | 10.825
MR24 | SIMULACIONES_MR2024_V3 | toneladas (6000 m3 x MR24_BD); pct sobre toneladas | periodo_XLE2WST_AMIN | 2032 | MR24_RT | 13 | sin asignar | Metamorfico_13 | Geologia_2024=Metamorfico_13 (no distingue hornfels/mármol) | Hornfels (hipótesis: siglas HG, HGS, HC) | Metamorfico | 2966 | 17796000 | 48386100 |  | 17.993
MR24 | SIMULACIONES_MR2024_V3 | toneladas (6000 m3 x MR24_BD); pct sobre toneladas | periodo_XLE2WST_AMIN | 2032 | MR24_RT | 14 | sin asignar | Metamorfico_14 | Geologia_2024=Metamorfico_14 (no distingue hornfels/mármol) | Hornfels (hipótesis: siglas HBV, HGV, HCB, HDP; 'Diop. Hornfels'~HGV) | Metamorfico | 830 | 4980000 | 14450226 |  | 5.374
MR24 | SIMULACIONES_MR2024_V3 | toneladas (6000 m3 x MR24_BD); pct sobre toneladas | periodo_XLE2WST_AMIN | 2032 | MR24_RT | 16 | sin asignar | Metamorfico_16 | Geologia_2024=Metamorfico_16 (no distingue hornfels/mármol) | Mármol (hipótesis: siglas MC, MG, MGS, MPA, MCGB; 'Marble'~MCGB) | Metamorfico | 4592 | 27552000 | 75040722 |  | 27.906
MR24 | SIMULACIONES_MR2024_V3 | toneladas (6000 m3 x MR24_BD); pct sobre toneladas | periodo_XLE2WST_AMIN | 2032 | MR24_RT | 19 | sin asignar | Metamorfico_19 | Geologia_2024=Metamorfico_19 (no distingue hornfels/mármol) | Mármol (hipótesis: sigla MDP) | Metamorfico | 552 | 3312000 | 9452226 |  | 3.515
MR24 | SIMULACIONES_MR2024_V3 | toneladas (6000 m3 x MR24_BD); pct sobre toneladas | periodo_XLE2WST_AMIN | 2032 | MR24_RT | 53 | sin asignar | RT53 | código sin etiqueta en los datos | sin hipótesis | sin leyenda | 8 | 48000 | 130884 |  | 0.049
MR24 | SIMULACIONES_MR2024_V3 | toneladas (6000 m3 x MR24_BD); pct sobre toneladas | periodo_XLE2WST_AMIN | 2033 | MR24_RT | 1 | Intrusivo | RT1 | Geologia_2024=Intrusivo_1 | Intrusivo | Intrusivo | 1450 | 8700000 | 21804306 |  | 8.911
MR24 | SIMULACIONES_MR2024_V3 | toneladas (6000 m3 x MR24_BD); pct sobre toneladas | periodo_XLE2WST_AMIN | 2033 | MR24_RT | 2 | Intrusivo | RT2 | Geologia_2024=Intrusivo_2 | Intrusivo | Intrusivo | 149 | 894000 | 2416686 |  | 0.988
MR24 | SIMULACIONES_MR2024_V3 | toneladas (6000 m3 x MR24_BD); pct sobre toneladas | periodo_XLE2WST_AMIN | 2033 | MR24_RT | 10 | sin asignar | Sedimentario_10 | Geologia_2024=Sedimentario_10 (no especifica caliza) | Caliza (hipótesis: siglas C*) | Sedimentario | 986 | 5916000 | 16000554 |  | 6.539
MR24 | SIMULACIONES_MR2024_V3 | toneladas (6000 m3 x MR24_BD); pct sobre toneladas | periodo_XLE2WST_AMIN | 2033 | MR24_RT | 11 | sin asignar | Sedimentario_11 | Geologia_2024=Sedimentario_11 (no especifica caliza) | Caliza (hipótesis: Sedimentario; RT11~NUMEQ10, siglas C*) | Sedimentario | 3854 | 23124000 | 62615964 |  | 25.591
MR24 | SIMULACIONES_MR2024_V3 | toneladas (6000 m3 x MR24_BD); pct sobre toneladas | periodo_XLE2WST_AMIN | 2033 | MR24_RT | 13 | sin asignar | Metamorfico_13 | Geologia_2024=Metamorfico_13 (no distingue hornfels/mármol) | Hornfels (hipótesis: siglas HG, HGS, HC) | Metamorfico | 1564 | 9384000 | 25408074 |  | 10.384
MR24 | SIMULACIONES_MR2024_V3 | toneladas (6000 m3 x MR24_BD); pct sobre toneladas | periodo_XLE2WST_AMIN | 2033 | MR24_RT | 14 | sin asignar | Metamorfico_14 | Geologia_2024=Metamorfico_14 (no distingue hornfels/mármol) | Hornfels (hipótesis: siglas HBV, HGV, HCB, HDP; 'Diop. Hornfels'~HGV) | Metamorfico | 1112 | 6672000 | 19156236 |  | 7.829
MR24 | SIMULACIONES_MR2024_V3 | toneladas (6000 m3 x MR24_BD); pct sobre toneladas | periodo_XLE2WST_AMIN | 2033 | MR24_RT | 16 | sin asignar | Metamorfico_16 | Geologia_2024=Metamorfico_16 (no distingue hornfels/mármol) | Mármol (hipótesis: siglas MC, MG, MGS, MPA, MCGB; 'Marble'~MCGB) | Metamorfico | 5131 | 30786000 | 83510988 |  | 34.131
MR24 | SIMULACIONES_MR2024_V3 | toneladas (6000 m3 x MR24_BD); pct sobre toneladas | periodo_XLE2WST_AMIN | 2033 | MR24_RT | 19 | sin asignar | Metamorfico_19 | Geologia_2024=Metamorfico_19 (no distingue hornfels/mármol) | Mármol (hipótesis: sigla MDP) | Metamorfico | 792 | 4752000 | 13490844 |  | 5.514
MR24 | SIMULACIONES_MR2024_V3 | toneladas (6000 m3 x MR24_BD); pct sobre toneladas | periodo_XLE2WST_AMIN | 2033 | MR24_RT | 53 | sin asignar | RT53 | código sin etiqueta en los datos | sin hipótesis | sin leyenda | 15 | 90000 | 273276 |  | 0.112
MR24 | SIMULACIONES_MR2024_V3 | toneladas (6000 m3 x MR24_BD); pct sobre toneladas | periodo_XLE2WST_AMIN | 2034 | MR24_RT | 1 | Intrusivo | RT1 | Geologia_2024=Intrusivo_1 | Intrusivo | Intrusivo | 609 | 3654000 | 9177288 |  | 3.52
MR24 | SIMULACIONES_MR2024_V3 | toneladas (6000 m3 x MR24_BD); pct sobre toneladas | periodo_XLE2WST_AMIN | 2034 | MR24_RT | 2 | Intrusivo | RT2 | Geologia_2024=Intrusivo_2 | Intrusivo | Intrusivo | 208 | 1248000 | 3318714 |  | 1.273
MR24 | SIMULACIONES_MR2024_V3 | toneladas (6000 m3 x MR24_BD); pct sobre toneladas | periodo_XLE2WST_AMIN | 2034 | MR24_RT | 10 | sin asignar | Sedimentario_10 | Geologia_2024=Sedimentario_10 (no especifica caliza) | Caliza (hipótesis: siglas C*) | Sedimentario | 400 | 2400000 | 6480342 |  | 2.486
MR24 | SIMULACIONES_MR2024_V3 | toneladas (6000 m3 x MR24_BD); pct sobre toneladas | periodo_XLE2WST_AMIN | 2034 | MR24_RT | 11 | sin asignar | Sedimentario_11 | Geologia_2024=Sedimentario_11 (no especifica caliza) | Caliza (hipótesis: Sedimentario; RT11~NUMEQ10, siglas C*) | Sedimentario | 5898 | 35388000 | 95928396 |  | 36.797
MR24 | SIMULACIONES_MR2024_V3 | toneladas (6000 m3 x MR24_BD); pct sobre toneladas | periodo_XLE2WST_AMIN | 2034 | MR24_RT | 13 | sin asignar | Metamorfico_13 | Geologia_2024=Metamorfico_13 (no distingue hornfels/mármol) | Hornfels (hipótesis: siglas HG, HGS, HC) | Metamorfico | 3112 | 18672000 | 50256324 |  | 19.278
MR24 | SIMULACIONES_MR2024_V3 | toneladas (6000 m3 x MR24_BD); pct sobre toneladas | periodo_XLE2WST_AMIN | 2034 | MR24_RT | 14 | sin asignar | Metamorfico_14 | Geologia_2024=Metamorfico_14 (no distingue hornfels/mármol) | Hornfels (hipótesis: siglas HBV, HGV, HCB, HDP; 'Diop. Hornfels'~HGV) | Metamorfico | 666 | 3996000 | 11448822 |  | 4.392
MR24 | SIMULACIONES_MR2024_V3 | toneladas (6000 m3 x MR24_BD); pct sobre toneladas | periodo_XLE2WST_AMIN | 2034 | MR24_RT | 16 | sin asignar | Metamorfico_16 | Geologia_2024=Metamorfico_16 (no distingue hornfels/mármol) | Mármol (hipótesis: siglas MC, MG, MGS, MPA, MCGB; 'Marble'~MCGB) | Metamorfico | 4524 | 27144000 | 73397748 |  | 28.154
MR24 | SIMULACIONES_MR2024_V3 | toneladas (6000 m3 x MR24_BD); pct sobre toneladas | periodo_XLE2WST_AMIN | 2034 | MR24_RT | 19 | sin asignar | Metamorfico_19 | Geologia_2024=Metamorfico_19 (no distingue hornfels/mármol) | Mármol (hipótesis: sigla MDP) | Metamorfico | 620 | 3720000 | 10660188 |  | 4.089
MR24 | SIMULACIONES_MR2024_V3 | toneladas (6000 m3 x MR24_BD); pct sobre toneladas | periodo_XLE2WST_AMIN | 2034 | MR24_RT | 53 | sin asignar | RT53 | código sin etiqueta en los datos | sin hipótesis | sin leyenda | 2 | 12000 | 30420 |  | 0.012
MR24 | SIMULACIONES_MR2024_V3 | toneladas (6000 m3 x MR24_BD); pct sobre toneladas | periodo_XLE2WST_AMIN | 2035 | MR24_RT | 1 | Intrusivo | RT1 | Geologia_2024=Intrusivo_1 | Intrusivo | Intrusivo | 2352 | 14112000 | 34610922 |  | 13.917
MR24 | SIMULACIONES_MR2024_V3 | toneladas (6000 m3 x MR24_BD); pct sobre toneladas | periodo_XLE2WST_AMIN | 2035 | MR24_RT | 2 | Intrusivo | RT2 | Geologia_2024=Intrusivo_2 | Intrusivo | Intrusivo | 232 | 1392000 | 3711276 |  | 1.492
MR24 | SIMULACIONES_MR2024_V3 | toneladas (6000 m3 x MR24_BD); pct sobre toneladas | periodo_XLE2WST_AMIN | 2035 | MR24_RT | 10 | sin asignar | Sedimentario_10 | Geologia_2024=Sedimentario_10 (no especifica caliza) | Caliza (hipótesis: siglas C*) | Sedimentario | 1753 | 10518000 | 28436094 |  | 11.434
MR24 | SIMULACIONES_MR2024_V3 | toneladas (6000 m3 x MR24_BD); pct sobre toneladas | periodo_XLE2WST_AMIN | 2035 | MR24_RT | 11 | sin asignar | Sedimentario_11 | Geologia_2024=Sedimentario_11 (no especifica caliza) | Caliza (hipótesis: Sedimentario; RT11~NUMEQ10, siglas C*) | Sedimentario | 4157 | 24942000 | 67663500 |  | 27.207
MR24 | SIMULACIONES_MR2024_V3 | toneladas (6000 m3 x MR24_BD); pct sobre toneladas | periodo_XLE2WST_AMIN | 2035 | MR24_RT | 13 | sin asignar | Metamorfico_13 | Geologia_2024=Metamorfico_13 (no distingue hornfels/mármol) | Hornfels (hipótesis: siglas HG, HGS, HC) | Metamorfico | 974 | 5844000 | 15775290 |  | 6.343
MR24 | SIMULACIONES_MR2024_V3 | toneladas (6000 m3 x MR24_BD); pct sobre toneladas | periodo_XLE2WST_AMIN | 2035 | MR24_RT | 14 | sin asignar | Metamorfico_14 | Geologia_2024=Metamorfico_14 (no distingue hornfels/mármol) | Hornfels (hipótesis: siglas HBV, HGV, HCB, HDP; 'Diop. Hornfels'~HGV) | Metamorfico | 152 | 912000 | 2628306 |  | 1.057
MR24 | SIMULACIONES_MR2024_V3 | toneladas (6000 m3 x MR24_BD); pct sobre toneladas | periodo_XLE2WST_AMIN | 2035 | MR24_RT | 16 | sin asignar | Metamorfico_16 | Geologia_2024=Metamorfico_16 (no distingue hornfels/mármol) | Mármol (hipótesis: siglas MC, MG, MGS, MPA, MCGB; 'Marble'~MCGB) | Metamorfico | 5172 | 31032000 | 83945304 |  | 33.754
MR24 | SIMULACIONES_MR2024_V3 | toneladas (6000 m3 x MR24_BD); pct sobre toneladas | periodo_XLE2WST_AMIN | 2035 | MR24_RT | 19 | sin asignar | Metamorfico_19 | Geologia_2024=Metamorfico_19 (no distingue hornfels/mármol) | Mármol (hipótesis: sigla MDP) | Metamorfico | 645 | 3870000 | 11151570 |  | 4.484
MR24 | SIMULACIONES_MR2024_V3 | toneladas (6000 m3 x MR24_BD); pct sobre toneladas | periodo_XLE2WST_AMIN | 2035 | MR24_RT | 53 | sin asignar | RT53 | código sin etiqueta en los datos | sin hipótesis | sin leyenda | 49 | 294000 | 773628 |  | 0.311
MR24 | SIMULACIONES_MR2024_V3 | toneladas (6000 m3 x MR24_BD); pct sobre toneladas | periodo_XLE2WST_AMIN | 203637 | MR24_RT | 1 | Intrusivo | RT1 | Geologia_2024=Intrusivo_1 | Intrusivo | Intrusivo | 2829 | 16974000 | 41525190 |  | 7.433
MR24 | SIMULACIONES_MR2024_V3 | toneladas (6000 m3 x MR24_BD); pct sobre toneladas | periodo_XLE2WST_AMIN | 203637 | MR24_RT | 2 | Intrusivo | RT2 | Geologia_2024=Intrusivo_2 | Intrusivo | Intrusivo | 305 | 1830000 | 4875954 |  | 0.873
MR24 | SIMULACIONES_MR2024_V3 | toneladas (6000 m3 x MR24_BD); pct sobre toneladas | periodo_XLE2WST_AMIN | 203637 | MR24_RT | 10 | sin asignar | Sedimentario_10 | Geologia_2024=Sedimentario_10 (no especifica caliza) | Caliza (hipótesis: siglas C*) | Sedimentario | 2924 | 17544000 | 47563854 |  | 8.514
MR24 | SIMULACIONES_MR2024_V3 | toneladas (6000 m3 x MR24_BD); pct sobre toneladas | periodo_XLE2WST_AMIN | 203637 | MR24_RT | 11 | sin asignar | Sedimentario_11 | Geologia_2024=Sedimentario_11 (no especifica caliza) | Caliza (hipótesis: Sedimentario; RT11~NUMEQ10, siglas C*) | Sedimentario | 6129 | 36774000 | 99886722 |  | 17.881
MR24 | SIMULACIONES_MR2024_V3 | toneladas (6000 m3 x MR24_BD); pct sobre toneladas | periodo_XLE2WST_AMIN | 203637 | MR24_RT | 13 | sin asignar | Metamorfico_13 | Geologia_2024=Metamorfico_13 (no distingue hornfels/mármol) | Hornfels (hipótesis: siglas HG, HGS, HC) | Metamorfico | 6505 | 39030000 | 105723390 |  | 18.926
MR24 | SIMULACIONES_MR2024_V3 | toneladas (6000 m3 x MR24_BD); pct sobre toneladas | periodo_XLE2WST_AMIN | 203637 | MR24_RT | 14 | sin asignar | Metamorfico_14 | Geologia_2024=Metamorfico_14 (no distingue hornfels/mármol) | Hornfels (hipótesis: siglas HBV, HGV, HCB, HDP; 'Diop. Hornfels'~HGV) | Metamorfico | 1896 | 11376000 | 32396406 |  | 5.799
MR24 | SIMULACIONES_MR2024_V3 | toneladas (6000 m3 x MR24_BD); pct sobre toneladas | periodo_XLE2WST_AMIN | 203637 | MR24_RT | 16 | sin asignar | Metamorfico_16 | Geologia_2024=Metamorfico_16 (no distingue hornfels/mármol) | Mármol (hipótesis: siglas MC, MG, MGS, MPA, MCGB; 'Marble'~MCGB) | Metamorfico | 12832 | 76992000 | 208302858 |  | 37.288
MR24 | SIMULACIONES_MR2024_V3 | toneladas (6000 m3 x MR24_BD); pct sobre toneladas | periodo_XLE2WST_AMIN | 203637 | MR24_RT | 19 | sin asignar | Metamorfico_19 | Geologia_2024=Metamorfico_19 (no distingue hornfels/mármol) | Mármol (hipótesis: sigla MDP) | Metamorfico | 1031 | 6186000 | 17748672 |  | 3.177
MR24 | SIMULACIONES_MR2024_V3 | toneladas (6000 m3 x MR24_BD); pct sobre toneladas | periodo_XLE2WST_AMIN | 203637 | MR24_RT | 53 | sin asignar | RT53 | código sin etiqueta en los datos | sin hipótesis | sin leyenda | 38 | 228000 | 602250 |  | 0.108
MR24 | SIMULACIONES_MR2024_V3 | toneladas (6000 m3 x MR24_BD); pct sobre toneladas | periodo_XLE2WST_AMIN | 203839 | MR24_RT | 1 | Intrusivo | RT1 | Geologia_2024=Intrusivo_1 | Intrusivo | Intrusivo | 4855 | 29130000 | 71968698 |  | 12.55
MR24 | SIMULACIONES_MR2024_V3 | toneladas (6000 m3 x MR24_BD); pct sobre toneladas | periodo_XLE2WST_AMIN | 203839 | MR24_RT | 2 | Intrusivo | RT2 | Geologia_2024=Intrusivo_2 | Intrusivo | Intrusivo | 420 | 2520000 | 6797202 |  | 1.185
MR24 | SIMULACIONES_MR2024_V3 | toneladas (6000 m3 x MR24_BD); pct sobre toneladas | periodo_XLE2WST_AMIN | 203839 | MR24_RT | 10 | sin asignar | Sedimentario_10 | Geologia_2024=Sedimentario_10 (no especifica caliza) | Caliza (hipótesis: siglas C*) | Sedimentario | 1765 | 10590000 | 28689378 |  | 5.003
MR24 | SIMULACIONES_MR2024_V3 | toneladas (6000 m3 x MR24_BD); pct sobre toneladas | periodo_XLE2WST_AMIN | 203839 | MR24_RT | 11 | sin asignar | Sedimentario_11 | Geologia_2024=Sedimentario_11 (no especifica caliza) | Caliza (hipótesis: Sedimentario; RT11~NUMEQ10, siglas C*) | Sedimentario | 10166 | 60996000 | 165407838 |  | 28.845
MR24 | SIMULACIONES_MR2024_V3 | toneladas (6000 m3 x MR24_BD); pct sobre toneladas | periodo_XLE2WST_AMIN | 203839 | MR24_RT | 13 | sin asignar | Metamorfico_13 | Geologia_2024=Metamorfico_13 (no distingue hornfels/mármol) | Hornfels (hipótesis: siglas HG, HGS, HC) | Metamorfico | 4858 | 29148000 | 78902244 |  | 13.76
MR24 | SIMULACIONES_MR2024_V3 | toneladas (6000 m3 x MR24_BD); pct sobre toneladas | periodo_XLE2WST_AMIN | 203839 | MR24_RT | 14 | sin asignar | Metamorfico_14 | Geologia_2024=Metamorfico_14 (no distingue hornfels/mármol) | Hornfels (hipótesis: siglas HBV, HGV, HCB, HDP; 'Diop. Hornfels'~HGV) | Metamorfico | 481 | 2886000 | 8189856 |  | 1.428
MR24 | SIMULACIONES_MR2024_V3 | toneladas (6000 m3 x MR24_BD); pct sobre toneladas | periodo_XLE2WST_AMIN | 203839 | MR24_RT | 16 | sin asignar | Metamorfico_16 | Geologia_2024=Metamorfico_16 (no distingue hornfels/mármol) | Mármol (hipótesis: siglas MC, MG, MGS, MPA, MCGB; 'Marble'~MCGB) | Metamorfico | 12363 | 74178000 | 201476658 |  | 35.135
MR24 | SIMULACIONES_MR2024_V3 | toneladas (6000 m3 x MR24_BD); pct sobre toneladas | periodo_XLE2WST_AMIN | 203839 | MR24_RT | 19 | sin asignar | Metamorfico_19 | Geologia_2024=Metamorfico_19 (no distingue hornfels/mármol) | Mármol (hipótesis: sigla MDP) | Metamorfico | 692 | 4152000 | 11802438 |  | 2.058
MR24 | SIMULACIONES_MR2024_V3 | toneladas (6000 m3 x MR24_BD); pct sobre toneladas | periodo_XLE2WST_AMIN | 203839 | MR24_RT | 53 | sin asignar | RT53 | código sin etiqueta en los datos | sin hipótesis | sin leyenda | 12 | 72000 | 199272 |  | 0.035
MR24 | SIMULACIONES_MR2024_V3 | toneladas (6000 m3 x MR24_BD); pct sobre toneladas | periodo_XLE2WST_AMIN | 204041 | MR24_RT | 1 | Intrusivo | RT1 | Geologia_2024=Intrusivo_1 | Intrusivo | Intrusivo | 7114 | 42684000 | 106122168 |  | 19.984
MR24 | SIMULACIONES_MR2024_V3 | toneladas (6000 m3 x MR24_BD); pct sobre toneladas | periodo_XLE2WST_AMIN | 204041 | MR24_RT | 2 | Intrusivo | RT2 | Geologia_2024=Intrusivo_2 | Intrusivo | Intrusivo | 323 | 1938000 | 5212782 |  | 0.982
MR24 | SIMULACIONES_MR2024_V3 | toneladas (6000 m3 x MR24_BD); pct sobre toneladas | periodo_XLE2WST_AMIN | 204041 | MR24_RT | 10 | sin asignar | Sedimentario_10 | Geologia_2024=Sedimentario_10 (no especifica caliza) | Caliza (hipótesis: siglas C*) | Sedimentario | 3924 | 23544000 | 63854064 |  | 12.025
MR24 | SIMULACIONES_MR2024_V3 | toneladas (6000 m3 x MR24_BD); pct sobre toneladas | periodo_XLE2WST_AMIN | 204041 | MR24_RT | 11 | sin asignar | Sedimentario_11 | Geologia_2024=Sedimentario_11 (no especifica caliza) | Caliza (hipótesis: Sedimentario; RT11~NUMEQ10, siglas C*) | Sedimentario | 11209 | 67254000 | 182177388 |  | 34.307
MR24 | SIMULACIONES_MR2024_V3 | toneladas (6000 m3 x MR24_BD); pct sobre toneladas | periodo_XLE2WST_AMIN | 204041 | MR24_RT | 13 | sin asignar | Metamorfico_13 | Geologia_2024=Metamorfico_13 (no distingue hornfels/mármol) | Hornfels (hipótesis: siglas HG, HGS, HC) | Metamorfico | 5071 | 30426000 | 82058970 |  | 15.453
MR24 | SIMULACIONES_MR2024_V3 | toneladas (6000 m3 x MR24_BD); pct sobre toneladas | periodo_XLE2WST_AMIN | 204041 | MR24_RT | 14 | sin asignar | Metamorfico_14 | Geologia_2024=Metamorfico_14 (no distingue hornfels/mármol) | Hornfels (hipótesis: siglas HBV, HGV, HCB, HDP; 'Diop. Hornfels'~HGV) | Metamorfico | 296 | 1776000 | 4894014 |  | 0.922
MR24 | SIMULACIONES_MR2024_V3 | toneladas (6000 m3 x MR24_BD); pct sobre toneladas | periodo_XLE2WST_AMIN | 204041 | MR24_RT | 16 | sin asignar | Metamorfico_16 | Geologia_2024=Metamorfico_16 (no distingue hornfels/mármol) | Mármol (hipótesis: siglas MC, MG, MGS, MPA, MCGB; 'Marble'~MCGB) | Metamorfico | 5256 | 31536000 | 85600872 |  | 16.12
MR24 | SIMULACIONES_MR2024_V3 | toneladas (6000 m3 x MR24_BD); pct sobre toneladas | periodo_XLE2WST_AMIN | 204041 | MR24_RT | 19 | sin asignar | Metamorfico_19 | Geologia_2024=Metamorfico_19 (no distingue hornfels/mármol) | Mármol (hipótesis: sigla MDP) | Metamorfico | 57 | 342000 | 962508 |  | 0.181
MR24 | SIMULACIONES_MR2024_V3 | toneladas (6000 m3 x MR24_BD); pct sobre toneladas | periodo_XLE2WST_AMIN | 204041 | MR24_RT | 53 | sin asignar | RT53 | código sin etiqueta en los datos | sin hipótesis | sin leyenda | 9 | 54000 | 145518 |  | 0.027
MR24 | SIMULACIONES_MR2024_V3 | toneladas (6000 m3 x MR24_BD); pct sobre toneladas | periodo_XLE2WST_AMIN | 204245 | MR24_RT | 1 | Intrusivo | RT1 | Geologia_2024=Intrusivo_1 | Intrusivo | Intrusivo | 5754 | 34524000 | 84426426 |  | 11.743
MR24 | SIMULACIONES_MR2024_V3 | toneladas (6000 m3 x MR24_BD); pct sobre toneladas | periodo_XLE2WST_AMIN | 204245 | MR24_RT | 2 | Intrusivo | RT2 | Geologia_2024=Intrusivo_2 | Intrusivo | Intrusivo | 580 | 3480000 | 9360870 |  | 1.302
MR24 | SIMULACIONES_MR2024_V3 | toneladas (6000 m3 x MR24_BD); pct sobre toneladas | periodo_XLE2WST_AMIN | 204245 | MR24_RT | 10 | sin asignar | Sedimentario_10 | Geologia_2024=Sedimentario_10 (no especifica caliza) | Caliza (hipótesis: siglas C*) | Sedimentario | 5068 | 30408000 | 82462710 |  | 11.47
MR24 | SIMULACIONES_MR2024_V3 | toneladas (6000 m3 x MR24_BD); pct sobre toneladas | periodo_XLE2WST_AMIN | 204245 | MR24_RT | 11 | sin asignar | Sedimentario_11 | Geologia_2024=Sedimentario_11 (no especifica caliza) | Caliza (hipótesis: Sedimentario; RT11~NUMEQ10, siglas C*) | Sedimentario | 4167 | 25002000 | 67747746 |  | 9.424
MR24 | SIMULACIONES_MR2024_V3 | toneladas (6000 m3 x MR24_BD); pct sobre toneladas | periodo_XLE2WST_AMIN | 204245 | MR24_RT | 13 | sin asignar | Metamorfico_13 | Geologia_2024=Metamorfico_13 (no distingue hornfels/mármol) | Hornfels (hipótesis: siglas HG, HGS, HC) | Metamorfico | 5619 | 33714000 | 91413960 |  | 12.715
MR24 | SIMULACIONES_MR2024_V3 | toneladas (6000 m3 x MR24_BD); pct sobre toneladas | periodo_XLE2WST_AMIN | 204245 | MR24_RT | 14 | sin asignar | Metamorfico_14 | Geologia_2024=Metamorfico_14 (no distingue hornfels/mármol) | Hornfels (hipótesis: siglas HBV, HGV, HCB, HDP; 'Diop. Hornfels'~HGV) | Metamorfico | 864 | 5184000 | 14798730 |  | 2.058
MR24 | SIMULACIONES_MR2024_V3 | toneladas (6000 m3 x MR24_BD); pct sobre toneladas | periodo_XLE2WST_AMIN | 204245 | MR24_RT | 16 | sin asignar | Metamorfico_16 | Geologia_2024=Metamorfico_16 (no distingue hornfels/mármol) | Mármol (hipótesis: siglas MC, MG, MGS, MPA, MCGB; 'Marble'~MCGB) | Metamorfico | 21832 | 130992000 | 355604100 |  | 49.464
MR24 | SIMULACIONES_MR2024_V3 | toneladas (6000 m3 x MR24_BD); pct sobre toneladas | periodo_XLE2WST_AMIN | 204245 | MR24_RT | 19 | sin asignar | Metamorfico_19 | Geologia_2024=Metamorfico_19 (no distingue hornfels/mármol) | Mármol (hipótesis: sigla MDP) | Metamorfico | 762 | 4572000 | 12829626 |  | 1.785
MR24 | SIMULACIONES_MR2024_V3 | toneladas (6000 m3 x MR24_BD); pct sobre toneladas | periodo_XLE2WST_AMIN | 204245 | MR24_RT | 53 | sin asignar | RT53 | código sin etiqueta en los datos | sin hipótesis | sin leyenda | 17 | 102000 | 277608 |  | 0.039
MR24 | SIMULACIONES_MR2024_V3 | toneladas (6000 m3 x MR24_BD); pct sobre toneladas | periodo_XLE2WST_AMIN | 204649 | MR24_RT | 1 | Intrusivo | RT1 | Geologia_2024=Intrusivo_1 | Intrusivo | Intrusivo | 7286 | 43716000 | 107308650 |  | 58.636
MR24 | SIMULACIONES_MR2024_V3 | toneladas (6000 m3 x MR24_BD); pct sobre toneladas | periodo_XLE2WST_AMIN | 204649 | MR24_RT | 2 | Intrusivo | RT2 | Geologia_2024=Intrusivo_2 | Intrusivo | Intrusivo | 66 | 396000 | 1085940 |  | 0.593
MR24 | SIMULACIONES_MR2024_V3 | toneladas (6000 m3 x MR24_BD); pct sobre toneladas | periodo_XLE2WST_AMIN | 204649 | MR24_RT | 13 | sin asignar | Metamorfico_13 | Geologia_2024=Metamorfico_13 (no distingue hornfels/mármol) | Hornfels (hipótesis: siglas HG, HGS, HC) | Metamorfico | 33 | 198000 | 545148 |  | 0.298
MR24 | SIMULACIONES_MR2024_V3 | toneladas (6000 m3 x MR24_BD); pct sobre toneladas | periodo_XLE2WST_AMIN | 204649 | MR24_RT | 14 | sin asignar | Metamorfico_14 | Geologia_2024=Metamorfico_14 (no distingue hornfels/mármol) | Hornfels (hipótesis: siglas HBV, HGV, HCB, HDP; 'Diop. Hornfels'~HGV) | Metamorfico | 4 | 24000 | 68286 |  | 0.037
MR24 | SIMULACIONES_MR2024_V3 | toneladas (6000 m3 x MR24_BD); pct sobre toneladas | periodo_XLE2WST_AMIN | 204649 | MR24_RT | 16 | sin asignar | Metamorfico_16 | Geologia_2024=Metamorfico_16 (no distingue hornfels/mármol) | Mármol (hipótesis: siglas MC, MG, MGS, MPA, MCGB; 'Marble'~MCGB) | Metamorfico | 4417 | 26502000 | 71958312 |  | 39.32
MR24 | SIMULACIONES_MR2024_V3 | toneladas (6000 m3 x MR24_BD); pct sobre toneladas | periodo_XLE2WST_AMIN | 204649 | MR24_RT | 19 | sin asignar | Metamorfico_19 | Geologia_2024=Metamorfico_19 (no distingue hornfels/mármol) | Mármol (hipótesis: sigla MDP) | Metamorfico | 102 | 612000 | 1713972 |  | 0.937
MR24 | SIMULACIONES_MR2024_V3 | toneladas (6000 m3 x MR24_BD); pct sobre toneladas | periodo_XLE2WST_AMIN | 204649 | MR24_RT | 53 | sin asignar | RT53 | código sin etiqueta en los datos | sin hipótesis | sin leyenda | 20 | 120000 | 327894 |  | 0.179
MR24 | SIMULACIONES_MR2024_V3 | toneladas (6000 m3 x MR24_BD); pct sobre toneladas | anio_LOM25_AMIN_LE2 | 2025 | MR24_RT | 1 | Intrusivo | RT1 | Geologia_2024=Intrusivo_1 | Intrusivo | Intrusivo | 937 | 5622000 | 13751760 |  | 7.568
MR24 | SIMULACIONES_MR2024_V3 | toneladas (6000 m3 x MR24_BD); pct sobre toneladas | anio_LOM25_AMIN_LE2 | 2025 | MR24_RT | 2 | Intrusivo | RT2 | Geologia_2024=Intrusivo_2 | Intrusivo | Intrusivo | 33 | 198000 | 525096 |  | 0.289
MR24 | SIMULACIONES_MR2024_V3 | toneladas (6000 m3 x MR24_BD); pct sobre toneladas | anio_LOM25_AMIN_LE2 | 2025 | MR24_RT | 10 | sin asignar | Sedimentario_10 | Geologia_2024=Sedimentario_10 (no especifica caliza) | Caliza (hipótesis: siglas C*) | Sedimentario | 1888 | 11328000 | 30602172 |  | 16.842
MR24 | SIMULACIONES_MR2024_V3 | toneladas (6000 m3 x MR24_BD); pct sobre toneladas | anio_LOM25_AMIN_LE2 | 2025 | MR24_RT | 11 | sin asignar | Sedimentario_11 | Geologia_2024=Sedimentario_11 (no especifica caliza) | Caliza (hipótesis: Sedimentario; RT11~NUMEQ10, siglas C*) | Sedimentario | 1465 | 8790000 | 23770350 |  | 13.082
MR24 | SIMULACIONES_MR2024_V3 | toneladas (6000 m3 x MR24_BD); pct sobre toneladas | anio_LOM25_AMIN_LE2 | 2025 | MR24_RT | 13 | sin asignar | Metamorfico_13 | Geologia_2024=Metamorfico_13 (no distingue hornfels/mármol) | Hornfels (hipótesis: siglas HG, HGS, HC) | Metamorfico | 1337 | 8022000 | 21631038 |  | 11.905
MR24 | SIMULACIONES_MR2024_V3 | toneladas (6000 m3 x MR24_BD); pct sobre toneladas | anio_LOM25_AMIN_LE2 | 2025 | MR24_RT | 14 | sin asignar | Metamorfico_14 | Geologia_2024=Metamorfico_14 (no distingue hornfels/mármol) | Hornfels (hipótesis: siglas HBV, HGV, HCB, HDP; 'Diop. Hornfels'~HGV) | Metamorfico | 85 | 510000 | 1459470 |  | 0.803
MR24 | SIMULACIONES_MR2024_V3 | toneladas (6000 m3 x MR24_BD); pct sobre toneladas | anio_LOM25_AMIN_LE2 | 2025 | MR24_RT | 16 | sin asignar | Metamorfico_16 | Geologia_2024=Metamorfico_16 (no distingue hornfels/mármol) | Mármol (hipótesis: siglas MC, MG, MGS, MPA, MCGB; 'Marble'~MCGB) | Metamorfico | 5223 | 31338000 | 84993498 |  | 46.777
MR24 | SIMULACIONES_MR2024_V3 | toneladas (6000 m3 x MR24_BD); pct sobre toneladas | anio_LOM25_AMIN_LE2 | 2025 | MR24_RT | 19 | sin asignar | Metamorfico_19 | Geologia_2024=Metamorfico_19 (no distingue hornfels/mármol) | Mármol (hipótesis: sigla MDP) | Metamorfico | 276 | 1656000 | 4671666 |  | 2.571
MR24 | SIMULACIONES_MR2024_V3 | toneladas (6000 m3 x MR24_BD); pct sobre toneladas | anio_LOM25_AMIN_LE2 | 2025 | MR24_RT | 53 | sin asignar | RT53 | código sin etiqueta en los datos | sin hipótesis | sin leyenda | 19 | 114000 | 293694 |  | 0.162
MR24 | SIMULACIONES_MR2024_V3 | toneladas (6000 m3 x MR24_BD); pct sobre toneladas | anio_LOM25_AMIN_LE2 | 2026 | MR24_RT | 1 | Intrusivo | RT1 | Geologia_2024=Intrusivo_1 | Intrusivo | Intrusivo | 1146 | 6876000 | 16899360 |  | 8.897
MR24 | SIMULACIONES_MR2024_V3 | toneladas (6000 m3 x MR24_BD); pct sobre toneladas | anio_LOM25_AMIN_LE2 | 2026 | MR24_RT | 2 | Intrusivo | RT2 | Geologia_2024=Intrusivo_2 | Intrusivo | Intrusivo | 53 | 318000 | 841116 |  | 0.443
MR24 | SIMULACIONES_MR2024_V3 | toneladas (6000 m3 x MR24_BD); pct sobre toneladas | anio_LOM25_AMIN_LE2 | 2026 | MR24_RT | 10 | sin asignar | Sedimentario_10 | Geologia_2024=Sedimentario_10 (no especifica caliza) | Caliza (hipótesis: siglas C*) | Sedimentario | 744 | 4464000 | 12057984 |  | 6.348
MR24 | SIMULACIONES_MR2024_V3 | toneladas (6000 m3 x MR24_BD); pct sobre toneladas | anio_LOM25_AMIN_LE2 | 2026 | MR24_RT | 11 | sin asignar | Sedimentario_11 | Geologia_2024=Sedimentario_11 (no especifica caliza) | Caliza (hipótesis: Sedimentario; RT11~NUMEQ10, siglas C*) | Sedimentario | 1625 | 9750000 | 26403282 |  | 13.901
MR24 | SIMULACIONES_MR2024_V3 | toneladas (6000 m3 x MR24_BD); pct sobre toneladas | anio_LOM25_AMIN_LE2 | 2026 | MR24_RT | 13 | sin asignar | Metamorfico_13 | Geologia_2024=Metamorfico_13 (no distingue hornfels/mármol) | Hornfels (hipótesis: siglas HG, HGS, HC) | Metamorfico | 1018 | 6108000 | 16460256 |  | 8.666
MR24 | SIMULACIONES_MR2024_V3 | toneladas (6000 m3 x MR24_BD); pct sobre toneladas | anio_LOM25_AMIN_LE2 | 2026 | MR24_RT | 14 | sin asignar | Metamorfico_14 | Geologia_2024=Metamorfico_14 (no distingue hornfels/mármol) | Hornfels (hipótesis: siglas HBV, HGV, HCB, HDP; 'Diop. Hornfels'~HGV) | Metamorfico | 351 | 2106000 | 6020430 |  | 3.17
MR24 | SIMULACIONES_MR2024_V3 | toneladas (6000 m3 x MR24_BD); pct sobre toneladas | anio_LOM25_AMIN_LE2 | 2026 | MR24_RT | 16 | sin asignar | Metamorfico_16 | Geologia_2024=Metamorfico_16 (no distingue hornfels/mármol) | Mármol (hipótesis: siglas MC, MG, MGS, MPA, MCGB; 'Marble'~MCGB) | Metamorfico | 6092 | 36552000 | 98812218 |  | 52.022
MR24 | SIMULACIONES_MR2024_V3 | toneladas (6000 m3 x MR24_BD); pct sobre toneladas | anio_LOM25_AMIN_LE2 | 2026 | MR24_RT | 19 | sin asignar | Metamorfico_19 | Geologia_2024=Metamorfico_19 (no distingue hornfels/mármol) | Mármol (hipótesis: sigla MDP) | Metamorfico | 685 | 4110000 | 11717934 |  | 6.169
MR24 | SIMULACIONES_MR2024_V3 | toneladas (6000 m3 x MR24_BD); pct sobre toneladas | anio_LOM25_AMIN_LE2 | 2026 | MR24_RT | 53 | sin asignar | RT53 | código sin etiqueta en los datos | sin hipótesis | sin leyenda | 47 | 282000 | 731676 |  | 0.385
MR24 | SIMULACIONES_MR2024_V3 | toneladas (6000 m3 x MR24_BD); pct sobre toneladas | anio_LOM25_AMIN_LE2 | 2027 | MR24_RT | 1 | Intrusivo | RT1 | Geologia_2024=Intrusivo_1 | Intrusivo | Intrusivo | 1490 | 8940000 | 21770466 |  | 12.004
MR24 | SIMULACIONES_MR2024_V3 | toneladas (6000 m3 x MR24_BD); pct sobre toneladas | anio_LOM25_AMIN_LE2 | 2027 | MR24_RT | 2 | Intrusivo | RT2 | Geologia_2024=Intrusivo_2 | Intrusivo | Intrusivo | 49 | 294000 | 781590 |  | 0.431
MR24 | SIMULACIONES_MR2024_V3 | toneladas (6000 m3 x MR24_BD); pct sobre toneladas | anio_LOM25_AMIN_LE2 | 2027 | MR24_RT | 10 | sin asignar | Sedimentario_10 | Geologia_2024=Sedimentario_10 (no especifica caliza) | Caliza (hipótesis: siglas C*) | Sedimentario | 237 | 1422000 | 3838476 |  | 2.116
MR24 | SIMULACIONES_MR2024_V3 | toneladas (6000 m3 x MR24_BD); pct sobre toneladas | anio_LOM25_AMIN_LE2 | 2027 | MR24_RT | 11 | sin asignar | Sedimentario_11 | Geologia_2024=Sedimentario_11 (no especifica caliza) | Caliza (hipótesis: Sedimentario; RT11~NUMEQ10, siglas C*) | Sedimentario | 1097 | 6582000 | 17844570 |  | 9.839
MR24 | SIMULACIONES_MR2024_V3 | toneladas (6000 m3 x MR24_BD); pct sobre toneladas | anio_LOM25_AMIN_LE2 | 2027 | MR24_RT | 13 | sin asignar | Metamorfico_13 | Geologia_2024=Metamorfico_13 (no distingue hornfels/mármol) | Hornfels (hipótesis: siglas HG, HGS, HC) | Metamorfico | 985 | 5910000 | 15982974 |  | 8.813
MR24 | SIMULACIONES_MR2024_V3 | toneladas (6000 m3 x MR24_BD); pct sobre toneladas | anio_LOM25_AMIN_LE2 | 2027 | MR24_RT | 14 | sin asignar | Metamorfico_14 | Geologia_2024=Metamorfico_14 (no distingue hornfels/mármol) | Hornfels (hipótesis: siglas HBV, HGV, HCB, HDP; 'Diop. Hornfels'~HGV) | Metamorfico | 356 | 2136000 | 6120606 |  | 3.375
MR24 | SIMULACIONES_MR2024_V3 | toneladas (6000 m3 x MR24_BD); pct sobre toneladas | anio_LOM25_AMIN_LE2 | 2027 | MR24_RT | 16 | sin asignar | Metamorfico_16 | Geologia_2024=Metamorfico_16 (no distingue hornfels/mármol) | Mármol (hipótesis: siglas MC, MG, MGS, MPA, MCGB; 'Marble'~MCGB) | Metamorfico | 6584 | 39504000 | 106730148 |  | 58.848
MR24 | SIMULACIONES_MR2024_V3 | toneladas (6000 m3 x MR24_BD); pct sobre toneladas | anio_LOM25_AMIN_LE2 | 2027 | MR24_RT | 19 | sin asignar | Metamorfico_19 | Geologia_2024=Metamorfico_19 (no distingue hornfels/mármol) | Mármol (hipótesis: sigla MDP) | Metamorfico | 449 | 2694000 | 7687038 |  | 4.238
MR24 | SIMULACIONES_MR2024_V3 | toneladas (6000 m3 x MR24_BD); pct sobre toneladas | anio_LOM25_AMIN_LE2 | 2027 | MR24_RT | 53 | sin asignar | RT53 | código sin etiqueta en los datos | sin hipótesis | sin leyenda | 39 | 234000 | 608550 |  | 0.336
MR24 | SIMULACIONES_MR2024_V3 | toneladas (6000 m3 x MR24_BD); pct sobre toneladas | anio_LOM25_AMIN_LE2 | 2028 | MR24_RT | 1 | Intrusivo | RT1 | Geologia_2024=Intrusivo_1 | Intrusivo | Intrusivo | 1457 | 8742000 | 21307326 |  | 12.371
MR24 | SIMULACIONES_MR2024_V3 | toneladas (6000 m3 x MR24_BD); pct sobre toneladas | anio_LOM25_AMIN_LE2 | 2028 | MR24_RT | 2 | Intrusivo | RT2 | Geologia_2024=Intrusivo_2 | Intrusivo | Intrusivo | 37 | 222000 | 597444 |  | 0.347
MR24 | SIMULACIONES_MR2024_V3 | toneladas (6000 m3 x MR24_BD); pct sobre toneladas | anio_LOM25_AMIN_LE2 | 2028 | MR24_RT | 10 | sin asignar | Sedimentario_10 | Geologia_2024=Sedimentario_10 (no especifica caliza) | Caliza (hipótesis: siglas C*) | Sedimentario | 291 | 1746000 | 4730388 |  | 2.746
MR24 | SIMULACIONES_MR2024_V3 | toneladas (6000 m3 x MR24_BD); pct sobre toneladas | anio_LOM25_AMIN_LE2 | 2028 | MR24_RT | 11 | sin asignar | Sedimentario_11 | Geologia_2024=Sedimentario_11 (no especifica caliza) | Caliza (hipótesis: Sedimentario; RT11~NUMEQ10, siglas C*) | Sedimentario | 1014 | 6084000 | 16526118 |  | 9.595
MR24 | SIMULACIONES_MR2024_V3 | toneladas (6000 m3 x MR24_BD); pct sobre toneladas | anio_LOM25_AMIN_LE2 | 2028 | MR24_RT | 13 | sin asignar | Metamorfico_13 | Geologia_2024=Metamorfico_13 (no distingue hornfels/mármol) | Hornfels (hipótesis: siglas HG, HGS, HC) | Metamorfico | 1477 | 8862000 | 23952492 |  | 13.906
MR24 | SIMULACIONES_MR2024_V3 | toneladas (6000 m3 x MR24_BD); pct sobre toneladas | anio_LOM25_AMIN_LE2 | 2028 | MR24_RT | 14 | sin asignar | Metamorfico_14 | Geologia_2024=Metamorfico_14 (no distingue hornfels/mármol) | Hornfels (hipótesis: siglas HBV, HGV, HCB, HDP; 'Diop. Hornfels'~HGV) | Metamorfico | 188 | 1128000 | 3204162 |  | 1.86
MR24 | SIMULACIONES_MR2024_V3 | toneladas (6000 m3 x MR24_BD); pct sobre toneladas | anio_LOM25_AMIN_LE2 | 2028 | MR24_RT | 16 | sin asignar | Metamorfico_16 | Geologia_2024=Metamorfico_16 (no distingue hornfels/mármol) | Mármol (hipótesis: siglas MC, MG, MGS, MPA, MCGB; 'Marble'~MCGB) | Metamorfico | 5892 | 35352000 | 95647332 |  | 55.531
MR24 | SIMULACIONES_MR2024_V3 | toneladas (6000 m3 x MR24_BD); pct sobre toneladas | anio_LOM25_AMIN_LE2 | 2028 | MR24_RT | 19 | sin asignar | Metamorfico_19 | Geologia_2024=Metamorfico_19 (no distingue hornfels/mármol) | Mármol (hipótesis: sigla MDP) | Metamorfico | 361 | 2166000 | 6127434 |  | 3.557
MR24 | SIMULACIONES_MR2024_V3 | toneladas (6000 m3 x MR24_BD); pct sobre toneladas | anio_LOM25_AMIN_LE2 | 2028 | MR24_RT | 53 | sin asignar | RT53 | código sin etiqueta en los datos | sin hipótesis | sin leyenda | 9 | 54000 | 148398 |  | 0.086
MR24 | SIMULACIONES_MR2024_V3 | toneladas (6000 m3 x MR24_BD); pct sobre toneladas | anio_LOM25_AMIN_LE2 | 2029 | MR24_RT | 1 | Intrusivo | RT1 | Geologia_2024=Intrusivo_1 | Intrusivo | Intrusivo | 2263 | 13578000 | 33171312 |  | 15.316
MR24 | SIMULACIONES_MR2024_V3 | toneladas (6000 m3 x MR24_BD); pct sobre toneladas | anio_LOM25_AMIN_LE2 | 2029 | MR24_RT | 2 | Intrusivo | RT2 | Geologia_2024=Intrusivo_2 | Intrusivo | Intrusivo | 94 | 564000 | 1529214 |  | 0.706
MR24 | SIMULACIONES_MR2024_V3 | toneladas (6000 m3 x MR24_BD); pct sobre toneladas | anio_LOM25_AMIN_LE2 | 2029 | MR24_RT | 10 | sin asignar | Sedimentario_10 | Geologia_2024=Sedimentario_10 (no especifica caliza) | Caliza (hipótesis: siglas C*) | Sedimentario | 339 | 2034000 | 5518356 |  | 2.548
MR24 | SIMULACIONES_MR2024_V3 | toneladas (6000 m3 x MR24_BD); pct sobre toneladas | anio_LOM25_AMIN_LE2 | 2029 | MR24_RT | 11 | sin asignar | Sedimentario_11 | Geologia_2024=Sedimentario_11 (no especifica caliza) | Caliza (hipótesis: Sedimentario; RT11~NUMEQ10, siglas C*) | Sedimentario | 1486 | 8916000 | 24244086 |  | 11.194
MR24 | SIMULACIONES_MR2024_V3 | toneladas (6000 m3 x MR24_BD); pct sobre toneladas | anio_LOM25_AMIN_LE2 | 2029 | MR24_RT | 13 | sin asignar | Metamorfico_13 | Geologia_2024=Metamorfico_13 (no distingue hornfels/mármol) | Hornfels (hipótesis: siglas HG, HGS, HC) | Metamorfico | 3506 | 21036000 | 56939172 |  | 26.29
MR24 | SIMULACIONES_MR2024_V3 | toneladas (6000 m3 x MR24_BD); pct sobre toneladas | anio_LOM25_AMIN_LE2 | 2029 | MR24_RT | 14 | sin asignar | Metamorfico_14 | Geologia_2024=Metamorfico_14 (no distingue hornfels/mármol) | Hornfels (hipótesis: siglas HBV, HGV, HCB, HDP; 'Diop. Hornfels'~HGV) | Metamorfico | 951 | 5706000 | 16421688 |  | 7.582
MR24 | SIMULACIONES_MR2024_V3 | toneladas (6000 m3 x MR24_BD); pct sobre toneladas | anio_LOM25_AMIN_LE2 | 2029 | MR24_RT | 16 | sin asignar | Metamorfico_16 | Geologia_2024=Metamorfico_16 (no distingue hornfels/mármol) | Mármol (hipótesis: siglas MC, MG, MGS, MPA, MCGB; 'Marble'~MCGB) | Metamorfico | 4537 | 27222000 | 73877604 |  | 34.111
MR24 | SIMULACIONES_MR2024_V3 | toneladas (6000 m3 x MR24_BD); pct sobre toneladas | anio_LOM25_AMIN_LE2 | 2029 | MR24_RT | 19 | sin asignar | Metamorfico_19 | Geologia_2024=Metamorfico_19 (no distingue hornfels/mármol) | Mármol (hipótesis: sigla MDP) | Metamorfico | 248 | 1488000 | 4249266 |  | 1.962
MR24 | SIMULACIONES_MR2024_V3 | toneladas (6000 m3 x MR24_BD); pct sobre toneladas | anio_LOM25_AMIN_LE2 | 2029 | MR24_RT | 53 | sin asignar | RT53 | código sin etiqueta en los datos | sin hipótesis | sin leyenda | 41 | 246000 | 629808 |  | 0.291
MR24 | SIMULACIONES_MR2024_V3 | toneladas (6000 m3 x MR24_BD); pct sobre toneladas | anio_LOM25_AMIN_LE2 | 2030 | MR24_RT | 1 | Intrusivo | RT1 | Geologia_2024=Intrusivo_1 | Intrusivo | Intrusivo | 1937 | 11622000 | 28446060 |  | 12.141
MR24 | SIMULACIONES_MR2024_V3 | toneladas (6000 m3 x MR24_BD); pct sobre toneladas | anio_LOM25_AMIN_LE2 | 2030 | MR24_RT | 2 | Intrusivo | RT2 | Geologia_2024=Intrusivo_2 | Intrusivo | Intrusivo | 169 | 1014000 | 2742810 |  | 1.171
MR24 | SIMULACIONES_MR2024_V3 | toneladas (6000 m3 x MR24_BD); pct sobre toneladas | anio_LOM25_AMIN_LE2 | 2030 | MR24_RT | 10 | sin asignar | Sedimentario_10 | Geologia_2024=Sedimentario_10 (no especifica caliza) | Caliza (hipótesis: siglas C*) | Sedimentario | 711 | 4266000 | 11540724 |  | 4.926
MR24 | SIMULACIONES_MR2024_V3 | toneladas (6000 m3 x MR24_BD); pct sobre toneladas | anio_LOM25_AMIN_LE2 | 2030 | MR24_RT | 11 | sin asignar | Sedimentario_11 | Geologia_2024=Sedimentario_11 (no especifica caliza) | Caliza (hipótesis: Sedimentario; RT11~NUMEQ10, siglas C*) | Sedimentario | 2165 | 12990000 | 35166276 |  | 15.01
MR24 | SIMULACIONES_MR2024_V3 | toneladas (6000 m3 x MR24_BD); pct sobre toneladas | anio_LOM25_AMIN_LE2 | 2030 | MR24_RT | 13 | sin asignar | Metamorfico_13 | Geologia_2024=Metamorfico_13 (no distingue hornfels/mármol) | Hornfels (hipótesis: siglas HG, HGS, HC) | Metamorfico | 4981 | 29886000 | 81020124 |  | 34.581
MR24 | SIMULACIONES_MR2024_V3 | toneladas (6000 m3 x MR24_BD); pct sobre toneladas | anio_LOM25_AMIN_LE2 | 2030 | MR24_RT | 14 | sin asignar | Metamorfico_14 | Geologia_2024=Metamorfico_14 (no distingue hornfels/mármol) | Hornfels (hipótesis: siglas HBV, HGV, HCB, HDP; 'Diop. Hornfels'~HGV) | Metamorfico | 1056 | 6336000 | 18038166 |  | 7.699
MR24 | SIMULACIONES_MR2024_V3 | toneladas (6000 m3 x MR24_BD); pct sobre toneladas | anio_LOM25_AMIN_LE2 | 2030 | MR24_RT | 16 | sin asignar | Metamorfico_16 | Geologia_2024=Metamorfico_16 (no distingue hornfels/mármol) | Mármol (hipótesis: siglas MC, MG, MGS, MPA, MCGB; 'Marble'~MCGB) | Metamorfico | 2988 | 17928000 | 48851004 |  | 20.851
MR24 | SIMULACIONES_MR2024_V3 | toneladas (6000 m3 x MR24_BD); pct sobre toneladas | anio_LOM25_AMIN_LE2 | 2030 | MR24_RT | 19 | sin asignar | Metamorfico_19 | Geologia_2024=Metamorfico_19 (no distingue hornfels/mármol) | Mármol (hipótesis: sigla MDP) | Metamorfico | 467 | 2802000 | 7990872 |  | 3.411
MR24 | SIMULACIONES_MR2024_V3 | toneladas (6000 m3 x MR24_BD); pct sobre toneladas | anio_LOM25_AMIN_LE2 | 2030 | MR24_RT | 53 | sin asignar | RT53 | código sin etiqueta en los datos | sin hipótesis | sin leyenda | 31 | 186000 | 492822 |  | 0.21
MR24 | SIMULACIONES_MR2024_V3 | toneladas (6000 m3 x MR24_BD); pct sobre toneladas | anio_LOM25_AMIN_LE2 | 2031 | MR24_RT | 1 | Intrusivo | RT1 | Geologia_2024=Intrusivo_1 | Intrusivo | Intrusivo | 1665 | 9990000 | 24628626 |  | 10.755
MR24 | SIMULACIONES_MR2024_V3 | toneladas (6000 m3 x MR24_BD); pct sobre toneladas | anio_LOM25_AMIN_LE2 | 2031 | MR24_RT | 2 | Intrusivo | RT2 | Geologia_2024=Intrusivo_2 | Intrusivo | Intrusivo | 260 | 1560000 | 4231032 |  | 1.848
MR24 | SIMULACIONES_MR2024_V3 | toneladas (6000 m3 x MR24_BD); pct sobre toneladas | anio_LOM25_AMIN_LE2 | 2031 | MR24_RT | 10 | sin asignar | Sedimentario_10 | Geologia_2024=Sedimentario_10 (no especifica caliza) | Caliza (hipótesis: siglas C*) | Sedimentario | 1182 | 7092000 | 19145796 |  | 8.361
MR24 | SIMULACIONES_MR2024_V3 | toneladas (6000 m3 x MR24_BD); pct sobre toneladas | anio_LOM25_AMIN_LE2 | 2031 | MR24_RT | 11 | sin asignar | Sedimentario_11 | Geologia_2024=Sedimentario_11 (no especifica caliza) | Caliza (hipótesis: Sedimentario; RT11~NUMEQ10, siglas C*) | Sedimentario | 4978 | 29868000 | 80879664 |  | 35.32
MR24 | SIMULACIONES_MR2024_V3 | toneladas (6000 m3 x MR24_BD); pct sobre toneladas | anio_LOM25_AMIN_LE2 | 2031 | MR24_RT | 13 | sin asignar | Metamorfico_13 | Geologia_2024=Metamorfico_13 (no distingue hornfels/mármol) | Hornfels (hipótesis: siglas HG, HGS, HC) | Metamorfico | 3009 | 18054000 | 49120812 |  | 21.451
MR24 | SIMULACIONES_MR2024_V3 | toneladas (6000 m3 x MR24_BD); pct sobre toneladas | anio_LOM25_AMIN_LE2 | 2031 | MR24_RT | 14 | sin asignar | Metamorfico_14 | Geologia_2024=Metamorfico_14 (no distingue hornfels/mármol) | Hornfels (hipótesis: siglas HBV, HGV, HCB, HDP; 'Diop. Hornfels'~HGV) | Metamorfico | 462 | 2772000 | 7840068 |  | 3.424
MR24 | SIMULACIONES_MR2024_V3 | toneladas (6000 m3 x MR24_BD); pct sobre toneladas | anio_LOM25_AMIN_LE2 | 2031 | MR24_RT | 16 | sin asignar | Metamorfico_16 | Geologia_2024=Metamorfico_16 (no distingue hornfels/mármol) | Mármol (hipótesis: siglas MC, MG, MGS, MPA, MCGB; 'Marble'~MCGB) | Metamorfico | 2312 | 13872000 | 37904244 |  | 16.553
MR24 | SIMULACIONES_MR2024_V3 | toneladas (6000 m3 x MR24_BD); pct sobre toneladas | anio_LOM25_AMIN_LE2 | 2031 | MR24_RT | 19 | sin asignar | Metamorfico_19 | Geologia_2024=Metamorfico_19 (no distingue hornfels/mármol) | Mármol (hipótesis: sigla MDP) | Metamorfico | 281 | 1686000 | 4755078 |  | 2.077
MR24 | SIMULACIONES_MR2024_V3 | toneladas (6000 m3 x MR24_BD); pct sobre toneladas | anio_LOM25_AMIN_LE2 | 2031 | MR24_RT | 53 | sin asignar | RT53 | código sin etiqueta en los datos | sin hipótesis | sin leyenda | 30 | 180000 | 486702 |  | 0.213
MR24 | SIMULACIONES_MR2024_V3 | toneladas (6000 m3 x MR24_BD); pct sobre toneladas | anio_LOM25_AMIN_LE2 | 2032 | MR24_RT | 1 | Intrusivo | RT1 | Geologia_2024=Intrusivo_1 | Intrusivo | Intrusivo | 3203 | 19218000 | 47433438 |  | 17.978
MR24 | SIMULACIONES_MR2024_V3 | toneladas (6000 m3 x MR24_BD); pct sobre toneladas | anio_LOM25_AMIN_LE2 | 2032 | MR24_RT | 2 | Intrusivo | RT2 | Geologia_2024=Intrusivo_2 | Intrusivo | Intrusivo | 311 | 1866000 | 5027748 |  | 1.906
MR24 | SIMULACIONES_MR2024_V3 | toneladas (6000 m3 x MR24_BD); pct sobre toneladas | anio_LOM25_AMIN_LE2 | 2032 | MR24_RT | 10 | sin asignar | Sedimentario_10 | Geologia_2024=Sedimentario_10 (no especifica caliza) | Caliza (hipótesis: siglas C*) | Sedimentario | 2066 | 12396000 | 33556020 |  | 12.718
MR24 | SIMULACIONES_MR2024_V3 | toneladas (6000 m3 x MR24_BD); pct sobre toneladas | anio_LOM25_AMIN_LE2 | 2032 | MR24_RT | 11 | sin asignar | Sedimentario_11 | Geologia_2024=Sedimentario_11 (no especifica caliza) | Caliza (hipótesis: Sedimentario; RT11~NUMEQ10, siglas C*) | Sedimentario | 4209 | 25254000 | 68506368 |  | 25.965
MR24 | SIMULACIONES_MR2024_V3 | toneladas (6000 m3 x MR24_BD); pct sobre toneladas | anio_LOM25_AMIN_LE2 | 2032 | MR24_RT | 13 | sin asignar | Metamorfico_13 | Geologia_2024=Metamorfico_13 (no distingue hornfels/mármol) | Hornfels (hipótesis: siglas HG, HGS, HC) | Metamorfico | 2623 | 15738000 | 42671472 |  | 16.173
MR24 | SIMULACIONES_MR2024_V3 | toneladas (6000 m3 x MR24_BD); pct sobre toneladas | anio_LOM25_AMIN_LE2 | 2032 | MR24_RT | 14 | sin asignar | Metamorfico_14 | Geologia_2024=Metamorfico_14 (no distingue hornfels/mármol) | Hornfels (hipótesis: siglas HBV, HGV, HCB, HDP; 'Diop. Hornfels'~HGV) | Metamorfico | 463 | 2778000 | 8074692 |  | 3.06
MR24 | SIMULACIONES_MR2024_V3 | toneladas (6000 m3 x MR24_BD); pct sobre toneladas | anio_LOM25_AMIN_LE2 | 2032 | MR24_RT | 16 | sin asignar | Metamorfico_16 | Geologia_2024=Metamorfico_16 (no distingue hornfels/mármol) | Mármol (hipótesis: siglas MC, MG, MGS, MPA, MCGB; 'Marble'~MCGB) | Metamorfico | 3217 | 19302000 | 52632798 |  | 19.948
MR24 | SIMULACIONES_MR2024_V3 | toneladas (6000 m3 x MR24_BD); pct sobre toneladas | anio_LOM25_AMIN_LE2 | 2032 | MR24_RT | 19 | sin asignar | Metamorfico_19 | Geologia_2024=Metamorfico_19 (no distingue hornfels/mármol) | Mármol (hipótesis: sigla MDP) | Metamorfico | 340 | 2040000 | 5795346 |  | 2.197
MR24 | SIMULACIONES_MR2024_V3 | toneladas (6000 m3 x MR24_BD); pct sobre toneladas | anio_LOM25_AMIN_LE2 | 2032 | MR24_RT | 53 | sin asignar | RT53 | código sin etiqueta en los datos | sin hipótesis | sin leyenda | 9 | 54000 | 146382 |  | 0.055
MR24 | SIMULACIONES_MR2024_V3 | toneladas (6000 m3 x MR24_BD); pct sobre toneladas | anio_LOM25_AMIN_LE2 | 2033 | MR24_RT | 1 | Intrusivo | RT1 | Geologia_2024=Intrusivo_1 | Intrusivo | Intrusivo | 1612 | 9672000 | 24174372 |  | 8.311
MR24 | SIMULACIONES_MR2024_V3 | toneladas (6000 m3 x MR24_BD); pct sobre toneladas | anio_LOM25_AMIN_LE2 | 2033 | MR24_RT | 2 | Intrusivo | RT2 | Geologia_2024=Intrusivo_2 | Intrusivo | Intrusivo | 165 | 990000 | 2686254 |  | 0.924
MR24 | SIMULACIONES_MR2024_V3 | toneladas (6000 m3 x MR24_BD); pct sobre toneladas | anio_LOM25_AMIN_LE2 | 2033 | MR24_RT | 10 | sin asignar | Sedimentario_10 | Geologia_2024=Sedimentario_10 (no especifica caliza) | Caliza (hipótesis: siglas C*) | Sedimentario | 3767 | 22602000 | 61241112 |  | 21.055
MR24 | SIMULACIONES_MR2024_V3 | toneladas (6000 m3 x MR24_BD); pct sobre toneladas | anio_LOM25_AMIN_LE2 | 2033 | MR24_RT | 11 | sin asignar | Sedimentario_11 | Geologia_2024=Sedimentario_11 (no especifica caliza) | Caliza (hipótesis: Sedimentario; RT11~NUMEQ10, siglas C*) | Sedimentario | 3699 | 22194000 | 60302106 |  | 20.732
MR24 | SIMULACIONES_MR2024_V3 | toneladas (6000 m3 x MR24_BD); pct sobre toneladas | anio_LOM25_AMIN_LE2 | 2033 | MR24_RT | 13 | sin asignar | Metamorfico_13 | Geologia_2024=Metamorfico_13 (no distingue hornfels/mármol) | Hornfels (hipótesis: siglas HG, HGS, HC) | Metamorfico | 3271 | 19626000 | 53225496 |  | 18.299
MR24 | SIMULACIONES_MR2024_V3 | toneladas (6000 m3 x MR24_BD); pct sobre toneladas | anio_LOM25_AMIN_LE2 | 2033 | MR24_RT | 14 | sin asignar | Metamorfico_14 | Geologia_2024=Metamorfico_14 (no distingue hornfels/mármol) | Hornfels (hipótesis: siglas HBV, HGV, HCB, HDP; 'Diop. Hornfels'~HGV) | Metamorfico | 669 | 4014000 | 11664396 |  | 4.01
MR24 | SIMULACIONES_MR2024_V3 | toneladas (6000 m3 x MR24_BD); pct sobre toneladas | anio_LOM25_AMIN_LE2 | 2033 | MR24_RT | 16 | sin asignar | Metamorfico_16 | Geologia_2024=Metamorfico_16 (no distingue hornfels/mármol) | Mármol (hipótesis: siglas MC, MG, MGS, MPA, MCGB; 'Marble'~MCGB) | Metamorfico | 4414 | 26484000 | 71959470 |  | 24.74
MR24 | SIMULACIONES_MR2024_V3 | toneladas (6000 m3 x MR24_BD); pct sobre toneladas | anio_LOM25_AMIN_LE2 | 2033 | MR24_RT | 19 | sin asignar | Metamorfico_19 | Geologia_2024=Metamorfico_19 (no distingue hornfels/mármol) | Mármol (hipótesis: sigla MDP) | Metamorfico | 308 | 1848000 | 5298300 |  | 1.822
MR24 | SIMULACIONES_MR2024_V3 | toneladas (6000 m3 x MR24_BD); pct sobre toneladas | anio_LOM25_AMIN_LE2 | 2033 | MR24_RT | 53 | sin asignar | RT53 | código sin etiqueta en los datos | sin hipótesis | sin leyenda | 17 | 102000 | 306822 |  | 0.105
MR24 | SIMULACIONES_MR2024_V3 | toneladas (6000 m3 x MR24_BD); pct sobre toneladas | anio_LOM25_AMIN_LE2 | 2034 | MR24_RT | 1 | Intrusivo | RT1 | Geologia_2024=Intrusivo_1 | Intrusivo | Intrusivo | 806 | 4836000 | 12091488 |  | 4.997
MR24 | SIMULACIONES_MR2024_V3 | toneladas (6000 m3 x MR24_BD); pct sobre toneladas | anio_LOM25_AMIN_LE2 | 2034 | MR24_RT | 2 | Intrusivo | RT2 | Geologia_2024=Intrusivo_2 | Intrusivo | Intrusivo | 161 | 966000 | 2565762 |  | 1.06
MR24 | SIMULACIONES_MR2024_V3 | toneladas (6000 m3 x MR24_BD); pct sobre toneladas | anio_LOM25_AMIN_LE2 | 2034 | MR24_RT | 10 | sin asignar | Sedimentario_10 | Geologia_2024=Sedimentario_10 (no especifica caliza) | Caliza (hipótesis: siglas C*) | Sedimentario | 1247 | 7482000 | 20271498 |  | 8.378
MR24 | SIMULACIONES_MR2024_V3 | toneladas (6000 m3 x MR24_BD); pct sobre toneladas | anio_LOM25_AMIN_LE2 | 2034 | MR24_RT | 11 | sin asignar | Sedimentario_11 | Geologia_2024=Sedimentario_11 (no especifica caliza) | Caliza (hipótesis: Sedimentario; RT11~NUMEQ10, siglas C*) | Sedimentario | 1030 | 6180000 | 16760808 |  | 6.927
MR24 | SIMULACIONES_MR2024_V3 | toneladas (6000 m3 x MR24_BD); pct sobre toneladas | anio_LOM25_AMIN_LE2 | 2034 | MR24_RT | 13 | sin asignar | Metamorfico_13 | Geologia_2024=Metamorfico_13 (no distingue hornfels/mármol) | Hornfels (hipótesis: siglas HG, HGS, HC) | Metamorfico | 3952 | 23712000 | 64119780 |  | 26.5
MR24 | SIMULACIONES_MR2024_V3 | toneladas (6000 m3 x MR24_BD); pct sobre toneladas | anio_LOM25_AMIN_LE2 | 2034 | MR24_RT | 14 | sin asignar | Metamorfico_14 | Geologia_2024=Metamorfico_14 (no distingue hornfels/mármol) | Hornfels (hipótesis: siglas HBV, HGV, HCB, HDP; 'Diop. Hornfels'~HGV) | Metamorfico | 955 | 5730000 | 16371456 |  | 6.766
MR24 | SIMULACIONES_MR2024_V3 | toneladas (6000 m3 x MR24_BD); pct sobre toneladas | anio_LOM25_AMIN_LE2 | 2034 | MR24_RT | 16 | sin asignar | Metamorfico_16 | Geologia_2024=Metamorfico_16 (no distingue hornfels/mármol) | Mármol (hipótesis: siglas MC, MG, MGS, MPA, MCGB; 'Marble'~MCGB) | Metamorfico | 6063 | 36378000 | 98574438 |  | 40.74
MR24 | SIMULACIONES_MR2024_V3 | toneladas (6000 m3 x MR24_BD); pct sobre toneladas | anio_LOM25_AMIN_LE2 | 2034 | MR24_RT | 19 | sin asignar | Metamorfico_19 | Geologia_2024=Metamorfico_19 (no distingue hornfels/mármol) | Mármol (hipótesis: sigla MDP) | Metamorfico | 654 | 3924000 | 11094876 |  | 4.585
MR24 | SIMULACIONES_MR2024_V3 | toneladas (6000 m3 x MR24_BD); pct sobre toneladas | anio_LOM25_AMIN_LE2 | 2034 | MR24_RT | 53 | sin asignar | RT53 | código sin etiqueta en los datos | sin hipótesis | sin leyenda | 7 | 42000 | 109578 |  | 0.045
MR24 | SIMULACIONES_MR2024_V3 | toneladas (6000 m3 x MR24_BD); pct sobre toneladas | anio_LOM25_AMIN_LE2 | 2035 | MR24_RT | 1 | Intrusivo | RT1 | Geologia_2024=Intrusivo_1 | Intrusivo | Intrusivo | 2031 | 12186000 | 30277338 |  | 12.943
MR24 | SIMULACIONES_MR2024_V3 | toneladas (6000 m3 x MR24_BD); pct sobre toneladas | anio_LOM25_AMIN_LE2 | 2035 | MR24_RT | 2 | Intrusivo | RT2 | Geologia_2024=Intrusivo_2 | Intrusivo | Intrusivo | 170 | 1020000 | 2742162 |  | 1.172
MR24 | SIMULACIONES_MR2024_V3 | toneladas (6000 m3 x MR24_BD); pct sobre toneladas | anio_LOM25_AMIN_LE2 | 2035 | MR24_RT | 10 | sin asignar | Sedimentario_10 | Geologia_2024=Sedimentario_10 (no especifica caliza) | Caliza (hipótesis: siglas C*) | Sedimentario | 232 | 1392000 | 3764046 |  | 1.609
MR24 | SIMULACIONES_MR2024_V3 | toneladas (6000 m3 x MR24_BD); pct sobre toneladas | anio_LOM25_AMIN_LE2 | 2035 | MR24_RT | 11 | sin asignar | Sedimentario_11 | Geologia_2024=Sedimentario_11 (no especifica caliza) | Caliza (hipótesis: Sedimentario; RT11~NUMEQ10, siglas C*) | Sedimentario | 1685 | 10110000 | 27387516 |  | 11.708
MR24 | SIMULACIONES_MR2024_V3 | toneladas (6000 m3 x MR24_BD); pct sobre toneladas | anio_LOM25_AMIN_LE2 | 2035 | MR24_RT | 13 | sin asignar | Metamorfico_13 | Geologia_2024=Metamorfico_13 (no distingue hornfels/mármol) | Hornfels (hipótesis: siglas HG, HGS, HC) | Metamorfico | 2055 | 12330000 | 33272184 |  | 14.224
MR24 | SIMULACIONES_MR2024_V3 | toneladas (6000 m3 x MR24_BD); pct sobre toneladas | anio_LOM25_AMIN_LE2 | 2035 | MR24_RT | 14 | sin asignar | Metamorfico_14 | Geologia_2024=Metamorfico_14 (no distingue hornfels/mármol) | Hornfels (hipótesis: siglas HBV, HGV, HCB, HDP; 'Diop. Hornfels'~HGV) | Metamorfico | 1138 | 6828000 | 19472574 |  | 8.324
MR24 | SIMULACIONES_MR2024_V3 | toneladas (6000 m3 x MR24_BD); pct sobre toneladas | anio_LOM25_AMIN_LE2 | 2035 | MR24_RT | 16 | sin asignar | Metamorfico_16 | Geologia_2024=Metamorfico_16 (no distingue hornfels/mármol) | Mármol (hipótesis: siglas MC, MG, MGS, MPA, MCGB; 'Marble'~MCGB) | Metamorfico | 6273 | 37638000 | 101786238 |  | 43.513
MR24 | SIMULACIONES_MR2024_V3 | toneladas (6000 m3 x MR24_BD); pct sobre toneladas | anio_LOM25_AMIN_LE2 | 2035 | MR24_RT | 19 | sin asignar | Metamorfico_19 | Geologia_2024=Metamorfico_19 (no distingue hornfels/mármol) | Mármol (hipótesis: sigla MDP) | Metamorfico | 854 | 5124000 | 14575032 |  | 6.231
MR24 | SIMULACIONES_MR2024_V3 | toneladas (6000 m3 x MR24_BD); pct sobre toneladas | anio_LOM25_AMIN_LE2 | 2035 | MR24_RT | 53 | sin asignar | RT53 | código sin etiqueta en los datos | sin hipótesis | sin leyenda | 41 | 246000 | 646152 |  | 0.276
MR24 | SIMULACIONES_MR2024_V3 | toneladas (6000 m3 x MR24_BD); pct sobre toneladas | anio_LOM25_AMIN_LE2 | 2036 | MR24_RT | 1 | Intrusivo | RT1 | Geologia_2024=Intrusivo_1 | Intrusivo | Intrusivo | 1877 | 11262000 | 27887664 |  | 11.492
MR24 | SIMULACIONES_MR2024_V3 | toneladas (6000 m3 x MR24_BD); pct sobre toneladas | anio_LOM25_AMIN_LE2 | 2036 | MR24_RT | 2 | Intrusivo | RT2 | Geologia_2024=Intrusivo_2 | Intrusivo | Intrusivo | 190 | 1140000 | 3037572 |  | 1.252
MR24 | SIMULACIONES_MR2024_V3 | toneladas (6000 m3 x MR24_BD); pct sobre toneladas | anio_LOM25_AMIN_LE2 | 2036 | MR24_RT | 10 | sin asignar | Sedimentario_10 | Geologia_2024=Sedimentario_10 (no especifica caliza) | Caliza (hipótesis: siglas C*) | Sedimentario | 861 | 5166000 | 13986402 |  | 5.763
MR24 | SIMULACIONES_MR2024_V3 | toneladas (6000 m3 x MR24_BD); pct sobre toneladas | anio_LOM25_AMIN_LE2 | 2036 | MR24_RT | 11 | sin asignar | Sedimentario_11 | Geologia_2024=Sedimentario_11 (no especifica caliza) | Caliza (hipótesis: Sedimentario; RT11~NUMEQ10, siglas C*) | Sedimentario | 5602 | 33612000 | 91030692 |  | 37.511
MR24 | SIMULACIONES_MR2024_V3 | toneladas (6000 m3 x MR24_BD); pct sobre toneladas | anio_LOM25_AMIN_LE2 | 2036 | MR24_RT | 13 | sin asignar | Metamorfico_13 | Geologia_2024=Metamorfico_13 (no distingue hornfels/mármol) | Hornfels (hipótesis: siglas HG, HGS, HC) | Metamorfico | 1584 | 9504000 | 25587912 |  | 10.544
MR24 | SIMULACIONES_MR2024_V3 | toneladas (6000 m3 x MR24_BD); pct sobre toneladas | anio_LOM25_AMIN_LE2 | 2036 | MR24_RT | 14 | sin asignar | Metamorfico_14 | Geologia_2024=Metamorfico_14 (no distingue hornfels/mármol) | Hornfels (hipótesis: siglas HBV, HGV, HCB, HDP; 'Diop. Hornfels'~HGV) | Metamorfico | 693 | 4158000 | 12018852 |  | 4.953
MR24 | SIMULACIONES_MR2024_V3 | toneladas (6000 m3 x MR24_BD); pct sobre toneladas | anio_LOM25_AMIN_LE2 | 2036 | MR24_RT | 16 | sin asignar | Metamorfico_16 | Geologia_2024=Metamorfico_16 (no distingue hornfels/mármol) | Mármol (hipótesis: siglas MC, MG, MGS, MPA, MCGB; 'Marble'~MCGB) | Metamorfico | 3872 | 23232000 | 62900022 |  | 25.919
MR24 | SIMULACIONES_MR2024_V3 | toneladas (6000 m3 x MR24_BD); pct sobre toneladas | anio_LOM25_AMIN_LE2 | 2036 | MR24_RT | 19 | sin asignar | Metamorfico_19 | Geologia_2024=Metamorfico_19 (no distingue hornfels/mármol) | Mármol (hipótesis: sigla MDP) | Metamorfico | 336 | 2016000 | 5802282 |  | 2.391
MR24 | SIMULACIONES_MR2024_V3 | toneladas (6000 m3 x MR24_BD); pct sobre toneladas | anio_LOM25_AMIN_LE2 | 2036 | MR24_RT | 53 | sin asignar | RT53 | código sin etiqueta en los datos | sin hipótesis | sin leyenda | 27 | 162000 | 425052 |  | 0.175
MR24 | SIMULACIONES_MR2024_V3 | toneladas (6000 m3 x MR24_BD); pct sobre toneladas | anio_LOM25_AMIN_LE2 | 2037 | MR24_RT | 1 | Intrusivo | RT1 | Geologia_2024=Intrusivo_1 | Intrusivo | Intrusivo | 1405 | 8430000 | 20918754 |  | 7.653
MR24 | SIMULACIONES_MR2024_V3 | toneladas (6000 m3 x MR24_BD); pct sobre toneladas | anio_LOM25_AMIN_LE2 | 2037 | MR24_RT | 2 | Intrusivo | RT2 | Geologia_2024=Intrusivo_2 | Intrusivo | Intrusivo | 162 | 972000 | 2608674 |  | 0.954
MR24 | SIMULACIONES_MR2024_V3 | toneladas (6000 m3 x MR24_BD); pct sobre toneladas | anio_LOM25_AMIN_LE2 | 2037 | MR24_RT | 10 | sin asignar | Sedimentario_10 | Geologia_2024=Sedimentario_10 (no especifica caliza) | Caliza (hipótesis: siglas C*) | Sedimentario | 1110 | 6660000 | 18052968 |  | 6.605
MR24 | SIMULACIONES_MR2024_V3 | toneladas (6000 m3 x MR24_BD); pct sobre toneladas | anio_LOM25_AMIN_LE2 | 2037 | MR24_RT | 11 | sin asignar | Sedimentario_11 | Geologia_2024=Sedimentario_11 (no especifica caliza) | Caliza (hipótesis: Sedimentario; RT11~NUMEQ10, siglas C*) | Sedimentario | 7625 | 45750000 | 123917352 |  | 45.336
MR24 | SIMULACIONES_MR2024_V3 | toneladas (6000 m3 x MR24_BD); pct sobre toneladas | anio_LOM25_AMIN_LE2 | 2037 | MR24_RT | 13 | sin asignar | Metamorfico_13 | Geologia_2024=Metamorfico_13 (no distingue hornfels/mármol) | Hornfels (hipótesis: siglas HG, HGS, HC) | Metamorfico | 1765 | 10590000 | 28565646 |  | 10.451
MR24 | SIMULACIONES_MR2024_V3 | toneladas (6000 m3 x MR24_BD); pct sobre toneladas | anio_LOM25_AMIN_LE2 | 2037 | MR24_RT | 14 | sin asignar | Metamorfico_14 | Geologia_2024=Metamorfico_14 (no distingue hornfels/mármol) | Hornfels (hipótesis: siglas HBV, HGV, HCB, HDP; 'Diop. Hornfels'~HGV) | Metamorfico | 532 | 3192000 | 9218124 |  | 3.372
MR24 | SIMULACIONES_MR2024_V3 | toneladas (6000 m3 x MR24_BD); pct sobre toneladas | anio_LOM25_AMIN_LE2 | 2037 | MR24_RT | 16 | sin asignar | Metamorfico_16 | Geologia_2024=Metamorfico_16 (no distingue hornfels/mármol) | Mármol (hipótesis: siglas MC, MG, MGS, MPA, MCGB; 'Marble'~MCGB) | Metamorfico | 3731 | 22386000 | 60667998 |  | 22.196
MR24 | SIMULACIONES_MR2024_V3 | toneladas (6000 m3 x MR24_BD); pct sobre toneladas | anio_LOM25_AMIN_LE2 | 2037 | MR24_RT | 19 | sin asignar | Metamorfico_19 | Geologia_2024=Metamorfico_19 (no distingue hornfels/mármol) | Mármol (hipótesis: sigla MDP) | Metamorfico | 528 | 3168000 | 9124140 |  | 3.338
MR24 | SIMULACIONES_MR2024_V3 | toneladas (6000 m3 x MR24_BD); pct sobre toneladas | anio_LOM25_AMIN_LE2 | 2037 | MR24_RT | 53 | sin asignar | RT53 | código sin etiqueta en los datos | sin hipótesis | sin leyenda | 16 | 96000 | 259968 |  | 0.095
MR24 | SIMULACIONES_MR2024_V3 | toneladas (6000 m3 x MR24_BD); pct sobre toneladas | anio_LOM25_AMIN_LE2 | 2038 | MR24_RT | 1 | Intrusivo | RT1 | Geologia_2024=Intrusivo_1 | Intrusivo | Intrusivo | 1356 | 8136000 | 20179302 |  | 7.736
MR24 | SIMULACIONES_MR2024_V3 | toneladas (6000 m3 x MR24_BD); pct sobre toneladas | anio_LOM25_AMIN_LE2 | 2038 | MR24_RT | 2 | Intrusivo | RT2 | Geologia_2024=Intrusivo_2 | Intrusivo | Intrusivo | 204 | 1224000 | 3267660 |  | 1.253
MR24 | SIMULACIONES_MR2024_V3 | toneladas (6000 m3 x MR24_BD); pct sobre toneladas | anio_LOM25_AMIN_LE2 | 2038 | MR24_RT | 10 | sin asignar | Sedimentario_10 | Geologia_2024=Sedimentario_10 (no especifica caliza) | Caliza (hipótesis: siglas C*) | Sedimentario | 1003 | 6018000 | 16312590 |  | 6.254
MR24 | SIMULACIONES_MR2024_V3 | toneladas (6000 m3 x MR24_BD); pct sobre toneladas | anio_LOM25_AMIN_LE2 | 2038 | MR24_RT | 11 | sin asignar | Sedimentario_11 | Geologia_2024=Sedimentario_11 (no especifica caliza) | Caliza (hipótesis: Sedimentario; RT11~NUMEQ10, siglas C*) | Sedimentario | 5878 | 35268000 | 95747766 |  | 36.707
MR24 | SIMULACIONES_MR2024_V3 | toneladas (6000 m3 x MR24_BD); pct sobre toneladas | anio_LOM25_AMIN_LE2 | 2038 | MR24_RT | 13 | sin asignar | Metamorfico_13 | Geologia_2024=Metamorfico_13 (no distingue hornfels/mármol) | Hornfels (hipótesis: siglas HG, HGS, HC) | Metamorfico | 2156 | 12936000 | 34939680 |  | 13.395
MR24 | SIMULACIONES_MR2024_V3 | toneladas (6000 m3 x MR24_BD); pct sobre toneladas | anio_LOM25_AMIN_LE2 | 2038 | MR24_RT | 14 | sin asignar | Metamorfico_14 | Geologia_2024=Metamorfico_14 (no distingue hornfels/mármol) | Hornfels (hipótesis: siglas HBV, HGV, HCB, HDP; 'Diop. Hornfels'~HGV) | Metamorfico | 237 | 1422000 | 4079682 |  | 1.564
MR24 | SIMULACIONES_MR2024_V3 | toneladas (6000 m3 x MR24_BD); pct sobre toneladas | anio_LOM25_AMIN_LE2 | 2038 | MR24_RT | 16 | sin asignar | Metamorfico_16 | Geologia_2024=Metamorfico_16 (no distingue hornfels/mármol) | Mármol (hipótesis: siglas MC, MG, MGS, MPA, MCGB; 'Marble'~MCGB) | Metamorfico | 4651 | 27906000 | 75666780 |  | 29.009
MR24 | SIMULACIONES_MR2024_V3 | toneladas (6000 m3 x MR24_BD); pct sobre toneladas | anio_LOM25_AMIN_LE2 | 2038 | MR24_RT | 19 | sin asignar | Metamorfico_19 | Geologia_2024=Metamorfico_19 (no distingue hornfels/mármol) | Mármol (hipótesis: sigla MDP) | Metamorfico | 600 | 3600000 | 10329966 |  | 3.96
MR24 | SIMULACIONES_MR2024_V3 | toneladas (6000 m3 x MR24_BD); pct sobre toneladas | anio_LOM25_AMIN_LE2 | 2038 | MR24_RT | 53 | sin asignar | RT53 | código sin etiqueta en los datos | sin hipótesis | sin leyenda | 20 | 120000 | 317496 |  | 0.122
MR24 | SIMULACIONES_MR2024_V3 | toneladas (6000 m3 x MR24_BD); pct sobre toneladas | anio_LOM25_AMIN_LE2 | 2039 | MR24_RT | 1 | Intrusivo | RT1 | Geologia_2024=Intrusivo_1 | Intrusivo | Intrusivo | 1241 | 7446000 | 18231636 |  | 6.262
MR24 | SIMULACIONES_MR2024_V3 | toneladas (6000 m3 x MR24_BD); pct sobre toneladas | anio_LOM25_AMIN_LE2 | 2039 | MR24_RT | 2 | Intrusivo | RT2 | Geologia_2024=Intrusivo_2 | Intrusivo | Intrusivo | 165 | 990000 | 2648904 |  | 0.91
MR24 | SIMULACIONES_MR2024_V3 | toneladas (6000 m3 x MR24_BD); pct sobre toneladas | anio_LOM25_AMIN_LE2 | 2039 | MR24_RT | 10 | sin asignar | Sedimentario_10 | Geologia_2024=Sedimentario_10 (no especifica caliza) | Caliza (hipótesis: siglas C*) | Sedimentario | 1702 | 10212000 | 27708414 |  | 9.517
MR24 | SIMULACIONES_MR2024_V3 | toneladas (6000 m3 x MR24_BD); pct sobre toneladas | anio_LOM25_AMIN_LE2 | 2039 | MR24_RT | 11 | sin asignar | Sedimentario_11 | Geologia_2024=Sedimentario_11 (no especifica caliza) | Caliza (hipótesis: Sedimentario; RT11~NUMEQ10, siglas C*) | Sedimentario | 5808 | 34848000 | 94635894 |  | 32.505
MR24 | SIMULACIONES_MR2024_V3 | toneladas (6000 m3 x MR24_BD); pct sobre toneladas | anio_LOM25_AMIN_LE2 | 2039 | MR24_RT | 13 | sin asignar | Metamorfico_13 | Geologia_2024=Metamorfico_13 (no distingue hornfels/mármol) | Hornfels (hipótesis: siglas HG, HGS, HC) | Metamorfico | 3191 | 19146000 | 51682098 |  | 17.751
MR24 | SIMULACIONES_MR2024_V3 | toneladas (6000 m3 x MR24_BD); pct sobre toneladas | anio_LOM25_AMIN_LE2 | 2039 | MR24_RT | 14 | sin asignar | Metamorfico_14 | Geologia_2024=Metamorfico_14 (no distingue hornfels/mármol) | Hornfels (hipótesis: siglas HBV, HGV, HCB, HDP; 'Diop. Hornfels'~HGV) | Metamorfico | 176 | 1056000 | 2915370 |  | 1.001
MR24 | SIMULACIONES_MR2024_V3 | toneladas (6000 m3 x MR24_BD); pct sobre toneladas | anio_LOM25_AMIN_LE2 | 2039 | MR24_RT | 16 | sin asignar | Metamorfico_16 | Geologia_2024=Metamorfico_16 (no distingue hornfels/mármol) | Mármol (hipótesis: siglas MC, MG, MGS, MPA, MCGB; 'Marble'~MCGB) | Metamorfico | 5282 | 31692000 | 85741170 |  | 29.449
MR24 | SIMULACIONES_MR2024_V3 | toneladas (6000 m3 x MR24_BD); pct sobre toneladas | anio_LOM25_AMIN_LE2 | 2039 | MR24_RT | 19 | sin asignar | Metamorfico_19 | Geologia_2024=Metamorfico_19 (no distingue hornfels/mármol) | Mármol (hipótesis: sigla MDP) | Metamorfico | 435 | 2610000 | 7553100 |  | 2.594
MR24 | SIMULACIONES_MR2024_V3 | toneladas (6000 m3 x MR24_BD); pct sobre toneladas | anio_LOM25_AMIN_LE2 | 2039 | MR24_RT | 53 | sin asignar | RT53 | código sin etiqueta en los datos | sin hipótesis | sin leyenda | 2 | 12000 | 29856 |  | 0.01
MR24 | SIMULACIONES_MR2024_V3 | toneladas (6000 m3 x MR24_BD); pct sobre toneladas | anio_LOM25_AMIN_LE2 | 2040 | MR24_RT | 1 | Intrusivo | RT1 | Geologia_2024=Intrusivo_1 | Intrusivo | Intrusivo | 1280 | 7680000 | 19089912 |  | 7.61
MR24 | SIMULACIONES_MR2024_V3 | toneladas (6000 m3 x MR24_BD); pct sobre toneladas | anio_LOM25_AMIN_LE2 | 2040 | MR24_RT | 2 | Intrusivo | RT2 | Geologia_2024=Intrusivo_2 | Intrusivo | Intrusivo | 153 | 918000 | 2496294 |  | 0.995
MR24 | SIMULACIONES_MR2024_V3 | toneladas (6000 m3 x MR24_BD); pct sobre toneladas | anio_LOM25_AMIN_LE2 | 2040 | MR24_RT | 10 | sin asignar | Sedimentario_10 | Geologia_2024=Sedimentario_10 (no especifica caliza) | Caliza (hipótesis: siglas C*) | Sedimentario | 710 | 4260000 | 11562570 |  | 4.609
MR24 | SIMULACIONES_MR2024_V3 | toneladas (6000 m3 x MR24_BD); pct sobre toneladas | anio_LOM25_AMIN_LE2 | 2040 | MR24_RT | 11 | sin asignar | Sedimentario_11 | Geologia_2024=Sedimentario_11 (no especifica caliza) | Caliza (hipótesis: Sedimentario; RT11~NUMEQ10, siglas C*) | Sedimentario | 1969 | 11814000 | 31963740 |  | 12.742
MR24 | SIMULACIONES_MR2024_V3 | toneladas (6000 m3 x MR24_BD); pct sobre toneladas | anio_LOM25_AMIN_LE2 | 2040 | MR24_RT | 13 | sin asignar | Metamorfico_13 | Geologia_2024=Metamorfico_13 (no distingue hornfels/mármol) | Hornfels (hipótesis: siglas HG, HGS, HC) | Metamorfico | 4387 | 26322000 | 71246220 |  | 28.402
MR24 | SIMULACIONES_MR2024_V3 | toneladas (6000 m3 x MR24_BD); pct sobre toneladas | anio_LOM25_AMIN_LE2 | 2040 | MR24_RT | 14 | sin asignar | Metamorfico_14 | Geologia_2024=Metamorfico_14 (no distingue hornfels/mármol) | Hornfels (hipótesis: siglas HBV, HGV, HCB, HDP; 'Diop. Hornfels'~HGV) | Metamorfico | 617 | 3702000 | 10204110 |  | 4.068
MR24 | SIMULACIONES_MR2024_V3 | toneladas (6000 m3 x MR24_BD); pct sobre toneladas | anio_LOM25_AMIN_LE2 | 2040 | MR24_RT | 16 | sin asignar | Metamorfico_16 | Geologia_2024=Metamorfico_16 (no distingue hornfels/mármol) | Mármol (hipótesis: siglas MC, MG, MGS, MPA, MCGB; 'Marble'~MCGB) | Metamorfico | 6313 | 37878000 | 102484878 |  | 40.856
MR24 | SIMULACIONES_MR2024_V3 | toneladas (6000 m3 x MR24_BD); pct sobre toneladas | anio_LOM25_AMIN_LE2 | 2040 | MR24_RT | 19 | sin asignar | Metamorfico_19 | Geologia_2024=Metamorfico_19 (no distingue hornfels/mármol) | Mármol (hipótesis: sigla MDP) | Metamorfico | 95 | 570000 | 1604718 |  | 0.64
MR24 | SIMULACIONES_MR2024_V3 | toneladas (6000 m3 x MR24_BD); pct sobre toneladas | anio_LOM25_AMIN_LE2 | 2040 | MR24_RT | 53 | sin asignar | RT53 | código sin etiqueta en los datos | sin hipótesis | sin leyenda | 12 | 72000 | 193140 |  | 0.077
MR24 | SIMULACIONES_MR2024_V3 | toneladas (6000 m3 x MR24_BD); pct sobre toneladas | anio_LOM25_AMIN_LE2 | 2041 | MR24_RT | 1 | Intrusivo | RT1 | Geologia_2024=Intrusivo_1 | Intrusivo | Intrusivo | 3311 | 19866000 | 48870258 |  | 16.649
MR24 | SIMULACIONES_MR2024_V3 | toneladas (6000 m3 x MR24_BD); pct sobre toneladas | anio_LOM25_AMIN_LE2 | 2041 | MR24_RT | 2 | Intrusivo | RT2 | Geologia_2024=Intrusivo_2 | Intrusivo | Intrusivo | 391 | 2346000 | 6293400 |  | 2.144
MR24 | SIMULACIONES_MR2024_V3 | toneladas (6000 m3 x MR24_BD); pct sobre toneladas | anio_LOM25_AMIN_LE2 | 2041 | MR24_RT | 10 | sin asignar | Sedimentario_10 | Geologia_2024=Sedimentario_10 (no especifica caliza) | Caliza (hipótesis: siglas C*) | Sedimentario | 1097 | 6582000 | 17838060 |  | 6.077
MR24 | SIMULACIONES_MR2024_V3 | toneladas (6000 m3 x MR24_BD); pct sobre toneladas | anio_LOM25_AMIN_LE2 | 2041 | MR24_RT | 11 | sin asignar | Sedimentario_11 | Geologia_2024=Sedimentario_11 (no especifica caliza) | Caliza (hipótesis: Sedimentario; RT11~NUMEQ10, siglas C*) | Sedimentario | 2527 | 15162000 | 41044848 |  | 13.983
MR24 | SIMULACIONES_MR2024_V3 | toneladas (6000 m3 x MR24_BD); pct sobre toneladas | anio_LOM25_AMIN_LE2 | 2041 | MR24_RT | 13 | sin asignar | Metamorfico_13 | Geologia_2024=Metamorfico_13 (no distingue hornfels/mármol) | Hornfels (hipótesis: siglas HG, HGS, HC) | Metamorfico | 2670 | 16020000 | 43441764 |  | 14.799
MR24 | SIMULACIONES_MR2024_V3 | toneladas (6000 m3 x MR24_BD); pct sobre toneladas | anio_LOM25_AMIN_LE2 | 2041 | MR24_RT | 14 | sin asignar | Metamorfico_14 | Geologia_2024=Metamorfico_14 (no distingue hornfels/mármol) | Hornfels (hipótesis: siglas HBV, HGV, HCB, HDP; 'Diop. Hornfels'~HGV) | Metamorfico | 123 | 738000 | 2057442 |  | 0.701
MR24 | SIMULACIONES_MR2024_V3 | toneladas (6000 m3 x MR24_BD); pct sobre toneladas | anio_LOM25_AMIN_LE2 | 2041 | MR24_RT | 16 | sin asignar | Metamorfico_16 | Geologia_2024=Metamorfico_16 (no distingue hornfels/mármol) | Mármol (hipótesis: siglas MC, MG, MGS, MPA, MCGB; 'Marble'~MCGB) | Metamorfico | 7952 | 47712000 | 129633678 |  | 44.163
MR24 | SIMULACIONES_MR2024_V3 | toneladas (6000 m3 x MR24_BD); pct sobre toneladas | anio_LOM25_AMIN_LE2 | 2041 | MR24_RT | 19 | sin asignar | Metamorfico_19 | Geologia_2024=Metamorfico_19 (no distingue hornfels/mármol) | Mármol (hipótesis: sigla MDP) | Metamorfico | 255 | 1530000 | 4269126 |  | 1.454
MR24 | SIMULACIONES_MR2024_V3 | toneladas (6000 m3 x MR24_BD); pct sobre toneladas | anio_LOM25_AMIN_LE2 | 2041 | MR24_RT | 53 | sin asignar | RT53 | código sin etiqueta en los datos | sin hipótesis | sin leyenda | 5 | 30000 | 87762 |  | 0.03
MR24 | SIMULACIONES_MR2024_V3 | toneladas (6000 m3 x MR24_BD); pct sobre toneladas | anio_LOM25_AMIN_LE2 | 2042 | MR24_RT | 1 | Intrusivo | RT1 | Geologia_2024=Intrusivo_1 | Intrusivo | Intrusivo | 1724 | 10344000 | 25149504 |  | 12.852
MR24 | SIMULACIONES_MR2024_V3 | toneladas (6000 m3 x MR24_BD); pct sobre toneladas | anio_LOM25_AMIN_LE2 | 2042 | MR24_RT | 2 | Intrusivo | RT2 | Geologia_2024=Intrusivo_2 | Intrusivo | Intrusivo | 132 | 792000 | 2135382 |  | 1.091
MR24 | SIMULACIONES_MR2024_V3 | toneladas (6000 m3 x MR24_BD); pct sobre toneladas | anio_LOM25_AMIN_LE2 | 2042 | MR24_RT | 10 | sin asignar | Sedimentario_10 | Geologia_2024=Sedimentario_10 (no especifica caliza) | Caliza (hipótesis: siglas C*) | Sedimentario | 2228 | 13368000 | 36255510 |  | 18.528
MR24 | SIMULACIONES_MR2024_V3 | toneladas (6000 m3 x MR24_BD); pct sobre toneladas | anio_LOM25_AMIN_LE2 | 2042 | MR24_RT | 11 | sin asignar | Sedimentario_11 | Geologia_2024=Sedimentario_11 (no especifica caliza) | Caliza (hipótesis: Sedimentario; RT11~NUMEQ10, siglas C*) | Sedimentario | 1656 | 9936000 | 26962944 |  | 13.779
MR24 | SIMULACIONES_MR2024_V3 | toneladas (6000 m3 x MR24_BD); pct sobre toneladas | anio_LOM25_AMIN_LE2 | 2042 | MR24_RT | 13 | sin asignar | Metamorfico_13 | Geologia_2024=Metamorfico_13 (no distingue hornfels/mármol) | Hornfels (hipótesis: siglas HG, HGS, HC) | Metamorfico | 1742 | 10452000 | 28257054 |  | 14.44
MR24 | SIMULACIONES_MR2024_V3 | toneladas (6000 m3 x MR24_BD); pct sobre toneladas | anio_LOM25_AMIN_LE2 | 2042 | MR24_RT | 14 | sin asignar | Metamorfico_14 | Geologia_2024=Metamorfico_14 (no distingue hornfels/mármol) | Hornfels (hipótesis: siglas HBV, HGV, HCB, HDP; 'Diop. Hornfels'~HGV) | Metamorfico | 5 | 30000 | 83850 |  | 0.043
MR24 | SIMULACIONES_MR2024_V3 | toneladas (6000 m3 x MR24_BD); pct sobre toneladas | anio_LOM25_AMIN_LE2 | 2042 | MR24_RT | 16 | sin asignar | Metamorfico_16 | Geologia_2024=Metamorfico_16 (no distingue hornfels/mármol) | Mármol (hipótesis: siglas MC, MG, MGS, MPA, MCGB; 'Marble'~MCGB) | Metamorfico | 4556 | 27336000 | 74505732 |  | 38.075
MR24 | SIMULACIONES_MR2024_V3 | toneladas (6000 m3 x MR24_BD); pct sobre toneladas | anio_LOM25_AMIN_LE2 | 2042 | MR24_RT | 19 | sin asignar | Metamorfico_19 | Geologia_2024=Metamorfico_19 (no distingue hornfels/mármol) | Mármol (hipótesis: sigla MDP) | Metamorfico | 139 | 834000 | 2313414 |  | 1.182
MR24 | SIMULACIONES_MR2024_V3 | toneladas (6000 m3 x MR24_BD); pct sobre toneladas | anio_LOM25_AMIN_LE2 | 2042 | MR24_RT | 53 | sin asignar | RT53 | código sin etiqueta en los datos | sin hipótesis | sin leyenda | 1 | 6000 | 17610 |  | 0.009
MR24 | SIMULACIONES_MR2024_V3 | toneladas (6000 m3 x MR24_BD); pct sobre toneladas | anio_LOM25_AMIN_LE2 | 2043 | MR24_RT | 1 | Intrusivo | RT1 | Geologia_2024=Intrusivo_1 | Intrusivo | Intrusivo | 845 | 5070000 | 12448566 |  | 7.865
MR24 | SIMULACIONES_MR2024_V3 | toneladas (6000 m3 x MR24_BD); pct sobre toneladas | anio_LOM25_AMIN_LE2 | 2043 | MR24_RT | 2 | Intrusivo | RT2 | Geologia_2024=Intrusivo_2 | Intrusivo | Intrusivo | 65 | 390000 | 1051092 |  | 0.664
MR24 | SIMULACIONES_MR2024_V3 | toneladas (6000 m3 x MR24_BD); pct sobre toneladas | anio_LOM25_AMIN_LE2 | 2043 | MR24_RT | 10 | sin asignar | Sedimentario_10 | Geologia_2024=Sedimentario_10 (no especifica caliza) | Caliza (hipótesis: siglas C*) | Sedimentario | 1946 | 11676000 | 31659276 |  | 20.002
MR24 | SIMULACIONES_MR2024_V3 | toneladas (6000 m3 x MR24_BD); pct sobre toneladas | anio_LOM25_AMIN_LE2 | 2043 | MR24_RT | 11 | sin asignar | Sedimentario_11 | Geologia_2024=Sedimentario_11 (no especifica caliza) | Caliza (hipótesis: Sedimentario; RT11~NUMEQ10, siglas C*) | Sedimentario | 559 | 3354000 | 9106248 |  | 5.753
MR24 | SIMULACIONES_MR2024_V3 | toneladas (6000 m3 x MR24_BD); pct sobre toneladas | anio_LOM25_AMIN_LE2 | 2043 | MR24_RT | 13 | sin asignar | Metamorfico_13 | Geologia_2024=Metamorfico_13 (no distingue hornfels/mármol) | Hornfels (hipótesis: siglas HG, HGS, HC) | Metamorfico | 1787 | 10722000 | 29092824 |  | 18.381
MR24 | SIMULACIONES_MR2024_V3 | toneladas (6000 m3 x MR24_BD); pct sobre toneladas | anio_LOM25_AMIN_LE2 | 2043 | MR24_RT | 14 | sin asignar | Metamorfico_14 | Geologia_2024=Metamorfico_14 (no distingue hornfels/mármol) | Hornfels (hipótesis: siglas HBV, HGV, HCB, HDP; 'Diop. Hornfels'~HGV) | Metamorfico | 139 | 834000 | 2415084 |  | 1.526
MR24 | SIMULACIONES_MR2024_V3 | toneladas (6000 m3 x MR24_BD); pct sobre toneladas | anio_LOM25_AMIN_LE2 | 2043 | MR24_RT | 16 | sin asignar | Metamorfico_16 | Geologia_2024=Metamorfico_16 (no distingue hornfels/mármol) | Mármol (hipótesis: siglas MC, MG, MGS, MPA, MCGB; 'Marble'~MCGB) | Metamorfico | 4347 | 26082000 | 70831566 |  | 44.752
MR24 | SIMULACIONES_MR2024_V3 | toneladas (6000 m3 x MR24_BD); pct sobre toneladas | anio_LOM25_AMIN_LE2 | 2043 | MR24_RT | 19 | sin asignar | Metamorfico_19 | Geologia_2024=Metamorfico_19 (no distingue hornfels/mármol) | Mármol (hipótesis: sigla MDP) | Metamorfico | 99 | 594000 | 1656426 |  | 1.047
MR24 | SIMULACIONES_MR2024_V3 | toneladas (6000 m3 x MR24_BD); pct sobre toneladas | anio_LOM25_AMIN_LE2 | 2043 | MR24_RT | 53 | sin asignar | RT53 | código sin etiqueta en los datos | sin hipótesis | sin leyenda | 1 | 6000 | 16398 |  | 0.01
MR24 | SIMULACIONES_MR2024_V3 | toneladas (6000 m3 x MR24_BD); pct sobre toneladas | anio_LOM25_AMIN_LE2 | 2044 | MR24_RT | 1 | Intrusivo | RT1 | Geologia_2024=Intrusivo_1 | Intrusivo | Intrusivo | 1418 | 8508000 | 21087498 |  | 14.765
MR24 | SIMULACIONES_MR2024_V3 | toneladas (6000 m3 x MR24_BD); pct sobre toneladas | anio_LOM25_AMIN_LE2 | 2044 | MR24_RT | 2 | Intrusivo | RT2 | Geologia_2024=Intrusivo_2 | Intrusivo | Intrusivo | 16 | 96000 | 288834 |  | 0.202
MR24 | SIMULACIONES_MR2024_V3 | toneladas (6000 m3 x MR24_BD); pct sobre toneladas | anio_LOM25_AMIN_LE2 | 2044 | MR24_RT | 10 | sin asignar | Sedimentario_10 | Geologia_2024=Sedimentario_10 (no especifica caliza) | Caliza (hipótesis: siglas C*) | Sedimentario | 81 | 486000 | 1322658 |  | 0.926
MR24 | SIMULACIONES_MR2024_V3 | toneladas (6000 m3 x MR24_BD); pct sobre toneladas | anio_LOM25_AMIN_LE2 | 2044 | MR24_RT | 11 | sin asignar | Sedimentario_11 | Geologia_2024=Sedimentario_11 (no especifica caliza) | Caliza (hipótesis: Sedimentario; RT11~NUMEQ10, siglas C*) | Sedimentario | 37 | 222000 | 604734 |  | 0.423
MR24 | SIMULACIONES_MR2024_V3 | toneladas (6000 m3 x MR24_BD); pct sobre toneladas | anio_LOM25_AMIN_LE2 | 2044 | MR24_RT | 13 | sin asignar | Metamorfico_13 | Geologia_2024=Metamorfico_13 (no distingue hornfels/mármol) | Hornfels (hipótesis: siglas HG, HGS, HC) | Metamorfico | 544 | 3264000 | 8915190 |  | 6.242
MR24 | SIMULACIONES_MR2024_V3 | toneladas (6000 m3 x MR24_BD); pct sobre toneladas | anio_LOM25_AMIN_LE2 | 2044 | MR24_RT | 14 | sin asignar | Metamorfico_14 | Geologia_2024=Metamorfico_14 (no distingue hornfels/mármol) | Hornfels (hipótesis: siglas HBV, HGV, HCB, HDP; 'Diop. Hornfels'~HGV) | Metamorfico | 618 | 3708000 | 10691700 |  | 7.486
MR24 | SIMULACIONES_MR2024_V3 | toneladas (6000 m3 x MR24_BD); pct sobre toneladas | anio_LOM25_AMIN_LE2 | 2044 | MR24_RT | 16 | sin asignar | Metamorfico_16 | Geologia_2024=Metamorfico_16 (no distingue hornfels/mármol) | Mármol (hipótesis: siglas MC, MG, MGS, MPA, MCGB; 'Marble'~MCGB) | Metamorfico | 5755 | 34530000 | 93671232 |  | 65.587
MR24 | SIMULACIONES_MR2024_V3 | toneladas (6000 m3 x MR24_BD); pct sobre toneladas | anio_LOM25_AMIN_LE2 | 2044 | MR24_RT | 19 | sin asignar | Metamorfico_19 | Geologia_2024=Metamorfico_19 (no distingue hornfels/mármol) | Mármol (hipótesis: sigla MDP) | Metamorfico | 364 | 2184000 | 6237702 |  | 4.368
MR24 | SIMULACIONES_MR2024_V3 | toneladas (6000 m3 x MR24_BD); pct sobre toneladas | anio_LOM25_AMIN_LE2 | 2045 | MR24_RT | 1 | Intrusivo | RT1 | Geologia_2024=Intrusivo_1 | Intrusivo | Intrusivo | 3239 | 19434000 | 47999148 |  | 38.264
MR24 | SIMULACIONES_MR2024_V3 | toneladas (6000 m3 x MR24_BD); pct sobre toneladas | anio_LOM25_AMIN_LE2 | 2045 | MR24_RT | 2 | Intrusivo | RT2 | Geologia_2024=Intrusivo_2 | Intrusivo | Intrusivo | 12 | 72000 | 195210 |  | 0.156
MR24 | SIMULACIONES_MR2024_V3 | toneladas (6000 m3 x MR24_BD); pct sobre toneladas | anio_LOM25_AMIN_LE2 | 2045 | MR24_RT | 13 | sin asignar | Metamorfico_13 | Geologia_2024=Metamorfico_13 (no distingue hornfels/mármol) | Hornfels (hipótesis: siglas HG, HGS, HC) | Metamorfico | 82 | 492000 | 1349562 |  | 1.076
MR24 | SIMULACIONES_MR2024_V3 | toneladas (6000 m3 x MR24_BD); pct sobre toneladas | anio_LOM25_AMIN_LE2 | 2045 | MR24_RT | 14 | sin asignar | Metamorfico_14 | Geologia_2024=Metamorfico_14 (no distingue hornfels/mármol) | Hornfels (hipótesis: siglas HBV, HGV, HCB, HDP; 'Diop. Hornfels'~HGV) | Metamorfico | 155 | 930000 | 2670600 |  | 2.129
MR24 | SIMULACIONES_MR2024_V3 | toneladas (6000 m3 x MR24_BD); pct sobre toneladas | anio_LOM25_AMIN_LE2 | 2045 | MR24_RT | 16 | sin asignar | Metamorfico_16 | Geologia_2024=Metamorfico_16 (no distingue hornfels/mármol) | Mármol (hipótesis: siglas MC, MG, MGS, MPA, MCGB; 'Marble'~MCGB) | Metamorfico | 4302 | 25812000 | 70174428 |  | 55.942
MR24 | SIMULACIONES_MR2024_V3 | toneladas (6000 m3 x MR24_BD); pct sobre toneladas | anio_LOM25_AMIN_LE2 | 2045 | MR24_RT | 19 | sin asignar | Metamorfico_19 | Geologia_2024=Metamorfico_19 (no distingue hornfels/mármol) | Mármol (hipótesis: sigla MDP) | Metamorfico | 173 | 1038000 | 2938506 |  | 2.343
MR24 | SIMULACIONES_MR2024_V3 | toneladas (6000 m3 x MR24_BD); pct sobre toneladas | anio_LOM25_AMIN_LE2 | 2045 | MR24_RT | 53 | sin asignar | RT53 | código sin etiqueta en los datos | sin hipótesis | sin leyenda | 7 | 42000 | 113706 |  | 0.091
MR24 | SIMULACIONES_MR2024_V3 | toneladas (6000 m3 x MR24_BD); pct sobre toneladas | anio_LOM25_AMIN_LE2 | 2046 | MR24_RT | 1 | Intrusivo | RT1 | Geologia_2024=Intrusivo_1 | Intrusivo | Intrusivo | 3466 | 20796000 | 51185118 |  | 63.269
MR24 | SIMULACIONES_MR2024_V3 | toneladas (6000 m3 x MR24_BD); pct sobre toneladas | anio_LOM25_AMIN_LE2 | 2046 | MR24_RT | 2 | Intrusivo | RT2 | Geologia_2024=Intrusivo_2 | Intrusivo | Intrusivo | 15 | 90000 | 245940 |  | 0.304
MR24 | SIMULACIONES_MR2024_V3 | toneladas (6000 m3 x MR24_BD); pct sobre toneladas | anio_LOM25_AMIN_LE2 | 2046 | MR24_RT | 13 | sin asignar | Metamorfico_13 | Geologia_2024=Metamorfico_13 (no distingue hornfels/mármol) | Hornfels (hipótesis: siglas HG, HGS, HC) | Metamorfico | 15 | 90000 | 247200 |  | 0.306
MR24 | SIMULACIONES_MR2024_V3 | toneladas (6000 m3 x MR24_BD); pct sobre toneladas | anio_LOM25_AMIN_LE2 | 2046 | MR24_RT | 14 | sin asignar | Metamorfico_14 | Geologia_2024=Metamorfico_14 (no distingue hornfels/mármol) | Hornfels (hipótesis: siglas HBV, HGV, HCB, HDP; 'Diop. Hornfels'~HGV) | Metamorfico | 2 | 12000 | 33864 |  | 0.042
MR24 | SIMULACIONES_MR2024_V3 | toneladas (6000 m3 x MR24_BD); pct sobre toneladas | anio_LOM25_AMIN_LE2 | 2046 | MR24_RT | 16 | sin asignar | Metamorfico_16 | Geologia_2024=Metamorfico_16 (no distingue hornfels/mármol) | Mármol (hipótesis: siglas MC, MG, MGS, MPA, MCGB; 'Marble'~MCGB) | Metamorfico | 1735 | 10410000 | 28259718 |  | 34.931
MR24 | SIMULACIONES_MR2024_V3 | toneladas (6000 m3 x MR24_BD); pct sobre toneladas | anio_LOM25_AMIN_LE2 | 2046 | MR24_RT | 19 | sin asignar | Metamorfico_19 | Geologia_2024=Metamorfico_19 (no distingue hornfels/mármol) | Mármol (hipótesis: sigla MDP) | Metamorfico | 53 | 318000 | 893898 |  | 1.105
MR24 | SIMULACIONES_MR2024_V3 | toneladas (6000 m3 x MR24_BD); pct sobre toneladas | anio_LOM25_AMIN_LE2 | 2046 | MR24_RT | 53 | sin asignar | RT53 | código sin etiqueta en los datos | sin hipótesis | sin leyenda | 2 | 12000 | 35106 |  | 0.043
MR24 | SIMULACIONES_MR2024_V3 | toneladas (6000 m3 x MR24_BD); pct sobre toneladas | anio_LOM25_AMIN_LE2 | 2047 | MR24_RT | 1 | Intrusivo | RT1 | Geologia_2024=Intrusivo_1 | Intrusivo | Intrusivo | 3112 | 18672000 | 45454926 |  | 78.382
MR24 | SIMULACIONES_MR2024_V3 | toneladas (6000 m3 x MR24_BD); pct sobre toneladas | anio_LOM25_AMIN_LE2 | 2047 | MR24_RT | 2 | Intrusivo | RT2 | Geologia_2024=Intrusivo_2 | Intrusivo | Intrusivo | 16 | 96000 | 253950 |  | 0.438
MR24 | SIMULACIONES_MR2024_V3 | toneladas (6000 m3 x MR24_BD); pct sobre toneladas | anio_LOM25_AMIN_LE2 | 2047 | MR24_RT | 16 | sin asignar | Metamorfico_16 | Geologia_2024=Metamorfico_16 (no distingue hornfels/mármol) | Mármol (hipótesis: siglas MC, MG, MGS, MPA, MCGB; 'Marble'~MCGB) | Metamorfico | 722 | 4332000 | 11786868 |  | 20.325
MR24 | SIMULACIONES_MR2024_V3 | toneladas (6000 m3 x MR24_BD); pct sobre toneladas | anio_LOM25_AMIN_LE2 | 2047 | MR24_RT | 19 | sin asignar | Metamorfico_19 | Geologia_2024=Metamorfico_19 (no distingue hornfels/mármol) | Mármol (hipótesis: sigla MDP) | Metamorfico | 10 | 60000 | 166944 |  | 0.288
MR24 | SIMULACIONES_MR2024_V3 | toneladas (6000 m3 x MR24_BD); pct sobre toneladas | anio_LOM25_AMIN_LE2 | 2047 | MR24_RT | 53 | sin asignar | RT53 | código sin etiqueta en los datos | sin hipótesis | sin leyenda | 20 | 120000 | 328692 |  | 0.567
MR24 | SIMULACIONES_MR2024_V3 | toneladas (6000 m3 x MR24_BD); pct sobre toneladas | anio_LOM25_AMIN_LE2 | 2048 | MR24_RT | 1 | Intrusivo | RT1 | Geologia_2024=Intrusivo_1 | Intrusivo | Intrusivo | 1619 | 9714000 | 23864562 |  | 87.057
MR24 | SIMULACIONES_MR2024_V3 | toneladas (6000 m3 x MR24_BD); pct sobre toneladas | anio_LOM25_AMIN_LE2 | 2048 | MR24_RT | 2 | Intrusivo | RT2 | Geologia_2024=Intrusivo_2 | Intrusivo | Intrusivo | 32 | 192000 | 526980 |  | 1.922
MR24 | SIMULACIONES_MR2024_V3 | toneladas (6000 m3 x MR24_BD); pct sobre toneladas | anio_LOM25_AMIN_LE2 | 2048 | MR24_RT | 16 | sin asignar | Metamorfico_16 | Geologia_2024=Metamorfico_16 (no distingue hornfels/mármol) | Mármol (hipótesis: siglas MC, MG, MGS, MPA, MCGB; 'Marble'~MCGB) | Metamorfico | 184 | 1104000 | 3021078 |  | 11.021
MR24 | SIMULACIONES_MR2024_V3 | toneladas (6000 m3 x MR24_BD); pct sobre toneladas | anio_LOM25_AMIN_LE2 | 2049 | MR24_RT | 1 | Intrusivo | RT1 | Geologia_2024=Intrusivo_1 | Intrusivo | Intrusivo | 163 | 978000 | 2383518 |  | 90.726
MR24 | SIMULACIONES_MR2024_V3 | toneladas (6000 m3 x MR24_BD); pct sobre toneladas | anio_LOM25_AMIN_LE2 | 2049 | MR24_RT | 2 | Intrusivo | RT2 | Geologia_2024=Intrusivo_2 | Intrusivo | Intrusivo | 15 | 90000 | 243654 |  | 9.274
MR24 | SIMULACIONES_MR2024_V3 | toneladas (6000 m3 x MR24_BD); pct sobre toneladas | anio_LOM25_AMIN_LE2 | sin dato | MR24_RT | 1 | Intrusivo | RT1 | Geologia_2024=Intrusivo_1 | Intrusivo | Intrusivo | 2210 | 13260000 | 32512650 |  | 21.922
MR24 | SIMULACIONES_MR2024_V3 | toneladas (6000 m3 x MR24_BD); pct sobre toneladas | anio_LOM25_AMIN_LE2 | sin dato | MR24_RT | 2 | Intrusivo | RT2 | Geologia_2024=Intrusivo_2 | Intrusivo | Intrusivo | 67 | 402000 | 1072692 |  | 0.723
MR24 | SIMULACIONES_MR2024_V3 | toneladas (6000 m3 x MR24_BD); pct sobre toneladas | anio_LOM25_AMIN_LE2 | sin dato | MR24_RT | 10 | sin asignar | Sedimentario_10 | Geologia_2024=Sedimentario_10 (no especifica caliza) | Caliza (hipótesis: siglas C*) | Sedimentario | 992 | 5952000 | 16125510 |  | 10.873
MR24 | SIMULACIONES_MR2024_V3 | toneladas (6000 m3 x MR24_BD); pct sobre toneladas | anio_LOM25_AMIN_LE2 | sin dato | MR24_RT | 11 | sin asignar | Sedimentario_11 | Geologia_2024=Sedimentario_11 (no especifica caliza) | Caliza (hipótesis: Sedimentario; RT11~NUMEQ10, siglas C*) | Sedimentario | 1990 | 11940000 | 32294328 |  | 21.775
MR24 | SIMULACIONES_MR2024_V3 | toneladas (6000 m3 x MR24_BD); pct sobre toneladas | anio_LOM25_AMIN_LE2 | sin dato | MR24_RT | 13 | sin asignar | Metamorfico_13 | Geologia_2024=Metamorfico_13 (no distingue hornfels/mármol) | Hornfels (hipótesis: siglas HG, HGS, HC) | Metamorfico | 373 | 2238000 | 6032706 |  | 4.068
MR24 | SIMULACIONES_MR2024_V3 | toneladas (6000 m3 x MR24_BD); pct sobre toneladas | anio_LOM25_AMIN_LE2 | sin dato | MR24_RT | 14 | sin asignar | Metamorfico_14 | Geologia_2024=Metamorfico_14 (no distingue hornfels/mármol) | Hornfels (hipótesis: siglas HBV, HGV, HCB, HDP; 'Diop. Hornfels'~HGV) | Metamorfico | 12 | 72000 | 207048 |  | 0.14
MR24 | SIMULACIONES_MR2024_V3 | toneladas (6000 m3 x MR24_BD); pct sobre toneladas | anio_LOM25_AMIN_LE2 | sin dato | MR24_RT | 16 | sin asignar | Metamorfico_16 | Geologia_2024=Metamorfico_16 (no distingue hornfels/mármol) | Mármol (hipótesis: siglas MC, MG, MGS, MPA, MCGB; 'Marble'~MCGB) | Metamorfico | 3701 | 22206000 | 59897010 |  | 40.386
MR24 | SIMULACIONES_MR2024_V3 | toneladas (6000 m3 x MR24_BD); pct sobre toneladas | anio_LOM25_AMIN_LE2 | sin dato | MR24_RT | 19 | sin asignar | Metamorfico_19 | Geologia_2024=Metamorfico_19 (no distingue hornfels/mármol) | Mármol (hipótesis: sigla MDP) | Metamorfico | 10 | 60000 | 169560 |  | 0.114
MR24 | SIMULACIONES_MR2024_V3 | toneladas (6000 m3 x MR24_BD); pct sobre toneladas | fase_LOM25_FASES_LE2 | 10A | MR24_RT | 1 | Intrusivo | RT1 | Geologia_2024=Intrusivo_1 | Intrusivo | Intrusivo | 4707 | 28242000 | 69147726 |  | 12.453
MR24 | SIMULACIONES_MR2024_V3 | toneladas (6000 m3 x MR24_BD); pct sobre toneladas | fase_LOM25_FASES_LE2 | 10A | MR24_RT | 2 | Intrusivo | RT2 | Geologia_2024=Intrusivo_2 | Intrusivo | Intrusivo | 106 | 636000 | 1718082 |  | 0.309
MR24 | SIMULACIONES_MR2024_V3 | toneladas (6000 m3 x MR24_BD); pct sobre toneladas | fase_LOM25_FASES_LE2 | 10A | MR24_RT | 10 | sin asignar | Sedimentario_10 | Geologia_2024=Sedimentario_10 (no especifica caliza) | Caliza (hipótesis: siglas C*) | Sedimentario | 2387 | 14322000 | 38659704 |  | 6.962
MR24 | SIMULACIONES_MR2024_V3 | toneladas (6000 m3 x MR24_BD); pct sobre toneladas | fase_LOM25_FASES_LE2 | 10A | MR24_RT | 11 | sin asignar | Sedimentario_11 | Geologia_2024=Sedimentario_11 (no especifica caliza) | Caliza (hipótesis: Sedimentario; RT11~NUMEQ10, siglas C*) | Sedimentario | 1494 | 8964000 | 24242808 |  | 4.366
MR24 | SIMULACIONES_MR2024_V3 | toneladas (6000 m3 x MR24_BD); pct sobre toneladas | fase_LOM25_FASES_LE2 | 10A | MR24_RT | 13 | sin asignar | Metamorfico_13 | Geologia_2024=Metamorfico_13 (no distingue hornfels/mármol) | Hornfels (hipótesis: siglas HG, HGS, HC) | Metamorfico | 2055 | 12330000 | 33247632 |  | 5.987
MR24 | SIMULACIONES_MR2024_V3 | toneladas (6000 m3 x MR24_BD); pct sobre toneladas | fase_LOM25_FASES_LE2 | 10A | MR24_RT | 14 | sin asignar | Metamorfico_14 | Geologia_2024=Metamorfico_14 (no distingue hornfels/mármol) | Hornfels (hipótesis: siglas HBV, HGV, HCB, HDP; 'Diop. Hornfels'~HGV) | Metamorfico | 551 | 3306000 | 9470472 |  | 1.706
MR24 | SIMULACIONES_MR2024_V3 | toneladas (6000 m3 x MR24_BD); pct sobre toneladas | fase_LOM25_FASES_LE2 | 10A | MR24_RT | 16 | sin asignar | Metamorfico_16 | Geologia_2024=Metamorfico_16 (no distingue hornfels/mármol) | Mármol (hipótesis: siglas MC, MG, MGS, MPA, MCGB; 'Marble'~MCGB) | Metamorfico | 22087 | 132522000 | 358272054 |  | 64.52
MR24 | SIMULACIONES_MR2024_V3 | toneladas (6000 m3 x MR24_BD); pct sobre toneladas | fase_LOM25_FASES_LE2 | 10A | MR24_RT | 19 | sin asignar | Metamorfico_19 | Geologia_2024=Metamorfico_19 (no distingue hornfels/mármol) | Mármol (hipótesis: sigla MDP) | Metamorfico | 1137 | 6822000 | 19459014 |  | 3.504
MR24 | SIMULACIONES_MR2024_V3 | toneladas (6000 m3 x MR24_BD); pct sobre toneladas | fase_LOM25_FASES_LE2 | 10A | MR24_RT | 53 | sin asignar | RT53 | código sin etiqueta en los datos | sin hipótesis | sin leyenda | 67 | 402000 | 1070412 |  | 0.193
MR24 | SIMULACIONES_MR2024_V3 | toneladas (6000 m3 x MR24_BD); pct sobre toneladas | fase_LOM25_FASES_LE2 | 10B | MR24_RT | 1 | Intrusivo | RT1 | Geologia_2024=Intrusivo_1 | Intrusivo | Intrusivo | 4397 | 26382000 | 64821072 |  | 31.083
MR24 | SIMULACIONES_MR2024_V3 | toneladas (6000 m3 x MR24_BD); pct sobre toneladas | fase_LOM25_FASES_LE2 | 10B | MR24_RT | 2 | Intrusivo | RT2 | Geologia_2024=Intrusivo_2 | Intrusivo | Intrusivo | 7 | 42000 | 115200 |  | 0.055
MR24 | SIMULACIONES_MR2024_V3 | toneladas (6000 m3 x MR24_BD); pct sobre toneladas | fase_LOM25_FASES_LE2 | 10B | MR24_RT | 10 | sin asignar | Sedimentario_10 | Geologia_2024=Sedimentario_10 (no especifica caliza) | Caliza (hipótesis: siglas C*) | Sedimentario | 910 | 5460000 | 14796828 |  | 7.095
MR24 | SIMULACIONES_MR2024_V3 | toneladas (6000 m3 x MR24_BD); pct sobre toneladas | fase_LOM25_FASES_LE2 | 10B | MR24_RT | 11 | sin asignar | Sedimentario_11 | Geologia_2024=Sedimentario_11 (no especifica caliza) | Caliza (hipótesis: Sedimentario; RT11~NUMEQ10, siglas C*) | Sedimentario | 115 | 690000 | 1869138 |  | 0.896
MR24 | SIMULACIONES_MR2024_V3 | toneladas (6000 m3 x MR24_BD); pct sobre toneladas | fase_LOM25_FASES_LE2 | 10B | MR24_RT | 13 | sin asignar | Metamorfico_13 | Geologia_2024=Metamorfico_13 (no distingue hornfels/mármol) | Hornfels (hipótesis: siglas HG, HGS, HC) | Metamorfico | 2273 | 13638000 | 37113240 |  | 17.797
MR24 | SIMULACIONES_MR2024_V3 | toneladas (6000 m3 x MR24_BD); pct sobre toneladas | fase_LOM25_FASES_LE2 | 10B | MR24_RT | 14 | sin asignar | Metamorfico_14 | Geologia_2024=Metamorfico_14 (no distingue hornfels/mármol) | Hornfels (hipótesis: siglas HBV, HGV, HCB, HDP; 'Diop. Hornfels'~HGV) | Metamorfico | 1351 | 8106000 | 23421324 |  | 11.231
MR24 | SIMULACIONES_MR2024_V3 | toneladas (6000 m3 x MR24_BD); pct sobre toneladas | fase_LOM25_FASES_LE2 | 10B | MR24_RT | 16 | sin asignar | Metamorfico_16 | Geologia_2024=Metamorfico_16 (no distingue hornfels/mármol) | Mármol (hipótesis: siglas MC, MG, MGS, MPA, MCGB; 'Marble'~MCGB) | Metamorfico | 3321 | 19926000 | 54325038 |  | 26.05
MR24 | SIMULACIONES_MR2024_V3 | toneladas (6000 m3 x MR24_BD); pct sobre toneladas | fase_LOM25_FASES_LE2 | 10B | MR24_RT | 19 | sin asignar | Metamorfico_19 | Geologia_2024=Metamorfico_19 (no distingue hornfels/mármol) | Mármol (hipótesis: sigla MDP) | Metamorfico | 684 | 4104000 | 11718918 |  | 5.62
MR24 | SIMULACIONES_MR2024_V3 | toneladas (6000 m3 x MR24_BD); pct sobre toneladas | fase_LOM25_FASES_LE2 | 10B | MR24_RT | 53 | sin asignar | RT53 | código sin etiqueta en los datos | sin hipótesis | sin leyenda | 21 | 126000 | 357792 |  | 0.172
MR24 | SIMULACIONES_MR2024_V3 | toneladas (6000 m3 x MR24_BD); pct sobre toneladas | fase_LOM25_FASES_LE2 | 11 | MR24_RT | 1 | Intrusivo | RT1 | Geologia_2024=Intrusivo_1 | Intrusivo | Intrusivo | 4745 | 28470000 | 70791798 |  | 14.512
MR24 | SIMULACIONES_MR2024_V3 | toneladas (6000 m3 x MR24_BD); pct sobre toneladas | fase_LOM25_FASES_LE2 | 11 | MR24_RT | 2 | Intrusivo | RT2 | Geologia_2024=Intrusivo_2 | Intrusivo | Intrusivo | 661 | 3966000 | 10817982 |  | 2.218
MR24 | SIMULACIONES_MR2024_V3 | toneladas (6000 m3 x MR24_BD); pct sobre toneladas | fase_LOM25_FASES_LE2 | 11 | MR24_RT | 10 | sin asignar | Sedimentario_10 | Geologia_2024=Sedimentario_10 (no especifica caliza) | Caliza (hipótesis: siglas C*) | Sedimentario | 344 | 2064000 | 5608872 |  | 1.15
MR24 | SIMULACIONES_MR2024_V3 | toneladas (6000 m3 x MR24_BD); pct sobre toneladas | fase_LOM25_FASES_LE2 | 11 | MR24_RT | 11 | sin asignar | Sedimentario_11 | Geologia_2024=Sedimentario_11 (no especifica caliza) | Caliza (hipótesis: Sedimentario; RT11~NUMEQ10, siglas C*) | Sedimentario | 5579 | 33474000 | 90854724 |  | 18.624
MR24 | SIMULACIONES_MR2024_V3 | toneladas (6000 m3 x MR24_BD); pct sobre toneladas | fase_LOM25_FASES_LE2 | 11 | MR24_RT | 13 | sin asignar | Metamorfico_13 | Geologia_2024=Metamorfico_13 (no distingue hornfels/mármol) | Hornfels (hipótesis: siglas HG, HGS, HC) | Metamorfico | 11260 | 67560000 | 183420186 |  | 37.599
MR24 | SIMULACIONES_MR2024_V3 | toneladas (6000 m3 x MR24_BD); pct sobre toneladas | fase_LOM25_FASES_LE2 | 11 | MR24_RT | 14 | sin asignar | Metamorfico_14 | Geologia_2024=Metamorfico_14 (no distingue hornfels/mármol) | Hornfels (hipótesis: siglas HBV, HGV, HCB, HDP; 'Diop. Hornfels'~HGV) | Metamorfico | 1305 | 7830000 | 22052352 |  | 4.521
MR24 | SIMULACIONES_MR2024_V3 | toneladas (6000 m3 x MR24_BD); pct sobre toneladas | fase_LOM25_FASES_LE2 | 11 | MR24_RT | 16 | sin asignar | Metamorfico_16 | Geologia_2024=Metamorfico_16 (no distingue hornfels/mármol) | Mármol (hipótesis: siglas MC, MG, MGS, MPA, MCGB; 'Marble'~MCGB) | Metamorfico | 5592 | 33552000 | 92072310 |  | 18.874
MR24 | SIMULACIONES_MR2024_V3 | toneladas (6000 m3 x MR24_BD); pct sobre toneladas | fase_LOM25_FASES_LE2 | 11 | MR24_RT | 19 | sin asignar | Metamorfico_19 | Geologia_2024=Metamorfico_19 (no distingue hornfels/mármol) | Mármol (hipótesis: sigla MDP) | Metamorfico | 630 | 3780000 | 10705692 |  | 2.195
MR24 | SIMULACIONES_MR2024_V3 | toneladas (6000 m3 x MR24_BD); pct sobre toneladas | fase_LOM25_FASES_LE2 | 11 | MR24_RT | 53 | sin asignar | RT53 | código sin etiqueta en los datos | sin hipótesis | sin leyenda | 94 | 564000 | 1502418 |  | 0.308
MR24 | SIMULACIONES_MR2024_V3 | toneladas (6000 m3 x MR24_BD); pct sobre toneladas | fase_LOM25_FASES_LE2 | 1201 | MR24_RT | 1 | Intrusivo | RT1 | Geologia_2024=Intrusivo_1 | Intrusivo | Intrusivo | 3701 | 22206000 | 55704858 |  | 9.117
MR24 | SIMULACIONES_MR2024_V3 | toneladas (6000 m3 x MR24_BD); pct sobre toneladas | fase_LOM25_FASES_LE2 | 1201 | MR24_RT | 2 | Intrusivo | RT2 | Geologia_2024=Intrusivo_2 | Intrusivo | Intrusivo | 578 | 3468000 | 9274650 |  | 1.518
MR24 | SIMULACIONES_MR2024_V3 | toneladas (6000 m3 x MR24_BD); pct sobre toneladas | fase_LOM25_FASES_LE2 | 1201 | MR24_RT | 10 | sin asignar | Sedimentario_10 | Geologia_2024=Sedimentario_10 (no especifica caliza) | Caliza (hipótesis: siglas C*) | Sedimentario | 5224 | 31344000 | 84806586 |  | 13.881
MR24 | SIMULACIONES_MR2024_V3 | toneladas (6000 m3 x MR24_BD); pct sobre toneladas | fase_LOM25_FASES_LE2 | 1201 | MR24_RT | 11 | sin asignar | Sedimentario_11 | Geologia_2024=Sedimentario_11 (no especifica caliza) | Caliza (hipótesis: Sedimentario; RT11~NUMEQ10, siglas C*) | Sedimentario | 12983 | 77898000 | 211296492 |  | 34.584
MR24 | SIMULACIONES_MR2024_V3 | toneladas (6000 m3 x MR24_BD); pct sobre toneladas | fase_LOM25_FASES_LE2 | 1201 | MR24_RT | 13 | sin asignar | Metamorfico_13 | Geologia_2024=Metamorfico_13 (no distingue hornfels/mármol) | Hornfels (hipótesis: siglas HG, HGS, HC) | Metamorfico | 4647 | 27882000 | 75524622 |  | 12.361
MR24 | SIMULACIONES_MR2024_V3 | toneladas (6000 m3 x MR24_BD); pct sobre toneladas | fase_LOM25_FASES_LE2 | 1201 | MR24_RT | 14 | sin asignar | Metamorfico_14 | Geologia_2024=Metamorfico_14 (no distingue hornfels/mármol) | Hornfels (hipótesis: siglas HBV, HGV, HCB, HDP; 'Diop. Hornfels'~HGV) | Metamorfico | 492 | 2952000 | 8283594 |  | 1.356
MR24 | SIMULACIONES_MR2024_V3 | toneladas (6000 m3 x MR24_BD); pct sobre toneladas | fase_LOM25_FASES_LE2 | 1201 | MR24_RT | 16 | sin asignar | Metamorfico_16 | Geologia_2024=Metamorfico_16 (no distingue hornfels/mármol) | Mármol (hipótesis: siglas MC, MG, MGS, MPA, MCGB; 'Marble'~MCGB) | Metamorfico | 9737 | 58422000 | 158407692 |  | 25.927
MR24 | SIMULACIONES_MR2024_V3 | toneladas (6000 m3 x MR24_BD); pct sobre toneladas | fase_LOM25_FASES_LE2 | 1201 | MR24_RT | 19 | sin asignar | Metamorfico_19 | Geologia_2024=Metamorfico_19 (no distingue hornfels/mármol) | Mármol (hipótesis: sigla MDP) | Metamorfico | 422 | 2532000 | 7132062 |  | 1.167
MR24 | SIMULACIONES_MR2024_V3 | toneladas (6000 m3 x MR24_BD); pct sobre toneladas | fase_LOM25_FASES_LE2 | 1201 | MR24_RT | 53 | sin asignar | RT53 | código sin etiqueta en los datos | sin hipótesis | sin leyenda | 34 | 204000 | 541080 |  | 0.089
MR24 | SIMULACIONES_MR2024_V3 | toneladas (6000 m3 x MR24_BD); pct sobre toneladas | fase_LOM25_FASES_LE2 | 1202 | MR24_RT | 1 | Intrusivo | RT1 | Geologia_2024=Intrusivo_1 | Intrusivo | Intrusivo | 8083 | 48498000 | 118859406 |  | 12.203
MR24 | SIMULACIONES_MR2024_V3 | toneladas (6000 m3 x MR24_BD); pct sobre toneladas | fase_LOM25_FASES_LE2 | 1202 | MR24_RT | 2 | Intrusivo | RT2 | Geologia_2024=Intrusivo_2 | Intrusivo | Intrusivo | 136 | 816000 | 2196780 |  | 0.226
MR24 | SIMULACIONES_MR2024_V3 | toneladas (6000 m3 x MR24_BD); pct sobre toneladas | fase_LOM25_FASES_LE2 | 1202 | MR24_RT | 10 | sin asignar | Sedimentario_10 | Geologia_2024=Sedimentario_10 (no especifica caliza) | Caliza (hipótesis: siglas C*) | Sedimentario | 4602 | 27612000 | 74812374 |  | 7.681
MR24 | SIMULACIONES_MR2024_V3 | toneladas (6000 m3 x MR24_BD); pct sobre toneladas | fase_LOM25_FASES_LE2 | 1202 | MR24_RT | 11 | sin asignar | Sedimentario_11 | Geologia_2024=Sedimentario_11 (no especifica caliza) | Caliza (hipótesis: Sedimentario; RT11~NUMEQ10, siglas C*) | Sedimentario | 2638 | 15828000 | 42808500 |  | 4.395
MR24 | SIMULACIONES_MR2024_V3 | toneladas (6000 m3 x MR24_BD); pct sobre toneladas | fase_LOM25_FASES_LE2 | 1202 | MR24_RT | 13 | sin asignar | Metamorfico_13 | Geologia_2024=Metamorfico_13 (no distingue hornfels/mármol) | Hornfels (hipótesis: siglas HG, HGS, HC) | Metamorfico | 5901 | 35406000 | 95860224 |  | 9.842
MR24 | SIMULACIONES_MR2024_V3 | toneladas (6000 m3 x MR24_BD); pct sobre toneladas | fase_LOM25_FASES_LE2 | 1202 | MR24_RT | 14 | sin asignar | Metamorfico_14 | Geologia_2024=Metamorfico_14 (no distingue hornfels/mármol) | Hornfels (hipótesis: siglas HBV, HGV, HCB, HDP; 'Diop. Hornfels'~HGV) | Metamorfico | 4056 | 24336000 | 70252698 |  | 7.213
MR24 | SIMULACIONES_MR2024_V3 | toneladas (6000 m3 x MR24_BD); pct sobre toneladas | fase_LOM25_FASES_LE2 | 1202 | MR24_RT | 16 | sin asignar | Metamorfico_16 | Geologia_2024=Metamorfico_16 (no distingue hornfels/mármol) | Mármol (hipótesis: siglas MC, MG, MGS, MPA, MCGB; 'Marble'~MCGB) | Metamorfico | 31597 | 189582000 | 512949420 |  | 52.663
MR24 | SIMULACIONES_MR2024_V3 | toneladas (6000 m3 x MR24_BD); pct sobre toneladas | fase_LOM25_FASES_LE2 | 1202 | MR24_RT | 19 | sin asignar | Metamorfico_19 | Geologia_2024=Metamorfico_19 (no distingue hornfels/mármol) | Mármol (hipótesis: sigla MDP) | Metamorfico | 3262 | 19572000 | 56141232 |  | 5.764
MR24 | SIMULACIONES_MR2024_V3 | toneladas (6000 m3 x MR24_BD); pct sobre toneladas | fase_LOM25_FASES_LE2 | 1202 | MR24_RT | 53 | sin asignar | RT53 | código sin etiqueta en los datos | sin hipótesis | sin leyenda | 8 | 48000 | 134016 |  | 0.014
MR24 | SIMULACIONES_MR2024_V3 | toneladas (6000 m3 x MR24_BD); pct sobre toneladas | fase_LOM25_FASES_LE2 | 13 | MR24_RT | 1 | Intrusivo | RT1 | Geologia_2024=Intrusivo_1 | Intrusivo | Intrusivo | 8070 | 48420000 | 118888656 |  | 11.179
MR24 | SIMULACIONES_MR2024_V3 | toneladas (6000 m3 x MR24_BD); pct sobre toneladas | fase_LOM25_FASES_LE2 | 13 | MR24_RT | 2 | Intrusivo | RT2 | Geologia_2024=Intrusivo_2 | Intrusivo | Intrusivo | 1383 | 8298000 | 22247844 |  | 2.092
MR24 | SIMULACIONES_MR2024_V3 | toneladas (6000 m3 x MR24_BD); pct sobre toneladas | fase_LOM25_FASES_LE2 | 13 | MR24_RT | 10 | sin asignar | Sedimentario_10 | Geologia_2024=Sedimentario_10 (no especifica caliza) | Caliza (hipótesis: siglas C*) | Sedimentario | 2524 | 15144000 | 41093634 |  | 3.864
MR24 | SIMULACIONES_MR2024_V3 | toneladas (6000 m3 x MR24_BD); pct sobre toneladas | fase_LOM25_FASES_LE2 | 13 | MR24_RT | 11 | sin asignar | Sedimentario_11 | Geologia_2024=Sedimentario_11 (no especifica caliza) | Caliza (hipótesis: Sedimentario; RT11~NUMEQ10, siglas C*) | Sedimentario | 23965 | 143790000 | 390302352 |  | 36.7
MR24 | SIMULACIONES_MR2024_V3 | toneladas (6000 m3 x MR24_BD); pct sobre toneladas | fase_LOM25_FASES_LE2 | 13 | MR24_RT | 13 | sin asignar | Metamorfico_13 | Geologia_2024=Metamorfico_13 (no distingue hornfels/mármol) | Hornfels (hipótesis: siglas HG, HGS, HC) | Metamorfico | 16646 | 99876000 | 269473248 |  | 25.338
MR24 | SIMULACIONES_MR2024_V3 | toneladas (6000 m3 x MR24_BD); pct sobre toneladas | fase_LOM25_FASES_LE2 | 13 | MR24_RT | 14 | sin asignar | Metamorfico_14 | Geologia_2024=Metamorfico_14 (no distingue hornfels/mármol) | Hornfels (hipótesis: siglas HBV, HGV, HCB, HDP; 'Diop. Hornfels'~HGV) | Metamorfico | 894 | 5364000 | 14799924 |  | 1.392
MR24 | SIMULACIONES_MR2024_V3 | toneladas (6000 m3 x MR24_BD); pct sobre toneladas | fase_LOM25_FASES_LE2 | 13 | MR24_RT | 16 | sin asignar | Metamorfico_16 | Geologia_2024=Metamorfico_16 (no distingue hornfels/mármol) | Mármol (hipótesis: siglas MC, MG, MGS, MPA, MCGB; 'Marble'~MCGB) | Metamorfico | 12105 | 72630000 | 197763492 |  | 18.595
MR24 | SIMULACIONES_MR2024_V3 | toneladas (6000 m3 x MR24_BD); pct sobre toneladas | fase_LOM25_FASES_LE2 | 13 | MR24_RT | 19 | sin asignar | Metamorfico_19 | Geologia_2024=Metamorfico_19 (no distingue hornfels/mármol) | Mármol (hipótesis: sigla MDP) | Metamorfico | 523 | 3138000 | 8717034 |  | 0.82
MR24 | SIMULACIONES_MR2024_V3 | toneladas (6000 m3 x MR24_BD); pct sobre toneladas | fase_LOM25_FASES_LE2 | 13 | MR24_RT | 53 | sin asignar | RT53 | código sin etiqueta en los datos | sin hipótesis | sin leyenda | 13 | 78000 | 217392 |  | 0.02
MR24 | SIMULACIONES_MR2024_V3 | toneladas (6000 m3 x MR24_BD); pct sobre toneladas | fase_LOM25_FASES_LE2 | 14 | MR24_RT | 1 | Intrusivo | RT1 | Geologia_2024=Intrusivo_1 | Intrusivo | Intrusivo | 5284 | 31704000 | 78322332 |  | 10.836
MR24 | SIMULACIONES_MR2024_V3 | toneladas (6000 m3 x MR24_BD); pct sobre toneladas | fase_LOM25_FASES_LE2 | 14 | MR24_RT | 2 | Intrusivo | RT2 | Geologia_2024=Intrusivo_2 | Intrusivo | Intrusivo | 199 | 1194000 | 3193236 |  | 0.442
MR24 | SIMULACIONES_MR2024_V3 | toneladas (6000 m3 x MR24_BD); pct sobre toneladas | fase_LOM25_FASES_LE2 | 14 | MR24_RT | 10 | sin asignar | Sedimentario_10 | Geologia_2024=Sedimentario_10 (no especifica caliza) | Caliza (hipótesis: siglas C*) | Sedimentario | 7450 | 44700000 | 121170768 |  | 16.764
MR24 | SIMULACIONES_MR2024_V3 | toneladas (6000 m3 x MR24_BD); pct sobre toneladas | fase_LOM25_FASES_LE2 | 14 | MR24_RT | 11 | sin asignar | Sedimentario_11 | Geologia_2024=Sedimentario_11 (no especifica caliza) | Caliza (hipótesis: Sedimentario; RT11~NUMEQ10, siglas C*) | Sedimentario | 9335 | 56010000 | 151350048 |  | 20.939
MR24 | SIMULACIONES_MR2024_V3 | toneladas (6000 m3 x MR24_BD); pct sobre toneladas | fase_LOM25_FASES_LE2 | 14 | MR24_RT | 13 | sin asignar | Metamorfico_13 | Geologia_2024=Metamorfico_13 (no distingue hornfels/mármol) | Hornfels (hipótesis: siglas HG, HGS, HC) | Metamorfico | 4954 | 29724000 | 80508888 |  | 11.138
MR24 | SIMULACIONES_MR2024_V3 | toneladas (6000 m3 x MR24_BD); pct sobre toneladas | fase_LOM25_FASES_LE2 | 14 | MR24_RT | 14 | sin asignar | Metamorfico_14 | Geologia_2024=Metamorfico_14 (no distingue hornfels/mármol) | Hornfels (hipótesis: siglas HBV, HGV, HCB, HDP; 'Diop. Hornfels'~HGV) | Metamorfico | 914 | 5484000 | 15811248 |  | 2.187
MR24 | SIMULACIONES_MR2024_V3 | toneladas (6000 m3 x MR24_BD); pct sobre toneladas | fase_LOM25_FASES_LE2 | 14 | MR24_RT | 16 | sin asignar | Metamorfico_16 | Geologia_2024=Metamorfico_16 (no distingue hornfels/mármol) | Mármol (hipótesis: siglas MC, MG, MGS, MPA, MCGB; 'Marble'~MCGB) | Metamorfico | 16079 | 96474000 | 261600282 |  | 36.192
MR24 | SIMULACIONES_MR2024_V3 | toneladas (6000 m3 x MR24_BD); pct sobre toneladas | fase_LOM25_FASES_LE2 | 14 | MR24_RT | 19 | sin asignar | Metamorfico_19 | Geologia_2024=Metamorfico_19 (no distingue hornfels/mármol) | Mármol (hipótesis: sigla MDP) | Metamorfico | 620 | 3720000 | 10580190 |  | 1.464
MR24 | SIMULACIONES_MR2024_V3 | toneladas (6000 m3 x MR24_BD); pct sobre toneladas | fase_LOM25_FASES_LE2 | 14 | MR24_RT | 53 | sin asignar | RT53 | código sin etiqueta en los datos | sin hipótesis | sin leyenda | 17 | 102000 | 277722 |  | 0.038
MR24 | SIMULACIONES_MR2024_V3 | toneladas (6000 m3 x MR24_BD); pct sobre toneladas | fase_LOM25_FASES_LE2 | 8 | MR24_RT | 1 | Intrusivo | RT1 | Geologia_2024=Intrusivo_1 | Intrusivo | Intrusivo | 675 | 4050000 | 9851040 |  | 97.588
MR24 | SIMULACIONES_MR2024_V3 | toneladas (6000 m3 x MR24_BD); pct sobre toneladas | fase_LOM25_FASES_LE2 | 8 | MR24_RT | 53 | sin asignar | RT53 | código sin etiqueta en los datos | sin hipótesis | sin leyenda | 16 | 96000 | 243480 |  | 2.412
MR24 | SIMULACIONES_MR2024_V3 | toneladas (6000 m3 x MR24_BD); pct sobre toneladas | fase_LOM25_FASES_LE2 | 9A | MR24_RT | 10 | sin asignar | Sedimentario_10 | Geologia_2024=Sedimentario_10 (no especifica caliza) | Caliza (hipótesis: siglas C*) | Sedimentario | 1 | 6000 | 16254 |  | 16.662
MR24 | SIMULACIONES_MR2024_V3 | toneladas (6000 m3 x MR24_BD); pct sobre toneladas | fase_LOM25_FASES_LE2 | 9A | MR24_RT | 11 | sin asignar | Sedimentario_11 | Geologia_2024=Sedimentario_11 (no especifica caliza) | Caliza (hipótesis: Sedimentario; RT11~NUMEQ10, siglas C*) | Sedimentario | 5 | 30000 | 81300 |  | 83.338
MR24 | SIMULACIONES_MR2024_V3 | toneladas (6000 m3 x MR24_BD); pct sobre toneladas | fase_LOM25_FASES_LE2 | 9B | MR24_RT | 1 | Intrusivo | RT1 | Geologia_2024=Intrusivo_1 | Intrusivo | Intrusivo | 2004 | 12024000 | 29276904 |  | 31.653
MR24 | SIMULACIONES_MR2024_V3 | toneladas (6000 m3 x MR24_BD); pct sobre toneladas | fase_LOM25_FASES_LE2 | 9B | MR24_RT | 13 | sin asignar | Metamorfico_13 | Geologia_2024=Metamorfico_13 (no distingue hornfels/mármol) | Hornfels (hipótesis: siglas HG, HGS, HC) | Metamorfico | 107 | 642000 | 1757394 |  | 1.9
MR24 | SIMULACIONES_MR2024_V3 | toneladas (6000 m3 x MR24_BD); pct sobre toneladas | fase_LOM25_FASES_LE2 | 9B | MR24_RT | 14 | sin asignar | Metamorfico_14 | Geologia_2024=Metamorfico_14 (no distingue hornfels/mármol) | Hornfels (hipótesis: siglas HBV, HGV, HCB, HDP; 'Diop. Hornfels'~HGV) | Metamorfico | 14 | 84000 | 244356 |  | 0.264
MR24 | SIMULACIONES_MR2024_V3 | toneladas (6000 m3 x MR24_BD); pct sobre toneladas | fase_LOM25_FASES_LE2 | 9B | MR24_RT | 16 | sin asignar | Metamorfico_16 | Geologia_2024=Metamorfico_16 (no distingue hornfels/mármol) | Mármol (hipótesis: siglas MC, MG, MGS, MPA, MCGB; 'Marble'~MCGB) | Metamorfico | 3553 | 21318000 | 58050912 |  | 62.763
MR24 | SIMULACIONES_MR2024_V3 | toneladas (6000 m3 x MR24_BD); pct sobre toneladas | fase_LOM25_FASES_LE2 | 9B | MR24_RT | 19 | sin asignar | Metamorfico_19 | Geologia_2024=Metamorfico_19 (no distingue hornfels/mármol) | Mármol (hipótesis: sigla MDP) | Metamorfico | 103 | 618000 | 1723446 |  | 1.863
MR24 | SIMULACIONES_MR2024_V3 | toneladas (6000 m3 x MR24_BD); pct sobre toneladas | fase_LOM25_FASES_LE2 | 9B | MR24_RT | 53 | sin asignar | RT53 | código sin etiqueta en los datos | sin hipótesis | sin leyenda | 92 | 552000 | 1439580 |  | 1.556
MR24 | SIMULACIONES_MR2024_V3 | toneladas (6000 m3 x MR24_BD); pct sobre toneladas | fase_LOM25_FASES_LE2 | 9C | MR24_RT | 1 | Intrusivo | RT1 | Geologia_2024=Intrusivo_1 | Intrusivo | Intrusivo | 2113 | 12678000 | 30837846 |  | 38.831
MR24 | SIMULACIONES_MR2024_V3 | toneladas (6000 m3 x MR24_BD); pct sobre toneladas | fase_LOM25_FASES_LE2 | 9C | MR24_RT | 13 | sin asignar | Metamorfico_13 | Geologia_2024=Metamorfico_13 (no distingue hornfels/mármol) | Hornfels (hipótesis: siglas HG, HGS, HC) | Metamorfico | 209 | 1254000 | 3407730 |  | 4.291
MR24 | SIMULACIONES_MR2024_V3 | toneladas (6000 m3 x MR24_BD); pct sobre toneladas | fase_LOM25_FASES_LE2 | 9C | MR24_RT | 14 | sin asignar | Metamorfico_14 | Geologia_2024=Metamorfico_14 (no distingue hornfels/mármol) | Hornfels (hipótesis: siglas HBV, HGV, HCB, HDP; 'Diop. Hornfels'~HGV) | Metamorfico | 70 | 420000 | 1186512 |  | 1.494
MR24 | SIMULACIONES_MR2024_V3 | toneladas (6000 m3 x MR24_BD); pct sobre toneladas | fase_LOM25_FASES_LE2 | 9C | MR24_RT | 16 | sin asignar | Metamorfico_16 | Geologia_2024=Metamorfico_16 (no distingue hornfels/mármol) | Mármol (hipótesis: siglas MC, MG, MGS, MPA, MCGB; 'Marble'~MCGB) | Metamorfico | 2540 | 15240000 | 41328924 |  | 52.041
MR24 | SIMULACIONES_MR2024_V3 | toneladas (6000 m3 x MR24_BD); pct sobre toneladas | fase_LOM25_FASES_LE2 | 9C | MR24_RT | 19 | sin asignar | Metamorfico_19 | Geologia_2024=Metamorfico_19 (no distingue hornfels/mármol) | Mármol (hipótesis: sigla MDP) | Metamorfico | 120 | 720000 | 2013204 |  | 2.535
MR24 | SIMULACIONES_MR2024_V3 | toneladas (6000 m3 x MR24_BD); pct sobre toneladas | fase_LOM25_FASES_LE2 | 9C | MR24_RT | 53 | sin asignar | RT53 | código sin etiqueta en los datos | sin hipótesis | sin leyenda | 41 | 246000 | 641478 |  | 0.808
MR24 | SIMULACIONES_MR2024_V3 | toneladas (6000 m3 x MR24_BD); pct sobre toneladas | fase_LOM25_FASES_LE2 | 9D | MR24_RT | 1 | Intrusivo | RT1 | Geologia_2024=Intrusivo_1 | Intrusivo | Intrusivo | 824 | 4944000 | 12200274 |  | 35.706
MR24 | SIMULACIONES_MR2024_V3 | toneladas (6000 m3 x MR24_BD); pct sobre toneladas | fase_LOM25_FASES_LE2 | 9D | MR24_RT | 13 | sin asignar | Metamorfico_13 | Geologia_2024=Metamorfico_13 (no distingue hornfels/mármol) | Hornfels (hipótesis: siglas HG, HGS, HC) | Metamorfico | 85 | 510000 | 1407786 |  | 4.12
MR24 | SIMULACIONES_MR2024_V3 | toneladas (6000 m3 x MR24_BD); pct sobre toneladas | fase_LOM25_FASES_LE2 | 9D | MR24_RT | 14 | sin asignar | Metamorfico_14 | Geologia_2024=Metamorfico_14 (no distingue hornfels/mármol) | Hornfels (hipótesis: siglas HBV, HGV, HCB, HDP; 'Diop. Hornfels'~HGV) | Metamorfico | 324 | 1944000 | 5553906 |  | 16.255
MR24 | SIMULACIONES_MR2024_V3 | toneladas (6000 m3 x MR24_BD); pct sobre toneladas | fase_LOM25_FASES_LE2 | 9D | MR24_RT | 16 | sin asignar | Metamorfico_16 | Geologia_2024=Metamorfico_16 (no distingue hornfels/mármol) | Mármol (hipótesis: siglas MC, MG, MGS, MPA, MCGB; 'Marble'~MCGB) | Metamorfico | 386 | 2316000 | 6344016 |  | 18.567
MR24 | SIMULACIONES_MR2024_V3 | toneladas (6000 m3 x MR24_BD); pct sobre toneladas | fase_LOM25_FASES_LE2 | 9D | MR24_RT | 19 | sin asignar | Metamorfico_19 | Geologia_2024=Metamorfico_19 (no distingue hornfels/mármol) | Mármol (hipótesis: sigla MDP) | Metamorfico | 509 | 3054000 | 8662272 |  | 25.352
MR24 | SIMULACIONES_MR2024_V3 | toneladas (6000 m3 x MR24_BD); pct sobre toneladas | fase_LOM25_FASES_LE2 | sin dato | MR24_RT | 1 | Intrusivo | RT1 | Geologia_2024=Intrusivo_1 | Intrusivo | Intrusivo | 2210 | 13260000 | 32512650 |  | 21.922
MR24 | SIMULACIONES_MR2024_V3 | toneladas (6000 m3 x MR24_BD); pct sobre toneladas | fase_LOM25_FASES_LE2 | sin dato | MR24_RT | 2 | Intrusivo | RT2 | Geologia_2024=Intrusivo_2 | Intrusivo | Intrusivo | 67 | 402000 | 1072692 |  | 0.723
MR24 | SIMULACIONES_MR2024_V3 | toneladas (6000 m3 x MR24_BD); pct sobre toneladas | fase_LOM25_FASES_LE2 | sin dato | MR24_RT | 10 | sin asignar | Sedimentario_10 | Geologia_2024=Sedimentario_10 (no especifica caliza) | Caliza (hipótesis: siglas C*) | Sedimentario | 992 | 5952000 | 16125510 |  | 10.873
MR24 | SIMULACIONES_MR2024_V3 | toneladas (6000 m3 x MR24_BD); pct sobre toneladas | fase_LOM25_FASES_LE2 | sin dato | MR24_RT | 11 | sin asignar | Sedimentario_11 | Geologia_2024=Sedimentario_11 (no especifica caliza) | Caliza (hipótesis: Sedimentario; RT11~NUMEQ10, siglas C*) | Sedimentario | 1990 | 11940000 | 32294328 |  | 21.775
MR24 | SIMULACIONES_MR2024_V3 | toneladas (6000 m3 x MR24_BD); pct sobre toneladas | fase_LOM25_FASES_LE2 | sin dato | MR24_RT | 13 | sin asignar | Metamorfico_13 | Geologia_2024=Metamorfico_13 (no distingue hornfels/mármol) | Hornfels (hipótesis: siglas HG, HGS, HC) | Metamorfico | 373 | 2238000 | 6032706 |  | 4.068
MR24 | SIMULACIONES_MR2024_V3 | toneladas (6000 m3 x MR24_BD); pct sobre toneladas | fase_LOM25_FASES_LE2 | sin dato | MR24_RT | 14 | sin asignar | Metamorfico_14 | Geologia_2024=Metamorfico_14 (no distingue hornfels/mármol) | Hornfels (hipótesis: siglas HBV, HGV, HCB, HDP; 'Diop. Hornfels'~HGV) | Metamorfico | 12 | 72000 | 207048 |  | 0.14
MR24 | SIMULACIONES_MR2024_V3 | toneladas (6000 m3 x MR24_BD); pct sobre toneladas | fase_LOM25_FASES_LE2 | sin dato | MR24_RT | 16 | sin asignar | Metamorfico_16 | Geologia_2024=Metamorfico_16 (no distingue hornfels/mármol) | Mármol (hipótesis: siglas MC, MG, MGS, MPA, MCGB; 'Marble'~MCGB) | Metamorfico | 3701 | 22206000 | 59897010 |  | 40.386
MR24 | SIMULACIONES_MR2024_V3 | toneladas (6000 m3 x MR24_BD); pct sobre toneladas | fase_LOM25_FASES_LE2 | sin dato | MR24_RT | 19 | sin asignar | Metamorfico_19 | Geologia_2024=Metamorfico_19 (no distingue hornfels/mármol) | Mármol (hipótesis: sigla MDP) | Metamorfico | 10 | 60000 | 169560 |  | 0.114
MR24 | Merged_Table_Assay_lito | metros de sondaje; pct sobre metros | total | total | ROCKCODE_NUMEQ | 1 | Intrusivo | NUMEQ1 | ROCKCODE_NUMEQ=1 agrupa siglas IPP*/DI | Intrusivo | Intrusivo | 60997 |  |  | 75827.73 | 29.343
MR24 | Merged_Table_Assay_lito | metros de sondaje; pct sobre metros | total | total | ROCKCODE_NUMEQ | 10 | sin asignar | NUMEQ10 | ROCKCODE_NUMEQ sin leyenda (no equivale 1:1 al RT) | Caliza (hipótesis: siglas C*) | Sedimentario | 28850 |  |  | 26413.85 | 10.221
MR24 | Merged_Table_Assay_lito | metros de sondaje; pct sobre metros | total | total | ROCKCODE_NUMEQ | 13 | sin asignar | NUMEQ13 | ROCKCODE_NUMEQ sin leyenda (no equivale 1:1 al RT) | Hornfels (hipótesis: siglas H*) | Metamorfico | 35979 |  |  | 30858.7 | 11.941
MR24 | Merged_Table_Assay_lito | metros de sondaje; pct sobre metros | total | total | ROCKCODE_NUMEQ | 14 | sin asignar | NUMEQ14 | ROCKCODE_NUMEQ sin leyenda (no equivale 1:1 al RT) | Hornfels (hipótesis: siglas H*) | Metamorfico | 5514 |  |  | 4553.38 | 1.762
MR24 | Merged_Table_Assay_lito | metros de sondaje; pct sobre metros | total | total | ROCKCODE_NUMEQ | 16 | sin asignar | NUMEQ16 | ROCKCODE_NUMEQ sin leyenda (no equivale 1:1 al RT) | Mármol (hipótesis: siglas M*) | Metamorfico | 83214 |  |  | 87691.55 | 33.934
MR24 | Merged_Table_Assay_lito | metros de sondaje; pct sobre metros | total | total | ROCKCODE_NUMEQ | 19 | sin asignar | NUMEQ19 | ROCKCODE_NUMEQ sin leyenda (no equivale 1:1 al RT) | Mármol (hipótesis: sigla MDP) | Metamorfico | 34066 |  |  | 33075.63 | 12.799
MR24 | Merged_Table_Assay_lito | metros de sondaje; pct sobre metros | periodo_GM_LE2WASTE_Output | 2025 | ROCKCODE_NUMEQ | 1 | Intrusivo | NUMEQ1 | ROCKCODE_NUMEQ=1 agrupa siglas IPP*/DI | Intrusivo | Intrusivo | 3006 |  |  | 4062.35 | 22.876
MR24 | Merged_Table_Assay_lito | metros de sondaje; pct sobre metros | periodo_GM_LE2WASTE_Output | 2025 | ROCKCODE_NUMEQ | 10 | sin asignar | NUMEQ10 | ROCKCODE_NUMEQ sin leyenda (no equivale 1:1 al RT) | Caliza (hipótesis: siglas C*) | Sedimentario | 1729 |  |  | 1789.25 | 10.076
MR24 | Merged_Table_Assay_lito | metros de sondaje; pct sobre metros | periodo_GM_LE2WASTE_Output | 2025 | ROCKCODE_NUMEQ | 13 | sin asignar | NUMEQ13 | ROCKCODE_NUMEQ sin leyenda (no equivale 1:1 al RT) | Hornfels (hipótesis: siglas H*) | Metamorfico | 1277 |  |  | 1099.4 | 6.191
MR24 | Merged_Table_Assay_lito | metros de sondaje; pct sobre metros | periodo_GM_LE2WASTE_Output | 2025 | ROCKCODE_NUMEQ | 14 | sin asignar | NUMEQ14 | ROCKCODE_NUMEQ sin leyenda (no equivale 1:1 al RT) | Hornfels (hipótesis: siglas H*) | Metamorfico | 39 |  |  | 54.7 | 0.308
MR24 | Merged_Table_Assay_lito | metros de sondaje; pct sobre metros | periodo_GM_LE2WASTE_Output | 2025 | ROCKCODE_NUMEQ | 16 | sin asignar | NUMEQ16 | ROCKCODE_NUMEQ sin leyenda (no equivale 1:1 al RT) | Mármol (hipótesis: siglas M*) | Metamorfico | 7912 |  |  | 8505.68 | 47.897
MR24 | Merged_Table_Assay_lito | metros de sondaje; pct sobre metros | periodo_GM_LE2WASTE_Output | 2025 | ROCKCODE_NUMEQ | 19 | sin asignar | NUMEQ19 | ROCKCODE_NUMEQ sin leyenda (no equivale 1:1 al RT) | Mármol (hipótesis: sigla MDP) | Metamorfico | 2121 |  |  | 2246.93 | 12.653
MR24 | Merged_Table_Assay_lito | metros de sondaje; pct sobre metros | periodo_GM_LE2WASTE_Output | 2026 | ROCKCODE_NUMEQ | 1 | Intrusivo | NUMEQ1 | ROCKCODE_NUMEQ=1 agrupa siglas IPP*/DI | Intrusivo | Intrusivo | 3635 |  |  | 5233.8 | 29.898
MR24 | Merged_Table_Assay_lito | metros de sondaje; pct sobre metros | periodo_GM_LE2WASTE_Output | 2026 | ROCKCODE_NUMEQ | 10 | sin asignar | NUMEQ10 | ROCKCODE_NUMEQ sin leyenda (no equivale 1:1 al RT) | Caliza (hipótesis: siglas C*) | Sedimentario | 2640 |  |  | 2457.2 | 14.037
MR24 | Merged_Table_Assay_lito | metros de sondaje; pct sobre metros | periodo_GM_LE2WASTE_Output | 2026 | ROCKCODE_NUMEQ | 13 | sin asignar | NUMEQ13 | ROCKCODE_NUMEQ sin leyenda (no equivale 1:1 al RT) | Hornfels (hipótesis: siglas H*) | Metamorfico | 916 |  |  | 752.7 | 4.3
MR24 | Merged_Table_Assay_lito | metros de sondaje; pct sobre metros | periodo_GM_LE2WASTE_Output | 2026 | ROCKCODE_NUMEQ | 14 | sin asignar | NUMEQ14 | ROCKCODE_NUMEQ sin leyenda (no equivale 1:1 al RT) | Hornfels (hipótesis: siglas H*) | Metamorfico | 67 |  |  | 73.35 | 0.419
MR24 | Merged_Table_Assay_lito | metros de sondaje; pct sobre metros | periodo_GM_LE2WASTE_Output | 2026 | ROCKCODE_NUMEQ | 16 | sin asignar | NUMEQ16 | ROCKCODE_NUMEQ sin leyenda (no equivale 1:1 al RT) | Mármol (hipótesis: siglas M*) | Metamorfico | 5458 |  |  | 6281.71 | 35.884
MR24 | Merged_Table_Assay_lito | metros de sondaje; pct sobre metros | periodo_GM_LE2WASTE_Output | 2026 | ROCKCODE_NUMEQ | 19 | sin asignar | NUMEQ19 | ROCKCODE_NUMEQ sin leyenda (no equivale 1:1 al RT) | Mármol (hipótesis: sigla MDP) | Metamorfico | 2606 |  |  | 2706.92 | 15.463
MR24 | Merged_Table_Assay_lito | metros de sondaje; pct sobre metros | periodo_GM_LE2WASTE_Output | 2027 | ROCKCODE_NUMEQ | 1 | Intrusivo | NUMEQ1 | ROCKCODE_NUMEQ=1 agrupa siglas IPP*/DI | Intrusivo | Intrusivo | 3786 |  |  | 5383.05 | 33.515
MR24 | Merged_Table_Assay_lito | metros de sondaje; pct sobre metros | periodo_GM_LE2WASTE_Output | 2027 | ROCKCODE_NUMEQ | 10 | sin asignar | NUMEQ10 | ROCKCODE_NUMEQ sin leyenda (no equivale 1:1 al RT) | Caliza (hipótesis: siglas C*) | Sedimentario | 95 |  |  | 156.25 | 0.973
MR24 | Merged_Table_Assay_lito | metros de sondaje; pct sobre metros | periodo_GM_LE2WASTE_Output | 2027 | ROCKCODE_NUMEQ | 13 | sin asignar | NUMEQ13 | ROCKCODE_NUMEQ sin leyenda (no equivale 1:1 al RT) | Hornfels (hipótesis: siglas H*) | Metamorfico | 92 |  |  | 126.5 | 0.788
MR24 | Merged_Table_Assay_lito | metros de sondaje; pct sobre metros | periodo_GM_LE2WASTE_Output | 2027 | ROCKCODE_NUMEQ | 14 | sin asignar | NUMEQ14 | ROCKCODE_NUMEQ sin leyenda (no equivale 1:1 al RT) | Hornfels (hipótesis: siglas H*) | Metamorfico | 11 |  |  | 45.35 | 0.282
MR24 | Merged_Table_Assay_lito | metros de sondaje; pct sobre metros | periodo_GM_LE2WASTE_Output | 2027 | ROCKCODE_NUMEQ | 16 | sin asignar | NUMEQ16 | ROCKCODE_NUMEQ sin leyenda (no equivale 1:1 al RT) | Mármol (hipótesis: siglas M*) | Metamorfico | 4863 |  |  | 5491 | 34.187
MR24 | Merged_Table_Assay_lito | metros de sondaje; pct sobre metros | periodo_GM_LE2WASTE_Output | 2027 | ROCKCODE_NUMEQ | 19 | sin asignar | NUMEQ19 | ROCKCODE_NUMEQ sin leyenda (no equivale 1:1 al RT) | Mármol (hipótesis: sigla MDP) | Metamorfico | 5234 |  |  | 4859.58 | 30.256
MR24 | Merged_Table_Assay_lito | metros de sondaje; pct sobre metros | periodo_GM_LE2WASTE_Output | 2028 | ROCKCODE_NUMEQ | 1 | Intrusivo | NUMEQ1 | ROCKCODE_NUMEQ=1 agrupa siglas IPP*/DI | Intrusivo | Intrusivo | 3622 |  |  | 5268.48 | 25.437
MR24 | Merged_Table_Assay_lito | metros de sondaje; pct sobre metros | periodo_GM_LE2WASTE_Output | 2028 | ROCKCODE_NUMEQ | 10 | sin asignar | NUMEQ10 | ROCKCODE_NUMEQ sin leyenda (no equivale 1:1 al RT) | Caliza (hipótesis: siglas C*) | Sedimentario | 1467 |  |  | 1338.7 | 6.463
MR24 | Merged_Table_Assay_lito | metros de sondaje; pct sobre metros | periodo_GM_LE2WASTE_Output | 2028 | ROCKCODE_NUMEQ | 13 | sin asignar | NUMEQ13 | ROCKCODE_NUMEQ sin leyenda (no equivale 1:1 al RT) | Hornfels (hipótesis: siglas H*) | Metamorfico | 3441 |  |  | 2985.9 | 14.416
MR24 | Merged_Table_Assay_lito | metros de sondaje; pct sobre metros | periodo_GM_LE2WASTE_Output | 2028 | ROCKCODE_NUMEQ | 14 | sin asignar | NUMEQ14 | ROCKCODE_NUMEQ sin leyenda (no equivale 1:1 al RT) | Hornfels (hipótesis: siglas H*) | Metamorfico | 199 |  |  | 262.13 | 1.266
MR24 | Merged_Table_Assay_lito | metros de sondaje; pct sobre metros | periodo_GM_LE2WASTE_Output | 2028 | ROCKCODE_NUMEQ | 16 | sin asignar | NUMEQ16 | ROCKCODE_NUMEQ sin leyenda (no equivale 1:1 al RT) | Mármol (hipótesis: siglas M*) | Metamorfico | 6429 |  |  | 6738.95 | 32.536
MR24 | Merged_Table_Assay_lito | metros de sondaje; pct sobre metros | periodo_GM_LE2WASTE_Output | 2028 | ROCKCODE_NUMEQ | 19 | sin asignar | NUMEQ19 | ROCKCODE_NUMEQ sin leyenda (no equivale 1:1 al RT) | Mármol (hipótesis: sigla MDP) | Metamorfico | 4394 |  |  | 4118.05 | 19.882
MR24 | Merged_Table_Assay_lito | metros de sondaje; pct sobre metros | periodo_GM_LE2WASTE_Output | 2029 | ROCKCODE_NUMEQ | 1 | Intrusivo | NUMEQ1 | ROCKCODE_NUMEQ=1 agrupa siglas IPP*/DI | Intrusivo | Intrusivo | 5339 |  |  | 7639.06 | 35.829
MR24 | Merged_Table_Assay_lito | metros de sondaje; pct sobre metros | periodo_GM_LE2WASTE_Output | 2029 | ROCKCODE_NUMEQ | 10 | sin asignar | NUMEQ10 | ROCKCODE_NUMEQ sin leyenda (no equivale 1:1 al RT) | Caliza (hipótesis: siglas C*) | Sedimentario | 3817 |  |  | 3561.85 | 16.706
MR24 | Merged_Table_Assay_lito | metros de sondaje; pct sobre metros | periodo_GM_LE2WASTE_Output | 2029 | ROCKCODE_NUMEQ | 13 | sin asignar | NUMEQ13 | ROCKCODE_NUMEQ sin leyenda (no equivale 1:1 al RT) | Hornfels (hipótesis: siglas H*) | Metamorfico | 3766 |  |  | 3420.65 | 16.044
MR24 | Merged_Table_Assay_lito | metros de sondaje; pct sobre metros | periodo_GM_LE2WASTE_Output | 2029 | ROCKCODE_NUMEQ | 14 | sin asignar | NUMEQ14 | ROCKCODE_NUMEQ sin leyenda (no equivale 1:1 al RT) | Hornfels (hipótesis: siglas H*) | Metamorfico | 229 |  |  | 158.75 | 0.745
MR24 | Merged_Table_Assay_lito | metros de sondaje; pct sobre metros | periodo_GM_LE2WASTE_Output | 2029 | ROCKCODE_NUMEQ | 16 | sin asignar | NUMEQ16 | ROCKCODE_NUMEQ sin leyenda (no equivale 1:1 al RT) | Mármol (hipótesis: siglas M*) | Metamorfico | 5141 |  |  | 5434.9 | 25.491
MR24 | Merged_Table_Assay_lito | metros de sondaje; pct sobre metros | periodo_GM_LE2WASTE_Output | 2029 | ROCKCODE_NUMEQ | 19 | sin asignar | NUMEQ19 | ROCKCODE_NUMEQ sin leyenda (no equivale 1:1 al RT) | Mármol (hipótesis: sigla MDP) | Metamorfico | 980 |  |  | 1105.8 | 5.186
MR24 | Merged_Table_Assay_lito | metros de sondaje; pct sobre metros | periodo_GM_LE2WASTE_Output | 2030 | ROCKCODE_NUMEQ | 1 | Intrusivo | NUMEQ1 | ROCKCODE_NUMEQ=1 agrupa siglas IPP*/DI | Intrusivo | Intrusivo | 4439 |  |  | 6205.79 | 20.158
MR24 | Merged_Table_Assay_lito | metros de sondaje; pct sobre metros | periodo_GM_LE2WASTE_Output | 2030 | ROCKCODE_NUMEQ | 10 | sin asignar | NUMEQ10 | ROCKCODE_NUMEQ sin leyenda (no equivale 1:1 al RT) | Caliza (hipótesis: siglas C*) | Sedimentario | 2756 |  |  | 2480.15 | 8.056
MR24 | Merged_Table_Assay_lito | metros de sondaje; pct sobre metros | periodo_GM_LE2WASTE_Output | 2030 | ROCKCODE_NUMEQ | 13 | sin asignar | NUMEQ13 | ROCKCODE_NUMEQ sin leyenda (no equivale 1:1 al RT) | Hornfels (hipótesis: siglas H*) | Metamorfico | 14127 |  |  | 11607.8 | 37.706
MR24 | Merged_Table_Assay_lito | metros de sondaje; pct sobre metros | periodo_GM_LE2WASTE_Output | 2030 | ROCKCODE_NUMEQ | 14 | sin asignar | NUMEQ14 | ROCKCODE_NUMEQ sin leyenda (no equivale 1:1 al RT) | Hornfels (hipótesis: siglas H*) | Metamorfico | 1526 |  |  | 1238.7 | 4.024
MR24 | Merged_Table_Assay_lito | metros de sondaje; pct sobre metros | periodo_GM_LE2WASTE_Output | 2030 | ROCKCODE_NUMEQ | 16 | sin asignar | NUMEQ16 | ROCKCODE_NUMEQ sin leyenda (no equivale 1:1 al RT) | Mármol (hipótesis: siglas M*) | Metamorfico | 6845 |  |  | 6848.55 | 22.246
MR24 | Merged_Table_Assay_lito | metros de sondaje; pct sobre metros | periodo_GM_LE2WASTE_Output | 2030 | ROCKCODE_NUMEQ | 19 | sin asignar | NUMEQ19 | ROCKCODE_NUMEQ sin leyenda (no equivale 1:1 al RT) | Mármol (hipótesis: sigla MDP) | Metamorfico | 2655 |  |  | 2404.25 | 7.81
MR24 | Merged_Table_Assay_lito | metros de sondaje; pct sobre metros | periodo_GM_LE2WASTE_Output | 2031 | ROCKCODE_NUMEQ | 1 | Intrusivo | NUMEQ1 | ROCKCODE_NUMEQ=1 agrupa siglas IPP*/DI | Intrusivo | Intrusivo | 4646 |  |  | 5526.81 | 24.784
MR24 | Merged_Table_Assay_lito | metros de sondaje; pct sobre metros | periodo_GM_LE2WASTE_Output | 2031 | ROCKCODE_NUMEQ | 10 | sin asignar | NUMEQ10 | ROCKCODE_NUMEQ sin leyenda (no equivale 1:1 al RT) | Caliza (hipótesis: siglas C*) | Sedimentario | 605 |  |  | 562.85 | 2.524
MR24 | Merged_Table_Assay_lito | metros de sondaje; pct sobre metros | periodo_GM_LE2WASTE_Output | 2031 | ROCKCODE_NUMEQ | 13 | sin asignar | NUMEQ13 | ROCKCODE_NUMEQ sin leyenda (no equivale 1:1 al RT) | Hornfels (hipótesis: siglas H*) | Metamorfico | 4933 |  |  | 4164.1 | 18.673
MR24 | Merged_Table_Assay_lito | metros de sondaje; pct sobre metros | periodo_GM_LE2WASTE_Output | 2031 | ROCKCODE_NUMEQ | 14 | sin asignar | NUMEQ14 | ROCKCODE_NUMEQ sin leyenda (no equivale 1:1 al RT) | Hornfels (hipótesis: siglas H*) | Metamorfico | 1827 |  |  | 1406.95 | 6.309
MR24 | Merged_Table_Assay_lito | metros de sondaje; pct sobre metros | periodo_GM_LE2WASTE_Output | 2031 | ROCKCODE_NUMEQ | 16 | sin asignar | NUMEQ16 | ROCKCODE_NUMEQ sin leyenda (no equivale 1:1 al RT) | Mármol (hipótesis: siglas M*) | Metamorfico | 9217 |  |  | 8105.6 | 36.349
MR24 | Merged_Table_Assay_lito | metros de sondaje; pct sobre metros | periodo_GM_LE2WASTE_Output | 2031 | ROCKCODE_NUMEQ | 19 | sin asignar | NUMEQ19 | ROCKCODE_NUMEQ sin leyenda (no equivale 1:1 al RT) | Mármol (hipótesis: sigla MDP) | Metamorfico | 3008 |  |  | 2533.35 | 11.36
MR24 | Merged_Table_Assay_lito | metros de sondaje; pct sobre metros | periodo_GM_LE2WASTE_Output | 2032 | ROCKCODE_NUMEQ | 1 | Intrusivo | NUMEQ1 | ROCKCODE_NUMEQ=1 agrupa siglas IPP*/DI | Intrusivo | Intrusivo | 7914 |  |  | 8511.93 | 44.547
MR24 | Merged_Table_Assay_lito | metros de sondaje; pct sobre metros | periodo_GM_LE2WASTE_Output | 2032 | ROCKCODE_NUMEQ | 10 | sin asignar | NUMEQ10 | ROCKCODE_NUMEQ sin leyenda (no equivale 1:1 al RT) | Caliza (hipótesis: siglas C*) | Sedimentario | 463 |  |  | 485.65 | 2.542
MR24 | Merged_Table_Assay_lito | metros de sondaje; pct sobre metros | periodo_GM_LE2WASTE_Output | 2032 | ROCKCODE_NUMEQ | 13 | sin asignar | NUMEQ13 | ROCKCODE_NUMEQ sin leyenda (no equivale 1:1 al RT) | Hornfels (hipótesis: siglas H*) | Metamorfico | 645 |  |  | 530.1 | 2.774
MR24 | Merged_Table_Assay_lito | metros de sondaje; pct sobre metros | periodo_GM_LE2WASTE_Output | 2032 | ROCKCODE_NUMEQ | 14 | sin asignar | NUMEQ14 | ROCKCODE_NUMEQ sin leyenda (no equivale 1:1 al RT) | Hornfels (hipótesis: siglas H*) | Metamorfico | 99 |  |  | 102.5 | 0.536
MR24 | Merged_Table_Assay_lito | metros de sondaje; pct sobre metros | periodo_GM_LE2WASTE_Output | 2032 | ROCKCODE_NUMEQ | 16 | sin asignar | NUMEQ16 | ROCKCODE_NUMEQ sin leyenda (no equivale 1:1 al RT) | Mármol (hipótesis: siglas M*) | Metamorfico | 8265 |  |  | 7167.88 | 37.513
MR24 | Merged_Table_Assay_lito | metros de sondaje; pct sobre metros | periodo_GM_LE2WASTE_Output | 2032 | ROCKCODE_NUMEQ | 19 | sin asignar | NUMEQ19 | ROCKCODE_NUMEQ sin leyenda (no equivale 1:1 al RT) | Mármol (hipótesis: sigla MDP) | Metamorfico | 2490 |  |  | 2309.7 | 12.088
MR24 | Merged_Table_Assay_lito | metros de sondaje; pct sobre metros | periodo_GM_LE2WASTE_Output | 2033 | ROCKCODE_NUMEQ | 1 | Intrusivo | NUMEQ1 | ROCKCODE_NUMEQ=1 agrupa siglas IPP*/DI | Intrusivo | Intrusivo | 2785 |  |  | 3408.5 | 28.443
MR24 | Merged_Table_Assay_lito | metros de sondaje; pct sobre metros | periodo_GM_LE2WASTE_Output | 2033 | ROCKCODE_NUMEQ | 10 | sin asignar | NUMEQ10 | ROCKCODE_NUMEQ sin leyenda (no equivale 1:1 al RT) | Caliza (hipótesis: siglas C*) | Sedimentario | 616 |  |  | 611.4 | 5.102
MR24 | Merged_Table_Assay_lito | metros de sondaje; pct sobre metros | periodo_GM_LE2WASTE_Output | 2033 | ROCKCODE_NUMEQ | 13 | sin asignar | NUMEQ13 | ROCKCODE_NUMEQ sin leyenda (no equivale 1:1 al RT) | Hornfels (hipótesis: siglas H*) | Metamorfico | 186 |  |  | 171.7 | 1.433
MR24 | Merged_Table_Assay_lito | metros de sondaje; pct sobre metros | periodo_GM_LE2WASTE_Output | 2033 | ROCKCODE_NUMEQ | 14 | sin asignar | NUMEQ14 | ROCKCODE_NUMEQ sin leyenda (no equivale 1:1 al RT) | Hornfels (hipótesis: siglas H*) | Metamorfico | 55 |  |  | 54.8 | 0.457
MR24 | Merged_Table_Assay_lito | metros de sondaje; pct sobre metros | periodo_GM_LE2WASTE_Output | 2033 | ROCKCODE_NUMEQ | 16 | sin asignar | NUMEQ16 | ROCKCODE_NUMEQ sin leyenda (no equivale 1:1 al RT) | Mármol (hipótesis: siglas M*) | Metamorfico | 4236 |  |  | 4709.92 | 39.303
MR24 | Merged_Table_Assay_lito | metros de sondaje; pct sobre metros | periodo_GM_LE2WASTE_Output | 2033 | ROCKCODE_NUMEQ | 19 | sin asignar | NUMEQ19 | ROCKCODE_NUMEQ sin leyenda (no equivale 1:1 al RT) | Mármol (hipótesis: sigla MDP) | Metamorfico | 2974 |  |  | 3027.27 | 25.262
MR24 | Merged_Table_Assay_lito | metros de sondaje; pct sobre metros | periodo_GM_LE2WASTE_Output | 2034 | ROCKCODE_NUMEQ | 1 | Intrusivo | NUMEQ1 | ROCKCODE_NUMEQ=1 agrupa siglas IPP*/DI | Intrusivo | Intrusivo | 1416 |  |  | 1782.2 | 21.778
MR24 | Merged_Table_Assay_lito | metros de sondaje; pct sobre metros | periodo_GM_LE2WASTE_Output | 2034 | ROCKCODE_NUMEQ | 10 | sin asignar | NUMEQ10 | ROCKCODE_NUMEQ sin leyenda (no equivale 1:1 al RT) | Caliza (hipótesis: siglas C*) | Sedimentario | 1943 |  |  | 1627.85 | 19.892
MR24 | Merged_Table_Assay_lito | metros de sondaje; pct sobre metros | periodo_GM_LE2WASTE_Output | 2034 | ROCKCODE_NUMEQ | 13 | sin asignar | NUMEQ13 | ROCKCODE_NUMEQ sin leyenda (no equivale 1:1 al RT) | Hornfels (hipótesis: siglas H*) | Metamorfico | 509 |  |  | 481.5 | 5.884
MR24 | Merged_Table_Assay_lito | metros de sondaje; pct sobre metros | periodo_GM_LE2WASTE_Output | 2034 | ROCKCODE_NUMEQ | 14 | sin asignar | NUMEQ14 | ROCKCODE_NUMEQ sin leyenda (no equivale 1:1 al RT) | Hornfels (hipótesis: siglas H*) | Metamorfico | 12 |  |  | 7.75 | 0.095
MR24 | Merged_Table_Assay_lito | metros de sondaje; pct sobre metros | periodo_GM_LE2WASTE_Output | 2034 | ROCKCODE_NUMEQ | 16 | sin asignar | NUMEQ16 | ROCKCODE_NUMEQ sin leyenda (no equivale 1:1 al RT) | Mármol (hipótesis: siglas M*) | Metamorfico | 1728 |  |  | 1959.34 | 23.943
MR24 | Merged_Table_Assay_lito | metros de sondaje; pct sobre metros | periodo_GM_LE2WASTE_Output | 2034 | ROCKCODE_NUMEQ | 19 | sin asignar | NUMEQ19 | ROCKCODE_NUMEQ sin leyenda (no equivale 1:1 al RT) | Mármol (hipótesis: sigla MDP) | Metamorfico | 2215 |  |  | 2324.7 | 28.408
MR24 | Merged_Table_Assay_lito | metros de sondaje; pct sobre metros | periodo_GM_LE2WASTE_Output | 2035 | ROCKCODE_NUMEQ | 1 | Intrusivo | NUMEQ1 | ROCKCODE_NUMEQ=1 agrupa siglas IPP*/DI | Intrusivo | Intrusivo | 3212 |  |  | 3708.13 | 52.708
MR24 | Merged_Table_Assay_lito | metros de sondaje; pct sobre metros | periodo_GM_LE2WASTE_Output | 2035 | ROCKCODE_NUMEQ | 10 | sin asignar | NUMEQ10 | ROCKCODE_NUMEQ sin leyenda (no equivale 1:1 al RT) | Caliza (hipótesis: siglas C*) | Sedimentario | 482 |  |  | 433.85 | 6.167
MR24 | Merged_Table_Assay_lito | metros de sondaje; pct sobre metros | periodo_GM_LE2WASTE_Output | 2035 | ROCKCODE_NUMEQ | 13 | sin asignar | NUMEQ13 | ROCKCODE_NUMEQ sin leyenda (no equivale 1:1 al RT) | Hornfels (hipótesis: siglas H*) | Metamorfico | 18 |  |  | 18.85 | 0.268
MR24 | Merged_Table_Assay_lito | metros de sondaje; pct sobre metros | periodo_GM_LE2WASTE_Output | 2035 | ROCKCODE_NUMEQ | 14 | sin asignar | NUMEQ14 | ROCKCODE_NUMEQ sin leyenda (no equivale 1:1 al RT) | Hornfels (hipótesis: siglas H*) | Metamorfico | 2 |  |  | 5 | 0.071
MR24 | Merged_Table_Assay_lito | metros de sondaje; pct sobre metros | periodo_GM_LE2WASTE_Output | 2035 | ROCKCODE_NUMEQ | 16 | sin asignar | NUMEQ16 | ROCKCODE_NUMEQ sin leyenda (no equivale 1:1 al RT) | Mármol (hipótesis: siglas M*) | Metamorfico | 1518 |  |  | 1991.2 | 28.303
MR24 | Merged_Table_Assay_lito | metros de sondaje; pct sobre metros | periodo_GM_LE2WASTE_Output | 2035 | ROCKCODE_NUMEQ | 19 | sin asignar | NUMEQ19 | ROCKCODE_NUMEQ sin leyenda (no equivale 1:1 al RT) | Mármol (hipótesis: sigla MDP) | Metamorfico | 997 |  |  | 878.25 | 12.484
MR24 | Merged_Table_Assay_lito | metros de sondaje; pct sobre metros | periodo_GM_LE2WASTE_Output | 203637 | ROCKCODE_NUMEQ | 1 | Intrusivo | NUMEQ1 | ROCKCODE_NUMEQ=1 agrupa siglas IPP*/DI | Intrusivo | Intrusivo | 3189 |  |  | 3899.43 | 22.991
MR24 | Merged_Table_Assay_lito | metros de sondaje; pct sobre metros | periodo_GM_LE2WASTE_Output | 203637 | ROCKCODE_NUMEQ | 10 | sin asignar | NUMEQ10 | ROCKCODE_NUMEQ sin leyenda (no equivale 1:1 al RT) | Caliza (hipótesis: siglas C*) | Sedimentario | 1985 |  |  | 1796.45 | 10.592
MR24 | Merged_Table_Assay_lito | metros de sondaje; pct sobre metros | periodo_GM_LE2WASTE_Output | 203637 | ROCKCODE_NUMEQ | 13 | sin asignar | NUMEQ13 | ROCKCODE_NUMEQ sin leyenda (no equivale 1:1 al RT) | Hornfels (hipótesis: siglas H*) | Metamorfico | 3167 |  |  | 2632.35 | 15.52
MR24 | Merged_Table_Assay_lito | metros de sondaje; pct sobre metros | periodo_GM_LE2WASTE_Output | 203637 | ROCKCODE_NUMEQ | 14 | sin asignar | NUMEQ14 | ROCKCODE_NUMEQ sin leyenda (no equivale 1:1 al RT) | Hornfels (hipótesis: siglas H*) | Metamorfico | 965 |  |  | 767.75 | 4.527
MR24 | Merged_Table_Assay_lito | metros de sondaje; pct sobre metros | periodo_GM_LE2WASTE_Output | 203637 | ROCKCODE_NUMEQ | 16 | sin asignar | NUMEQ16 | ROCKCODE_NUMEQ sin leyenda (no equivale 1:1 al RT) | Mármol (hipótesis: siglas M*) | Metamorfico | 4548 |  |  | 5553.72 | 32.745
MR24 | Merged_Table_Assay_lito | metros de sondaje; pct sobre metros | periodo_GM_LE2WASTE_Output | 203637 | ROCKCODE_NUMEQ | 19 | sin asignar | NUMEQ19 | ROCKCODE_NUMEQ sin leyenda (no equivale 1:1 al RT) | Mármol (hipótesis: sigla MDP) | Metamorfico | 2215 |  |  | 2310.88 | 13.625
MR24 | Merged_Table_Assay_lito | metros de sondaje; pct sobre metros | periodo_GM_LE2WASTE_Output | 203839 | ROCKCODE_NUMEQ | 1 | Intrusivo | NUMEQ1 | ROCKCODE_NUMEQ=1 agrupa siglas IPP*/DI | Intrusivo | Intrusivo | 3607 |  |  | 4095.05 | 26.05
MR24 | Merged_Table_Assay_lito | metros de sondaje; pct sobre metros | periodo_GM_LE2WASTE_Output | 203839 | ROCKCODE_NUMEQ | 10 | sin asignar | NUMEQ10 | ROCKCODE_NUMEQ sin leyenda (no equivale 1:1 al RT) | Caliza (hipótesis: siglas C*) | Sedimentario | 4293 |  |  | 3646.1 | 23.194
MR24 | Merged_Table_Assay_lito | metros de sondaje; pct sobre metros | periodo_GM_LE2WASTE_Output | 203839 | ROCKCODE_NUMEQ | 13 | sin asignar | NUMEQ13 | ROCKCODE_NUMEQ sin leyenda (no equivale 1:1 al RT) | Hornfels (hipótesis: siglas H*) | Metamorfico | 816 |  |  | 723.2 | 4.601
MR24 | Merged_Table_Assay_lito | metros de sondaje; pct sobre metros | periodo_GM_LE2WASTE_Output | 203839 | ROCKCODE_NUMEQ | 14 | sin asignar | NUMEQ14 | ROCKCODE_NUMEQ sin leyenda (no equivale 1:1 al RT) | Hornfels (hipótesis: siglas H*) | Metamorfico | 82 |  |  | 60.3 | 0.384
MR24 | Merged_Table_Assay_lito | metros de sondaje; pct sobre metros | periodo_GM_LE2WASTE_Output | 203839 | ROCKCODE_NUMEQ | 16 | sin asignar | NUMEQ16 | ROCKCODE_NUMEQ sin leyenda (no equivale 1:1 al RT) | Mármol (hipótesis: siglas M*) | Metamorfico | 5502 |  |  | 6182.75 | 39.331
MR24 | Merged_Table_Assay_lito | metros de sondaje; pct sobre metros | periodo_GM_LE2WASTE_Output | 203839 | ROCKCODE_NUMEQ | 19 | sin asignar | NUMEQ19 | ROCKCODE_NUMEQ sin leyenda (no equivale 1:1 al RT) | Mármol (hipótesis: sigla MDP) | Metamorfico | 1025 |  |  | 1012.55 | 6.441
MR24 | Merged_Table_Assay_lito | metros de sondaje; pct sobre metros | periodo_GM_LE2WASTE_Output | 204041 | ROCKCODE_NUMEQ | 1 | Intrusivo | NUMEQ1 | ROCKCODE_NUMEQ=1 agrupa siglas IPP*/DI | Intrusivo | Intrusivo | 3193 |  |  | 3957.6 | 32.705
MR24 | Merged_Table_Assay_lito | metros de sondaje; pct sobre metros | periodo_GM_LE2WASTE_Output | 204041 | ROCKCODE_NUMEQ | 10 | sin asignar | NUMEQ10 | ROCKCODE_NUMEQ sin leyenda (no equivale 1:1 al RT) | Caliza (hipótesis: siglas C*) | Sedimentario | 4918 |  |  | 4550.15 | 37.602
MR24 | Merged_Table_Assay_lito | metros de sondaje; pct sobre metros | periodo_GM_LE2WASTE_Output | 204041 | ROCKCODE_NUMEQ | 13 | sin asignar | NUMEQ13 | ROCKCODE_NUMEQ sin leyenda (no equivale 1:1 al RT) | Hornfels (hipótesis: siglas H*) | Metamorfico | 1325 |  |  | 1375.35 | 11.366
MR24 | Merged_Table_Assay_lito | metros de sondaje; pct sobre metros | periodo_GM_LE2WASTE_Output | 204041 | ROCKCODE_NUMEQ | 14 | sin asignar | NUMEQ14 | ROCKCODE_NUMEQ sin leyenda (no equivale 1:1 al RT) | Hornfels (hipótesis: siglas H*) | Metamorfico | 145 |  |  | 116.6 | 0.964
MR24 | Merged_Table_Assay_lito | metros de sondaje; pct sobre metros | periodo_GM_LE2WASTE_Output | 204041 | ROCKCODE_NUMEQ | 16 | sin asignar | NUMEQ16 | ROCKCODE_NUMEQ sin leyenda (no equivale 1:1 al RT) | Mármol (hipótesis: siglas M*) | Metamorfico | 1734 |  |  | 2026 | 16.743
MR24 | Merged_Table_Assay_lito | metros de sondaje; pct sobre metros | periodo_GM_LE2WASTE_Output | 204041 | ROCKCODE_NUMEQ | 19 | sin asignar | NUMEQ19 | ROCKCODE_NUMEQ sin leyenda (no equivale 1:1 al RT) | Mármol (hipótesis: sigla MDP) | Metamorfico | 107 |  |  | 75.15 | 0.621
MR24 | Merged_Table_Assay_lito | metros de sondaje; pct sobre metros | periodo_GM_LE2WASTE_Output | 204245 | ROCKCODE_NUMEQ | 1 | Intrusivo | NUMEQ1 | ROCKCODE_NUMEQ=1 agrupa siglas IPP*/DI | Intrusivo | Intrusivo | 3495 |  |  | 3341.3 | 22.214
MR24 | Merged_Table_Assay_lito | metros de sondaje; pct sobre metros | periodo_GM_LE2WASTE_Output | 204245 | ROCKCODE_NUMEQ | 10 | sin asignar | NUMEQ10 | ROCKCODE_NUMEQ sin leyenda (no equivale 1:1 al RT) | Caliza (hipótesis: siglas C*) | Sedimentario | 1041 |  |  | 916.15 | 6.091
MR24 | Merged_Table_Assay_lito | metros de sondaje; pct sobre metros | periodo_GM_LE2WASTE_Output | 204245 | ROCKCODE_NUMEQ | 13 | sin asignar | NUMEQ13 | ROCKCODE_NUMEQ sin leyenda (no equivale 1:1 al RT) | Hornfels (hipótesis: siglas H*) | Metamorfico | 761 |  |  | 768.6 | 5.11
MR24 | Merged_Table_Assay_lito | metros de sondaje; pct sobre metros | periodo_GM_LE2WASTE_Output | 204245 | ROCKCODE_NUMEQ | 14 | sin asignar | NUMEQ14 | ROCKCODE_NUMEQ sin leyenda (no equivale 1:1 al RT) | Hornfels (hipótesis: siglas H*) | Metamorfico | 256 |  |  | 198.75 | 1.321
MR24 | Merged_Table_Assay_lito | metros de sondaje; pct sobre metros | periodo_GM_LE2WASTE_Output | 204245 | ROCKCODE_NUMEQ | 16 | sin asignar | NUMEQ16 | ROCKCODE_NUMEQ sin leyenda (no equivale 1:1 al RT) | Mármol (hipótesis: siglas M*) | Metamorfico | 8170 |  |  | 8800.2 | 58.507
MR24 | Merged_Table_Assay_lito | metros de sondaje; pct sobre metros | periodo_GM_LE2WASTE_Output | 204245 | ROCKCODE_NUMEQ | 19 | sin asignar | NUMEQ19 | ROCKCODE_NUMEQ sin leyenda (no equivale 1:1 al RT) | Mármol (hipótesis: sigla MDP) | Metamorfico | 909 |  |  | 1016.35 | 6.757
MR24 | Merged_Table_Assay_lito | metros de sondaje; pct sobre metros | periodo_GM_LE2WASTE_Output | 204649 | ROCKCODE_NUMEQ | 1 | Intrusivo | NUMEQ1 | ROCKCODE_NUMEQ=1 agrupa siglas IPP*/DI | Intrusivo | Intrusivo | 3713 |  |  | 3804.25 | 65.093
MR24 | Merged_Table_Assay_lito | metros de sondaje; pct sobre metros | periodo_GM_LE2WASTE_Output | 204649 | ROCKCODE_NUMEQ | 16 | sin asignar | NUMEQ16 | ROCKCODE_NUMEQ sin leyenda (no equivale 1:1 al RT) | Mármol (hipótesis: siglas M*) | Metamorfico | 1648 |  |  | 1894.15 | 32.41
MR24 | Merged_Table_Assay_lito | metros de sondaje; pct sobre metros | periodo_GM_LE2WASTE_Output | 204649 | ROCKCODE_NUMEQ | 19 | sin asignar | NUMEQ19 | ROCKCODE_NUMEQ sin leyenda (no equivale 1:1 al RT) | Mármol (hipótesis: sigla MDP) | Metamorfico | 136 |  |  | 145.9 | 2.496
MR24 | Merged_Table_Assay_lito | metros de sondaje; pct sobre metros | fase_plp_GM_FASES_LE2_Output | 10AN | ROCKCODE_NUMEQ | 1 | Intrusivo | NUMEQ1 | ROCKCODE_NUMEQ=1 agrupa siglas IPP*/DI | Intrusivo | Intrusivo | 9170 |  |  | 14527.25 | 33.109
MR24 | Merged_Table_Assay_lito | metros de sondaje; pct sobre metros | fase_plp_GM_FASES_LE2_Output | 10AN | ROCKCODE_NUMEQ | 10 | sin asignar | NUMEQ10 | ROCKCODE_NUMEQ sin leyenda (no equivale 1:1 al RT) | Caliza (hipótesis: siglas C*) | Sedimentario | 556 |  |  | 885.3 | 2.018
MR24 | Merged_Table_Assay_lito | metros de sondaje; pct sobre metros | fase_plp_GM_FASES_LE2_Output | 10AN | ROCKCODE_NUMEQ | 13 | sin asignar | NUMEQ13 | ROCKCODE_NUMEQ sin leyenda (no equivale 1:1 al RT) | Hornfels (hipótesis: siglas H*) | Metamorfico | 99 |  |  | 189.85 | 0.433
MR24 | Merged_Table_Assay_lito | metros de sondaje; pct sobre metros | fase_plp_GM_FASES_LE2_Output | 10AN | ROCKCODE_NUMEQ | 14 | sin asignar | NUMEQ14 | ROCKCODE_NUMEQ sin leyenda (no equivale 1:1 al RT) | Hornfels (hipótesis: siglas H*) | Metamorfico | 47 |  |  | 82.58 | 0.188
MR24 | Merged_Table_Assay_lito | metros de sondaje; pct sobre metros | fase_plp_GM_FASES_LE2_Output | 10AN | ROCKCODE_NUMEQ | 16 | sin asignar | NUMEQ16 | ROCKCODE_NUMEQ sin leyenda (no equivale 1:1 al RT) | Mármol (hipótesis: siglas M*) | Metamorfico | 17343 |  |  | 18970 | 43.235
MR24 | Merged_Table_Assay_lito | metros de sondaje; pct sobre metros | fase_plp_GM_FASES_LE2_Output | 10AN | ROCKCODE_NUMEQ | 19 | sin asignar | NUMEQ19 | ROCKCODE_NUMEQ sin leyenda (no equivale 1:1 al RT) | Mármol (hipótesis: sigla MDP) | Metamorfico | 9978 |  |  | 9221.7 | 21.017
MR24 | Merged_Table_Assay_lito | metros de sondaje; pct sobre metros | fase_plp_GM_FASES_LE2_Output | 10AS | ROCKCODE_NUMEQ | 1 | Intrusivo | NUMEQ1 | ROCKCODE_NUMEQ=1 agrupa siglas IPP*/DI | Intrusivo | Intrusivo | 703 |  |  | 914.5 | 33.409
MR24 | Merged_Table_Assay_lito | metros de sondaje; pct sobre metros | fase_plp_GM_FASES_LE2_Output | 10AS | ROCKCODE_NUMEQ | 14 | sin asignar | NUMEQ14 | ROCKCODE_NUMEQ sin leyenda (no equivale 1:1 al RT) | Hornfels (hipótesis: siglas H*) | Metamorfico | 61 |  |  | 148.55 | 5.427
MR24 | Merged_Table_Assay_lito | metros de sondaje; pct sobre metros | fase_plp_GM_FASES_LE2_Output | 10AS | ROCKCODE_NUMEQ | 16 | sin asignar | NUMEQ16 | ROCKCODE_NUMEQ sin leyenda (no equivale 1:1 al RT) | Mármol (hipótesis: siglas M*) | Metamorfico | 304 |  |  | 353.3 | 12.907
MR24 | Merged_Table_Assay_lito | metros de sondaje; pct sobre metros | fase_plp_GM_FASES_LE2_Output | 10AS | ROCKCODE_NUMEQ | 19 | sin asignar | NUMEQ19 | ROCKCODE_NUMEQ sin leyenda (no equivale 1:1 al RT) | Mármol (hipótesis: sigla MDP) | Metamorfico | 1232 |  |  | 1320.9 | 48.256
MR24 | Merged_Table_Assay_lito | metros de sondaje; pct sobre metros | fase_plp_GM_FASES_LE2_Output | 10B | ROCKCODE_NUMEQ | 1 | Intrusivo | NUMEQ1 | ROCKCODE_NUMEQ=1 agrupa siglas IPP*/DI | Intrusivo | Intrusivo | 6239 |  |  | 7911.3 | 43.457
MR24 | Merged_Table_Assay_lito | metros de sondaje; pct sobre metros | fase_plp_GM_FASES_LE2_Output | 10B | ROCKCODE_NUMEQ | 10 | sin asignar | NUMEQ10 | ROCKCODE_NUMEQ sin leyenda (no equivale 1:1 al RT) | Caliza (hipótesis: siglas C*) | Sedimentario | 226 |  |  | 226.9 | 1.246
MR24 | Merged_Table_Assay_lito | metros de sondaje; pct sobre metros | fase_plp_GM_FASES_LE2_Output | 10B | ROCKCODE_NUMEQ | 13 | sin asignar | NUMEQ13 | ROCKCODE_NUMEQ sin leyenda (no equivale 1:1 al RT) | Hornfels (hipótesis: siglas H*) | Metamorfico | 826 |  |  | 757.95 | 4.163
MR24 | Merged_Table_Assay_lito | metros de sondaje; pct sobre metros | fase_plp_GM_FASES_LE2_Output | 10B | ROCKCODE_NUMEQ | 14 | sin asignar | NUMEQ14 | ROCKCODE_NUMEQ sin leyenda (no equivale 1:1 al RT) | Hornfels (hipótesis: siglas H*) | Metamorfico | 40 |  |  | 60.7 | 0.333
MR24 | Merged_Table_Assay_lito | metros de sondaje; pct sobre metros | fase_plp_GM_FASES_LE2_Output | 10B | ROCKCODE_NUMEQ | 16 | sin asignar | NUMEQ16 | ROCKCODE_NUMEQ sin leyenda (no equivale 1:1 al RT) | Mármol (hipótesis: siglas M*) | Metamorfico | 5591 |  |  | 5733.7 | 31.495
MR24 | Merged_Table_Assay_lito | metros de sondaje; pct sobre metros | fase_plp_GM_FASES_LE2_Output | 10B | ROCKCODE_NUMEQ | 19 | sin asignar | NUMEQ19 | ROCKCODE_NUMEQ sin leyenda (no equivale 1:1 al RT) | Mármol (hipótesis: sigla MDP) | Metamorfico | 3730 |  |  | 3514.55 | 19.305
MR24 | Merged_Table_Assay_lito | metros de sondaje; pct sobre metros | fase_plp_GM_FASES_LE2_Output | 11A | ROCKCODE_NUMEQ | 1 | Intrusivo | NUMEQ1 | ROCKCODE_NUMEQ=1 agrupa siglas IPP*/DI | Intrusivo | Intrusivo | 30 |  |  | 22.1 | 0.705
MR24 | Merged_Table_Assay_lito | metros de sondaje; pct sobre metros | fase_plp_GM_FASES_LE2_Output | 11A | ROCKCODE_NUMEQ | 10 | sin asignar | NUMEQ10 | ROCKCODE_NUMEQ sin leyenda (no equivale 1:1 al RT) | Caliza (hipótesis: siglas C*) | Sedimentario | 1813 |  |  | 1674.3 | 53.439
MR24 | Merged_Table_Assay_lito | metros de sondaje; pct sobre metros | fase_plp_GM_FASES_LE2_Output | 11A | ROCKCODE_NUMEQ | 13 | sin asignar | NUMEQ13 | ROCKCODE_NUMEQ sin leyenda (no equivale 1:1 al RT) | Hornfels (hipótesis: siglas H*) | Metamorfico | 1731 |  |  | 1367.45 | 43.645
MR24 | Merged_Table_Assay_lito | metros de sondaje; pct sobre metros | fase_plp_GM_FASES_LE2_Output | 11A | ROCKCODE_NUMEQ | 14 | sin asignar | NUMEQ14 | ROCKCODE_NUMEQ sin leyenda (no equivale 1:1 al RT) | Hornfels (hipótesis: siglas H*) | Metamorfico | 4 |  |  | 2.3 | 0.073
MR24 | Merged_Table_Assay_lito | metros de sondaje; pct sobre metros | fase_plp_GM_FASES_LE2_Output | 11A | ROCKCODE_NUMEQ | 16 | sin asignar | NUMEQ16 | ROCKCODE_NUMEQ sin leyenda (no equivale 1:1 al RT) | Mármol (hipótesis: siglas M*) | Metamorfico | 87 |  |  | 66.95 | 2.137
MR24 | Merged_Table_Assay_lito | metros de sondaje; pct sobre metros | fase_plp_GM_FASES_LE2_Output | 11B | ROCKCODE_NUMEQ | 1 | Intrusivo | NUMEQ1 | ROCKCODE_NUMEQ=1 agrupa siglas IPP*/DI | Intrusivo | Intrusivo | 31 |  |  | 23.9 | 1.428
MR24 | Merged_Table_Assay_lito | metros de sondaje; pct sobre metros | fase_plp_GM_FASES_LE2_Output | 11B | ROCKCODE_NUMEQ | 10 | sin asignar | NUMEQ10 | ROCKCODE_NUMEQ sin leyenda (no equivale 1:1 al RT) | Caliza (hipótesis: siglas C*) | Sedimentario | 1547 |  |  | 1364.65 | 81.525
MR24 | Merged_Table_Assay_lito | metros de sondaje; pct sobre metros | fase_plp_GM_FASES_LE2_Output | 11B | ROCKCODE_NUMEQ | 13 | sin asignar | NUMEQ13 | ROCKCODE_NUMEQ sin leyenda (no equivale 1:1 al RT) | Hornfels (hipótesis: siglas H*) | Metamorfico | 284 |  |  | 261.45 | 15.619
MR24 | Merged_Table_Assay_lito | metros de sondaje; pct sobre metros | fase_plp_GM_FASES_LE2_Output | 11B | ROCKCODE_NUMEQ | 14 | sin asignar | NUMEQ14 | ROCKCODE_NUMEQ sin leyenda (no equivale 1:1 al RT) | Hornfels (hipótesis: siglas H*) | Metamorfico | 28 |  |  | 23.9 | 1.428
MR24 | Merged_Table_Assay_lito | metros de sondaje; pct sobre metros | fase_plp_GM_FASES_LE2_Output | 11C | ROCKCODE_NUMEQ | 1 | Intrusivo | NUMEQ1 | ROCKCODE_NUMEQ=1 agrupa siglas IPP*/DI | Intrusivo | Intrusivo | 43 |  |  | 52.8 | 0.957
MR24 | Merged_Table_Assay_lito | metros de sondaje; pct sobre metros | fase_plp_GM_FASES_LE2_Output | 11C | ROCKCODE_NUMEQ | 10 | sin asignar | NUMEQ10 | ROCKCODE_NUMEQ sin leyenda (no equivale 1:1 al RT) | Caliza (hipótesis: siglas C*) | Sedimentario | 1751 |  |  | 1622 | 29.393
MR24 | Merged_Table_Assay_lito | metros de sondaje; pct sobre metros | fase_plp_GM_FASES_LE2_Output | 11C | ROCKCODE_NUMEQ | 13 | sin asignar | NUMEQ13 | ROCKCODE_NUMEQ sin leyenda (no equivale 1:1 al RT) | Hornfels (hipótesis: siglas H*) | Metamorfico | 3812 |  |  | 3278.35 | 59.408
MR24 | Merged_Table_Assay_lito | metros de sondaje; pct sobre metros | fase_plp_GM_FASES_LE2_Output | 11C | ROCKCODE_NUMEQ | 14 | sin asignar | NUMEQ14 | ROCKCODE_NUMEQ sin leyenda (no equivale 1:1 al RT) | Hornfels (hipótesis: siglas H*) | Metamorfico | 265 |  |  | 191.5 | 3.47
MR24 | Merged_Table_Assay_lito | metros de sondaje; pct sobre metros | fase_plp_GM_FASES_LE2_Output | 11C | ROCKCODE_NUMEQ | 16 | sin asignar | NUMEQ16 | ROCKCODE_NUMEQ sin leyenda (no equivale 1:1 al RT) | Mármol (hipótesis: siglas M*) | Metamorfico | 368 |  |  | 373.75 | 6.773
MR24 | Merged_Table_Assay_lito | metros de sondaje; pct sobre metros | fase_plp_GM_FASES_LE2_Output | 11D | ROCKCODE_NUMEQ | 1 | Intrusivo | NUMEQ1 | ROCKCODE_NUMEQ=1 agrupa siglas IPP*/DI | Intrusivo | Intrusivo | 14381 |  |  | 14402.55 | 22.067
MR24 | Merged_Table_Assay_lito | metros de sondaje; pct sobre metros | fase_plp_GM_FASES_LE2_Output | 11D | ROCKCODE_NUMEQ | 10 | sin asignar | NUMEQ10 | ROCKCODE_NUMEQ sin leyenda (no equivale 1:1 al RT) | Caliza (hipótesis: siglas C*) | Sedimentario | 6399 |  |  | 5770.6 | 8.841
MR24 | Merged_Table_Assay_lito | metros de sondaje; pct sobre metros | fase_plp_GM_FASES_LE2_Output | 11D | ROCKCODE_NUMEQ | 13 | sin asignar | NUMEQ13 | ROCKCODE_NUMEQ sin leyenda (no equivale 1:1 al RT) | Hornfels (hipótesis: siglas H*) | Metamorfico | 22300 |  |  | 18692.25 | 28.639
MR24 | Merged_Table_Assay_lito | metros de sondaje; pct sobre metros | fase_plp_GM_FASES_LE2_Output | 11D | ROCKCODE_NUMEQ | 14 | sin asignar | NUMEQ14 | ROCKCODE_NUMEQ sin leyenda (no equivale 1:1 al RT) | Hornfels (hipótesis: siglas H*) | Metamorfico | 3505 |  |  | 2765.95 | 4.238
MR24 | Merged_Table_Assay_lito | metros de sondaje; pct sobre metros | fase_plp_GM_FASES_LE2_Output | 11D | ROCKCODE_NUMEQ | 16 | sin asignar | NUMEQ16 | ROCKCODE_NUMEQ sin leyenda (no equivale 1:1 al RT) | Mármol (hipótesis: siglas M*) | Metamorfico | 21490 |  |  | 19033.45 | 29.162
MR24 | Merged_Table_Assay_lito | metros de sondaje; pct sobre metros | fase_plp_GM_FASES_LE2_Output | 11D | ROCKCODE_NUMEQ | 19 | sin asignar | NUMEQ19 | ROCKCODE_NUMEQ sin leyenda (no equivale 1:1 al RT) | Mármol (hipótesis: sigla MDP) | Metamorfico | 5155 |  |  | 4602.77 | 7.052
MR24 | Merged_Table_Assay_lito | metros de sondaje; pct sobre metros | fase_plp_GM_FASES_LE2_Output | 12A1 | ROCKCODE_NUMEQ | 1 | Intrusivo | NUMEQ1 | ROCKCODE_NUMEQ=1 agrupa siglas IPP*/DI | Intrusivo | Intrusivo | 42 |  |  | 68.05 | 6.277
MR24 | Merged_Table_Assay_lito | metros de sondaje; pct sobre metros | fase_plp_GM_FASES_LE2_Output | 12A1 | ROCKCODE_NUMEQ | 10 | sin asignar | NUMEQ10 | ROCKCODE_NUMEQ sin leyenda (no equivale 1:1 al RT) | Caliza (hipótesis: siglas C*) | Sedimentario | 368 |  |  | 490.95 | 45.283
MR24 | Merged_Table_Assay_lito | metros de sondaje; pct sobre metros | fase_plp_GM_FASES_LE2_Output | 12A1 | ROCKCODE_NUMEQ | 16 | sin asignar | NUMEQ16 | ROCKCODE_NUMEQ sin leyenda (no equivale 1:1 al RT) | Mármol (hipótesis: siglas M*) | Metamorfico | 248 |  |  | 323.88 | 29.873
MR24 | Merged_Table_Assay_lito | metros de sondaje; pct sobre metros | fase_plp_GM_FASES_LE2_Output | 12A1 | ROCKCODE_NUMEQ | 19 | sin asignar | NUMEQ19 | ROCKCODE_NUMEQ sin leyenda (no equivale 1:1 al RT) | Mármol (hipótesis: sigla MDP) | Metamorfico | 206 |  |  | 201.3 | 18.567
MR24 | Merged_Table_Assay_lito | metros de sondaje; pct sobre metros | fase_plp_GM_FASES_LE2_Output | 12A2 | ROCKCODE_NUMEQ | 1 | Intrusivo | NUMEQ1 | ROCKCODE_NUMEQ=1 agrupa siglas IPP*/DI | Intrusivo | Intrusivo | 2589 |  |  | 3501.76 | 18.868
MR24 | Merged_Table_Assay_lito | metros de sondaje; pct sobre metros | fase_plp_GM_FASES_LE2_Output | 12A2 | ROCKCODE_NUMEQ | 10 | sin asignar | NUMEQ10 | ROCKCODE_NUMEQ sin leyenda (no equivale 1:1 al RT) | Caliza (hipótesis: siglas C*) | Sedimentario | 197 |  |  | 333.3 | 1.796
MR24 | Merged_Table_Assay_lito | metros de sondaje; pct sobre metros | fase_plp_GM_FASES_LE2_Output | 12A2 | ROCKCODE_NUMEQ | 13 | sin asignar | NUMEQ13 | ROCKCODE_NUMEQ sin leyenda (no equivale 1:1 al RT) | Hornfels (hipótesis: siglas H*) | Metamorfico | 50 |  |  | 102.65 | 0.553
MR24 | Merged_Table_Assay_lito | metros de sondaje; pct sobre metros | fase_plp_GM_FASES_LE2_Output | 12A2 | ROCKCODE_NUMEQ | 14 | sin asignar | NUMEQ14 | ROCKCODE_NUMEQ sin leyenda (no equivale 1:1 al RT) | Hornfels (hipótesis: siglas H*) | Metamorfico | 8 |  |  | 10.05 | 0.054
MR24 | Merged_Table_Assay_lito | metros de sondaje; pct sobre metros | fase_plp_GM_FASES_LE2_Output | 12A2 | ROCKCODE_NUMEQ | 16 | sin asignar | NUMEQ16 | ROCKCODE_NUMEQ sin leyenda (no equivale 1:1 al RT) | Mármol (hipótesis: siglas M*) | Metamorfico | 6594 |  |  | 8367.67 | 45.086
MR24 | Merged_Table_Assay_lito | metros de sondaje; pct sobre metros | fase_plp_GM_FASES_LE2_Output | 12A2 | ROCKCODE_NUMEQ | 19 | sin asignar | NUMEQ19 | ROCKCODE_NUMEQ sin leyenda (no equivale 1:1 al RT) | Mármol (hipótesis: sigla MDP) | Metamorfico | 6205 |  |  | 6243.85 | 33.643
MR24 | Merged_Table_Assay_lito | metros de sondaje; pct sobre metros | fase_plp_GM_FASES_LE2_Output | 12B | ROCKCODE_NUMEQ | 1 | Intrusivo | NUMEQ1 | ROCKCODE_NUMEQ=1 agrupa siglas IPP*/DI | Intrusivo | Intrusivo | 3938 |  |  | 4729.85 | 45.069
MR24 | Merged_Table_Assay_lito | metros de sondaje; pct sobre metros | fase_plp_GM_FASES_LE2_Output | 12B | ROCKCODE_NUMEQ | 10 | sin asignar | NUMEQ10 | ROCKCODE_NUMEQ sin leyenda (no equivale 1:1 al RT) | Caliza (hipótesis: siglas C*) | Sedimentario | 60 |  |  | 70.65 | 0.673
MR24 | Merged_Table_Assay_lito | metros de sondaje; pct sobre metros | fase_plp_GM_FASES_LE2_Output | 12B | ROCKCODE_NUMEQ | 13 | sin asignar | NUMEQ13 | ROCKCODE_NUMEQ sin leyenda (no equivale 1:1 al RT) | Hornfels (hipótesis: siglas H*) | Metamorfico | 92 |  |  | 79.15 | 0.754
MR24 | Merged_Table_Assay_lito | metros de sondaje; pct sobre metros | fase_plp_GM_FASES_LE2_Output | 12B | ROCKCODE_NUMEQ | 14 | sin asignar | NUMEQ14 | ROCKCODE_NUMEQ sin leyenda (no equivale 1:1 al RT) | Hornfels (hipótesis: siglas H*) | Metamorfico | 34 |  |  | 51.3 | 0.489
MR24 | Merged_Table_Assay_lito | metros de sondaje; pct sobre metros | fase_plp_GM_FASES_LE2_Output | 12B | ROCKCODE_NUMEQ | 16 | sin asignar | NUMEQ16 | ROCKCODE_NUMEQ sin leyenda (no equivale 1:1 al RT) | Mármol (hipótesis: siglas M*) | Metamorfico | 3259 |  |  | 3372.72 | 32.137
MR24 | Merged_Table_Assay_lito | metros de sondaje; pct sobre metros | fase_plp_GM_FASES_LE2_Output | 12B | ROCKCODE_NUMEQ | 19 | sin asignar | NUMEQ19 | ROCKCODE_NUMEQ sin leyenda (no equivale 1:1 al RT) | Mármol (hipótesis: sigla MDP) | Metamorfico | 2178 |  |  | 2191.03 | 20.877
MR24 | Merged_Table_Assay_lito | metros de sondaje; pct sobre metros | fase_plp_GM_FASES_LE2_Output | 13A | ROCKCODE_NUMEQ | 10 | sin asignar | NUMEQ10 | ROCKCODE_NUMEQ sin leyenda (no equivale 1:1 al RT) | Caliza (hipótesis: siglas C*) | Sedimentario | 313 |  |  | 276.3 | 80.331
MR24 | Merged_Table_Assay_lito | metros de sondaje; pct sobre metros | fase_plp_GM_FASES_LE2_Output | 13A | ROCKCODE_NUMEQ | 13 | sin asignar | NUMEQ13 | ROCKCODE_NUMEQ sin leyenda (no equivale 1:1 al RT) | Hornfels (hipótesis: siglas H*) | Metamorfico | 61 |  |  | 56.8 | 16.514
MR24 | Merged_Table_Assay_lito | metros de sondaje; pct sobre metros | fase_plp_GM_FASES_LE2_Output | 13A | ROCKCODE_NUMEQ | 14 | sin asignar | NUMEQ14 | ROCKCODE_NUMEQ sin leyenda (no equivale 1:1 al RT) | Hornfels (hipótesis: siglas H*) | Metamorfico | 15 |  |  | 10.85 | 3.155
MR24 | Merged_Table_Assay_lito | metros de sondaje; pct sobre metros | fase_plp_GM_FASES_LE2_Output | 13B1 | ROCKCODE_NUMEQ | 10 | sin asignar | NUMEQ10 | ROCKCODE_NUMEQ sin leyenda (no equivale 1:1 al RT) | Caliza (hipótesis: siglas C*) | Sedimentario | 24 |  |  | 19.6 | 100
MR24 | Merged_Table_Assay_lito | metros de sondaje; pct sobre metros | fase_plp_GM_FASES_LE2_Output | 13B2 | ROCKCODE_NUMEQ | 1 | Intrusivo | NUMEQ1 | ROCKCODE_NUMEQ=1 agrupa siglas IPP*/DI | Intrusivo | Intrusivo | 1 |  |  | 2.9 | 0.261
MR24 | Merged_Table_Assay_lito | metros de sondaje; pct sobre metros | fase_plp_GM_FASES_LE2_Output | 13B2 | ROCKCODE_NUMEQ | 10 | sin asignar | NUMEQ10 | ROCKCODE_NUMEQ sin leyenda (no equivale 1:1 al RT) | Caliza (hipótesis: siglas C*) | Sedimentario | 703 |  |  | 627.65 | 56.448
MR24 | Merged_Table_Assay_lito | metros de sondaje; pct sobre metros | fase_plp_GM_FASES_LE2_Output | 13B2 | ROCKCODE_NUMEQ | 13 | sin asignar | NUMEQ13 | ROCKCODE_NUMEQ sin leyenda (no equivale 1:1 al RT) | Hornfels (hipótesis: siglas H*) | Metamorfico | 359 |  |  | 330.25 | 29.701
MR24 | Merged_Table_Assay_lito | metros de sondaje; pct sobre metros | fase_plp_GM_FASES_LE2_Output | 13B2 | ROCKCODE_NUMEQ | 14 | sin asignar | NUMEQ14 | ROCKCODE_NUMEQ sin leyenda (no equivale 1:1 al RT) | Hornfels (hipótesis: siglas H*) | Metamorfico | 10 |  |  | 6.75 | 0.607
MR24 | Merged_Table_Assay_lito | metros de sondaje; pct sobre metros | fase_plp_GM_FASES_LE2_Output | 13B2 | ROCKCODE_NUMEQ | 16 | sin asignar | NUMEQ16 | ROCKCODE_NUMEQ sin leyenda (no equivale 1:1 al RT) | Mármol (hipótesis: siglas M*) | Metamorfico | 71 |  |  | 144.35 | 12.982
MR24 | Merged_Table_Assay_lito | metros de sondaje; pct sobre metros | fase_plp_GM_FASES_LE2_Output | 13C | ROCKCODE_NUMEQ | 1 | Intrusivo | NUMEQ1 | ROCKCODE_NUMEQ=1 agrupa siglas IPP*/DI | Intrusivo | Intrusivo | 4611 |  |  | 5001 | 32.161
MR24 | Merged_Table_Assay_lito | metros de sondaje; pct sobre metros | fase_plp_GM_FASES_LE2_Output | 13C | ROCKCODE_NUMEQ | 10 | sin asignar | NUMEQ10 | ROCKCODE_NUMEQ sin leyenda (no equivale 1:1 al RT) | Caliza (hipótesis: siglas C*) | Sedimentario | 1109 |  |  | 1122.05 | 7.216
MR24 | Merged_Table_Assay_lito | metros de sondaje; pct sobre metros | fase_plp_GM_FASES_LE2_Output | 13C | ROCKCODE_NUMEQ | 13 | sin asignar | NUMEQ13 | ROCKCODE_NUMEQ sin leyenda (no equivale 1:1 al RT) | Hornfels (hipótesis: siglas H*) | Metamorfico | 3108 |  |  | 2627.75 | 16.899
MR24 | Merged_Table_Assay_lito | metros de sondaje; pct sobre metros | fase_plp_GM_FASES_LE2_Output | 13C | ROCKCODE_NUMEQ | 14 | sin asignar | NUMEQ14 | ROCKCODE_NUMEQ sin leyenda (no equivale 1:1 al RT) | Hornfels (hipótesis: siglas H*) | Metamorfico | 1011 |  |  | 776.45 | 4.993
MR24 | Merged_Table_Assay_lito | metros de sondaje; pct sobre metros | fase_plp_GM_FASES_LE2_Output | 13C | ROCKCODE_NUMEQ | 16 | sin asignar | NUMEQ16 | ROCKCODE_NUMEQ sin leyenda (no equivale 1:1 al RT) | Mármol (hipótesis: siglas M*) | Metamorfico | 4436 |  |  | 5341.7 | 34.352
MR24 | Merged_Table_Assay_lito | metros de sondaje; pct sobre metros | fase_plp_GM_FASES_LE2_Output | 13C | ROCKCODE_NUMEQ | 19 | sin asignar | NUMEQ19 | ROCKCODE_NUMEQ sin leyenda (no equivale 1:1 al RT) | Mármol (hipótesis: sigla MDP) | Metamorfico | 669 |  |  | 680.75 | 4.378
MR24 | Merged_Table_Assay_lito | metros de sondaje; pct sobre metros | fase_plp_GM_FASES_LE2_Output | 14 | ROCKCODE_NUMEQ | 1 | Intrusivo | NUMEQ1 | ROCKCODE_NUMEQ=1 agrupa siglas IPP*/DI | Intrusivo | Intrusivo | 3342 |  |  | 3010.1 | 12.579
MR24 | Merged_Table_Assay_lito | metros de sondaje; pct sobre metros | fase_plp_GM_FASES_LE2_Output | 14 | ROCKCODE_NUMEQ | 10 | sin asignar | NUMEQ10 | ROCKCODE_NUMEQ sin leyenda (no equivale 1:1 al RT) | Caliza (hipótesis: siglas C*) | Sedimentario | 11483 |  |  | 9875.45 | 41.27
MR24 | Merged_Table_Assay_lito | metros de sondaje; pct sobre metros | fase_plp_GM_FASES_LE2_Output | 14 | ROCKCODE_NUMEQ | 13 | sin asignar | NUMEQ13 | ROCKCODE_NUMEQ sin leyenda (no equivale 1:1 al RT) | Hornfels (hipótesis: siglas H*) | Metamorfico | 2930 |  |  | 2816.8 | 11.771
MR24 | Merged_Table_Assay_lito | metros de sondaje; pct sobre metros | fase_plp_GM_FASES_LE2_Output | 14 | ROCKCODE_NUMEQ | 14 | sin asignar | NUMEQ14 | ROCKCODE_NUMEQ sin leyenda (no equivale 1:1 al RT) | Hornfels (hipótesis: siglas H*) | Metamorfico | 409 |  |  | 319.4 | 1.335
MR24 | Merged_Table_Assay_lito | metros de sondaje; pct sobre metros | fase_plp_GM_FASES_LE2_Output | 14 | ROCKCODE_NUMEQ | 16 | sin asignar | NUMEQ16 | ROCKCODE_NUMEQ sin leyenda (no equivale 1:1 al RT) | Mármol (hipótesis: siglas M*) | Metamorfico | 6930 |  |  | 7326.25 | 30.617
MR24 | Merged_Table_Assay_lito | metros de sondaje; pct sobre metros | fase_plp_GM_FASES_LE2_Output | 14 | ROCKCODE_NUMEQ | 19 | sin asignar | NUMEQ19 | ROCKCODE_NUMEQ sin leyenda (no equivale 1:1 al RT) | Mármol (hipótesis: sigla MDP) | Metamorfico | 564 |  |  | 581 | 2.428
MR24 | Merged_Table_Assay_lito | metros de sondaje; pct sobre metros | fase_plp_GM_FASES_LE2_Output | 15 | ROCKCODE_NUMEQ | 1 | Intrusivo | NUMEQ1 | ROCKCODE_NUMEQ=1 agrupa siglas IPP*/DI | Intrusivo | Intrusivo | 2713 |  |  | 3041.35 | 28.895
MR24 | Merged_Table_Assay_lito | metros de sondaje; pct sobre metros | fase_plp_GM_FASES_LE2_Output | 15 | ROCKCODE_NUMEQ | 10 | sin asignar | NUMEQ10 | ROCKCODE_NUMEQ sin leyenda (no equivale 1:1 al RT) | Caliza (hipótesis: siglas C*) | Sedimentario | 1701 |  |  | 1523.4 | 14.474
MR24 | Merged_Table_Assay_lito | metros de sondaje; pct sobre metros | fase_plp_GM_FASES_LE2_Output | 15 | ROCKCODE_NUMEQ | 13 | sin asignar | NUMEQ13 | ROCKCODE_NUMEQ sin leyenda (no equivale 1:1 al RT) | Hornfels (hipótesis: siglas H*) | Metamorfico | 176 |  |  | 159 | 1.511
MR24 | Merged_Table_Assay_lito | metros de sondaje; pct sobre metros | fase_plp_GM_FASES_LE2_Output | 15 | ROCKCODE_NUMEQ | 16 | sin asignar | NUMEQ16 | ROCKCODE_NUMEQ sin leyenda (no equivale 1:1 al RT) | Mármol (hipótesis: siglas M*) | Metamorfico | 4482 |  |  | 5207.7 | 49.478
MR24 | Merged_Table_Assay_lito | metros de sondaje; pct sobre metros | fase_plp_GM_FASES_LE2_Output | 15 | ROCKCODE_NUMEQ | 19 | sin asignar | NUMEQ19 | ROCKCODE_NUMEQ sin leyenda (no equivale 1:1 al RT) | Mármol (hipótesis: sigla MDP) | Metamorfico | 495 |  |  | 593.9 | 5.643
MR24 | Merged_Table_Assay_lito | metros de sondaje; pct sobre metros | fase_plp_GM_FASES_LE2_Output | 8 | ROCKCODE_NUMEQ | 1 | Intrusivo | NUMEQ1 | ROCKCODE_NUMEQ=1 agrupa siglas IPP*/DI | Intrusivo | Intrusivo | 1766 |  |  | 2530.8 | 100
MR24 | Merged_Table_Assay_lito | metros de sondaje; pct sobre metros | fase_plp_GM_FASES_LE2_Output | 9BN | ROCKCODE_NUMEQ | 1 | Intrusivo | NUMEQ1 | ROCKCODE_NUMEQ=1 agrupa siglas IPP*/DI | Intrusivo | Intrusivo | 6276 |  |  | 8841.78 | 52.426
MR24 | Merged_Table_Assay_lito | metros de sondaje; pct sobre metros | fase_plp_GM_FASES_LE2_Output | 9BN | ROCKCODE_NUMEQ | 10 | sin asignar | NUMEQ10 | ROCKCODE_NUMEQ sin leyenda (no equivale 1:1 al RT) | Caliza (hipótesis: siglas C*) | Sedimentario | 127 |  |  | 119.35 | 0.708
MR24 | Merged_Table_Assay_lito | metros de sondaje; pct sobre metros | fase_plp_GM_FASES_LE2_Output | 9BN | ROCKCODE_NUMEQ | 13 | sin asignar | NUMEQ13 | ROCKCODE_NUMEQ sin leyenda (no equivale 1:1 al RT) | Hornfels (hipótesis: siglas H*) | Metamorfico | 43 |  |  | 43 | 0.255
MR24 | Merged_Table_Assay_lito | metros de sondaje; pct sobre metros | fase_plp_GM_FASES_LE2_Output | 9BN | ROCKCODE_NUMEQ | 14 | sin asignar | NUMEQ14 | ROCKCODE_NUMEQ sin leyenda (no equivale 1:1 al RT) | Hornfels (hipótesis: siglas H*) | Metamorfico | 20 |  |  | 17.6 | 0.104
MR24 | Merged_Table_Assay_lito | metros de sondaje; pct sobre metros | fase_plp_GM_FASES_LE2_Output | 9BN | ROCKCODE_NUMEQ | 16 | sin asignar | NUMEQ16 | ROCKCODE_NUMEQ sin leyenda (no equivale 1:1 al RT) | Mármol (hipótesis: siglas M*) | Metamorfico | 6549 |  |  | 7113.15 | 42.176
MR24 | Merged_Table_Assay_lito | metros de sondaje; pct sobre metros | fase_plp_GM_FASES_LE2_Output | 9BN | ROCKCODE_NUMEQ | 19 | sin asignar | NUMEQ19 | ROCKCODE_NUMEQ sin leyenda (no equivale 1:1 al RT) | Mármol (hipótesis: sigla MDP) | Metamorfico | 581 |  |  | 730.33 | 4.33
MR24 | Merged_Table_Assay_lito | metros de sondaje; pct sobre metros | fase_plp_GM_FASES_LE2_Output | 9BS | ROCKCODE_NUMEQ | 1 | Intrusivo | NUMEQ1 | ROCKCODE_NUMEQ=1 agrupa siglas IPP*/DI | Intrusivo | Intrusivo | 4387 |  |  | 6428.34 | 45.218
MR24 | Merged_Table_Assay_lito | metros de sondaje; pct sobre metros | fase_plp_GM_FASES_LE2_Output | 9BS | ROCKCODE_NUMEQ | 10 | sin asignar | NUMEQ10 | ROCKCODE_NUMEQ sin leyenda (no equivale 1:1 al RT) | Caliza (hipótesis: siglas C*) | Sedimentario | 422 |  |  | 362.2 | 2.548
MR24 | Merged_Table_Assay_lito | metros de sondaje; pct sobre metros | fase_plp_GM_FASES_LE2_Output | 9BS | ROCKCODE_NUMEQ | 13 | sin asignar | NUMEQ13 | ROCKCODE_NUMEQ sin leyenda (no equivale 1:1 al RT) | Hornfels (hipótesis: siglas H*) | Metamorfico | 65 |  |  | 49.95 | 0.351
MR24 | Merged_Table_Assay_lito | metros de sondaje; pct sobre metros | fase_plp_GM_FASES_LE2_Output | 9BS | ROCKCODE_NUMEQ | 14 | sin asignar | NUMEQ14 | ROCKCODE_NUMEQ sin leyenda (no equivale 1:1 al RT) | Hornfels (hipótesis: siglas H*) | Metamorfico | 48 |  |  | 71.8 | 0.505
MR24 | Merged_Table_Assay_lito | metros de sondaje; pct sobre metros | fase_plp_GM_FASES_LE2_Output | 9BS | ROCKCODE_NUMEQ | 16 | sin asignar | NUMEQ16 | ROCKCODE_NUMEQ sin leyenda (no equivale 1:1 al RT) | Mármol (hipótesis: siglas M*) | Metamorfico | 4788 |  |  | 5264 | 37.028
MR24 | Merged_Table_Assay_lito | metros de sondaje; pct sobre metros | fase_plp_GM_FASES_LE2_Output | 9BS | ROCKCODE_NUMEQ | 19 | sin asignar | NUMEQ19 | ROCKCODE_NUMEQ sin leyenda (no equivale 1:1 al RT) | Mármol (hipótesis: sigla MDP) | Metamorfico | 1906 |  |  | 2040.17 | 14.351
MR24 | Merged_Table_Assay_lito | metros de sondaje; pct sobre metros | fase_plp_GM_FASES_LE2_Output | 9C | ROCKCODE_NUMEQ | 1 | Intrusivo | NUMEQ1 | ROCKCODE_NUMEQ=1 agrupa siglas IPP*/DI | Intrusivo | Intrusivo | 601 |  |  | 672.7 | 28.488
MR24 | Merged_Table_Assay_lito | metros de sondaje; pct sobre metros | fase_plp_GM_FASES_LE2_Output | 9C | ROCKCODE_NUMEQ | 14 | sin asignar | NUMEQ14 | ROCKCODE_NUMEQ sin leyenda (no equivale 1:1 al RT) | Hornfels (hipótesis: siglas H*) | Metamorfico | 6 |  |  | 12.45 | 0.527
MR24 | Merged_Table_Assay_lito | metros de sondaje; pct sobre metros | fase_plp_GM_FASES_LE2_Output | 9C | ROCKCODE_NUMEQ | 16 | sin asignar | NUMEQ16 | ROCKCODE_NUMEQ sin leyenda (no equivale 1:1 al RT) | Mármol (hipótesis: siglas M*) | Metamorfico | 548 |  |  | 572.63 | 24.251
MR24 | Merged_Table_Assay_lito | metros de sondaje; pct sobre metros | fase_plp_GM_FASES_LE2_Output | 9C | ROCKCODE_NUMEQ | 19 | sin asignar | NUMEQ19 | ROCKCODE_NUMEQ sin leyenda (no equivale 1:1 al RT) | Mármol (hipótesis: sigla MDP) | Metamorfico | 1119 |  |  | 1103.53 | 46.734
MR24 | Merged_Table_Assay_lito | metros de sondaje; pct sobre metros | fase_plp_GM_FASES_LE2_Output | OTROS | ROCKCODE_NUMEQ | 1 | Intrusivo | NUMEQ1 | ROCKCODE_NUMEQ=1 agrupa siglas IPP*/DI | Intrusivo | Intrusivo | 134 |  |  | 144.7 | 34.667
MR24 | Merged_Table_Assay_lito | metros de sondaje; pct sobre metros | fase_plp_GM_FASES_LE2_Output | OTROS | ROCKCODE_NUMEQ | 10 | sin asignar | NUMEQ10 | ROCKCODE_NUMEQ sin leyenda (no equivale 1:1 al RT) | Caliza (hipótesis: siglas C*) | Sedimentario | 51 |  |  | 49.2 | 11.787
MR24 | Merged_Table_Assay_lito | metros de sondaje; pct sobre metros | fase_plp_GM_FASES_LE2_Output | OTROS | ROCKCODE_NUMEQ | 13 | sin asignar | NUMEQ13 | ROCKCODE_NUMEQ sin leyenda (no equivale 1:1 al RT) | Hornfels (hipótesis: siglas H*) | Metamorfico | 43 |  |  | 46.05 | 11.033
MR24 | Merged_Table_Assay_lito | metros de sondaje; pct sobre metros | fase_plp_GM_FASES_LE2_Output | OTROS | ROCKCODE_NUMEQ | 14 | sin asignar | NUMEQ14 | ROCKCODE_NUMEQ sin leyenda (no equivale 1:1 al RT) | Hornfels (hipótesis: siglas H*) | Metamorfico | 3 |  |  | 1.25 | 0.299
MR24 | Merged_Table_Assay_lito | metros de sondaje; pct sobre metros | fase_plp_GM_FASES_LE2_Output | OTROS | ROCKCODE_NUMEQ | 16 | sin asignar | NUMEQ16 | ROCKCODE_NUMEQ sin leyenda (no equivale 1:1 al RT) | Mármol (hipótesis: siglas M*) | Metamorfico | 126 |  |  | 126.35 | 30.271
MR24 | Merged_Table_Assay_lito | metros de sondaje; pct sobre metros | fase_plp_GM_FASES_LE2_Output | OTROS | ROCKCODE_NUMEQ | 19 | sin asignar | NUMEQ19 | ROCKCODE_NUMEQ sin leyenda (no equivale 1:1 al RT) | Mármol (hipótesis: sigla MDP) | Metamorfico | 48 |  |  | 49.85 | 11.943
MR24 | Merged_Table_Assay_lito | metros de sondaje; pct sobre metros | total | total | ROCKCODE | BCHG | sin asignar | BCHG | ROCKCODE agrupado en ROCKCODE_NUMEQ=13; sigla sin leyenda | Hornfels (hipótesis: siglas H*) | Metamorfico | 4 |  |  | 3.55 | 0.001
MR24 | Merged_Table_Assay_lito | metros de sondaje; pct sobre metros | total | total | ROCKCODE | BCIPPA | Intrusivo | BCIPPA | ROCKCODE agrupado en ROCKCODE_NUMEQ=1 (Intrusivo_1) | Intrusivo | Intrusivo | 37 |  |  | 65.05 | 0.025
MR24 | Merged_Table_Assay_lito | metros de sondaje; pct sobre metros | total | total | ROCKCODE | BCIPPAO | Intrusivo | BCIPPAO | ROCKCODE agrupado en ROCKCODE_NUMEQ=1 (Intrusivo_1) | Intrusivo | Intrusivo | 13 |  |  | 14.35 | 0.006
MR24 | Merged_Table_Assay_lito | metros de sondaje; pct sobre metros | total | total | ROCKCODE | BCIPPEO | Intrusivo | BCIPPEO | ROCKCODE agrupado en ROCKCODE_NUMEQ=1 (Intrusivo_1) | Intrusivo | Intrusivo | 4 |  |  | 2.4 | 0.001
MR24 | Merged_Table_Assay_lito | metros de sondaje; pct sobre metros | total | total | ROCKCODE | BCM | sin asignar | BCM | ROCKCODE agrupado en ROCKCODE_NUMEQ=16; sigla sin leyenda | Mármol (hipótesis: siglas M*) | Metamorfico | 15 |  |  | 13.35 | 0.005
MR24 | Merged_Table_Assay_lito | metros de sondaje; pct sobre metros | total | total | ROCKCODE | BMHG | sin asignar | BMHG | ROCKCODE agrupado en ROCKCODE_NUMEQ=13; sigla sin leyenda | Hornfels (hipótesis: siglas H*) | Metamorfico | 9 |  |  | 4.85 | 0.002
MR24 | Merged_Table_Assay_lito | metros de sondaje; pct sobre metros | total | total | ROCKCODE | BMIPPA | Intrusivo | BMIPPA | ROCKCODE agrupado en ROCKCODE_NUMEQ=1 (Intrusivo_1) | Intrusivo | Intrusivo | 8 |  |  | 9.65 | 0.004
MR24 | Merged_Table_Assay_lito | metros de sondaje; pct sobre metros | total | total | ROCKCODE | C | sin asignar | C | ROCKCODE agrupado en ROCKCODE_NUMEQ=10; sigla sin leyenda | Caliza (hipótesis: siglas C*) | Sedimentario | 69 |  |  | 295.45 | 0.114
MR24 | Merged_Table_Assay_lito | metros de sondaje; pct sobre metros | total | total | ROCKCODE | CA | sin asignar | CA | ROCKCODE agrupado en ROCKCODE_NUMEQ=10; sigla sin leyenda | Caliza (hipótesis: siglas C*) | Sedimentario | 1773 |  |  | 1891.25 | 0.732
MR24 | Merged_Table_Assay_lito | metros de sondaje; pct sobre metros | total | total | ROCKCODE | CBMN | sin asignar | CBMN | ROCKCODE agrupado en ROCKCODE_NUMEQ=10; sigla sin leyenda | Caliza (hipótesis: siglas C*) | Sedimentario | 276 |  |  | 286.9 | 0.111
MR24 | Merged_Table_Assay_lito | metros de sondaje; pct sobre metros | total | total | ROCKCODE | CF | sin asignar | CF | ROCKCODE agrupado en ROCKCODE_NUMEQ=10; sigla sin leyenda | Caliza (hipótesis: siglas C*) | Sedimentario | 159 |  |  | 121.05 | 0.047
MR24 | Merged_Table_Assay_lito | metros de sondaje; pct sobre metros | total | total | ROCKCODE | CG | sin asignar | CG | ROCKCODE agrupado en ROCKCODE_NUMEQ=10; sigla sin leyenda | Caliza (hipótesis: siglas C*) | Sedimentario | 15326 |  |  | 13837.55 | 5.355
MR24 | Merged_Table_Assay_lito | metros de sondaje; pct sobre metros | total | total | ROCKCODE | CGS | sin asignar | CGS | ROCKCODE agrupado en ROCKCODE_NUMEQ=10; sigla sin leyenda | Caliza (hipótesis: siglas C*) | Sedimentario | 9230 |  |  | 8022.15 | 3.104
MR24 | Merged_Table_Assay_lito | metros de sondaje; pct sobre metros | total | total | ROCKCODE | CM | sin asignar | CM | ROCKCODE agrupado en ROCKCODE_NUMEQ=10; sigla sin leyenda | Caliza (hipótesis: siglas C*) | Sedimentario | 36 |  |  | 109.2 | 0.042
MR24 | Merged_Table_Assay_lito | metros de sondaje; pct sobre metros | total | total | ROCKCODE | CN | sin asignar | CN | ROCKCODE agrupado en ROCKCODE_NUMEQ=10; sigla sin leyenda | Caliza (hipótesis: siglas C*) | Sedimentario | 1981 |  |  | 1850.3 | 0.716
MR24 | Merged_Table_Assay_lito | metros de sondaje; pct sobre metros | total | total | ROCKCODE | DI | Intrusivo | DI | ROCKCODE agrupado en ROCKCODE_NUMEQ=1 (Intrusivo_1) | Intrusivo | Intrusivo | 6 |  |  | 4.05 | 0.002
MR24 | Merged_Table_Assay_lito | metros de sondaje; pct sobre metros | total | total | ROCKCODE | HBV | sin asignar | HBV | ROCKCODE agrupado en ROCKCODE_NUMEQ=14; sigla sin leyenda | Hornfels (hipótesis: siglas H*) | Metamorfico | 1932 |  |  | 1545.58 | 0.598
MR24 | Merged_Table_Assay_lito | metros de sondaje; pct sobre metros | total | total | ROCKCODE | HC | sin asignar | HC | ROCKCODE agrupado en ROCKCODE_NUMEQ=13; sigla sin leyenda | Hornfels (hipótesis: siglas H*) | Metamorfico | 7136 |  |  | 6169.05 | 2.387
MR24 | Merged_Table_Assay_lito | metros de sondaje; pct sobre metros | total | total | ROCKCODE | HCB | sin asignar | HCB | ROCKCODE agrupado en ROCKCODE_NUMEQ=14; sigla sin leyenda | Hornfels (hipótesis: siglas H*) | Metamorfico | 825 |  |  | 645.45 | 0.25
MR24 | Merged_Table_Assay_lito | metros de sondaje; pct sobre metros | total | total | ROCKCODE | HDP | sin asignar | HDP | ROCKCODE agrupado en ROCKCODE_NUMEQ=14; sigla sin leyenda | Hornfels (hipótesis: siglas H*) | Metamorfico | 516 |  |  | 475.25 | 0.184
MR24 | Merged_Table_Assay_lito | metros de sondaje; pct sobre metros | total | total | ROCKCODE | HG | sin asignar | HG | ROCKCODE agrupado en ROCKCODE_NUMEQ=13; sigla sin leyenda | Hornfels (hipótesis: siglas H*) | Metamorfico | 21209 |  |  | 18207.75 | 7.046
MR24 | Merged_Table_Assay_lito | metros de sondaje; pct sobre metros | total | total | ROCKCODE | HGS | sin asignar | HGS | ROCKCODE agrupado en ROCKCODE_NUMEQ=13; sigla sin leyenda | Hornfels (hipótesis: siglas H*) | Metamorfico | 7621 |  |  | 6473.5 | 2.505
MR24 | Merged_Table_Assay_lito | metros de sondaje; pct sobre metros | total | total | ROCKCODE | HGV | sin asignar | HGV | ROCKCODE agrupado en ROCKCODE_NUMEQ=14; sigla sin leyenda | Hornfels (hipótesis: siglas H*) | Metamorfico | 1896 |  |  | 1541 | 0.596
MR24 | Merged_Table_Assay_lito | metros de sondaje; pct sobre metros | total | total | ROCKCODE | HMGV | sin asignar | HMGV | ROCKCODE agrupado en ROCKCODE_NUMEQ=14; sigla sin leyenda | Hornfels (hipótesis: siglas H*) | Metamorfico | 278 |  |  | 286.7 | 0.111
MR24 | Merged_Table_Assay_lito | metros de sondaje; pct sobre metros | total | total | ROCKCODE | HV | sin asignar | HV | ROCKCODE agrupado en ROCKCODE_NUMEQ=14; sigla sin leyenda | Hornfels (hipótesis: siglas H*) | Metamorfico | 67 |  |  | 59.4 | 0.023
MR24 | Merged_Table_Assay_lito | metros de sondaje; pct sobre metros | total | total | ROCKCODE | IPHPE | Intrusivo | IPHPE | ROCKCODE agrupado en ROCKCODE_NUMEQ=1 (Intrusivo_1) | Intrusivo | Intrusivo | 112 |  |  | 87.35 | 0.034
MR24 | Merged_Table_Assay_lito | metros de sondaje; pct sobre metros | total | total | ROCKCODE | IPPA | Intrusivo | IPPA | ROCKCODE agrupado en ROCKCODE_NUMEQ=1 (Intrusivo_1) | Intrusivo | Intrusivo | 34084 |  |  | 42233.96 | 16.343
MR24 | Merged_Table_Assay_lito | metros de sondaje; pct sobre metros | total | total | ROCKCODE | IPPAMO | Intrusivo | IPPAMO | ROCKCODE agrupado en ROCKCODE_NUMEQ=1 (Intrusivo_1) | Intrusivo | Intrusivo | 4641 |  |  | 5235.89 | 2.026
MR24 | Merged_Table_Assay_lito | metros de sondaje; pct sobre metros | total | total | ROCKCODE | IPPAO | Intrusivo | IPPAO | ROCKCODE agrupado en ROCKCODE_NUMEQ=1 (Intrusivo_1) | Intrusivo | Intrusivo | 20954 |  |  | 27067.93 | 10.474
MR24 | Merged_Table_Assay_lito | metros de sondaje; pct sobre metros | total | total | ROCKCODE | IPPEO | Intrusivo | IPPEO | ROCKCODE agrupado en ROCKCODE_NUMEQ=1 (Intrusivo_1) | Intrusivo | Intrusivo | 1138 |  |  | 1107.1 | 0.428
MR24 | Merged_Table_Assay_lito | metros de sondaje; pct sobre metros | total | total | ROCKCODE | M | sin asignar | M | ROCKCODE agrupado en ROCKCODE_NUMEQ=16; sigla sin leyenda | Mármol (hipótesis: siglas M*) | Metamorfico | 57 |  |  | 103.55 | 0.04
MR24 | Merged_Table_Assay_lito | metros de sondaje; pct sobre metros | total | total | ROCKCODE | MC | sin asignar | MC | ROCKCODE agrupado en ROCKCODE_NUMEQ=16; sigla sin leyenda | Mármol (hipótesis: siglas M*) | Metamorfico | 32694 |  |  | 36837.29 | 14.255
MR24 | Merged_Table_Assay_lito | metros de sondaje; pct sobre metros | total | total | ROCKCODE | MCB | sin asignar | MCB | ROCKCODE agrupado en ROCKCODE_NUMEQ=16; sigla sin leyenda | Mármol (hipótesis: siglas M*) | Metamorfico | 4491 |  |  | 5739.75 | 2.221
MR24 | Merged_Table_Assay_lito | metros de sondaje; pct sobre metros | total | total | ROCKCODE | MCGB | sin asignar | MCGB | ROCKCODE agrupado en ROCKCODE_NUMEQ=16; sigla sin leyenda | Mármol (hipótesis: siglas M*) | Metamorfico | 11767 |  |  | 11983.71 | 4.637
MR24 | Merged_Table_Assay_lito | metros de sondaje; pct sobre metros | total | total | ROCKCODE | MDL | sin asignar | MDL | ROCKCODE agrupado en ROCKCODE_NUMEQ=16; sigla sin leyenda | Mármol (hipótesis: siglas M*) | Metamorfico | 79 |  |  | 176.35 | 0.068
MR24 | Merged_Table_Assay_lito | metros de sondaje; pct sobre metros | total | total | ROCKCODE | MDP | sin asignar | MDP | ROCKCODE agrupado en ROCKCODE_NUMEQ=19; sigla sin leyenda | Mármol (hipótesis: sigla MDP) | Metamorfico | 34066 |  |  | 33075.63 | 12.799
MR24 | Merged_Table_Assay_lito | metros de sondaje; pct sobre metros | total | total | ROCKCODE | MG | sin asignar | MG | ROCKCODE agrupado en ROCKCODE_NUMEQ=16; sigla sin leyenda | Mármol (hipótesis: siglas M*) | Metamorfico | 13016 |  |  | 12318.25 | 4.767
MR24 | Merged_Table_Assay_lito | metros de sondaje; pct sobre metros | total | total | ROCKCODE | MGS | sin asignar | MGS | ROCKCODE agrupado en ROCKCODE_NUMEQ=16; sigla sin leyenda | Mármol (hipótesis: siglas M*) | Metamorfico | 7766 |  |  | 7097.1 | 2.746
MR24 | Merged_Table_Assay_lito | metros de sondaje; pct sobre metros | total | total | ROCKCODE | MPA | sin asignar | MPA | ROCKCODE agrupado en ROCKCODE_NUMEQ=16; sigla sin leyenda | Mármol (hipótesis: siglas M*) | Metamorfico | 13329 |  |  | 13422.2 | 5.194
MR24 | Merged_Table_Assay_lito | metros de sondaje; pct sobre metros | periodo_GM_LE2WASTE_Output | 2025 | ROCKCODE | C | sin asignar | C | ROCKCODE agrupado en ROCKCODE_NUMEQ=10; sigla sin leyenda | Caliza (hipótesis: siglas C*) | Sedimentario | 6 |  |  | 7.75 | 0.044
MR24 | Merged_Table_Assay_lito | metros de sondaje; pct sobre metros | periodo_GM_LE2WASTE_Output | 2025 | ROCKCODE | CA | sin asignar | CA | ROCKCODE agrupado en ROCKCODE_NUMEQ=10; sigla sin leyenda | Caliza (hipótesis: siglas C*) | Sedimentario | 218 |  |  | 222 | 1.25
MR24 | Merged_Table_Assay_lito | metros de sondaje; pct sobre metros | periodo_GM_LE2WASTE_Output | 2025 | ROCKCODE | CBMN | sin asignar | CBMN | ROCKCODE agrupado en ROCKCODE_NUMEQ=10; sigla sin leyenda | Caliza (hipótesis: siglas C*) | Sedimentario | 24 |  |  | 51.85 | 0.292
MR24 | Merged_Table_Assay_lito | metros de sondaje; pct sobre metros | periodo_GM_LE2WASTE_Output | 2025 | ROCKCODE | CF | sin asignar | CF | ROCKCODE agrupado en ROCKCODE_NUMEQ=10; sigla sin leyenda | Caliza (hipótesis: siglas C*) | Sedimentario | 2 |  |  | 1.5 | 0.008
MR24 | Merged_Table_Assay_lito | metros de sondaje; pct sobre metros | periodo_GM_LE2WASTE_Output | 2025 | ROCKCODE | CG | sin asignar | CG | ROCKCODE agrupado en ROCKCODE_NUMEQ=10; sigla sin leyenda | Caliza (hipótesis: siglas C*) | Sedimentario | 929 |  |  | 941.7 | 5.303
MR24 | Merged_Table_Assay_lito | metros de sondaje; pct sobre metros | periodo_GM_LE2WASTE_Output | 2025 | ROCKCODE | CGS | sin asignar | CGS | ROCKCODE agrupado en ROCKCODE_NUMEQ=10; sigla sin leyenda | Caliza (hipótesis: siglas C*) | Sedimentario | 431 |  |  | 449.65 | 2.532
MR24 | Merged_Table_Assay_lito | metros de sondaje; pct sobre metros | periodo_GM_LE2WASTE_Output | 2025 | ROCKCODE | CN | sin asignar | CN | ROCKCODE agrupado en ROCKCODE_NUMEQ=10; sigla sin leyenda | Caliza (hipótesis: siglas C*) | Sedimentario | 119 |  |  | 114.8 | 0.646
MR24 | Merged_Table_Assay_lito | metros de sondaje; pct sobre metros | periodo_GM_LE2WASTE_Output | 2025 | ROCKCODE | DI | Intrusivo | DI | ROCKCODE agrupado en ROCKCODE_NUMEQ=1 (Intrusivo_1) | Intrusivo | Intrusivo | 2 |  |  | 1.25 | 0.007
MR24 | Merged_Table_Assay_lito | metros de sondaje; pct sobre metros | periodo_GM_LE2WASTE_Output | 2025 | ROCKCODE | HBV | sin asignar | HBV | ROCKCODE agrupado en ROCKCODE_NUMEQ=14; sigla sin leyenda | Hornfels (hipótesis: siglas H*) | Metamorfico | 9 |  |  | 14.95 | 0.084
MR24 | Merged_Table_Assay_lito | metros de sondaje; pct sobre metros | periodo_GM_LE2WASTE_Output | 2025 | ROCKCODE | HC | sin asignar | HC | ROCKCODE agrupado en ROCKCODE_NUMEQ=13; sigla sin leyenda | Hornfels (hipótesis: siglas H*) | Metamorfico | 173 |  |  | 155.15 | 0.874
MR24 | Merged_Table_Assay_lito | metros de sondaje; pct sobre metros | periodo_GM_LE2WASTE_Output | 2025 | ROCKCODE | HCB | sin asignar | HCB | ROCKCODE agrupado en ROCKCODE_NUMEQ=14; sigla sin leyenda | Hornfels (hipótesis: siglas H*) | Metamorfico | 5 |  |  | 1.5 | 0.008
MR24 | Merged_Table_Assay_lito | metros de sondaje; pct sobre metros | periodo_GM_LE2WASTE_Output | 2025 | ROCKCODE | HDP | sin asignar | HDP | ROCKCODE agrupado en ROCKCODE_NUMEQ=14; sigla sin leyenda | Hornfels (hipótesis: siglas H*) | Metamorfico | 9 |  |  | 20 | 0.113
MR24 | Merged_Table_Assay_lito | metros de sondaje; pct sobre metros | periodo_GM_LE2WASTE_Output | 2025 | ROCKCODE | HG | sin asignar | HG | ROCKCODE agrupado en ROCKCODE_NUMEQ=13; sigla sin leyenda | Hornfels (hipótesis: siglas H*) | Metamorfico | 753 |  |  | 625.75 | 3.524
MR24 | Merged_Table_Assay_lito | metros de sondaje; pct sobre metros | periodo_GM_LE2WASTE_Output | 2025 | ROCKCODE | HGS | sin asignar | HGS | ROCKCODE agrupado en ROCKCODE_NUMEQ=13; sigla sin leyenda | Hornfels (hipótesis: siglas H*) | Metamorfico | 351 |  |  | 318.5 | 1.794
MR24 | Merged_Table_Assay_lito | metros de sondaje; pct sobre metros | periodo_GM_LE2WASTE_Output | 2025 | ROCKCODE | HGV | sin asignar | HGV | ROCKCODE agrupado en ROCKCODE_NUMEQ=14; sigla sin leyenda | Hornfels (hipótesis: siglas H*) | Metamorfico | 6 |  |  | 11 | 0.062
MR24 | Merged_Table_Assay_lito | metros de sondaje; pct sobre metros | periodo_GM_LE2WASTE_Output | 2025 | ROCKCODE | HMGV | sin asignar | HMGV | ROCKCODE agrupado en ROCKCODE_NUMEQ=14; sigla sin leyenda | Hornfels (hipótesis: siglas H*) | Metamorfico | 10 |  |  | 7.25 | 0.041
MR24 | Merged_Table_Assay_lito | metros de sondaje; pct sobre metros | periodo_GM_LE2WASTE_Output | 2025 | ROCKCODE | IPHPE | Intrusivo | IPHPE | ROCKCODE agrupado en ROCKCODE_NUMEQ=1 (Intrusivo_1) | Intrusivo | Intrusivo | 6 |  |  | 6.65 | 0.037
MR24 | Merged_Table_Assay_lito | metros de sondaje; pct sobre metros | periodo_GM_LE2WASTE_Output | 2025 | ROCKCODE | IPPA | Intrusivo | IPPA | ROCKCODE agrupado en ROCKCODE_NUMEQ=1 (Intrusivo_1) | Intrusivo | Intrusivo | 2170 |  |  | 3117.75 | 17.557
MR24 | Merged_Table_Assay_lito | metros de sondaje; pct sobre metros | periodo_GM_LE2WASTE_Output | 2025 | ROCKCODE | IPPAMO | Intrusivo | IPPAMO | ROCKCODE agrupado en ROCKCODE_NUMEQ=1 (Intrusivo_1) | Intrusivo | Intrusivo | 8 |  |  | 18.5 | 0.104
MR24 | Merged_Table_Assay_lito | metros de sondaje; pct sobre metros | periodo_GM_LE2WASTE_Output | 2025 | ROCKCODE | IPPAO | Intrusivo | IPPAO | ROCKCODE agrupado en ROCKCODE_NUMEQ=1 (Intrusivo_1) | Intrusivo | Intrusivo | 809 |  |  | 900.4 | 5.07
MR24 | Merged_Table_Assay_lito | metros de sondaje; pct sobre metros | periodo_GM_LE2WASTE_Output | 2025 | ROCKCODE | IPPEO | Intrusivo | IPPEO | ROCKCODE agrupado en ROCKCODE_NUMEQ=1 (Intrusivo_1) | Intrusivo | Intrusivo | 11 |  |  | 17.8 | 0.1
MR24 | Merged_Table_Assay_lito | metros de sondaje; pct sobre metros | periodo_GM_LE2WASTE_Output | 2025 | ROCKCODE | M | sin asignar | M | ROCKCODE agrupado en ROCKCODE_NUMEQ=16; sigla sin leyenda | Mármol (hipótesis: siglas M*) | Metamorfico | 7 |  |  | 48.9 | 0.275
MR24 | Merged_Table_Assay_lito | metros de sondaje; pct sobre metros | periodo_GM_LE2WASTE_Output | 2025 | ROCKCODE | MC | sin asignar | MC | ROCKCODE agrupado en ROCKCODE_NUMEQ=16; sigla sin leyenda | Mármol (hipótesis: siglas M*) | Metamorfico | 2514 |  |  | 2910.87 | 16.392
MR24 | Merged_Table_Assay_lito | metros de sondaje; pct sobre metros | periodo_GM_LE2WASTE_Output | 2025 | ROCKCODE | MCB | sin asignar | MCB | ROCKCODE agrupado en ROCKCODE_NUMEQ=16; sigla sin leyenda | Mármol (hipótesis: siglas M*) | Metamorfico | 348 |  |  | 481.6 | 2.712
MR24 | Merged_Table_Assay_lito | metros de sondaje; pct sobre metros | periodo_GM_LE2WASTE_Output | 2025 | ROCKCODE | MCGB | sin asignar | MCGB | ROCKCODE agrupado en ROCKCODE_NUMEQ=16; sigla sin leyenda | Mármol (hipótesis: siglas M*) | Metamorfico | 1210 |  |  | 1286.76 | 7.246
MR24 | Merged_Table_Assay_lito | metros de sondaje; pct sobre metros | periodo_GM_LE2WASTE_Output | 2025 | ROCKCODE | MDL | sin asignar | MDL | ROCKCODE agrupado en ROCKCODE_NUMEQ=16; sigla sin leyenda | Mármol (hipótesis: siglas M*) | Metamorfico | 23 |  |  | 52.15 | 0.294
MR24 | Merged_Table_Assay_lito | metros de sondaje; pct sobre metros | periodo_GM_LE2WASTE_Output | 2025 | ROCKCODE | MDP | sin asignar | MDP | ROCKCODE agrupado en ROCKCODE_NUMEQ=19; sigla sin leyenda | Mármol (hipótesis: sigla MDP) | Metamorfico | 2121 |  |  | 2246.93 | 12.653
MR24 | Merged_Table_Assay_lito | metros de sondaje; pct sobre metros | periodo_GM_LE2WASTE_Output | 2025 | ROCKCODE | MG | sin asignar | MG | ROCKCODE agrupado en ROCKCODE_NUMEQ=16; sigla sin leyenda | Mármol (hipótesis: siglas M*) | Metamorfico | 2026 |  |  | 2013.4 | 11.338
MR24 | Merged_Table_Assay_lito | metros de sondaje; pct sobre metros | periodo_GM_LE2WASTE_Output | 2025 | ROCKCODE | MGS | sin asignar | MGS | ROCKCODE agrupado en ROCKCODE_NUMEQ=16; sigla sin leyenda | Mármol (hipótesis: siglas M*) | Metamorfico | 1299 |  |  | 1156.1 | 6.51
MR24 | Merged_Table_Assay_lito | metros de sondaje; pct sobre metros | periodo_GM_LE2WASTE_Output | 2025 | ROCKCODE | MPA | sin asignar | MPA | ROCKCODE agrupado en ROCKCODE_NUMEQ=16; sigla sin leyenda | Mármol (hipótesis: siglas M*) | Metamorfico | 485 |  |  | 555.9 | 3.13
MR24 | Merged_Table_Assay_lito | metros de sondaje; pct sobre metros | periodo_GM_LE2WASTE_Output | 2026 | ROCKCODE | BCIPPA | Intrusivo | BCIPPA | ROCKCODE agrupado en ROCKCODE_NUMEQ=1 (Intrusivo_1) | Intrusivo | Intrusivo | 6 |  |  | 11 | 0.063
MR24 | Merged_Table_Assay_lito | metros de sondaje; pct sobre metros | periodo_GM_LE2WASTE_Output | 2026 | ROCKCODE | C | sin asignar | C | ROCKCODE agrupado en ROCKCODE_NUMEQ=10; sigla sin leyenda | Caliza (hipótesis: siglas C*) | Sedimentario | 8 |  |  | 40 | 0.228
MR24 | Merged_Table_Assay_lito | metros de sondaje; pct sobre metros | periodo_GM_LE2WASTE_Output | 2026 | ROCKCODE | CA | sin asignar | CA | ROCKCODE agrupado en ROCKCODE_NUMEQ=10; sigla sin leyenda | Caliza (hipótesis: siglas C*) | Sedimentario | 243 |  |  | 244.15 | 1.395
MR24 | Merged_Table_Assay_lito | metros de sondaje; pct sobre metros | periodo_GM_LE2WASTE_Output | 2026 | ROCKCODE | CBMN | sin asignar | CBMN | ROCKCODE agrupado en ROCKCODE_NUMEQ=10; sigla sin leyenda | Caliza (hipótesis: siglas C*) | Sedimentario | 11 |  |  | 43.65 | 0.249
MR24 | Merged_Table_Assay_lito | metros de sondaje; pct sobre metros | periodo_GM_LE2WASTE_Output | 2026 | ROCKCODE | CG | sin asignar | CG | ROCKCODE agrupado en ROCKCODE_NUMEQ=10; sigla sin leyenda | Caliza (hipótesis: siglas C*) | Sedimentario | 1628 |  |  | 1445.7 | 8.258
MR24 | Merged_Table_Assay_lito | metros de sondaje; pct sobre metros | periodo_GM_LE2WASTE_Output | 2026 | ROCKCODE | CGS | sin asignar | CGS | ROCKCODE agrupado en ROCKCODE_NUMEQ=10; sigla sin leyenda | Caliza (hipótesis: siglas C*) | Sedimentario | 604 |  |  | 521.6 | 2.98
MR24 | Merged_Table_Assay_lito | metros de sondaje; pct sobre metros | periodo_GM_LE2WASTE_Output | 2026 | ROCKCODE | CN | sin asignar | CN | ROCKCODE agrupado en ROCKCODE_NUMEQ=10; sigla sin leyenda | Caliza (hipótesis: siglas C*) | Sedimentario | 146 |  |  | 162.1 | 0.926
MR24 | Merged_Table_Assay_lito | metros de sondaje; pct sobre metros | periodo_GM_LE2WASTE_Output | 2026 | ROCKCODE | DI | Intrusivo | DI | ROCKCODE agrupado en ROCKCODE_NUMEQ=1 (Intrusivo_1) | Intrusivo | Intrusivo | 2 |  |  | 1.5 | 0.009
MR24 | Merged_Table_Assay_lito | metros de sondaje; pct sobre metros | periodo_GM_LE2WASTE_Output | 2026 | ROCKCODE | HBV | sin asignar | HBV | ROCKCODE agrupado en ROCKCODE_NUMEQ=14; sigla sin leyenda | Hornfels (hipótesis: siglas H*) | Metamorfico | 47 |  |  | 54.15 | 0.309
MR24 | Merged_Table_Assay_lito | metros de sondaje; pct sobre metros | periodo_GM_LE2WASTE_Output | 2026 | ROCKCODE | HC | sin asignar | HC | ROCKCODE agrupado en ROCKCODE_NUMEQ=13; sigla sin leyenda | Hornfels (hipótesis: siglas H*) | Metamorfico | 177 |  |  | 172.6 | 0.986
MR24 | Merged_Table_Assay_lito | metros de sondaje; pct sobre metros | periodo_GM_LE2WASTE_Output | 2026 | ROCKCODE | HDP | sin asignar | HDP | ROCKCODE agrupado en ROCKCODE_NUMEQ=14; sigla sin leyenda | Hornfels (hipótesis: siglas H*) | Metamorfico | 7 |  |  | 5.65 | 0.032
MR24 | Merged_Table_Assay_lito | metros de sondaje; pct sobre metros | periodo_GM_LE2WASTE_Output | 2026 | ROCKCODE | HG | sin asignar | HG | ROCKCODE agrupado en ROCKCODE_NUMEQ=13; sigla sin leyenda | Hornfels (hipótesis: siglas H*) | Metamorfico | 623 |  |  | 493.1 | 2.817
MR24 | Merged_Table_Assay_lito | metros de sondaje; pct sobre metros | periodo_GM_LE2WASTE_Output | 2026 | ROCKCODE | HGS | sin asignar | HGS | ROCKCODE agrupado en ROCKCODE_NUMEQ=13; sigla sin leyenda | Hornfels (hipótesis: siglas H*) | Metamorfico | 116 |  |  | 87 | 0.497
MR24 | Merged_Table_Assay_lito | metros de sondaje; pct sobre metros | periodo_GM_LE2WASTE_Output | 2026 | ROCKCODE | HGV | sin asignar | HGV | ROCKCODE agrupado en ROCKCODE_NUMEQ=14; sigla sin leyenda | Hornfels (hipótesis: siglas H*) | Metamorfico | 7 |  |  | 7.15 | 0.041
MR24 | Merged_Table_Assay_lito | metros de sondaje; pct sobre metros | periodo_GM_LE2WASTE_Output | 2026 | ROCKCODE | HMGV | sin asignar | HMGV | ROCKCODE agrupado en ROCKCODE_NUMEQ=14; sigla sin leyenda | Hornfels (hipótesis: siglas H*) | Metamorfico | 1 |  |  | 3.4 | 0.019
MR24 | Merged_Table_Assay_lito | metros de sondaje; pct sobre metros | periodo_GM_LE2WASTE_Output | 2026 | ROCKCODE | HV | sin asignar | HV | ROCKCODE agrupado en ROCKCODE_NUMEQ=14; sigla sin leyenda | Hornfels (hipótesis: siglas H*) | Metamorfico | 5 |  |  | 3 | 0.017
MR24 | Merged_Table_Assay_lito | metros de sondaje; pct sobre metros | periodo_GM_LE2WASTE_Output | 2026 | ROCKCODE | IPHPE | Intrusivo | IPHPE | ROCKCODE agrupado en ROCKCODE_NUMEQ=1 (Intrusivo_1) | Intrusivo | Intrusivo | 12 |  |  | 11.25 | 0.064
MR24 | Merged_Table_Assay_lito | metros de sondaje; pct sobre metros | periodo_GM_LE2WASTE_Output | 2026 | ROCKCODE | IPPA | Intrusivo | IPPA | ROCKCODE agrupado en ROCKCODE_NUMEQ=1 (Intrusivo_1) | Intrusivo | Intrusivo | 2123 |  |  | 3074.9 | 17.565
MR24 | Merged_Table_Assay_lito | metros de sondaje; pct sobre metros | periodo_GM_LE2WASTE_Output | 2026 | ROCKCODE | IPPAMO | Intrusivo | IPPAMO | ROCKCODE agrupado en ROCKCODE_NUMEQ=1 (Intrusivo_1) | Intrusivo | Intrusivo | 75 |  |  | 86 | 0.491
MR24 | Merged_Table_Assay_lito | metros de sondaje; pct sobre metros | periodo_GM_LE2WASTE_Output | 2026 | ROCKCODE | IPPAO | Intrusivo | IPPAO | ROCKCODE agrupado en ROCKCODE_NUMEQ=1 (Intrusivo_1) | Intrusivo | Intrusivo | 1408 |  |  | 2035.75 | 11.629
MR24 | Merged_Table_Assay_lito | metros de sondaje; pct sobre metros | periodo_GM_LE2WASTE_Output | 2026 | ROCKCODE | IPPEO | Intrusivo | IPPEO | ROCKCODE agrupado en ROCKCODE_NUMEQ=1 (Intrusivo_1) | Intrusivo | Intrusivo | 9 |  |  | 13.4 | 0.077
MR24 | Merged_Table_Assay_lito | metros de sondaje; pct sobre metros | periodo_GM_LE2WASTE_Output | 2026 | ROCKCODE | M | sin asignar | M | ROCKCODE agrupado en ROCKCODE_NUMEQ=16; sigla sin leyenda | Mármol (hipótesis: siglas M*) | Metamorfico | 3 |  |  | 4.5 | 0.026
MR24 | Merged_Table_Assay_lito | metros de sondaje; pct sobre metros | periodo_GM_LE2WASTE_Output | 2026 | ROCKCODE | MC | sin asignar | MC | ROCKCODE agrupado en ROCKCODE_NUMEQ=16; sigla sin leyenda | Mármol (hipótesis: siglas M*) | Metamorfico | 2300 |  |  | 2806.51 | 16.032
MR24 | Merged_Table_Assay_lito | metros de sondaje; pct sobre metros | periodo_GM_LE2WASTE_Output | 2026 | ROCKCODE | MCB | sin asignar | MCB | ROCKCODE agrupado en ROCKCODE_NUMEQ=16; sigla sin leyenda | Mármol (hipótesis: siglas M*) | Metamorfico | 357 |  |  | 622.55 | 3.556
MR24 | Merged_Table_Assay_lito | metros de sondaje; pct sobre metros | periodo_GM_LE2WASTE_Output | 2026 | ROCKCODE | MCGB | sin asignar | MCGB | ROCKCODE agrupado en ROCKCODE_NUMEQ=16; sigla sin leyenda | Mármol (hipótesis: siglas M*) | Metamorfico | 1151 |  |  | 1181.05 | 6.747
MR24 | Merged_Table_Assay_lito | metros de sondaje; pct sobre metros | periodo_GM_LE2WASTE_Output | 2026 | ROCKCODE | MDP | sin asignar | MDP | ROCKCODE agrupado en ROCKCODE_NUMEQ=19; sigla sin leyenda | Mármol (hipótesis: sigla MDP) | Metamorfico | 2606 |  |  | 2706.92 | 15.463
MR24 | Merged_Table_Assay_lito | metros de sondaje; pct sobre metros | periodo_GM_LE2WASTE_Output | 2026 | ROCKCODE | MG | sin asignar | MG | ROCKCODE agrupado en ROCKCODE_NUMEQ=16; sigla sin leyenda | Mármol (hipótesis: siglas M*) | Metamorfico | 998 |  |  | 1022.45 | 5.841
MR24 | Merged_Table_Assay_lito | metros de sondaje; pct sobre metros | periodo_GM_LE2WASTE_Output | 2026 | ROCKCODE | MGS | sin asignar | MGS | ROCKCODE agrupado en ROCKCODE_NUMEQ=16; sigla sin leyenda | Mármol (hipótesis: siglas M*) | Metamorfico | 187 |  |  | 176.75 | 1.01
MR24 | Merged_Table_Assay_lito | metros de sondaje; pct sobre metros | periodo_GM_LE2WASTE_Output | 2026 | ROCKCODE | MPA | sin asignar | MPA | ROCKCODE agrupado en ROCKCODE_NUMEQ=16; sigla sin leyenda | Mármol (hipótesis: siglas M*) | Metamorfico | 462 |  |  | 467.9 | 2.673
MR24 | Merged_Table_Assay_lito | metros de sondaje; pct sobre metros | periodo_GM_LE2WASTE_Output | 2027 | ROCKCODE | BCIPPAO | Intrusivo | BCIPPAO | ROCKCODE agrupado en ROCKCODE_NUMEQ=1 (Intrusivo_1) | Intrusivo | Intrusivo | 7 |  |  | 6.15 | 0.038
MR24 | Merged_Table_Assay_lito | metros de sondaje; pct sobre metros | periodo_GM_LE2WASTE_Output | 2027 | ROCKCODE | CF | sin asignar | CF | ROCKCODE agrupado en ROCKCODE_NUMEQ=10; sigla sin leyenda | Caliza (hipótesis: siglas C*) | Sedimentario | 4 |  |  | 9.7 | 0.06
MR24 | Merged_Table_Assay_lito | metros de sondaje; pct sobre metros | periodo_GM_LE2WASTE_Output | 2027 | ROCKCODE | CG | sin asignar | CG | ROCKCODE agrupado en ROCKCODE_NUMEQ=10; sigla sin leyenda | Caliza (hipótesis: siglas C*) | Sedimentario | 17 |  |  | 15.55 | 0.097
MR24 | Merged_Table_Assay_lito | metros de sondaje; pct sobre metros | periodo_GM_LE2WASTE_Output | 2027 | ROCKCODE | CGS | sin asignar | CGS | ROCKCODE agrupado en ROCKCODE_NUMEQ=10; sigla sin leyenda | Caliza (hipótesis: siglas C*) | Sedimentario | 12 |  |  | 15 | 0.093
MR24 | Merged_Table_Assay_lito | metros de sondaje; pct sobre metros | periodo_GM_LE2WASTE_Output | 2027 | ROCKCODE | CN | sin asignar | CN | ROCKCODE agrupado en ROCKCODE_NUMEQ=10; sigla sin leyenda | Caliza (hipótesis: siglas C*) | Sedimentario | 62 |  |  | 116 | 0.722
MR24 | Merged_Table_Assay_lito | metros de sondaje; pct sobre metros | periodo_GM_LE2WASTE_Output | 2027 | ROCKCODE | HC | sin asignar | HC | ROCKCODE agrupado en ROCKCODE_NUMEQ=13; sigla sin leyenda | Hornfels (hipótesis: siglas H*) | Metamorfico | 44 |  |  | 61.05 | 0.38
MR24 | Merged_Table_Assay_lito | metros de sondaje; pct sobre metros | periodo_GM_LE2WASTE_Output | 2027 | ROCKCODE | HG | sin asignar | HG | ROCKCODE agrupado en ROCKCODE_NUMEQ=13; sigla sin leyenda | Hornfels (hipótesis: siglas H*) | Metamorfico | 8 |  |  | 14.4 | 0.09
MR24 | Merged_Table_Assay_lito | metros de sondaje; pct sobre metros | periodo_GM_LE2WASTE_Output | 2027 | ROCKCODE | HGS | sin asignar | HGS | ROCKCODE agrupado en ROCKCODE_NUMEQ=13; sigla sin leyenda | Hornfels (hipótesis: siglas H*) | Metamorfico | 40 |  |  | 51.05 | 0.318
MR24 | Merged_Table_Assay_lito | metros de sondaje; pct sobre metros | periodo_GM_LE2WASTE_Output | 2027 | ROCKCODE | HMGV | sin asignar | HMGV | ROCKCODE agrupado en ROCKCODE_NUMEQ=14; sigla sin leyenda | Hornfels (hipótesis: siglas H*) | Metamorfico | 11 |  |  | 45.35 | 0.282
MR24 | Merged_Table_Assay_lito | metros de sondaje; pct sobre metros | periodo_GM_LE2WASTE_Output | 2027 | ROCKCODE | IPPA | Intrusivo | IPPA | ROCKCODE agrupado en ROCKCODE_NUMEQ=1 (Intrusivo_1) | Intrusivo | Intrusivo | 1798 |  |  | 2784.5 | 17.336
MR24 | Merged_Table_Assay_lito | metros de sondaje; pct sobre metros | periodo_GM_LE2WASTE_Output | 2027 | ROCKCODE | IPPAMO | Intrusivo | IPPAMO | ROCKCODE agrupado en ROCKCODE_NUMEQ=1 (Intrusivo_1) | Intrusivo | Intrusivo | 194 |  |  | 255.6 | 1.591
MR24 | Merged_Table_Assay_lito | metros de sondaje; pct sobre metros | periodo_GM_LE2WASTE_Output | 2027 | ROCKCODE | IPPAO | Intrusivo | IPPAO | ROCKCODE agrupado en ROCKCODE_NUMEQ=1 (Intrusivo_1) | Intrusivo | Intrusivo | 1778 |  |  | 2321.5 | 14.454
MR24 | Merged_Table_Assay_lito | metros de sondaje; pct sobre metros | periodo_GM_LE2WASTE_Output | 2027 | ROCKCODE | IPPEO | Intrusivo | IPPEO | ROCKCODE agrupado en ROCKCODE_NUMEQ=1 (Intrusivo_1) | Intrusivo | Intrusivo | 9 |  |  | 15.3 | 0.095
MR24 | Merged_Table_Assay_lito | metros de sondaje; pct sobre metros | periodo_GM_LE2WASTE_Output | 2027 | ROCKCODE | MC | sin asignar | MC | ROCKCODE agrupado en ROCKCODE_NUMEQ=16; sigla sin leyenda | Mármol (hipótesis: siglas M*) | Metamorfico | 3012 |  |  | 3531.75 | 21.989
MR24 | Merged_Table_Assay_lito | metros de sondaje; pct sobre metros | periodo_GM_LE2WASTE_Output | 2027 | ROCKCODE | MCB | sin asignar | MCB | ROCKCODE agrupado en ROCKCODE_NUMEQ=16; sigla sin leyenda | Mármol (hipótesis: siglas M*) | Metamorfico | 207 |  |  | 226.05 | 1.407
MR24 | Merged_Table_Assay_lito | metros de sondaje; pct sobre metros | periodo_GM_LE2WASTE_Output | 2027 | ROCKCODE | MCGB | sin asignar | MCGB | ROCKCODE agrupado en ROCKCODE_NUMEQ=16; sigla sin leyenda | Mármol (hipótesis: siglas M*) | Metamorfico | 354 |  |  | 492.55 | 3.067
MR24 | Merged_Table_Assay_lito | metros de sondaje; pct sobre metros | periodo_GM_LE2WASTE_Output | 2027 | ROCKCODE | MDL | sin asignar | MDL | ROCKCODE agrupado en ROCKCODE_NUMEQ=16; sigla sin leyenda | Mármol (hipótesis: siglas M*) | Metamorfico | 17 |  |  | 34.05 | 0.212
MR24 | Merged_Table_Assay_lito | metros de sondaje; pct sobre metros | periodo_GM_LE2WASTE_Output | 2027 | ROCKCODE | MDP | sin asignar | MDP | ROCKCODE agrupado en ROCKCODE_NUMEQ=19; sigla sin leyenda | Mármol (hipótesis: sigla MDP) | Metamorfico | 5234 |  |  | 4859.58 | 30.256
MR24 | Merged_Table_Assay_lito | metros de sondaje; pct sobre metros | periodo_GM_LE2WASTE_Output | 2027 | ROCKCODE | MG | sin asignar | MG | ROCKCODE agrupado en ROCKCODE_NUMEQ=16; sigla sin leyenda | Mármol (hipótesis: siglas M*) | Metamorfico | 532 |  |  | 491 | 3.057
MR24 | Merged_Table_Assay_lito | metros de sondaje; pct sobre metros | periodo_GM_LE2WASTE_Output | 2027 | ROCKCODE | MGS | sin asignar | MGS | ROCKCODE agrupado en ROCKCODE_NUMEQ=16; sigla sin leyenda | Mármol (hipótesis: siglas M*) | Metamorfico | 12 |  |  | 25.15 | 0.157
MR24 | Merged_Table_Assay_lito | metros de sondaje; pct sobre metros | periodo_GM_LE2WASTE_Output | 2027 | ROCKCODE | MPA | sin asignar | MPA | ROCKCODE agrupado en ROCKCODE_NUMEQ=16; sigla sin leyenda | Mármol (hipótesis: siglas M*) | Metamorfico | 729 |  |  | 690.45 | 4.299
MR24 | Merged_Table_Assay_lito | metros de sondaje; pct sobre metros | periodo_GM_LE2WASTE_Output | 2028 | ROCKCODE | BCIPPA | Intrusivo | BCIPPA | ROCKCODE agrupado en ROCKCODE_NUMEQ=1 (Intrusivo_1) | Intrusivo | Intrusivo | 5 |  |  | 12.15 | 0.059
MR24 | Merged_Table_Assay_lito | metros de sondaje; pct sobre metros | periodo_GM_LE2WASTE_Output | 2028 | ROCKCODE | BCIPPAO | Intrusivo | BCIPPAO | ROCKCODE agrupado en ROCKCODE_NUMEQ=1 (Intrusivo_1) | Intrusivo | Intrusivo | 1 |  |  | 2 | 0.01
MR24 | Merged_Table_Assay_lito | metros de sondaje; pct sobre metros | periodo_GM_LE2WASTE_Output | 2028 | ROCKCODE | BMHG | sin asignar | BMHG | ROCKCODE agrupado en ROCKCODE_NUMEQ=13; sigla sin leyenda | Hornfels (hipótesis: siglas H*) | Metamorfico | 7 |  |  | 3.85 | 0.019
MR24 | Merged_Table_Assay_lito | metros de sondaje; pct sobre metros | periodo_GM_LE2WASTE_Output | 2028 | ROCKCODE | CA | sin asignar | CA | ROCKCODE agrupado en ROCKCODE_NUMEQ=10; sigla sin leyenda | Caliza (hipótesis: siglas C*) | Sedimentario | 72 |  |  | 77 | 0.372
MR24 | Merged_Table_Assay_lito | metros de sondaje; pct sobre metros | periodo_GM_LE2WASTE_Output | 2028 | ROCKCODE | CG | sin asignar | CG | ROCKCODE agrupado en ROCKCODE_NUMEQ=10; sigla sin leyenda | Caliza (hipótesis: siglas C*) | Sedimentario | 953 |  |  | 867.65 | 4.189
MR24 | Merged_Table_Assay_lito | metros de sondaje; pct sobre metros | periodo_GM_LE2WASTE_Output | 2028 | ROCKCODE | CGS | sin asignar | CGS | ROCKCODE agrupado en ROCKCODE_NUMEQ=10; sigla sin leyenda | Caliza (hipótesis: siglas C*) | Sedimentario | 398 |  |  | 351 | 1.695
MR24 | Merged_Table_Assay_lito | metros de sondaje; pct sobre metros | periodo_GM_LE2WASTE_Output | 2028 | ROCKCODE | CM | sin asignar | CM | ROCKCODE agrupado en ROCKCODE_NUMEQ=10; sigla sin leyenda | Caliza (hipótesis: siglas C*) | Sedimentario | 10 |  |  | 22 | 0.106
MR24 | Merged_Table_Assay_lito | metros de sondaje; pct sobre metros | periodo_GM_LE2WASTE_Output | 2028 | ROCKCODE | CN | sin asignar | CN | ROCKCODE agrupado en ROCKCODE_NUMEQ=10; sigla sin leyenda | Caliza (hipótesis: siglas C*) | Sedimentario | 34 |  |  | 21.05 | 0.102
MR24 | Merged_Table_Assay_lito | metros de sondaje; pct sobre metros | periodo_GM_LE2WASTE_Output | 2028 | ROCKCODE | HBV | sin asignar | HBV | ROCKCODE agrupado en ROCKCODE_NUMEQ=14; sigla sin leyenda | Hornfels (hipótesis: siglas H*) | Metamorfico | 67 |  |  | 57.03 | 0.275
MR24 | Merged_Table_Assay_lito | metros de sondaje; pct sobre metros | periodo_GM_LE2WASTE_Output | 2028 | ROCKCODE | HC | sin asignar | HC | ROCKCODE agrupado en ROCKCODE_NUMEQ=13; sigla sin leyenda | Hornfels (hipótesis: siglas H*) | Metamorfico | 765 |  |  | 697.85 | 3.369
MR24 | Merged_Table_Assay_lito | metros de sondaje; pct sobre metros | periodo_GM_LE2WASTE_Output | 2028 | ROCKCODE | HCB | sin asignar | HCB | ROCKCODE agrupado en ROCKCODE_NUMEQ=14; sigla sin leyenda | Hornfels (hipótesis: siglas H*) | Metamorfico | 40 |  |  | 28 | 0.135
MR24 | Merged_Table_Assay_lito | metros de sondaje; pct sobre metros | periodo_GM_LE2WASTE_Output | 2028 | ROCKCODE | HDP | sin asignar | HDP | ROCKCODE agrupado en ROCKCODE_NUMEQ=14; sigla sin leyenda | Hornfels (hipótesis: siglas H*) | Metamorfico | 1 |  |  | 2.35 | 0.011
MR24 | Merged_Table_Assay_lito | metros de sondaje; pct sobre metros | periodo_GM_LE2WASTE_Output | 2028 | ROCKCODE | HG | sin asignar | HG | ROCKCODE agrupado en ROCKCODE_NUMEQ=13; sigla sin leyenda | Hornfels (hipótesis: siglas H*) | Metamorfico | 1519 |  |  | 1328.65 | 6.415
MR24 | Merged_Table_Assay_lito | metros de sondaje; pct sobre metros | periodo_GM_LE2WASTE_Output | 2028 | ROCKCODE | HGS | sin asignar | HGS | ROCKCODE agrupado en ROCKCODE_NUMEQ=13; sigla sin leyenda | Hornfels (hipótesis: siglas H*) | Metamorfico | 1150 |  |  | 955.55 | 4.613
MR24 | Merged_Table_Assay_lito | metros de sondaje; pct sobre metros | periodo_GM_LE2WASTE_Output | 2028 | ROCKCODE | HGV | sin asignar | HGV | ROCKCODE agrupado en ROCKCODE_NUMEQ=14; sigla sin leyenda | Hornfels (hipótesis: siglas H*) | Metamorfico | 75 |  |  | 148.15 | 0.715
MR24 | Merged_Table_Assay_lito | metros de sondaje; pct sobre metros | periodo_GM_LE2WASTE_Output | 2028 | ROCKCODE | HMGV | sin asignar | HMGV | ROCKCODE agrupado en ROCKCODE_NUMEQ=14; sigla sin leyenda | Hornfels (hipótesis: siglas H*) | Metamorfico | 16 |  |  | 26.6 | 0.128
MR24 | Merged_Table_Assay_lito | metros de sondaje; pct sobre metros | periodo_GM_LE2WASTE_Output | 2028 | ROCKCODE | IPPA | Intrusivo | IPPA | ROCKCODE agrupado en ROCKCODE_NUMEQ=1 (Intrusivo_1) | Intrusivo | Intrusivo | 1543 |  |  | 2350.05 | 11.346
MR24 | Merged_Table_Assay_lito | metros de sondaje; pct sobre metros | periodo_GM_LE2WASTE_Output | 2028 | ROCKCODE | IPPAMO | Intrusivo | IPPAMO | ROCKCODE agrupado en ROCKCODE_NUMEQ=1 (Intrusivo_1) | Intrusivo | Intrusivo | 583 |  |  | 776.3 | 3.748
MR24 | Merged_Table_Assay_lito | metros de sondaje; pct sobre metros | periodo_GM_LE2WASTE_Output | 2028 | ROCKCODE | IPPAO | Intrusivo | IPPAO | ROCKCODE agrupado en ROCKCODE_NUMEQ=1 (Intrusivo_1) | Intrusivo | Intrusivo | 1478 |  |  | 2110.23 | 10.188
MR24 | Merged_Table_Assay_lito | metros de sondaje; pct sobre metros | periodo_GM_LE2WASTE_Output | 2028 | ROCKCODE | IPPEO | Intrusivo | IPPEO | ROCKCODE agrupado en ROCKCODE_NUMEQ=1 (Intrusivo_1) | Intrusivo | Intrusivo | 12 |  |  | 17.75 | 0.086
MR24 | Merged_Table_Assay_lito | metros de sondaje; pct sobre metros | periodo_GM_LE2WASTE_Output | 2028 | ROCKCODE | M | sin asignar | M | ROCKCODE agrupado en ROCKCODE_NUMEQ=16; sigla sin leyenda | Mármol (hipótesis: siglas M*) | Metamorfico | 2 |  |  | 2.5 | 0.012
MR24 | Merged_Table_Assay_lito | metros de sondaje; pct sobre metros | periodo_GM_LE2WASTE_Output | 2028 | ROCKCODE | MC | sin asignar | MC | ROCKCODE agrupado en ROCKCODE_NUMEQ=16; sigla sin leyenda | Mármol (hipótesis: siglas M*) | Metamorfico | 3506 |  |  | 3836.05 | 18.521
MR24 | Merged_Table_Assay_lito | metros de sondaje; pct sobre metros | periodo_GM_LE2WASTE_Output | 2028 | ROCKCODE | MCB | sin asignar | MCB | ROCKCODE agrupado en ROCKCODE_NUMEQ=16; sigla sin leyenda | Mármol (hipótesis: siglas M*) | Metamorfico | 280 |  |  | 352.65 | 1.703
MR24 | Merged_Table_Assay_lito | metros de sondaje; pct sobre metros | periodo_GM_LE2WASTE_Output | 2028 | ROCKCODE | MCGB | sin asignar | MCGB | ROCKCODE agrupado en ROCKCODE_NUMEQ=16; sigla sin leyenda | Mármol (hipótesis: siglas M*) | Metamorfico | 1028 |  |  | 1104.35 | 5.332
MR24 | Merged_Table_Assay_lito | metros de sondaje; pct sobre metros | periodo_GM_LE2WASTE_Output | 2028 | ROCKCODE | MDL | sin asignar | MDL | ROCKCODE agrupado en ROCKCODE_NUMEQ=16; sigla sin leyenda | Mármol (hipótesis: siglas M*) | Metamorfico | 1 |  |  | 1 | 0.005
MR24 | Merged_Table_Assay_lito | metros de sondaje; pct sobre metros | periodo_GM_LE2WASTE_Output | 2028 | ROCKCODE | MDP | sin asignar | MDP | ROCKCODE agrupado en ROCKCODE_NUMEQ=19; sigla sin leyenda | Mármol (hipótesis: sigla MDP) | Metamorfico | 4394 |  |  | 4118.05 | 19.882
MR24 | Merged_Table_Assay_lito | metros de sondaje; pct sobre metros | periodo_GM_LE2WASTE_Output | 2028 | ROCKCODE | MG | sin asignar | MG | ROCKCODE agrupado en ROCKCODE_NUMEQ=16; sigla sin leyenda | Mármol (hipótesis: siglas M*) | Metamorfico | 818 |  |  | 650.65 | 3.141
MR24 | Merged_Table_Assay_lito | metros de sondaje; pct sobre metros | periodo_GM_LE2WASTE_Output | 2028 | ROCKCODE | MGS | sin asignar | MGS | ROCKCODE agrupado en ROCKCODE_NUMEQ=16; sigla sin leyenda | Mármol (hipótesis: siglas M*) | Metamorfico | 125 |  |  | 136.35 | 0.658
MR24 | Merged_Table_Assay_lito | metros de sondaje; pct sobre metros | periodo_GM_LE2WASTE_Output | 2028 | ROCKCODE | MPA | sin asignar | MPA | ROCKCODE agrupado en ROCKCODE_NUMEQ=16; sigla sin leyenda | Mármol (hipótesis: siglas M*) | Metamorfico | 669 |  |  | 655.4 | 3.164
MR24 | Merged_Table_Assay_lito | metros de sondaje; pct sobre metros | periodo_GM_LE2WASTE_Output | 2029 | ROCKCODE | BCIPPA | Intrusivo | BCIPPA | ROCKCODE agrupado en ROCKCODE_NUMEQ=1 (Intrusivo_1) | Intrusivo | Intrusivo | 4 |  |  | 6.35 | 0.03
MR24 | Merged_Table_Assay_lito | metros de sondaje; pct sobre metros | periodo_GM_LE2WASTE_Output | 2029 | ROCKCODE | BCIPPEO | Intrusivo | BCIPPEO | ROCKCODE agrupado en ROCKCODE_NUMEQ=1 (Intrusivo_1) | Intrusivo | Intrusivo | 4 |  |  | 2.4 | 0.011
MR24 | Merged_Table_Assay_lito | metros de sondaje; pct sobre metros | periodo_GM_LE2WASTE_Output | 2029 | ROCKCODE | BCM | sin asignar | BCM | ROCKCODE agrupado en ROCKCODE_NUMEQ=16; sigla sin leyenda | Mármol (hipótesis: siglas M*) | Metamorfico | 2 |  |  | 1.75 | 0.008
MR24 | Merged_Table_Assay_lito | metros de sondaje; pct sobre metros | periodo_GM_LE2WASTE_Output | 2029 | ROCKCODE | BMIPPA | Intrusivo | BMIPPA | ROCKCODE agrupado en ROCKCODE_NUMEQ=1 (Intrusivo_1) | Intrusivo | Intrusivo | 3 |  |  | 4.6 | 0.022
MR24 | Merged_Table_Assay_lito | metros de sondaje; pct sobre metros | periodo_GM_LE2WASTE_Output | 2029 | ROCKCODE | C | sin asignar | C | ROCKCODE agrupado en ROCKCODE_NUMEQ=10; sigla sin leyenda | Caliza (hipótesis: siglas C*) | Sedimentario | 2 |  |  | 10 | 0.047
MR24 | Merged_Table_Assay_lito | metros de sondaje; pct sobre metros | periodo_GM_LE2WASTE_Output | 2029 | ROCKCODE | CA | sin asignar | CA | ROCKCODE agrupado en ROCKCODE_NUMEQ=10; sigla sin leyenda | Caliza (hipótesis: siglas C*) | Sedimentario | 149 |  |  | 188.1 | 0.882
MR24 | Merged_Table_Assay_lito | metros de sondaje; pct sobre metros | periodo_GM_LE2WASTE_Output | 2029 | ROCKCODE | CBMN | sin asignar | CBMN | ROCKCODE agrupado en ROCKCODE_NUMEQ=10; sigla sin leyenda | Caliza (hipótesis: siglas C*) | Sedimentario | 21 |  |  | 24.7 | 0.116
MR24 | Merged_Table_Assay_lito | metros de sondaje; pct sobre metros | periodo_GM_LE2WASTE_Output | 2029 | ROCKCODE | CF | sin asignar | CF | ROCKCODE agrupado en ROCKCODE_NUMEQ=10; sigla sin leyenda | Caliza (hipótesis: siglas C*) | Sedimentario | 12 |  |  | 7.4 | 0.035
MR24 | Merged_Table_Assay_lito | metros de sondaje; pct sobre metros | periodo_GM_LE2WASTE_Output | 2029 | ROCKCODE | CG | sin asignar | CG | ROCKCODE agrupado en ROCKCODE_NUMEQ=10; sigla sin leyenda | Caliza (hipótesis: siglas C*) | Sedimentario | 2790 |  |  | 2587 | 12.134
MR24 | Merged_Table_Assay_lito | metros de sondaje; pct sobre metros | periodo_GM_LE2WASTE_Output | 2029 | ROCKCODE | CGS | sin asignar | CGS | ROCKCODE agrupado en ROCKCODE_NUMEQ=10; sigla sin leyenda | Caliza (hipótesis: siglas C*) | Sedimentario | 796 |  |  | 681.05 | 3.194
MR24 | Merged_Table_Assay_lito | metros de sondaje; pct sobre metros | periodo_GM_LE2WASTE_Output | 2029 | ROCKCODE | CM | sin asignar | CM | ROCKCODE agrupado en ROCKCODE_NUMEQ=10; sigla sin leyenda | Caliza (hipótesis: siglas C*) | Sedimentario | 10 |  |  | 18 | 0.084
MR24 | Merged_Table_Assay_lito | metros de sondaje; pct sobre metros | periodo_GM_LE2WASTE_Output | 2029 | ROCKCODE | CN | sin asignar | CN | ROCKCODE agrupado en ROCKCODE_NUMEQ=10; sigla sin leyenda | Caliza (hipótesis: siglas C*) | Sedimentario | 37 |  |  | 45.6 | 0.214
MR24 | Merged_Table_Assay_lito | metros de sondaje; pct sobre metros | periodo_GM_LE2WASTE_Output | 2029 | ROCKCODE | DI | Intrusivo | DI | ROCKCODE agrupado en ROCKCODE_NUMEQ=1 (Intrusivo_1) | Intrusivo | Intrusivo | 2 |  |  | 1.3 | 0.006
MR24 | Merged_Table_Assay_lito | metros de sondaje; pct sobre metros | periodo_GM_LE2WASTE_Output | 2029 | ROCKCODE | HBV | sin asignar | HBV | ROCKCODE agrupado en ROCKCODE_NUMEQ=14; sigla sin leyenda | Hornfels (hipótesis: siglas H*) | Metamorfico | 98 |  |  | 64.3 | 0.302
MR24 | Merged_Table_Assay_lito | metros de sondaje; pct sobre metros | periodo_GM_LE2WASTE_Output | 2029 | ROCKCODE | HC | sin asignar | HC | ROCKCODE agrupado en ROCKCODE_NUMEQ=13; sigla sin leyenda | Hornfels (hipótesis: siglas H*) | Metamorfico | 827 |  |  | 751.5 | 3.525
MR24 | Merged_Table_Assay_lito | metros de sondaje; pct sobre metros | periodo_GM_LE2WASTE_Output | 2029 | ROCKCODE | HCB | sin asignar | HCB | ROCKCODE agrupado en ROCKCODE_NUMEQ=14; sigla sin leyenda | Hornfels (hipótesis: siglas H*) | Metamorfico | 30 |  |  | 21.6 | 0.101
MR24 | Merged_Table_Assay_lito | metros de sondaje; pct sobre metros | periodo_GM_LE2WASTE_Output | 2029 | ROCKCODE | HDP | sin asignar | HDP | ROCKCODE agrupado en ROCKCODE_NUMEQ=14; sigla sin leyenda | Hornfels (hipótesis: siglas H*) | Metamorfico | 8 |  |  | 4.8 | 0.023
MR24 | Merged_Table_Assay_lito | metros de sondaje; pct sobre metros | periodo_GM_LE2WASTE_Output | 2029 | ROCKCODE | HG | sin asignar | HG | ROCKCODE agrupado en ROCKCODE_NUMEQ=13; sigla sin leyenda | Hornfels (hipótesis: siglas H*) | Metamorfico | 2122 |  |  | 1934.55 | 9.073
MR24 | Merged_Table_Assay_lito | metros de sondaje; pct sobre metros | periodo_GM_LE2WASTE_Output | 2029 | ROCKCODE | HGS | sin asignar | HGS | ROCKCODE agrupado en ROCKCODE_NUMEQ=13; sigla sin leyenda | Hornfels (hipótesis: siglas H*) | Metamorfico | 817 |  |  | 734.6 | 3.445
MR24 | Merged_Table_Assay_lito | metros de sondaje; pct sobre metros | periodo_GM_LE2WASTE_Output | 2029 | ROCKCODE | HGV | sin asignar | HGV | ROCKCODE agrupado en ROCKCODE_NUMEQ=14; sigla sin leyenda | Hornfels (hipótesis: siglas H*) | Metamorfico | 54 |  |  | 36.05 | 0.169
MR24 | Merged_Table_Assay_lito | metros de sondaje; pct sobre metros | periodo_GM_LE2WASTE_Output | 2029 | ROCKCODE | HMGV | sin asignar | HMGV | ROCKCODE agrupado en ROCKCODE_NUMEQ=14; sigla sin leyenda | Hornfels (hipótesis: siglas H*) | Metamorfico | 11 |  |  | 8.95 | 0.042
MR24 | Merged_Table_Assay_lito | metros de sondaje; pct sobre metros | periodo_GM_LE2WASTE_Output | 2029 | ROCKCODE | HV | sin asignar | HV | ROCKCODE agrupado en ROCKCODE_NUMEQ=14; sigla sin leyenda | Hornfels (hipótesis: siglas H*) | Metamorfico | 28 |  |  | 23.05 | 0.108
MR24 | Merged_Table_Assay_lito | metros de sondaje; pct sobre metros | periodo_GM_LE2WASTE_Output | 2029 | ROCKCODE | IPPA | Intrusivo | IPPA | ROCKCODE agrupado en ROCKCODE_NUMEQ=1 (Intrusivo_1) | Intrusivo | Intrusivo | 2651 |  |  | 3846.13 | 18.039
MR24 | Merged_Table_Assay_lito | metros de sondaje; pct sobre metros | periodo_GM_LE2WASTE_Output | 2029 | ROCKCODE | IPPAMO | Intrusivo | IPPAMO | ROCKCODE agrupado en ROCKCODE_NUMEQ=1 (Intrusivo_1) | Intrusivo | Intrusivo | 369 |  |  | 480.54 | 2.254
MR24 | Merged_Table_Assay_lito | metros de sondaje; pct sobre metros | periodo_GM_LE2WASTE_Output | 2029 | ROCKCODE | IPPAO | Intrusivo | IPPAO | ROCKCODE agrupado en ROCKCODE_NUMEQ=1 (Intrusivo_1) | Intrusivo | Intrusivo | 2195 |  |  | 3181.04 | 14.92
MR24 | Merged_Table_Assay_lito | metros de sondaje; pct sobre metros | periodo_GM_LE2WASTE_Output | 2029 | ROCKCODE | IPPEO | Intrusivo | IPPEO | ROCKCODE agrupado en ROCKCODE_NUMEQ=1 (Intrusivo_1) | Intrusivo | Intrusivo | 111 |  |  | 116.7 | 0.547
MR24 | Merged_Table_Assay_lito | metros de sondaje; pct sobre metros | periodo_GM_LE2WASTE_Output | 2029 | ROCKCODE | M | sin asignar | M | ROCKCODE agrupado en ROCKCODE_NUMEQ=16; sigla sin leyenda | Mármol (hipótesis: siglas M*) | Metamorfico | 3 |  |  | 6.8 | 0.032
MR24 | Merged_Table_Assay_lito | metros de sondaje; pct sobre metros | periodo_GM_LE2WASTE_Output | 2029 | ROCKCODE | MC | sin asignar | MC | ROCKCODE agrupado en ROCKCODE_NUMEQ=16; sigla sin leyenda | Mármol (hipótesis: siglas M*) | Metamorfico | 2313 |  |  | 2505.75 | 11.752
MR24 | Merged_Table_Assay_lito | metros de sondaje; pct sobre metros | periodo_GM_LE2WASTE_Output | 2029 | ROCKCODE | MCB | sin asignar | MCB | ROCKCODE agrupado en ROCKCODE_NUMEQ=16; sigla sin leyenda | Mármol (hipótesis: siglas M*) | Metamorfico | 176 |  |  | 219.55 | 1.03
MR24 | Merged_Table_Assay_lito | metros de sondaje; pct sobre metros | periodo_GM_LE2WASTE_Output | 2029 | ROCKCODE | MCGB | sin asignar | MCGB | ROCKCODE agrupado en ROCKCODE_NUMEQ=16; sigla sin leyenda | Mármol (hipótesis: siglas M*) | Metamorfico | 684 |  |  | 852.9 | 4
MR24 | Merged_Table_Assay_lito | metros de sondaje; pct sobre metros | periodo_GM_LE2WASTE_Output | 2029 | ROCKCODE | MDP | sin asignar | MDP | ROCKCODE agrupado en ROCKCODE_NUMEQ=19; sigla sin leyenda | Mármol (hipótesis: sigla MDP) | Metamorfico | 980 |  |  | 1105.8 | 5.186
MR24 | Merged_Table_Assay_lito | metros de sondaje; pct sobre metros | periodo_GM_LE2WASTE_Output | 2029 | ROCKCODE | MG | sin asignar | MG | ROCKCODE agrupado en ROCKCODE_NUMEQ=16; sigla sin leyenda | Mármol (hipótesis: siglas M*) | Metamorfico | 909 |  |  | 809.2 | 3.795
MR24 | Merged_Table_Assay_lito | metros de sondaje; pct sobre metros | periodo_GM_LE2WASTE_Output | 2029 | ROCKCODE | MGS | sin asignar | MGS | ROCKCODE agrupado en ROCKCODE_NUMEQ=16; sigla sin leyenda | Mármol (hipótesis: siglas M*) | Metamorfico | 381 |  |  | 341.6 | 1.602
MR24 | Merged_Table_Assay_lito | metros de sondaje; pct sobre metros | periodo_GM_LE2WASTE_Output | 2029 | ROCKCODE | MPA | sin asignar | MPA | ROCKCODE agrupado en ROCKCODE_NUMEQ=16; sigla sin leyenda | Mármol (hipótesis: siglas M*) | Metamorfico | 673 |  |  | 697.35 | 3.271
MR24 | Merged_Table_Assay_lito | metros de sondaje; pct sobre metros | periodo_GM_LE2WASTE_Output | 2030 | ROCKCODE | BCHG | sin asignar | BCHG | ROCKCODE agrupado en ROCKCODE_NUMEQ=13; sigla sin leyenda | Hornfels (hipótesis: siglas H*) | Metamorfico | 4 |  |  | 3.55 | 0.012
MR24 | Merged_Table_Assay_lito | metros de sondaje; pct sobre metros | periodo_GM_LE2WASTE_Output | 2030 | ROCKCODE | BCIPPA | Intrusivo | BCIPPA | ROCKCODE agrupado en ROCKCODE_NUMEQ=1 (Intrusivo_1) | Intrusivo | Intrusivo | 2 |  |  | 1 | 0.003
MR24 | Merged_Table_Assay_lito | metros de sondaje; pct sobre metros | periodo_GM_LE2WASTE_Output | 2030 | ROCKCODE | BCIPPAO | Intrusivo | BCIPPAO | ROCKCODE agrupado en ROCKCODE_NUMEQ=1 (Intrusivo_1) | Intrusivo | Intrusivo | 2 |  |  | 1.9 | 0.006
MR24 | Merged_Table_Assay_lito | metros de sondaje; pct sobre metros | periodo_GM_LE2WASTE_Output | 2030 | ROCKCODE | BMHG | sin asignar | BMHG | ROCKCODE agrupado en ROCKCODE_NUMEQ=13; sigla sin leyenda | Hornfels (hipótesis: siglas H*) | Metamorfico | 2 |  |  | 1 | 0.003
MR24 | Merged_Table_Assay_lito | metros de sondaje; pct sobre metros | periodo_GM_LE2WASTE_Output | 2030 | ROCKCODE | CG | sin asignar | CG | ROCKCODE agrupado en ROCKCODE_NUMEQ=10; sigla sin leyenda | Caliza (hipótesis: siglas C*) | Sedimentario | 1927 |  |  | 1754.2 | 5.698
MR24 | Merged_Table_Assay_lito | metros de sondaje; pct sobre metros | periodo_GM_LE2WASTE_Output | 2030 | ROCKCODE | CGS | sin asignar | CGS | ROCKCODE agrupado en ROCKCODE_NUMEQ=10; sigla sin leyenda | Caliza (hipótesis: siglas C*) | Sedimentario | 705 |  |  | 579.65 | 1.883
MR24 | Merged_Table_Assay_lito | metros de sondaje; pct sobre metros | periodo_GM_LE2WASTE_Output | 2030 | ROCKCODE | CM | sin asignar | CM | ROCKCODE agrupado en ROCKCODE_NUMEQ=10; sigla sin leyenda | Caliza (hipótesis: siglas C*) | Sedimentario | 4 |  |  | 19.2 | 0.062
MR24 | Merged_Table_Assay_lito | metros de sondaje; pct sobre metros | periodo_GM_LE2WASTE_Output | 2030 | ROCKCODE | CN | sin asignar | CN | ROCKCODE agrupado en ROCKCODE_NUMEQ=10; sigla sin leyenda | Caliza (hipótesis: siglas C*) | Sedimentario | 120 |  |  | 127.1 | 0.413
MR24 | Merged_Table_Assay_lito | metros de sondaje; pct sobre metros | periodo_GM_LE2WASTE_Output | 2030 | ROCKCODE | HBV | sin asignar | HBV | ROCKCODE agrupado en ROCKCODE_NUMEQ=14; sigla sin leyenda | Hornfels (hipótesis: siglas H*) | Metamorfico | 571 |  |  | 469.2 | 1.524
MR24 | Merged_Table_Assay_lito | metros de sondaje; pct sobre metros | periodo_GM_LE2WASTE_Output | 2030 | ROCKCODE | HC | sin asignar | HC | ROCKCODE agrupado en ROCKCODE_NUMEQ=13; sigla sin leyenda | Hornfels (hipótesis: siglas H*) | Metamorfico | 2210 |  |  | 1756.7 | 5.706
MR24 | Merged_Table_Assay_lito | metros de sondaje; pct sobre metros | periodo_GM_LE2WASTE_Output | 2030 | ROCKCODE | HCB | sin asignar | HCB | ROCKCODE agrupado en ROCKCODE_NUMEQ=14; sigla sin leyenda | Hornfels (hipótesis: siglas H*) | Metamorfico | 269 |  |  | 209.75 | 0.681
MR24 | Merged_Table_Assay_lito | metros de sondaje; pct sobre metros | periodo_GM_LE2WASTE_Output | 2030 | ROCKCODE | HDP | sin asignar | HDP | ROCKCODE agrupado en ROCKCODE_NUMEQ=14; sigla sin leyenda | Hornfels (hipótesis: siglas H*) | Metamorfico | 84 |  |  | 87.1 | 0.283
MR24 | Merged_Table_Assay_lito | metros de sondaje; pct sobre metros | periodo_GM_LE2WASTE_Output | 2030 | ROCKCODE | HG | sin asignar | HG | ROCKCODE agrupado en ROCKCODE_NUMEQ=13; sigla sin leyenda | Hornfels (hipótesis: siglas H*) | Metamorfico | 8923 |  |  | 7435.55 | 24.153
MR24 | Merged_Table_Assay_lito | metros de sondaje; pct sobre metros | periodo_GM_LE2WASTE_Output | 2030 | ROCKCODE | HGS | sin asignar | HGS | ROCKCODE agrupado en ROCKCODE_NUMEQ=13; sigla sin leyenda | Hornfels (hipótesis: siglas H*) | Metamorfico | 2988 |  |  | 2411 | 7.832
MR24 | Merged_Table_Assay_lito | metros de sondaje; pct sobre metros | periodo_GM_LE2WASTE_Output | 2030 | ROCKCODE | HGV | sin asignar | HGV | ROCKCODE agrupado en ROCKCODE_NUMEQ=14; sigla sin leyenda | Hornfels (hipótesis: siglas H*) | Metamorfico | 496 |  |  | 380.45 | 1.236
MR24 | Merged_Table_Assay_lito | metros de sondaje; pct sobre metros | periodo_GM_LE2WASTE_Output | 2030 | ROCKCODE | HMGV | sin asignar | HMGV | ROCKCODE agrupado en ROCKCODE_NUMEQ=14; sigla sin leyenda | Hornfels (hipótesis: siglas H*) | Metamorfico | 87 |  |  | 76.7 | 0.249
MR24 | Merged_Table_Assay_lito | metros de sondaje; pct sobre metros | periodo_GM_LE2WASTE_Output | 2030 | ROCKCODE | HV | sin asignar | HV | ROCKCODE agrupado en ROCKCODE_NUMEQ=14; sigla sin leyenda | Hornfels (hipótesis: siglas H*) | Metamorfico | 19 |  |  | 15.5 | 0.05
MR24 | Merged_Table_Assay_lito | metros de sondaje; pct sobre metros | periodo_GM_LE2WASTE_Output | 2030 | ROCKCODE | IPHPE | Intrusivo | IPHPE | ROCKCODE agrupado en ROCKCODE_NUMEQ=1 (Intrusivo_1) | Intrusivo | Intrusivo | 39 |  |  | 23.75 | 0.077
MR24 | Merged_Table_Assay_lito | metros de sondaje; pct sobre metros | periodo_GM_LE2WASTE_Output | 2030 | ROCKCODE | IPPA | Intrusivo | IPPA | ROCKCODE agrupado en ROCKCODE_NUMEQ=1 (Intrusivo_1) | Intrusivo | Intrusivo | 2015 |  |  | 2905.94 | 9.439
MR24 | Merged_Table_Assay_lito | metros de sondaje; pct sobre metros | periodo_GM_LE2WASTE_Output | 2030 | ROCKCODE | IPPAMO | Intrusivo | IPPAMO | ROCKCODE agrupado en ROCKCODE_NUMEQ=1 (Intrusivo_1) | Intrusivo | Intrusivo | 105 |  |  | 148 | 0.481
MR24 | Merged_Table_Assay_lito | metros de sondaje; pct sobre metros | periodo_GM_LE2WASTE_Output | 2030 | ROCKCODE | IPPAO | Intrusivo | IPPAO | ROCKCODE agrupado en ROCKCODE_NUMEQ=1 (Intrusivo_1) | Intrusivo | Intrusivo | 1840 |  |  | 2752.85 | 8.942
MR24 | Merged_Table_Assay_lito | metros de sondaje; pct sobre metros | periodo_GM_LE2WASTE_Output | 2030 | ROCKCODE | IPPEO | Intrusivo | IPPEO | ROCKCODE agrupado en ROCKCODE_NUMEQ=1 (Intrusivo_1) | Intrusivo | Intrusivo | 436 |  |  | 372.35 | 1.21
MR24 | Merged_Table_Assay_lito | metros de sondaje; pct sobre metros | periodo_GM_LE2WASTE_Output | 2030 | ROCKCODE | MC | sin asignar | MC | ROCKCODE agrupado en ROCKCODE_NUMEQ=16; sigla sin leyenda | Mármol (hipótesis: siglas M*) | Metamorfico | 1705 |  |  | 1849.4 | 6.007
MR24 | Merged_Table_Assay_lito | metros de sondaje; pct sobre metros | periodo_GM_LE2WASTE_Output | 2030 | ROCKCODE | MCB | sin asignar | MCB | ROCKCODE agrupado en ROCKCODE_NUMEQ=16; sigla sin leyenda | Mármol (hipótesis: siglas M*) | Metamorfico | 334 |  |  | 497.4 | 1.616
MR24 | Merged_Table_Assay_lito | metros de sondaje; pct sobre metros | periodo_GM_LE2WASTE_Output | 2030 | ROCKCODE | MCGB | sin asignar | MCGB | ROCKCODE agrupado en ROCKCODE_NUMEQ=16; sigla sin leyenda | Mármol (hipótesis: siglas M*) | Metamorfico | 1317 |  |  | 1304.9 | 4.239
MR24 | Merged_Table_Assay_lito | metros de sondaje; pct sobre metros | periodo_GM_LE2WASTE_Output | 2030 | ROCKCODE | MDP | sin asignar | MDP | ROCKCODE agrupado en ROCKCODE_NUMEQ=19; sigla sin leyenda | Mármol (hipótesis: sigla MDP) | Metamorfico | 2655 |  |  | 2404.25 | 7.81
MR24 | Merged_Table_Assay_lito | metros de sondaje; pct sobre metros | periodo_GM_LE2WASTE_Output | 2030 | ROCKCODE | MG | sin asignar | MG | ROCKCODE agrupado en ROCKCODE_NUMEQ=16; sigla sin leyenda | Mármol (hipótesis: siglas M*) | Metamorfico | 981 |  |  | 913.05 | 2.966
MR24 | Merged_Table_Assay_lito | metros de sondaje; pct sobre metros | periodo_GM_LE2WASTE_Output | 2030 | ROCKCODE | MGS | sin asignar | MGS | ROCKCODE agrupado en ROCKCODE_NUMEQ=16; sigla sin leyenda | Mármol (hipótesis: siglas M*) | Metamorfico | 968 |  |  | 858.95 | 2.79
MR24 | Merged_Table_Assay_lito | metros de sondaje; pct sobre metros | periodo_GM_LE2WASTE_Output | 2030 | ROCKCODE | MPA | sin asignar | MPA | ROCKCODE agrupado en ROCKCODE_NUMEQ=16; sigla sin leyenda | Mármol (hipótesis: siglas M*) | Metamorfico | 1540 |  |  | 1424.85 | 4.628
MR24 | Merged_Table_Assay_lito | metros de sondaje; pct sobre metros | periodo_GM_LE2WASTE_Output | 2031 | ROCKCODE | C | sin asignar | C | ROCKCODE agrupado en ROCKCODE_NUMEQ=10; sigla sin leyenda | Caliza (hipótesis: siglas C*) | Sedimentario | 10 |  |  | 30 | 0.135
MR24 | Merged_Table_Assay_lito | metros de sondaje; pct sobre metros | periodo_GM_LE2WASTE_Output | 2031 | ROCKCODE | CG | sin asignar | CG | ROCKCODE agrupado en ROCKCODE_NUMEQ=10; sigla sin leyenda | Caliza (hipótesis: siglas C*) | Sedimentario | 260 |  |  | 245.05 | 1.099
MR24 | Merged_Table_Assay_lito | metros de sondaje; pct sobre metros | periodo_GM_LE2WASTE_Output | 2031 | ROCKCODE | CGS | sin asignar | CGS | ROCKCODE agrupado en ROCKCODE_NUMEQ=10; sigla sin leyenda | Caliza (hipótesis: siglas C*) | Sedimentario | 294 |  |  | 241.5 | 1.083
MR24 | Merged_Table_Assay_lito | metros de sondaje; pct sobre metros | periodo_GM_LE2WASTE_Output | 2031 | ROCKCODE | CN | sin asignar | CN | ROCKCODE agrupado en ROCKCODE_NUMEQ=10; sigla sin leyenda | Caliza (hipótesis: siglas C*) | Sedimentario | 41 |  |  | 46.3 | 0.208
MR24 | Merged_Table_Assay_lito | metros de sondaje; pct sobre metros | periodo_GM_LE2WASTE_Output | 2031 | ROCKCODE | HBV | sin asignar | HBV | ROCKCODE agrupado en ROCKCODE_NUMEQ=14; sigla sin leyenda | Hornfels (hipótesis: siglas H*) | Metamorfico | 791 |  |  | 609.15 | 2.732
MR24 | Merged_Table_Assay_lito | metros de sondaje; pct sobre metros | periodo_GM_LE2WASTE_Output | 2031 | ROCKCODE | HC | sin asignar | HC | ROCKCODE agrupado en ROCKCODE_NUMEQ=13; sigla sin leyenda | Hornfels (hipótesis: siglas H*) | Metamorfico | 1056 |  |  | 850.25 | 3.813
MR24 | Merged_Table_Assay_lito | metros de sondaje; pct sobre metros | periodo_GM_LE2WASTE_Output | 2031 | ROCKCODE | HCB | sin asignar | HCB | ROCKCODE agrupado en ROCKCODE_NUMEQ=14; sigla sin leyenda | Hornfels (hipótesis: siglas H*) | Metamorfico | 326 |  |  | 258.4 | 1.159
MR24 | Merged_Table_Assay_lito | metros de sondaje; pct sobre metros | periodo_GM_LE2WASTE_Output | 2031 | ROCKCODE | HDP | sin asignar | HDP | ROCKCODE agrupado en ROCKCODE_NUMEQ=14; sigla sin leyenda | Hornfels (hipótesis: siglas H*) | Metamorfico | 239 |  |  | 180.7 | 0.81
MR24 | Merged_Table_Assay_lito | metros de sondaje; pct sobre metros | periodo_GM_LE2WASTE_Output | 2031 | ROCKCODE | HG | sin asignar | HG | ROCKCODE agrupado en ROCKCODE_NUMEQ=13; sigla sin leyenda | Hornfels (hipótesis: siglas H*) | Metamorfico | 3253 |  |  | 2759.4 | 12.374
MR24 | Merged_Table_Assay_lito | metros de sondaje; pct sobre metros | periodo_GM_LE2WASTE_Output | 2031 | ROCKCODE | HGS | sin asignar | HGS | ROCKCODE agrupado en ROCKCODE_NUMEQ=13; sigla sin leyenda | Hornfels (hipótesis: siglas H*) | Metamorfico | 624 |  |  | 554.45 | 2.486
MR24 | Merged_Table_Assay_lito | metros de sondaje; pct sobre metros | periodo_GM_LE2WASTE_Output | 2031 | ROCKCODE | HGV | sin asignar | HGV | ROCKCODE agrupado en ROCKCODE_NUMEQ=14; sigla sin leyenda | Hornfels (hipótesis: siglas H*) | Metamorfico | 351 |  |  | 268.55 | 1.204
MR24 | Merged_Table_Assay_lito | metros de sondaje; pct sobre metros | periodo_GM_LE2WASTE_Output | 2031 | ROCKCODE | HMGV | sin asignar | HMGV | ROCKCODE agrupado en ROCKCODE_NUMEQ=14; sigla sin leyenda | Hornfels (hipótesis: siglas H*) | Metamorfico | 109 |  |  | 74.55 | 0.334
MR24 | Merged_Table_Assay_lito | metros de sondaje; pct sobre metros | periodo_GM_LE2WASTE_Output | 2031 | ROCKCODE | HV | sin asignar | HV | ROCKCODE agrupado en ROCKCODE_NUMEQ=14; sigla sin leyenda | Hornfels (hipótesis: siglas H*) | Metamorfico | 11 |  |  | 15.6 | 0.07
MR24 | Merged_Table_Assay_lito | metros de sondaje; pct sobre metros | periodo_GM_LE2WASTE_Output | 2031 | ROCKCODE | IPHPE | Intrusivo | IPHPE | ROCKCODE agrupado en ROCKCODE_NUMEQ=1 (Intrusivo_1) | Intrusivo | Intrusivo | 34 |  |  | 22.7 | 0.102
MR24 | Merged_Table_Assay_lito | metros de sondaje; pct sobre metros | periodo_GM_LE2WASTE_Output | 2031 | ROCKCODE | IPPA | Intrusivo | IPPA | ROCKCODE agrupado en ROCKCODE_NUMEQ=1 (Intrusivo_1) | Intrusivo | Intrusivo | 1836 |  |  | 2178.61 | 9.77
MR24 | Merged_Table_Assay_lito | metros de sondaje; pct sobre metros | periodo_GM_LE2WASTE_Output | 2031 | ROCKCODE | IPPAMO | Intrusivo | IPPAMO | ROCKCODE agrupado en ROCKCODE_NUMEQ=1 (Intrusivo_1) | Intrusivo | Intrusivo | 1117 |  |  | 1091.5 | 4.895
MR24 | Merged_Table_Assay_lito | metros de sondaje; pct sobre metros | periodo_GM_LE2WASTE_Output | 2031 | ROCKCODE | IPPAO | Intrusivo | IPPAO | ROCKCODE agrupado en ROCKCODE_NUMEQ=1 (Intrusivo_1) | Intrusivo | Intrusivo | 1533 |  |  | 2118.15 | 9.499
MR24 | Merged_Table_Assay_lito | metros de sondaje; pct sobre metros | periodo_GM_LE2WASTE_Output | 2031 | ROCKCODE | IPPEO | Intrusivo | IPPEO | ROCKCODE agrupado en ROCKCODE_NUMEQ=1 (Intrusivo_1) | Intrusivo | Intrusivo | 126 |  |  | 115.85 | 0.52
MR24 | Merged_Table_Assay_lito | metros de sondaje; pct sobre metros | periodo_GM_LE2WASTE_Output | 2031 | ROCKCODE | M | sin asignar | M | ROCKCODE agrupado en ROCKCODE_NUMEQ=16; sigla sin leyenda | Mármol (hipótesis: siglas M*) | Metamorfico | 41 |  |  | 38.05 | 0.171
MR24 | Merged_Table_Assay_lito | metros de sondaje; pct sobre metros | periodo_GM_LE2WASTE_Output | 2031 | ROCKCODE | MC | sin asignar | MC | ROCKCODE agrupado en ROCKCODE_NUMEQ=16; sigla sin leyenda | Mármol (hipótesis: siglas M*) | Metamorfico | 2941 |  |  | 2699.3 | 12.105
MR24 | Merged_Table_Assay_lito | metros de sondaje; pct sobre metros | periodo_GM_LE2WASTE_Output | 2031 | ROCKCODE | MCB | sin asignar | MCB | ROCKCODE agrupado en ROCKCODE_NUMEQ=16; sigla sin leyenda | Mármol (hipótesis: siglas M*) | Metamorfico | 229 |  |  | 231.3 | 1.037
MR24 | Merged_Table_Assay_lito | metros de sondaje; pct sobre metros | periodo_GM_LE2WASTE_Output | 2031 | ROCKCODE | MCGB | sin asignar | MCGB | ROCKCODE agrupado en ROCKCODE_NUMEQ=16; sigla sin leyenda | Mármol (hipótesis: siglas M*) | Metamorfico | 746 |  |  | 682.8 | 3.062
MR24 | Merged_Table_Assay_lito | metros de sondaje; pct sobre metros | periodo_GM_LE2WASTE_Output | 2031 | ROCKCODE | MDP | sin asignar | MDP | ROCKCODE agrupado en ROCKCODE_NUMEQ=19; sigla sin leyenda | Mármol (hipótesis: sigla MDP) | Metamorfico | 3008 |  |  | 2533.35 | 11.36
MR24 | Merged_Table_Assay_lito | metros de sondaje; pct sobre metros | periodo_GM_LE2WASTE_Output | 2031 | ROCKCODE | MG | sin asignar | MG | ROCKCODE agrupado en ROCKCODE_NUMEQ=16; sigla sin leyenda | Mármol (hipótesis: siglas M*) | Metamorfico | 1427 |  |  | 1195.95 | 5.363
MR24 | Merged_Table_Assay_lito | metros de sondaje; pct sobre metros | periodo_GM_LE2WASTE_Output | 2031 | ROCKCODE | MGS | sin asignar | MGS | ROCKCODE agrupado en ROCKCODE_NUMEQ=16; sigla sin leyenda | Mármol (hipótesis: siglas M*) | Metamorfico | 1703 |  |  | 1354.6 | 6.075
MR24 | Merged_Table_Assay_lito | metros de sondaje; pct sobre metros | periodo_GM_LE2WASTE_Output | 2031 | ROCKCODE | MPA | sin asignar | MPA | ROCKCODE agrupado en ROCKCODE_NUMEQ=16; sigla sin leyenda | Mármol (hipótesis: siglas M*) | Metamorfico | 2130 |  |  | 1903.6 | 8.536
MR24 | Merged_Table_Assay_lito | metros de sondaje; pct sobre metros | periodo_GM_LE2WASTE_Output | 2032 | ROCKCODE | BCIPPA | Intrusivo | BCIPPA | ROCKCODE agrupado en ROCKCODE_NUMEQ=1 (Intrusivo_1) | Intrusivo | Intrusivo | 5 |  |  | 7.6 | 0.04
MR24 | Merged_Table_Assay_lito | metros de sondaje; pct sobre metros | periodo_GM_LE2WASTE_Output | 2032 | ROCKCODE | BCIPPAO | Intrusivo | BCIPPAO | ROCKCODE agrupado en ROCKCODE_NUMEQ=1 (Intrusivo_1) | Intrusivo | Intrusivo | 1 |  |  | 1 | 0.005
MR24 | Merged_Table_Assay_lito | metros de sondaje; pct sobre metros | periodo_GM_LE2WASTE_Output | 2032 | ROCKCODE | BCM | sin asignar | BCM | ROCKCODE agrupado en ROCKCODE_NUMEQ=16; sigla sin leyenda | Mármol (hipótesis: siglas M*) | Metamorfico | 4 |  |  | 1.3 | 0.007
MR24 | Merged_Table_Assay_lito | metros de sondaje; pct sobre metros | periodo_GM_LE2WASTE_Output | 2032 | ROCKCODE | BMIPPA | Intrusivo | BMIPPA | ROCKCODE agrupado en ROCKCODE_NUMEQ=1 (Intrusivo_1) | Intrusivo | Intrusivo | 1 |  |  | 1.75 | 0.009
MR24 | Merged_Table_Assay_lito | metros de sondaje; pct sobre metros | periodo_GM_LE2WASTE_Output | 2032 | ROCKCODE | CA | sin asignar | CA | ROCKCODE agrupado en ROCKCODE_NUMEQ=10; sigla sin leyenda | Caliza (hipótesis: siglas C*) | Sedimentario | 6 |  |  | 6 | 0.031
MR24 | Merged_Table_Assay_lito | metros de sondaje; pct sobre metros | periodo_GM_LE2WASTE_Output | 2032 | ROCKCODE | CBMN | sin asignar | CBMN | ROCKCODE agrupado en ROCKCODE_NUMEQ=10; sigla sin leyenda | Caliza (hipótesis: siglas C*) | Sedimentario | 20 |  |  | 18.15 | 0.095
MR24 | Merged_Table_Assay_lito | metros de sondaje; pct sobre metros | periodo_GM_LE2WASTE_Output | 2032 | ROCKCODE | CF | sin asignar | CF | ROCKCODE agrupado en ROCKCODE_NUMEQ=10; sigla sin leyenda | Caliza (hipótesis: siglas C*) | Sedimentario | 9 |  |  | 5.35 | 0.028
MR24 | Merged_Table_Assay_lito | metros de sondaje; pct sobre metros | periodo_GM_LE2WASTE_Output | 2032 | ROCKCODE | CG | sin asignar | CG | ROCKCODE agrupado en ROCKCODE_NUMEQ=10; sigla sin leyenda | Caliza (hipótesis: siglas C*) | Sedimentario | 282 |  |  | 273.45 | 1.431
MR24 | Merged_Table_Assay_lito | metros de sondaje; pct sobre metros | periodo_GM_LE2WASTE_Output | 2032 | ROCKCODE | CGS | sin asignar | CGS | ROCKCODE agrupado en ROCKCODE_NUMEQ=10; sigla sin leyenda | Caliza (hipótesis: siglas C*) | Sedimentario | 92 |  |  | 139.25 | 0.729
MR24 | Merged_Table_Assay_lito | metros de sondaje; pct sobre metros | periodo_GM_LE2WASTE_Output | 2032 | ROCKCODE | CN | sin asignar | CN | ROCKCODE agrupado en ROCKCODE_NUMEQ=10; sigla sin leyenda | Caliza (hipótesis: siglas C*) | Sedimentario | 54 |  |  | 43.45 | 0.227
MR24 | Merged_Table_Assay_lito | metros de sondaje; pct sobre metros | periodo_GM_LE2WASTE_Output | 2032 | ROCKCODE | HBV | sin asignar | HBV | ROCKCODE agrupado en ROCKCODE_NUMEQ=14; sigla sin leyenda | Hornfels (hipótesis: siglas H*) | Metamorfico | 7 |  |  | 4.65 | 0.024
MR24 | Merged_Table_Assay_lito | metros de sondaje; pct sobre metros | periodo_GM_LE2WASTE_Output | 2032 | ROCKCODE | HC | sin asignar | HC | ROCKCODE agrupado en ROCKCODE_NUMEQ=13; sigla sin leyenda | Hornfels (hipótesis: siglas H*) | Metamorfico | 389 |  |  | 315.65 | 1.652
MR24 | Merged_Table_Assay_lito | metros de sondaje; pct sobre metros | periodo_GM_LE2WASTE_Output | 2032 | ROCKCODE | HDP | sin asignar | HDP | ROCKCODE agrupado en ROCKCODE_NUMEQ=14; sigla sin leyenda | Hornfels (hipótesis: siglas H*) | Metamorfico | 50 |  |  | 62.6 | 0.328
MR24 | Merged_Table_Assay_lito | metros de sondaje; pct sobre metros | periodo_GM_LE2WASTE_Output | 2032 | ROCKCODE | HG | sin asignar | HG | ROCKCODE agrupado en ROCKCODE_NUMEQ=13; sigla sin leyenda | Hornfels (hipótesis: siglas H*) | Metamorfico | 216 |  |  | 177.75 | 0.93
MR24 | Merged_Table_Assay_lito | metros de sondaje; pct sobre metros | periodo_GM_LE2WASTE_Output | 2032 | ROCKCODE | HGS | sin asignar | HGS | ROCKCODE agrupado en ROCKCODE_NUMEQ=13; sigla sin leyenda | Hornfels (hipótesis: siglas H*) | Metamorfico | 40 |  |  | 36.7 | 0.192
MR24 | Merged_Table_Assay_lito | metros de sondaje; pct sobre metros | periodo_GM_LE2WASTE_Output | 2032 | ROCKCODE | HGV | sin asignar | HGV | ROCKCODE agrupado en ROCKCODE_NUMEQ=14; sigla sin leyenda | Hornfels (hipótesis: siglas H*) | Metamorfico | 40 |  |  | 34.55 | 0.181
MR24 | Merged_Table_Assay_lito | metros de sondaje; pct sobre metros | periodo_GM_LE2WASTE_Output | 2032 | ROCKCODE | HV | sin asignar | HV | ROCKCODE agrupado en ROCKCODE_NUMEQ=14; sigla sin leyenda | Hornfels (hipótesis: siglas H*) | Metamorfico | 2 |  |  | 0.7 | 0.004
MR24 | Merged_Table_Assay_lito | metros de sondaje; pct sobre metros | periodo_GM_LE2WASTE_Output | 2032 | ROCKCODE | IPHPE | Intrusivo | IPHPE | ROCKCODE agrupado en ROCKCODE_NUMEQ=1 (Intrusivo_1) | Intrusivo | Intrusivo | 15 |  |  | 8.1 | 0.042
MR24 | Merged_Table_Assay_lito | metros de sondaje; pct sobre metros | periodo_GM_LE2WASTE_Output | 2032 | ROCKCODE | IPPA | Intrusivo | IPPA | ROCKCODE agrupado en ROCKCODE_NUMEQ=1 (Intrusivo_1) | Intrusivo | Intrusivo | 4533 |  |  | 4590.83 | 24.026
MR24 | Merged_Table_Assay_lito | metros de sondaje; pct sobre metros | periodo_GM_LE2WASTE_Output | 2032 | ROCKCODE | IPPAMO | Intrusivo | IPPAMO | ROCKCODE agrupado en ROCKCODE_NUMEQ=1 (Intrusivo_1) | Intrusivo | Intrusivo | 317 |  |  | 351.75 | 1.841
MR24 | Merged_Table_Assay_lito | metros de sondaje; pct sobre metros | periodo_GM_LE2WASTE_Output | 2032 | ROCKCODE | IPPAO | Intrusivo | IPPAO | ROCKCODE agrupado en ROCKCODE_NUMEQ=1 (Intrusivo_1) | Intrusivo | Intrusivo | 2903 |  |  | 3443.7 | 18.023
MR24 | Merged_Table_Assay_lito | metros de sondaje; pct sobre metros | periodo_GM_LE2WASTE_Output | 2032 | ROCKCODE | IPPEO | Intrusivo | IPPEO | ROCKCODE agrupado en ROCKCODE_NUMEQ=1 (Intrusivo_1) | Intrusivo | Intrusivo | 139 |  |  | 107.2 | 0.561
MR24 | Merged_Table_Assay_lito | metros de sondaje; pct sobre metros | periodo_GM_LE2WASTE_Output | 2032 | ROCKCODE | MC | sin asignar | MC | ROCKCODE agrupado en ROCKCODE_NUMEQ=16; sigla sin leyenda | Mármol (hipótesis: siglas M*) | Metamorfico | 3082 |  |  | 2608.13 | 13.65
MR24 | Merged_Table_Assay_lito | metros de sondaje; pct sobre metros | periodo_GM_LE2WASTE_Output | 2032 | ROCKCODE | MCB | sin asignar | MCB | ROCKCODE agrupado en ROCKCODE_NUMEQ=16; sigla sin leyenda | Mármol (hipótesis: siglas M*) | Metamorfico | 355 |  |  | 381.5 | 1.997
MR24 | Merged_Table_Assay_lito | metros de sondaje; pct sobre metros | periodo_GM_LE2WASTE_Output | 2032 | ROCKCODE | MCGB | sin asignar | MCGB | ROCKCODE agrupado en ROCKCODE_NUMEQ=16; sigla sin leyenda | Mármol (hipótesis: siglas M*) | Metamorfico | 885 |  |  | 708.85 | 3.71
MR24 | Merged_Table_Assay_lito | metros de sondaje; pct sobre metros | periodo_GM_LE2WASTE_Output | 2032 | ROCKCODE | MDP | sin asignar | MDP | ROCKCODE agrupado en ROCKCODE_NUMEQ=19; sigla sin leyenda | Mármol (hipótesis: sigla MDP) | Metamorfico | 2490 |  |  | 2309.7 | 12.088
MR24 | Merged_Table_Assay_lito | metros de sondaje; pct sobre metros | periodo_GM_LE2WASTE_Output | 2032 | ROCKCODE | MG | sin asignar | MG | ROCKCODE agrupado en ROCKCODE_NUMEQ=16; sigla sin leyenda | Mármol (hipótesis: siglas M*) | Metamorfico | 1035 |  |  | 793.25 | 4.151
MR24 | Merged_Table_Assay_lito | metros de sondaje; pct sobre metros | periodo_GM_LE2WASTE_Output | 2032 | ROCKCODE | MGS | sin asignar | MGS | ROCKCODE agrupado en ROCKCODE_NUMEQ=16; sigla sin leyenda | Mármol (hipótesis: siglas M*) | Metamorfico | 430 |  |  | 344.9 | 1.805
MR24 | Merged_Table_Assay_lito | metros de sondaje; pct sobre metros | periodo_GM_LE2WASTE_Output | 2032 | ROCKCODE | MPA | sin asignar | MPA | ROCKCODE agrupado en ROCKCODE_NUMEQ=16; sigla sin leyenda | Mármol (hipótesis: siglas M*) | Metamorfico | 2474 |  |  | 2329.95 | 12.194
MR24 | Merged_Table_Assay_lito | metros de sondaje; pct sobre metros | periodo_GM_LE2WASTE_Output | 2033 | ROCKCODE | BCM | sin asignar | BCM | ROCKCODE agrupado en ROCKCODE_NUMEQ=16; sigla sin leyenda | Mármol (hipótesis: siglas M*) | Metamorfico | 9 |  |  | 10.3 | 0.086
MR24 | Merged_Table_Assay_lito | metros de sondaje; pct sobre metros | periodo_GM_LE2WASTE_Output | 2033 | ROCKCODE | BMIPPA | Intrusivo | BMIPPA | ROCKCODE agrupado en ROCKCODE_NUMEQ=1 (Intrusivo_1) | Intrusivo | Intrusivo | 4 |  |  | 3.3 | 0.028
MR24 | Merged_Table_Assay_lito | metros de sondaje; pct sobre metros | periodo_GM_LE2WASTE_Output | 2033 | ROCKCODE | CA | sin asignar | CA | ROCKCODE agrupado en ROCKCODE_NUMEQ=10; sigla sin leyenda | Caliza (hipótesis: siglas C*) | Sedimentario | 33 |  |  | 36.55 | 0.305
MR24 | Merged_Table_Assay_lito | metros de sondaje; pct sobre metros | periodo_GM_LE2WASTE_Output | 2033 | ROCKCODE | CBMN | sin asignar | CBMN | ROCKCODE agrupado en ROCKCODE_NUMEQ=10; sigla sin leyenda | Caliza (hipótesis: siglas C*) | Sedimentario | 19 |  |  | 21.65 | 0.181
MR24 | Merged_Table_Assay_lito | metros de sondaje; pct sobre metros | periodo_GM_LE2WASTE_Output | 2033 | ROCKCODE | CF | sin asignar | CF | ROCKCODE agrupado en ROCKCODE_NUMEQ=10; sigla sin leyenda | Caliza (hipótesis: siglas C*) | Sedimentario | 2 |  |  | 4.05 | 0.034
MR24 | Merged_Table_Assay_lito | metros de sondaje; pct sobre metros | periodo_GM_LE2WASTE_Output | 2033 | ROCKCODE | CG | sin asignar | CG | ROCKCODE agrupado en ROCKCODE_NUMEQ=10; sigla sin leyenda | Caliza (hipótesis: siglas C*) | Sedimentario | 189 |  |  | 184.4 | 1.539
MR24 | Merged_Table_Assay_lito | metros de sondaje; pct sobre metros | periodo_GM_LE2WASTE_Output | 2033 | ROCKCODE | CGS | sin asignar | CGS | ROCKCODE agrupado en ROCKCODE_NUMEQ=10; sigla sin leyenda | Caliza (hipótesis: siglas C*) | Sedimentario | 304 |  |  | 272.35 | 2.273
MR24 | Merged_Table_Assay_lito | metros de sondaje; pct sobre metros | periodo_GM_LE2WASTE_Output | 2033 | ROCKCODE | CN | sin asignar | CN | ROCKCODE agrupado en ROCKCODE_NUMEQ=10; sigla sin leyenda | Caliza (hipótesis: siglas C*) | Sedimentario | 69 |  |  | 92.4 | 0.771
MR24 | Merged_Table_Assay_lito | metros de sondaje; pct sobre metros | periodo_GM_LE2WASTE_Output | 2033 | ROCKCODE | HBV | sin asignar | HBV | ROCKCODE agrupado en ROCKCODE_NUMEQ=14; sigla sin leyenda | Hornfels (hipótesis: siglas H*) | Metamorfico | 5 |  |  | 4.05 | 0.034
MR24 | Merged_Table_Assay_lito | metros de sondaje; pct sobre metros | periodo_GM_LE2WASTE_Output | 2033 | ROCKCODE | HC | sin asignar | HC | ROCKCODE agrupado en ROCKCODE_NUMEQ=13; sigla sin leyenda | Hornfels (hipótesis: siglas H*) | Metamorfico | 29 |  |  | 20.65 | 0.172
MR24 | Merged_Table_Assay_lito | metros de sondaje; pct sobre metros | periodo_GM_LE2WASTE_Output | 2033 | ROCKCODE | HDP | sin asignar | HDP | ROCKCODE agrupado en ROCKCODE_NUMEQ=14; sigla sin leyenda | Hornfels (hipótesis: siglas H*) | Metamorfico | 19 |  |  | 27.25 | 0.227
MR24 | Merged_Table_Assay_lito | metros de sondaje; pct sobre metros | periodo_GM_LE2WASTE_Output | 2033 | ROCKCODE | HG | sin asignar | HG | ROCKCODE agrupado en ROCKCODE_NUMEQ=13; sigla sin leyenda | Hornfels (hipótesis: siglas H*) | Metamorfico | 86 |  |  | 89.9 | 0.75
MR24 | Merged_Table_Assay_lito | metros de sondaje; pct sobre metros | periodo_GM_LE2WASTE_Output | 2033 | ROCKCODE | HGS | sin asignar | HGS | ROCKCODE agrupado en ROCKCODE_NUMEQ=13; sigla sin leyenda | Hornfels (hipótesis: siglas H*) | Metamorfico | 71 |  |  | 61.15 | 0.51
MR24 | Merged_Table_Assay_lito | metros de sondaje; pct sobre metros | periodo_GM_LE2WASTE_Output | 2033 | ROCKCODE | HGV | sin asignar | HGV | ROCKCODE agrupado en ROCKCODE_NUMEQ=14; sigla sin leyenda | Hornfels (hipótesis: siglas H*) | Metamorfico | 31 |  |  | 23.5 | 0.196
MR24 | Merged_Table_Assay_lito | metros de sondaje; pct sobre metros | periodo_GM_LE2WASTE_Output | 2033 | ROCKCODE | IPPA | Intrusivo | IPPA | ROCKCODE agrupado en ROCKCODE_NUMEQ=1 (Intrusivo_1) | Intrusivo | Intrusivo | 2258 |  |  | 2597.7 | 21.677
MR24 | Merged_Table_Assay_lito | metros de sondaje; pct sobre metros | periodo_GM_LE2WASTE_Output | 2033 | ROCKCODE | IPPAMO | Intrusivo | IPPAMO | ROCKCODE agrupado en ROCKCODE_NUMEQ=1 (Intrusivo_1) | Intrusivo | Intrusivo | 26 |  |  | 40.25 | 0.336
MR24 | Merged_Table_Assay_lito | metros de sondaje; pct sobre metros | periodo_GM_LE2WASTE_Output | 2033 | ROCKCODE | IPPAO | Intrusivo | IPPAO | ROCKCODE agrupado en ROCKCODE_NUMEQ=1 (Intrusivo_1) | Intrusivo | Intrusivo | 448 |  |  | 709.95 | 5.924
MR24 | Merged_Table_Assay_lito | metros de sondaje; pct sobre metros | periodo_GM_LE2WASTE_Output | 2033 | ROCKCODE | IPPEO | Intrusivo | IPPEO | ROCKCODE agrupado en ROCKCODE_NUMEQ=1 (Intrusivo_1) | Intrusivo | Intrusivo | 49 |  |  | 57.3 | 0.478
MR24 | Merged_Table_Assay_lito | metros de sondaje; pct sobre metros | periodo_GM_LE2WASTE_Output | 2033 | ROCKCODE | M | sin asignar | M | ROCKCODE agrupado en ROCKCODE_NUMEQ=16; sigla sin leyenda | Mármol (hipótesis: siglas M*) | Metamorfico | 1 |  |  | 2.8 | 0.023
MR24 | Merged_Table_Assay_lito | metros de sondaje; pct sobre metros | periodo_GM_LE2WASTE_Output | 2033 | ROCKCODE | MC | sin asignar | MC | ROCKCODE agrupado en ROCKCODE_NUMEQ=16; sigla sin leyenda | Mármol (hipótesis: siglas M*) | Metamorfico | 2001 |  |  | 2316.92 | 19.334
MR24 | Merged_Table_Assay_lito | metros de sondaje; pct sobre metros | periodo_GM_LE2WASTE_Output | 2033 | ROCKCODE | MCB | sin asignar | MCB | ROCKCODE agrupado en ROCKCODE_NUMEQ=16; sigla sin leyenda | Mármol (hipótesis: siglas M*) | Metamorfico | 560 |  |  | 652.55 | 5.445
MR24 | Merged_Table_Assay_lito | metros de sondaje; pct sobre metros | periodo_GM_LE2WASTE_Output | 2033 | ROCKCODE | MCGB | sin asignar | MCGB | ROCKCODE agrupado en ROCKCODE_NUMEQ=16; sigla sin leyenda | Mármol (hipótesis: siglas M*) | Metamorfico | 667 |  |  | 619.35 | 5.168
MR24 | Merged_Table_Assay_lito | metros de sondaje; pct sobre metros | periodo_GM_LE2WASTE_Output | 2033 | ROCKCODE | MDP | sin asignar | MDP | ROCKCODE agrupado en ROCKCODE_NUMEQ=19; sigla sin leyenda | Mármol (hipótesis: sigla MDP) | Metamorfico | 2974 |  |  | 3027.27 | 25.262
MR24 | Merged_Table_Assay_lito | metros de sondaje; pct sobre metros | periodo_GM_LE2WASTE_Output | 2033 | ROCKCODE | MG | sin asignar | MG | ROCKCODE agrupado en ROCKCODE_NUMEQ=16; sigla sin leyenda | Mármol (hipótesis: siglas M*) | Metamorfico | 363 |  |  | 390.7 | 3.26
MR24 | Merged_Table_Assay_lito | metros de sondaje; pct sobre metros | periodo_GM_LE2WASTE_Output | 2033 | ROCKCODE | MGS | sin asignar | MGS | ROCKCODE agrupado en ROCKCODE_NUMEQ=16; sigla sin leyenda | Mármol (hipótesis: siglas M*) | Metamorfico | 76 |  |  | 105.25 | 0.878
MR24 | Merged_Table_Assay_lito | metros de sondaje; pct sobre metros | periodo_GM_LE2WASTE_Output | 2033 | ROCKCODE | MPA | sin asignar | MPA | ROCKCODE agrupado en ROCKCODE_NUMEQ=16; sigla sin leyenda | Mármol (hipótesis: siglas M*) | Metamorfico | 559 |  |  | 612.05 | 5.107
MR24 | Merged_Table_Assay_lito | metros de sondaje; pct sobre metros | periodo_GM_LE2WASTE_Output | 2034 | ROCKCODE | BCIPPA | Intrusivo | BCIPPA | ROCKCODE agrupado en ROCKCODE_NUMEQ=1 (Intrusivo_1) | Intrusivo | Intrusivo | 2 |  |  | 4.6 | 0.056
MR24 | Merged_Table_Assay_lito | metros de sondaje; pct sobre metros | periodo_GM_LE2WASTE_Output | 2034 | ROCKCODE | CA | sin asignar | CA | ROCKCODE agrupado en ROCKCODE_NUMEQ=10; sigla sin leyenda | Caliza (hipótesis: siglas C*) | Sedimentario | 276 |  |  | 240.5 | 2.939
MR24 | Merged_Table_Assay_lito | metros de sondaje; pct sobre metros | periodo_GM_LE2WASTE_Output | 2034 | ROCKCODE | CBMN | sin asignar | CBMN | ROCKCODE agrupado en ROCKCODE_NUMEQ=10; sigla sin leyenda | Caliza (hipótesis: siglas C*) | Sedimentario | 47 |  |  | 34.4 | 0.42
MR24 | Merged_Table_Assay_lito | metros de sondaje; pct sobre metros | periodo_GM_LE2WASTE_Output | 2034 | ROCKCODE | CF | sin asignar | CF | ROCKCODE agrupado en ROCKCODE_NUMEQ=10; sigla sin leyenda | Caliza (hipótesis: siglas C*) | Sedimentario | 1 |  |  | 2.5 | 0.031
MR24 | Merged_Table_Assay_lito | metros de sondaje; pct sobre metros | periodo_GM_LE2WASTE_Output | 2034 | ROCKCODE | CG | sin asignar | CG | ROCKCODE agrupado en ROCKCODE_NUMEQ=10; sigla sin leyenda | Caliza (hipótesis: siglas C*) | Sedimentario | 837 |  |  | 713.1 | 8.714
MR24 | Merged_Table_Assay_lito | metros de sondaje; pct sobre metros | periodo_GM_LE2WASTE_Output | 2034 | ROCKCODE | CGS | sin asignar | CGS | ROCKCODE agrupado en ROCKCODE_NUMEQ=10; sigla sin leyenda | Caliza (hipótesis: siglas C*) | Sedimentario | 579 |  |  | 451.5 | 5.517
MR24 | Merged_Table_Assay_lito | metros de sondaje; pct sobre metros | periodo_GM_LE2WASTE_Output | 2034 | ROCKCODE | CN | sin asignar | CN | ROCKCODE agrupado en ROCKCODE_NUMEQ=10; sigla sin leyenda | Caliza (hipótesis: siglas C*) | Sedimentario | 203 |  |  | 185.85 | 2.271
MR24 | Merged_Table_Assay_lito | metros de sondaje; pct sobre metros | periodo_GM_LE2WASTE_Output | 2034 | ROCKCODE | HC | sin asignar | HC | ROCKCODE agrupado en ROCKCODE_NUMEQ=13; sigla sin leyenda | Hornfels (hipótesis: siglas H*) | Metamorfico | 45 |  |  | 27.4 | 0.335
MR24 | Merged_Table_Assay_lito | metros de sondaje; pct sobre metros | periodo_GM_LE2WASTE_Output | 2034 | ROCKCODE | HCB | sin asignar | HCB | ROCKCODE agrupado en ROCKCODE_NUMEQ=14; sigla sin leyenda | Hornfels (hipótesis: siglas H*) | Metamorfico | 8 |  |  | 4.85 | 0.059
MR24 | Merged_Table_Assay_lito | metros de sondaje; pct sobre metros | periodo_GM_LE2WASTE_Output | 2034 | ROCKCODE | HG | sin asignar | HG | ROCKCODE agrupado en ROCKCODE_NUMEQ=13; sigla sin leyenda | Hornfels (hipótesis: siglas H*) | Metamorfico | 268 |  |  | 269.45 | 3.293
MR24 | Merged_Table_Assay_lito | metros de sondaje; pct sobre metros | periodo_GM_LE2WASTE_Output | 2034 | ROCKCODE | HGS | sin asignar | HGS | ROCKCODE agrupado en ROCKCODE_NUMEQ=13; sigla sin leyenda | Hornfels (hipótesis: siglas H*) | Metamorfico | 196 |  |  | 184.65 | 2.256
MR24 | Merged_Table_Assay_lito | metros de sondaje; pct sobre metros | periodo_GM_LE2WASTE_Output | 2034 | ROCKCODE | HGV | sin asignar | HGV | ROCKCODE agrupado en ROCKCODE_NUMEQ=14; sigla sin leyenda | Hornfels (hipótesis: siglas H*) | Metamorfico | 4 |  |  | 2.9 | 0.035
MR24 | Merged_Table_Assay_lito | metros de sondaje; pct sobre metros | periodo_GM_LE2WASTE_Output | 2034 | ROCKCODE | IPPA | Intrusivo | IPPA | ROCKCODE agrupado en ROCKCODE_NUMEQ=1 (Intrusivo_1) | Intrusivo | Intrusivo | 851 |  |  | 1039.35 | 12.701
MR24 | Merged_Table_Assay_lito | metros de sondaje; pct sobre metros | periodo_GM_LE2WASTE_Output | 2034 | ROCKCODE | IPPAMO | Intrusivo | IPPAMO | ROCKCODE agrupado en ROCKCODE_NUMEQ=1 (Intrusivo_1) | Intrusivo | Intrusivo | 10 |  |  | 12.95 | 0.158
MR24 | Merged_Table_Assay_lito | metros de sondaje; pct sobre metros | periodo_GM_LE2WASTE_Output | 2034 | ROCKCODE | IPPAO | Intrusivo | IPPAO | ROCKCODE agrupado en ROCKCODE_NUMEQ=1 (Intrusivo_1) | Intrusivo | Intrusivo | 526 |  |  | 694.1 | 8.482
MR24 | Merged_Table_Assay_lito | metros de sondaje; pct sobre metros | periodo_GM_LE2WASTE_Output | 2034 | ROCKCODE | IPPEO | Intrusivo | IPPEO | ROCKCODE agrupado en ROCKCODE_NUMEQ=1 (Intrusivo_1) | Intrusivo | Intrusivo | 27 |  |  | 31.2 | 0.381
MR24 | Merged_Table_Assay_lito | metros de sondaje; pct sobre metros | periodo_GM_LE2WASTE_Output | 2034 | ROCKCODE | MC | sin asignar | MC | ROCKCODE agrupado en ROCKCODE_NUMEQ=16; sigla sin leyenda | Mármol (hipótesis: siglas M*) | Metamorfico | 886 |  |  | 992.74 | 12.131
MR24 | Merged_Table_Assay_lito | metros de sondaje; pct sobre metros | periodo_GM_LE2WASTE_Output | 2034 | ROCKCODE | MCB | sin asignar | MCB | ROCKCODE agrupado en ROCKCODE_NUMEQ=16; sigla sin leyenda | Mármol (hipótesis: siglas M*) | Metamorfico | 99 |  |  | 135.2 | 1.652
MR24 | Merged_Table_Assay_lito | metros de sondaje; pct sobre metros | periodo_GM_LE2WASTE_Output | 2034 | ROCKCODE | MCGB | sin asignar | MCGB | ROCKCODE agrupado en ROCKCODE_NUMEQ=16; sigla sin leyenda | Mármol (hipótesis: siglas M*) | Metamorfico | 110 |  |  | 139.9 | 1.71
MR24 | Merged_Table_Assay_lito | metros de sondaje; pct sobre metros | periodo_GM_LE2WASTE_Output | 2034 | ROCKCODE | MDP | sin asignar | MDP | ROCKCODE agrupado en ROCKCODE_NUMEQ=19; sigla sin leyenda | Mármol (hipótesis: sigla MDP) | Metamorfico | 2215 |  |  | 2324.7 | 28.408
MR24 | Merged_Table_Assay_lito | metros de sondaje; pct sobre metros | periodo_GM_LE2WASTE_Output | 2034 | ROCKCODE | MG | sin asignar | MG | ROCKCODE agrupado en ROCKCODE_NUMEQ=16; sigla sin leyenda | Mármol (hipótesis: siglas M*) | Metamorfico | 410 |  |  | 418.1 | 5.109
MR24 | Merged_Table_Assay_lito | metros de sondaje; pct sobre metros | periodo_GM_LE2WASTE_Output | 2034 | ROCKCODE | MGS | sin asignar | MGS | ROCKCODE agrupado en ROCKCODE_NUMEQ=16; sigla sin leyenda | Mármol (hipótesis: siglas M*) | Metamorfico | 66 |  |  | 108.45 | 1.325
MR24 | Merged_Table_Assay_lito | metros de sondaje; pct sobre metros | periodo_GM_LE2WASTE_Output | 2034 | ROCKCODE | MPA | sin asignar | MPA | ROCKCODE agrupado en ROCKCODE_NUMEQ=16; sigla sin leyenda | Mármol (hipótesis: siglas M*) | Metamorfico | 157 |  |  | 164.95 | 2.016
MR24 | Merged_Table_Assay_lito | metros de sondaje; pct sobre metros | periodo_GM_LE2WASTE_Output | 2035 | ROCKCODE | BCIPPA | Intrusivo | BCIPPA | ROCKCODE agrupado en ROCKCODE_NUMEQ=1 (Intrusivo_1) | Intrusivo | Intrusivo | 2 |  |  | 3 | 0.043
MR24 | Merged_Table_Assay_lito | metros de sondaje; pct sobre metros | periodo_GM_LE2WASTE_Output | 2035 | ROCKCODE | CA | sin asignar | CA | ROCKCODE agrupado en ROCKCODE_NUMEQ=10; sigla sin leyenda | Caliza (hipótesis: siglas C*) | Sedimentario | 67 |  |  | 56 | 0.796
MR24 | Merged_Table_Assay_lito | metros de sondaje; pct sobre metros | periodo_GM_LE2WASTE_Output | 2035 | ROCKCODE | CG | sin asignar | CG | ROCKCODE agrupado en ROCKCODE_NUMEQ=10; sigla sin leyenda | Caliza (hipótesis: siglas C*) | Sedimentario | 251 |  |  | 218.9 | 3.111
MR24 | Merged_Table_Assay_lito | metros de sondaje; pct sobre metros | periodo_GM_LE2WASTE_Output | 2035 | ROCKCODE | CGS | sin asignar | CGS | ROCKCODE agrupado en ROCKCODE_NUMEQ=10; sigla sin leyenda | Caliza (hipótesis: siglas C*) | Sedimentario | 82 |  |  | 68.55 | 0.974
MR24 | Merged_Table_Assay_lito | metros de sondaje; pct sobre metros | periodo_GM_LE2WASTE_Output | 2035 | ROCKCODE | CN | sin asignar | CN | ROCKCODE agrupado en ROCKCODE_NUMEQ=10; sigla sin leyenda | Caliza (hipótesis: siglas C*) | Sedimentario | 82 |  |  | 90.4 | 1.285
MR24 | Merged_Table_Assay_lito | metros de sondaje; pct sobre metros | periodo_GM_LE2WASTE_Output | 2035 | ROCKCODE | HC | sin asignar | HC | ROCKCODE agrupado en ROCKCODE_NUMEQ=13; sigla sin leyenda | Hornfels (hipótesis: siglas H*) | Metamorfico | 2 |  |  | 2.75 | 0.039
MR24 | Merged_Table_Assay_lito | metros de sondaje; pct sobre metros | periodo_GM_LE2WASTE_Output | 2035 | ROCKCODE | HG | sin asignar | HG | ROCKCODE agrupado en ROCKCODE_NUMEQ=13; sigla sin leyenda | Hornfels (hipótesis: siglas H*) | Metamorfico | 5 |  |  | 4.5 | 0.064
MR24 | Merged_Table_Assay_lito | metros de sondaje; pct sobre metros | periodo_GM_LE2WASTE_Output | 2035 | ROCKCODE | HGS | sin asignar | HGS | ROCKCODE agrupado en ROCKCODE_NUMEQ=13; sigla sin leyenda | Hornfels (hipótesis: siglas H*) | Metamorfico | 11 |  |  | 11.6 | 0.165
MR24 | Merged_Table_Assay_lito | metros de sondaje; pct sobre metros | periodo_GM_LE2WASTE_Output | 2035 | ROCKCODE | HGV | sin asignar | HGV | ROCKCODE agrupado en ROCKCODE_NUMEQ=14; sigla sin leyenda | Hornfels (hipótesis: siglas H*) | Metamorfico | 2 |  |  | 5 | 0.071
MR24 | Merged_Table_Assay_lito | metros de sondaje; pct sobre metros | periodo_GM_LE2WASTE_Output | 2035 | ROCKCODE | IPPA | Intrusivo | IPPA | ROCKCODE agrupado en ROCKCODE_NUMEQ=1 (Intrusivo_1) | Intrusivo | Intrusivo | 2762 |  |  | 3142.92 | 44.674
MR24 | Merged_Table_Assay_lito | metros de sondaje; pct sobre metros | periodo_GM_LE2WASTE_Output | 2035 | ROCKCODE | IPPAMO | Intrusivo | IPPAMO | ROCKCODE agrupado en ROCKCODE_NUMEQ=1 (Intrusivo_1) | Intrusivo | Intrusivo | 5 |  |  | 11.5 | 0.163
MR24 | Merged_Table_Assay_lito | metros de sondaje; pct sobre metros | periodo_GM_LE2WASTE_Output | 2035 | ROCKCODE | IPPAO | Intrusivo | IPPAO | ROCKCODE agrupado en ROCKCODE_NUMEQ=1 (Intrusivo_1) | Intrusivo | Intrusivo | 437 |  |  | 538.66 | 7.657
MR24 | Merged_Table_Assay_lito | metros de sondaje; pct sobre metros | periodo_GM_LE2WASTE_Output | 2035 | ROCKCODE | IPPEO | Intrusivo | IPPEO | ROCKCODE agrupado en ROCKCODE_NUMEQ=1 (Intrusivo_1) | Intrusivo | Intrusivo | 6 |  |  | 12.05 | 0.171
MR24 | Merged_Table_Assay_lito | metros de sondaje; pct sobre metros | periodo_GM_LE2WASTE_Output | 2035 | ROCKCODE | MC | sin asignar | MC | ROCKCODE agrupado en ROCKCODE_NUMEQ=16; sigla sin leyenda | Mármol (hipótesis: siglas M*) | Metamorfico | 901 |  |  | 1390.7 | 19.768
MR24 | Merged_Table_Assay_lito | metros de sondaje; pct sobre metros | periodo_GM_LE2WASTE_Output | 2035 | ROCKCODE | MCB | sin asignar | MCB | ROCKCODE agrupado en ROCKCODE_NUMEQ=16; sigla sin leyenda | Mármol (hipótesis: siglas M*) | Metamorfico | 84 |  |  | 108.05 | 1.536
MR24 | Merged_Table_Assay_lito | metros de sondaje; pct sobre metros | periodo_GM_LE2WASTE_Output | 2035 | ROCKCODE | MCGB | sin asignar | MCGB | ROCKCODE agrupado en ROCKCODE_NUMEQ=16; sigla sin leyenda | Mármol (hipótesis: siglas M*) | Metamorfico | 189 |  |  | 200.2 | 2.846
MR24 | Merged_Table_Assay_lito | metros de sondaje; pct sobre metros | periodo_GM_LE2WASTE_Output | 2035 | ROCKCODE | MDP | sin asignar | MDP | ROCKCODE agrupado en ROCKCODE_NUMEQ=19; sigla sin leyenda | Mármol (hipótesis: sigla MDP) | Metamorfico | 997 |  |  | 878.25 | 12.484
MR24 | Merged_Table_Assay_lito | metros de sondaje; pct sobre metros | periodo_GM_LE2WASTE_Output | 2035 | ROCKCODE | MG | sin asignar | MG | ROCKCODE agrupado en ROCKCODE_NUMEQ=16; sigla sin leyenda | Mármol (hipótesis: siglas M*) | Metamorfico | 238 |  |  | 204.85 | 2.912
MR24 | Merged_Table_Assay_lito | metros de sondaje; pct sobre metros | periodo_GM_LE2WASTE_Output | 2035 | ROCKCODE | MGS | sin asignar | MGS | ROCKCODE agrupado en ROCKCODE_NUMEQ=16; sigla sin leyenda | Mármol (hipótesis: siglas M*) | Metamorfico | 44 |  |  | 43.65 | 0.62
MR24 | Merged_Table_Assay_lito | metros de sondaje; pct sobre metros | periodo_GM_LE2WASTE_Output | 2035 | ROCKCODE | MPA | sin asignar | MPA | ROCKCODE agrupado en ROCKCODE_NUMEQ=16; sigla sin leyenda | Mármol (hipótesis: siglas M*) | Metamorfico | 62 |  |  | 43.75 | 0.622
MR24 | Merged_Table_Assay_lito | metros de sondaje; pct sobre metros | periodo_GM_LE2WASTE_Output | 203637 | ROCKCODE | BCIPPAO | Intrusivo | BCIPPAO | ROCKCODE agrupado en ROCKCODE_NUMEQ=1 (Intrusivo_1) | Intrusivo | Intrusivo | 2 |  |  | 3.3 | 0.019
MR24 | Merged_Table_Assay_lito | metros de sondaje; pct sobre metros | periodo_GM_LE2WASTE_Output | 203637 | ROCKCODE | CA | sin asignar | CA | ROCKCODE agrupado en ROCKCODE_NUMEQ=10; sigla sin leyenda | Caliza (hipótesis: siglas C*) | Sedimentario | 106 |  |  | 102.45 | 0.604
MR24 | Merged_Table_Assay_lito | metros de sondaje; pct sobre metros | periodo_GM_LE2WASTE_Output | 203637 | ROCKCODE | CBMN | sin asignar | CBMN | ROCKCODE agrupado en ROCKCODE_NUMEQ=10; sigla sin leyenda | Caliza (hipótesis: siglas C*) | Sedimentario | 9 |  |  | 7.35 | 0.043
MR24 | Merged_Table_Assay_lito | metros de sondaje; pct sobre metros | periodo_GM_LE2WASTE_Output | 203637 | ROCKCODE | CG | sin asignar | CG | ROCKCODE agrupado en ROCKCODE_NUMEQ=10; sigla sin leyenda | Caliza (hipótesis: siglas C*) | Sedimentario | 890 |  |  | 800.85 | 4.722
MR24 | Merged_Table_Assay_lito | metros de sondaje; pct sobre metros | periodo_GM_LE2WASTE_Output | 203637 | ROCKCODE | CGS | sin asignar | CGS | ROCKCODE agrupado en ROCKCODE_NUMEQ=10; sigla sin leyenda | Caliza (hipótesis: siglas C*) | Sedimentario | 788 |  |  | 696.75 | 4.108
MR24 | Merged_Table_Assay_lito | metros de sondaje; pct sobre metros | periodo_GM_LE2WASTE_Output | 203637 | ROCKCODE | CM | sin asignar | CM | ROCKCODE agrupado en ROCKCODE_NUMEQ=10; sigla sin leyenda | Caliza (hipótesis: siglas C*) | Sedimentario | 2 |  |  | 10 | 0.059
MR24 | Merged_Table_Assay_lito | metros de sondaje; pct sobre metros | periodo_GM_LE2WASTE_Output | 203637 | ROCKCODE | CN | sin asignar | CN | ROCKCODE agrupado en ROCKCODE_NUMEQ=10; sigla sin leyenda | Caliza (hipótesis: siglas C*) | Sedimentario | 190 |  |  | 179.05 | 1.056
MR24 | Merged_Table_Assay_lito | metros de sondaje; pct sobre metros | periodo_GM_LE2WASTE_Output | 203637 | ROCKCODE | HBV | sin asignar | HBV | ROCKCODE agrupado en ROCKCODE_NUMEQ=14; sigla sin leyenda | Hornfels (hipótesis: siglas H*) | Metamorfico | 304 |  |  | 240.6 | 1.419
MR24 | Merged_Table_Assay_lito | metros de sondaje; pct sobre metros | periodo_GM_LE2WASTE_Output | 203637 | ROCKCODE | HC | sin asignar | HC | ROCKCODE agrupado en ROCKCODE_NUMEQ=13; sigla sin leyenda | Hornfels (hipótesis: siglas H*) | Metamorfico | 820 |  |  | 692.35 | 4.082
MR24 | Merged_Table_Assay_lito | metros de sondaje; pct sobre metros | periodo_GM_LE2WASTE_Output | 203637 | ROCKCODE | HCB | sin asignar | HCB | ROCKCODE agrupado en ROCKCODE_NUMEQ=14; sigla sin leyenda | Hornfels (hipótesis: siglas H*) | Metamorfico | 117 |  |  | 93.3 | 0.55
MR24 | Merged_Table_Assay_lito | metros de sondaje; pct sobre metros | periodo_GM_LE2WASTE_Output | 203637 | ROCKCODE | HDP | sin asignar | HDP | ROCKCODE agrupado en ROCKCODE_NUMEQ=14; sigla sin leyenda | Hornfels (hipótesis: siglas H*) | Metamorfico | 36 |  |  | 34.2 | 0.202
MR24 | Merged_Table_Assay_lito | metros de sondaje; pct sobre metros | periodo_GM_LE2WASTE_Output | 203637 | ROCKCODE | HG | sin asignar | HG | ROCKCODE agrupado en ROCKCODE_NUMEQ=13; sigla sin leyenda | Hornfels (hipótesis: siglas H*) | Metamorfico | 1864 |  |  | 1567.1 | 9.24
MR24 | Merged_Table_Assay_lito | metros de sondaje; pct sobre metros | periodo_GM_LE2WASTE_Output | 203637 | ROCKCODE | HGS | sin asignar | HGS | ROCKCODE agrupado en ROCKCODE_NUMEQ=13; sigla sin leyenda | Hornfels (hipótesis: siglas H*) | Metamorfico | 483 |  |  | 372.9 | 2.199
MR24 | Merged_Table_Assay_lito | metros de sondaje; pct sobre metros | periodo_GM_LE2WASTE_Output | 203637 | ROCKCODE | HGV | sin asignar | HGV | ROCKCODE agrupado en ROCKCODE_NUMEQ=14; sigla sin leyenda | Hornfels (hipótesis: siglas H*) | Metamorfico | 480 |  |  | 361.35 | 2.131
MR24 | Merged_Table_Assay_lito | metros de sondaje; pct sobre metros | periodo_GM_LE2WASTE_Output | 203637 | ROCKCODE | HMGV | sin asignar | HMGV | ROCKCODE agrupado en ROCKCODE_NUMEQ=14; sigla sin leyenda | Hornfels (hipótesis: siglas H*) | Metamorfico | 28 |  |  | 38.3 | 0.226
MR24 | Merged_Table_Assay_lito | metros de sondaje; pct sobre metros | periodo_GM_LE2WASTE_Output | 203637 | ROCKCODE | IPPA | Intrusivo | IPPA | ROCKCODE agrupado en ROCKCODE_NUMEQ=1 (Intrusivo_1) | Intrusivo | Intrusivo | 1039 |  |  | 1293.88 | 7.629
MR24 | Merged_Table_Assay_lito | metros de sondaje; pct sobre metros | periodo_GM_LE2WASTE_Output | 203637 | ROCKCODE | IPPAMO | Intrusivo | IPPAMO | ROCKCODE agrupado en ROCKCODE_NUMEQ=1 (Intrusivo_1) | Intrusivo | Intrusivo | 416 |  |  | 490.85 | 2.894
MR24 | Merged_Table_Assay_lito | metros de sondaje; pct sobre metros | periodo_GM_LE2WASTE_Output | 203637 | ROCKCODE | IPPAO | Intrusivo | IPPAO | ROCKCODE agrupado en ROCKCODE_NUMEQ=1 (Intrusivo_1) | Intrusivo | Intrusivo | 1658 |  |  | 2023.7 | 11.932
MR24 | Merged_Table_Assay_lito | metros de sondaje; pct sobre metros | periodo_GM_LE2WASTE_Output | 203637 | ROCKCODE | IPPEO | Intrusivo | IPPEO | ROCKCODE agrupado en ROCKCODE_NUMEQ=1 (Intrusivo_1) | Intrusivo | Intrusivo | 74 |  |  | 87.7 | 0.517
MR24 | Merged_Table_Assay_lito | metros de sondaje; pct sobre metros | periodo_GM_LE2WASTE_Output | 203637 | ROCKCODE | MC | sin asignar | MC | ROCKCODE agrupado en ROCKCODE_NUMEQ=16; sigla sin leyenda | Mármol (hipótesis: siglas M*) | Metamorfico | 1831 |  |  | 2567.57 | 15.138
MR24 | Merged_Table_Assay_lito | metros de sondaje; pct sobre metros | periodo_GM_LE2WASTE_Output | 203637 | ROCKCODE | MCB | sin asignar | MCB | ROCKCODE agrupado en ROCKCODE_NUMEQ=16; sigla sin leyenda | Mármol (hipótesis: siglas M*) | Metamorfico | 186 |  |  | 225.95 | 1.332
MR24 | Merged_Table_Assay_lito | metros de sondaje; pct sobre metros | periodo_GM_LE2WASTE_Output | 203637 | ROCKCODE | MCGB | sin asignar | MCGB | ROCKCODE agrupado en ROCKCODE_NUMEQ=16; sigla sin leyenda | Mármol (hipótesis: siglas M*) | Metamorfico | 674 |  |  | 794.2 | 4.683
MR24 | Merged_Table_Assay_lito | metros de sondaje; pct sobre metros | periodo_GM_LE2WASTE_Output | 203637 | ROCKCODE | MDP | sin asignar | MDP | ROCKCODE agrupado en ROCKCODE_NUMEQ=19; sigla sin leyenda | Mármol (hipótesis: sigla MDP) | Metamorfico | 2215 |  |  | 2310.88 | 13.625
MR24 | Merged_Table_Assay_lito | metros de sondaje; pct sobre metros | periodo_GM_LE2WASTE_Output | 203637 | ROCKCODE | MG | sin asignar | MG | ROCKCODE agrupado en ROCKCODE_NUMEQ=16; sigla sin leyenda | Mármol (hipótesis: siglas M*) | Metamorfico | 503 |  |  | 488.75 | 2.882
MR24 | Merged_Table_Assay_lito | metros de sondaje; pct sobre metros | periodo_GM_LE2WASTE_Output | 203637 | ROCKCODE | MGS | sin asignar | MGS | ROCKCODE agrupado en ROCKCODE_NUMEQ=16; sigla sin leyenda | Mármol (hipótesis: siglas M*) | Metamorfico | 656 |  |  | 591.9 | 3.49
MR24 | Merged_Table_Assay_lito | metros de sondaje; pct sobre metros | periodo_GM_LE2WASTE_Output | 203637 | ROCKCODE | MPA | sin asignar | MPA | ROCKCODE agrupado en ROCKCODE_NUMEQ=16; sigla sin leyenda | Mármol (hipótesis: siglas M*) | Metamorfico | 698 |  |  | 885.35 | 5.22
MR24 | Merged_Table_Assay_lito | metros de sondaje; pct sobre metros | periodo_GM_LE2WASTE_Output | 203839 | ROCKCODE | BCIPPA | Intrusivo | BCIPPA | ROCKCODE agrupado en ROCKCODE_NUMEQ=1 (Intrusivo_1) | Intrusivo | Intrusivo | 11 |  |  | 19.35 | 0.123
MR24 | Merged_Table_Assay_lito | metros de sondaje; pct sobre metros | periodo_GM_LE2WASTE_Output | 203839 | ROCKCODE | C | sin asignar | C | ROCKCODE agrupado en ROCKCODE_NUMEQ=10; sigla sin leyenda | Caliza (hipótesis: siglas C*) | Sedimentario | 12 |  |  | 54 | 0.344
MR24 | Merged_Table_Assay_lito | metros de sondaje; pct sobre metros | periodo_GM_LE2WASTE_Output | 203839 | ROCKCODE | CA | sin asignar | CA | ROCKCODE agrupado en ROCKCODE_NUMEQ=10; sigla sin leyenda | Caliza (hipótesis: siglas C*) | Sedimentario | 310 |  |  | 350.85 | 2.232
MR24 | Merged_Table_Assay_lito | metros de sondaje; pct sobre metros | periodo_GM_LE2WASTE_Output | 203839 | ROCKCODE | CBMN | sin asignar | CBMN | ROCKCODE agrupado en ROCKCODE_NUMEQ=10; sigla sin leyenda | Caliza (hipótesis: siglas C*) | Sedimentario | 17 |  |  | 12.3 | 0.078
MR24 | Merged_Table_Assay_lito | metros de sondaje; pct sobre metros | periodo_GM_LE2WASTE_Output | 203839 | ROCKCODE | CF | sin asignar | CF | ROCKCODE agrupado en ROCKCODE_NUMEQ=10; sigla sin leyenda | Caliza (hipótesis: siglas C*) | Sedimentario | 20 |  |  | 10.3 | 0.066
MR24 | Merged_Table_Assay_lito | metros de sondaje; pct sobre metros | periodo_GM_LE2WASTE_Output | 203839 | ROCKCODE | CG | sin asignar | CG | ROCKCODE agrupado en ROCKCODE_NUMEQ=10; sigla sin leyenda | Caliza (hipótesis: siglas C*) | Sedimentario | 1889 |  |  | 1643.35 | 10.454
MR24 | Merged_Table_Assay_lito | metros de sondaje; pct sobre metros | periodo_GM_LE2WASTE_Output | 203839 | ROCKCODE | CGS | sin asignar | CGS | ROCKCODE agrupado en ROCKCODE_NUMEQ=10; sigla sin leyenda | Caliza (hipótesis: siglas C*) | Sedimentario | 1628 |  |  | 1257.6 | 8
MR24 | Merged_Table_Assay_lito | metros de sondaje; pct sobre metros | periodo_GM_LE2WASTE_Output | 203839 | ROCKCODE | CN | sin asignar | CN | ROCKCODE agrupado en ROCKCODE_NUMEQ=10; sigla sin leyenda | Caliza (hipótesis: siglas C*) | Sedimentario | 417 |  |  | 317.7 | 2.021
MR24 | Merged_Table_Assay_lito | metros de sondaje; pct sobre metros | periodo_GM_LE2WASTE_Output | 203839 | ROCKCODE | HBV | sin asignar | HBV | ROCKCODE agrupado en ROCKCODE_NUMEQ=14; sigla sin leyenda | Hornfels (hipótesis: siglas H*) | Metamorfico | 2 |  |  | 1.5 | 0.01
MR24 | Merged_Table_Assay_lito | metros de sondaje; pct sobre metros | periodo_GM_LE2WASTE_Output | 203839 | ROCKCODE | HC | sin asignar | HC | ROCKCODE agrupado en ROCKCODE_NUMEQ=13; sigla sin leyenda | Hornfels (hipótesis: siglas H*) | Metamorfico | 19 |  |  | 21.65 | 0.138
MR24 | Merged_Table_Assay_lito | metros de sondaje; pct sobre metros | periodo_GM_LE2WASTE_Output | 203839 | ROCKCODE | HDP | sin asignar | HDP | ROCKCODE agrupado en ROCKCODE_NUMEQ=14; sigla sin leyenda | Hornfels (hipótesis: siglas H*) | Metamorfico | 20 |  |  | 15.65 | 0.1
MR24 | Merged_Table_Assay_lito | metros de sondaje; pct sobre metros | periodo_GM_LE2WASTE_Output | 203839 | ROCKCODE | HG | sin asignar | HG | ROCKCODE agrupado en ROCKCODE_NUMEQ=13; sigla sin leyenda | Hornfels (hipótesis: siglas H*) | Metamorfico | 554 |  |  | 492.6 | 3.134
MR24 | Merged_Table_Assay_lito | metros de sondaje; pct sobre metros | periodo_GM_LE2WASTE_Output | 203839 | ROCKCODE | HGS | sin asignar | HGS | ROCKCODE agrupado en ROCKCODE_NUMEQ=13; sigla sin leyenda | Hornfels (hipótesis: siglas H*) | Metamorfico | 243 |  |  | 208.95 | 1.329
MR24 | Merged_Table_Assay_lito | metros de sondaje; pct sobre metros | periodo_GM_LE2WASTE_Output | 203839 | ROCKCODE | HGV | sin asignar | HGV | ROCKCODE agrupado en ROCKCODE_NUMEQ=14; sigla sin leyenda | Hornfels (hipótesis: siglas H*) | Metamorfico | 60 |  |  | 43.15 | 0.274
MR24 | Merged_Table_Assay_lito | metros de sondaje; pct sobre metros | periodo_GM_LE2WASTE_Output | 203839 | ROCKCODE | IPHPE | Intrusivo | IPHPE | ROCKCODE agrupado en ROCKCODE_NUMEQ=1 (Intrusivo_1) | Intrusivo | Intrusivo | 6 |  |  | 14.9 | 0.095
MR24 | Merged_Table_Assay_lito | metros de sondaje; pct sobre metros | periodo_GM_LE2WASTE_Output | 203839 | ROCKCODE | IPPA | Intrusivo | IPPA | ROCKCODE agrupado en ROCKCODE_NUMEQ=1 (Intrusivo_1) | Intrusivo | Intrusivo | 1943 |  |  | 2072.15 | 13.182
MR24 | Merged_Table_Assay_lito | metros de sondaje; pct sobre metros | periodo_GM_LE2WASTE_Output | 203839 | ROCKCODE | IPPAMO | Intrusivo | IPPAMO | ROCKCODE agrupado en ROCKCODE_NUMEQ=1 (Intrusivo_1) | Intrusivo | Intrusivo | 497 |  |  | 562.8 | 3.58
MR24 | Merged_Table_Assay_lito | metros de sondaje; pct sobre metros | periodo_GM_LE2WASTE_Output | 203839 | ROCKCODE | IPPAO | Intrusivo | IPPAO | ROCKCODE agrupado en ROCKCODE_NUMEQ=1 (Intrusivo_1) | Intrusivo | Intrusivo | 1083 |  |  | 1347.7 | 8.573
MR24 | Merged_Table_Assay_lito | metros de sondaje; pct sobre metros | periodo_GM_LE2WASTE_Output | 203839 | ROCKCODE | IPPEO | Intrusivo | IPPEO | ROCKCODE agrupado en ROCKCODE_NUMEQ=1 (Intrusivo_1) | Intrusivo | Intrusivo | 67 |  |  | 78.15 | 0.497
MR24 | Merged_Table_Assay_lito | metros de sondaje; pct sobre metros | periodo_GM_LE2WASTE_Output | 203839 | ROCKCODE | MC | sin asignar | MC | ROCKCODE agrupado en ROCKCODE_NUMEQ=16; sigla sin leyenda | Mármol (hipótesis: siglas M*) | Metamorfico | 2022 |  |  | 2520.95 | 16.037
MR24 | Merged_Table_Assay_lito | metros de sondaje; pct sobre metros | periodo_GM_LE2WASTE_Output | 203839 | ROCKCODE | MCB | sin asignar | MCB | ROCKCODE agrupado en ROCKCODE_NUMEQ=16; sigla sin leyenda | Mármol (hipótesis: siglas M*) | Metamorfico | 247 |  |  | 278.6 | 1.772
MR24 | Merged_Table_Assay_lito | metros de sondaje; pct sobre metros | periodo_GM_LE2WASTE_Output | 203839 | ROCKCODE | MCGB | sin asignar | MCGB | ROCKCODE agrupado en ROCKCODE_NUMEQ=16; sigla sin leyenda | Mármol (hipótesis: siglas M*) | Metamorfico | 981 |  |  | 929.8 | 5.915
MR24 | Merged_Table_Assay_lito | metros de sondaje; pct sobre metros | periodo_GM_LE2WASTE_Output | 203839 | ROCKCODE | MDP | sin asignar | MDP | ROCKCODE agrupado en ROCKCODE_NUMEQ=19; sigla sin leyenda | Mármol (hipótesis: sigla MDP) | Metamorfico | 1025 |  |  | 1012.55 | 6.441
MR24 | Merged_Table_Assay_lito | metros de sondaje; pct sobre metros | periodo_GM_LE2WASTE_Output | 203839 | ROCKCODE | MG | sin asignar | MG | ROCKCODE agrupado en ROCKCODE_NUMEQ=16; sigla sin leyenda | Mármol (hipótesis: siglas M*) | Metamorfico | 938 |  |  | 1019.7 | 6.487
MR24 | Merged_Table_Assay_lito | metros de sondaje; pct sobre metros | periodo_GM_LE2WASTE_Output | 203839 | ROCKCODE | MGS | sin asignar | MGS | ROCKCODE agrupado en ROCKCODE_NUMEQ=16; sigla sin leyenda | Mármol (hipótesis: siglas M*) | Metamorfico | 736 |  |  | 744.45 | 4.736
MR24 | Merged_Table_Assay_lito | metros de sondaje; pct sobre metros | periodo_GM_LE2WASTE_Output | 203839 | ROCKCODE | MPA | sin asignar | MPA | ROCKCODE agrupado en ROCKCODE_NUMEQ=16; sigla sin leyenda | Mármol (hipótesis: siglas M*) | Metamorfico | 578 |  |  | 689.25 | 4.385
MR24 | Merged_Table_Assay_lito | metros de sondaje; pct sobre metros | periodo_GM_LE2WASTE_Output | 204041 | ROCKCODE | C | sin asignar | C | ROCKCODE agrupado en ROCKCODE_NUMEQ=10; sigla sin leyenda | Caliza (hipótesis: siglas C*) | Sedimentario | 31 |  |  | 153.7 | 1.27
MR24 | Merged_Table_Assay_lito | metros de sondaje; pct sobre metros | periodo_GM_LE2WASTE_Output | 204041 | ROCKCODE | CA | sin asignar | CA | ROCKCODE agrupado en ROCKCODE_NUMEQ=10; sigla sin leyenda | Caliza (hipótesis: siglas C*) | Sedimentario | 185 |  |  | 276.35 | 2.284
MR24 | Merged_Table_Assay_lito | metros de sondaje; pct sobre metros | periodo_GM_LE2WASTE_Output | 204041 | ROCKCODE | CBMN | sin asignar | CBMN | ROCKCODE agrupado en ROCKCODE_NUMEQ=10; sigla sin leyenda | Caliza (hipótesis: siglas C*) | Sedimentario | 53 |  |  | 35.45 | 0.293
MR24 | Merged_Table_Assay_lito | metros de sondaje; pct sobre metros | periodo_GM_LE2WASTE_Output | 204041 | ROCKCODE | CF | sin asignar | CF | ROCKCODE agrupado en ROCKCODE_NUMEQ=10; sigla sin leyenda | Caliza (hipótesis: siglas C*) | Sedimentario | 78 |  |  | 56.45 | 0.466
MR24 | Merged_Table_Assay_lito | metros de sondaje; pct sobre metros | periodo_GM_LE2WASTE_Output | 204041 | ROCKCODE | CG | sin asignar | CG | ROCKCODE agrupado en ROCKCODE_NUMEQ=10; sigla sin leyenda | Caliza (hipótesis: siglas C*) | Sedimentario | 2170 |  |  | 1832.75 | 15.146
MR24 | Merged_Table_Assay_lito | metros de sondaje; pct sobre metros | periodo_GM_LE2WASTE_Output | 204041 | ROCKCODE | CGS | sin asignar | CGS | ROCKCODE agrupado en ROCKCODE_NUMEQ=10; sigla sin leyenda | Caliza (hipótesis: siglas C*) | Sedimentario | 2039 |  |  | 1907.95 | 15.767
MR24 | Merged_Table_Assay_lito | metros de sondaje; pct sobre metros | periodo_GM_LE2WASTE_Output | 204041 | ROCKCODE | CM | sin asignar | CM | ROCKCODE agrupado en ROCKCODE_NUMEQ=10; sigla sin leyenda | Caliza (hipótesis: siglas C*) | Sedimentario | 10 |  |  | 40 | 0.331
MR24 | Merged_Table_Assay_lito | metros de sondaje; pct sobre metros | periodo_GM_LE2WASTE_Output | 204041 | ROCKCODE | CN | sin asignar | CN | ROCKCODE agrupado en ROCKCODE_NUMEQ=10; sigla sin leyenda | Caliza (hipótesis: siglas C*) | Sedimentario | 352 |  |  | 247.5 | 2.045
MR24 | Merged_Table_Assay_lito | metros de sondaje; pct sobre metros | periodo_GM_LE2WASTE_Output | 204041 | ROCKCODE | HBV | sin asignar | HBV | ROCKCODE agrupado en ROCKCODE_NUMEQ=14; sigla sin leyenda | Hornfels (hipótesis: siglas H*) | Metamorfico | 13 |  |  | 9.85 | 0.081
MR24 | Merged_Table_Assay_lito | metros de sondaje; pct sobre metros | periodo_GM_LE2WASTE_Output | 204041 | ROCKCODE | HC | sin asignar | HC | ROCKCODE agrupado en ROCKCODE_NUMEQ=13; sigla sin leyenda | Hornfels (hipótesis: siglas H*) | Metamorfico | 292 |  |  | 336.75 | 2.783
MR24 | Merged_Table_Assay_lito | metros de sondaje; pct sobre metros | periodo_GM_LE2WASTE_Output | 204041 | ROCKCODE | HCB | sin asignar | HCB | ROCKCODE agrupado en ROCKCODE_NUMEQ=14; sigla sin leyenda | Hornfels (hipótesis: siglas H*) | Metamorfico | 28 |  |  | 24 | 0.198
MR24 | Merged_Table_Assay_lito | metros de sondaje; pct sobre metros | periodo_GM_LE2WASTE_Output | 204041 | ROCKCODE | HDP | sin asignar | HDP | ROCKCODE agrupado en ROCKCODE_NUMEQ=14; sigla sin leyenda | Hornfels (hipótesis: siglas H*) | Metamorfico | 22 |  |  | 17.3 | 0.143
MR24 | Merged_Table_Assay_lito | metros de sondaje; pct sobre metros | periodo_GM_LE2WASTE_Output | 204041 | ROCKCODE | HG | sin asignar | HG | ROCKCODE agrupado en ROCKCODE_NUMEQ=13; sigla sin leyenda | Hornfels (hipótesis: siglas H*) | Metamorfico | 738 |  |  | 737.55 | 6.095
MR24 | Merged_Table_Assay_lito | metros de sondaje; pct sobre metros | periodo_GM_LE2WASTE_Output | 204041 | ROCKCODE | HGS | sin asignar | HGS | ROCKCODE agrupado en ROCKCODE_NUMEQ=13; sigla sin leyenda | Hornfels (hipótesis: siglas H*) | Metamorfico | 295 |  |  | 301.05 | 2.488
MR24 | Merged_Table_Assay_lito | metros de sondaje; pct sobre metros | periodo_GM_LE2WASTE_Output | 204041 | ROCKCODE | HGV | sin asignar | HGV | ROCKCODE agrupado en ROCKCODE_NUMEQ=14; sigla sin leyenda | Hornfels (hipótesis: siglas H*) | Metamorfico | 75 |  |  | 58.3 | 0.482
MR24 | Merged_Table_Assay_lito | metros de sondaje; pct sobre metros | periodo_GM_LE2WASTE_Output | 204041 | ROCKCODE | HMGV | sin asignar | HMGV | ROCKCODE agrupado en ROCKCODE_NUMEQ=14; sigla sin leyenda | Hornfels (hipótesis: siglas H*) | Metamorfico | 5 |  |  | 5.6 | 0.046
MR24 | Merged_Table_Assay_lito | metros de sondaje; pct sobre metros | periodo_GM_LE2WASTE_Output | 204041 | ROCKCODE | HV | sin asignar | HV | ROCKCODE agrupado en ROCKCODE_NUMEQ=14; sigla sin leyenda | Hornfels (hipótesis: siglas H*) | Metamorfico | 2 |  |  | 1.55 | 0.013
MR24 | Merged_Table_Assay_lito | metros de sondaje; pct sobre metros | periodo_GM_LE2WASTE_Output | 204041 | ROCKCODE | IPPA | Intrusivo | IPPA | ROCKCODE agrupado en ROCKCODE_NUMEQ=1 (Intrusivo_1) | Intrusivo | Intrusivo | 1807 |  |  | 2369.35 | 19.58
MR24 | Merged_Table_Assay_lito | metros de sondaje; pct sobre metros | periodo_GM_LE2WASTE_Output | 204041 | ROCKCODE | IPPAMO | Intrusivo | IPPAMO | ROCKCODE agrupado en ROCKCODE_NUMEQ=1 (Intrusivo_1) | Intrusivo | Intrusivo | 336 |  |  | 381.7 | 3.154
MR24 | Merged_Table_Assay_lito | metros de sondaje; pct sobre metros | periodo_GM_LE2WASTE_Output | 204041 | ROCKCODE | IPPAO | Intrusivo | IPPAO | ROCKCODE agrupado en ROCKCODE_NUMEQ=1 (Intrusivo_1) | Intrusivo | Intrusivo | 1010 |  |  | 1164.5 | 9.623
MR24 | Merged_Table_Assay_lito | metros de sondaje; pct sobre metros | periodo_GM_LE2WASTE_Output | 204041 | ROCKCODE | IPPEO | Intrusivo | IPPEO | ROCKCODE agrupado en ROCKCODE_NUMEQ=1 (Intrusivo_1) | Intrusivo | Intrusivo | 40 |  |  | 42.05 | 0.347
MR24 | Merged_Table_Assay_lito | metros de sondaje; pct sobre metros | periodo_GM_LE2WASTE_Output | 204041 | ROCKCODE | MC | sin asignar | MC | ROCKCODE agrupado en ROCKCODE_NUMEQ=16; sigla sin leyenda | Mármol (hipótesis: siglas M*) | Metamorfico | 374 |  |  | 410.9 | 3.396
MR24 | Merged_Table_Assay_lito | metros de sondaje; pct sobre metros | periodo_GM_LE2WASTE_Output | 204041 | ROCKCODE | MCB | sin asignar | MCB | ROCKCODE agrupado en ROCKCODE_NUMEQ=16; sigla sin leyenda | Mármol (hipótesis: siglas M*) | Metamorfico | 56 |  |  | 85.15 | 0.704
MR24 | Merged_Table_Assay_lito | metros de sondaje; pct sobre metros | periodo_GM_LE2WASTE_Output | 204041 | ROCKCODE | MCGB | sin asignar | MCGB | ROCKCODE agrupado en ROCKCODE_NUMEQ=16; sigla sin leyenda | Mármol (hipótesis: siglas M*) | Metamorfico | 230 |  |  | 233.25 | 1.928
MR24 | Merged_Table_Assay_lito | metros de sondaje; pct sobre metros | periodo_GM_LE2WASTE_Output | 204041 | ROCKCODE | MDP | sin asignar | MDP | ROCKCODE agrupado en ROCKCODE_NUMEQ=19; sigla sin leyenda | Mármol (hipótesis: sigla MDP) | Metamorfico | 107 |  |  | 75.15 | 0.621
MR24 | Merged_Table_Assay_lito | metros de sondaje; pct sobre metros | periodo_GM_LE2WASTE_Output | 204041 | ROCKCODE | MG | sin asignar | MG | ROCKCODE agrupado en ROCKCODE_NUMEQ=16; sigla sin leyenda | Mármol (hipótesis: siglas M*) | Metamorfico | 371 |  |  | 505.4 | 4.177
MR24 | Merged_Table_Assay_lito | metros de sondaje; pct sobre metros | periodo_GM_LE2WASTE_Output | 204041 | ROCKCODE | MGS | sin asignar | MGS | ROCKCODE agrupado en ROCKCODE_NUMEQ=16; sigla sin leyenda | Mármol (hipótesis: siglas M*) | Metamorfico | 375 |  |  | 479.6 | 3.963
MR24 | Merged_Table_Assay_lito | metros de sondaje; pct sobre metros | periodo_GM_LE2WASTE_Output | 204041 | ROCKCODE | MPA | sin asignar | MPA | ROCKCODE agrupado en ROCKCODE_NUMEQ=16; sigla sin leyenda | Mármol (hipótesis: siglas M*) | Metamorfico | 328 |  |  | 311.7 | 2.576
MR24 | Merged_Table_Assay_lito | metros de sondaje; pct sobre metros | periodo_GM_LE2WASTE_Output | 204245 | ROCKCODE | CA | sin asignar | CA | ROCKCODE agrupado en ROCKCODE_NUMEQ=10; sigla sin leyenda | Caliza (hipótesis: siglas C*) | Sedimentario | 108 |  |  | 91.3 | 0.607
MR24 | Merged_Table_Assay_lito | metros de sondaje; pct sobre metros | periodo_GM_LE2WASTE_Output | 204245 | ROCKCODE | CBMN | sin asignar | CBMN | ROCKCODE agrupado en ROCKCODE_NUMEQ=10; sigla sin leyenda | Caliza (hipótesis: siglas C*) | Sedimentario | 55 |  |  | 37.4 | 0.249
MR24 | Merged_Table_Assay_lito | metros de sondaje; pct sobre metros | periodo_GM_LE2WASTE_Output | 204245 | ROCKCODE | CF | sin asignar | CF | ROCKCODE agrupado en ROCKCODE_NUMEQ=10; sigla sin leyenda | Caliza (hipótesis: siglas C*) | Sedimentario | 31 |  |  | 23.8 | 0.158
MR24 | Merged_Table_Assay_lito | metros de sondaje; pct sobre metros | periodo_GM_LE2WASTE_Output | 204245 | ROCKCODE | CG | sin asignar | CG | ROCKCODE agrupado en ROCKCODE_NUMEQ=10; sigla sin leyenda | Caliza (hipótesis: siglas C*) | Sedimentario | 314 |  |  | 313.9 | 2.087
MR24 | Merged_Table_Assay_lito | metros de sondaje; pct sobre metros | periodo_GM_LE2WASTE_Output | 204245 | ROCKCODE | CGS | sin asignar | CGS | ROCKCODE agrupado en ROCKCODE_NUMEQ=10; sigla sin leyenda | Caliza (hipótesis: siglas C*) | Sedimentario | 478 |  |  | 388.75 | 2.585
MR24 | Merged_Table_Assay_lito | metros de sondaje; pct sobre metros | periodo_GM_LE2WASTE_Output | 204245 | ROCKCODE | CN | sin asignar | CN | ROCKCODE agrupado en ROCKCODE_NUMEQ=10; sigla sin leyenda | Caliza (hipótesis: siglas C*) | Sedimentario | 55 |  |  | 61 | 0.406
MR24 | Merged_Table_Assay_lito | metros de sondaje; pct sobre metros | periodo_GM_LE2WASTE_Output | 204245 | ROCKCODE | HBV | sin asignar | HBV | ROCKCODE agrupado en ROCKCODE_NUMEQ=14; sigla sin leyenda | Hornfels (hipótesis: siglas H*) | Metamorfico | 18 |  |  | 16.15 | 0.107
MR24 | Merged_Table_Assay_lito | metros de sondaje; pct sobre metros | periodo_GM_LE2WASTE_Output | 204245 | ROCKCODE | HC | sin asignar | HC | ROCKCODE agrupado en ROCKCODE_NUMEQ=13; sigla sin leyenda | Hornfels (hipótesis: siglas H*) | Metamorfico | 288 |  |  | 306.75 | 2.039
MR24 | Merged_Table_Assay_lito | metros de sondaje; pct sobre metros | periodo_GM_LE2WASTE_Output | 204245 | ROCKCODE | HCB | sin asignar | HCB | ROCKCODE agrupado en ROCKCODE_NUMEQ=14; sigla sin leyenda | Hornfels (hipótesis: siglas H*) | Metamorfico | 2 |  |  | 4.05 | 0.027
MR24 | Merged_Table_Assay_lito | metros de sondaje; pct sobre metros | periodo_GM_LE2WASTE_Output | 204245 | ROCKCODE | HDP | sin asignar | HDP | ROCKCODE agrupado en ROCKCODE_NUMEQ=14; sigla sin leyenda | Hornfels (hipótesis: siglas H*) | Metamorfico | 21 |  |  | 17.65 | 0.117
MR24 | Merged_Table_Assay_lito | metros de sondaje; pct sobre metros | periodo_GM_LE2WASTE_Output | 204245 | ROCKCODE | HG | sin asignar | HG | ROCKCODE agrupado en ROCKCODE_NUMEQ=13; sigla sin leyenda | Hornfels (hipótesis: siglas H*) | Metamorfico | 277 |  |  | 277.5 | 1.845
MR24 | Merged_Table_Assay_lito | metros de sondaje; pct sobre metros | periodo_GM_LE2WASTE_Output | 204245 | ROCKCODE | HGS | sin asignar | HGS | ROCKCODE agrupado en ROCKCODE_NUMEQ=13; sigla sin leyenda | Hornfels (hipótesis: siglas H*) | Metamorfico | 196 |  |  | 184.35 | 1.226
MR24 | Merged_Table_Assay_lito | metros de sondaje; pct sobre metros | periodo_GM_LE2WASTE_Output | 204245 | ROCKCODE | HGV | sin asignar | HGV | ROCKCODE agrupado en ROCKCODE_NUMEQ=14; sigla sin leyenda | Hornfels (hipótesis: siglas H*) | Metamorfico | 215 |  |  | 160.9 | 1.07
MR24 | Merged_Table_Assay_lito | metros de sondaje; pct sobre metros | periodo_GM_LE2WASTE_Output | 204245 | ROCKCODE | IPPA | Intrusivo | IPPA | ROCKCODE agrupado en ROCKCODE_NUMEQ=1 (Intrusivo_1) | Intrusivo | Intrusivo | 2670 |  |  | 2550.1 | 16.954
MR24 | Merged_Table_Assay_lito | metros de sondaje; pct sobre metros | periodo_GM_LE2WASTE_Output | 204245 | ROCKCODE | IPPAMO | Intrusivo | IPPAMO | ROCKCODE agrupado en ROCKCODE_NUMEQ=1 (Intrusivo_1) | Intrusivo | Intrusivo | 88 |  |  | 81.5 | 0.542
MR24 | Merged_Table_Assay_lito | metros de sondaje; pct sobre metros | periodo_GM_LE2WASTE_Output | 204245 | ROCKCODE | IPPAO | Intrusivo | IPPAO | ROCKCODE agrupado en ROCKCODE_NUMEQ=1 (Intrusivo_1) | Intrusivo | Intrusivo | 721 |  |  | 697.65 | 4.638
MR24 | Merged_Table_Assay_lito | metros de sondaje; pct sobre metros | periodo_GM_LE2WASTE_Output | 204245 | ROCKCODE | IPPEO | Intrusivo | IPPEO | ROCKCODE agrupado en ROCKCODE_NUMEQ=1 (Intrusivo_1) | Intrusivo | Intrusivo | 16 |  |  | 12.05 | 0.08
MR24 | Merged_Table_Assay_lito | metros de sondaje; pct sobre metros | periodo_GM_LE2WASTE_Output | 204245 | ROCKCODE | MC | sin asignar | MC | ROCKCODE agrupado en ROCKCODE_NUMEQ=16; sigla sin leyenda | Mármol (hipótesis: siglas M*) | Metamorfico | 2914 |  |  | 3332.6 | 22.156
MR24 | Merged_Table_Assay_lito | metros de sondaje; pct sobre metros | periodo_GM_LE2WASTE_Output | 204245 | ROCKCODE | MCB | sin asignar | MCB | ROCKCODE agrupado en ROCKCODE_NUMEQ=16; sigla sin leyenda | Mármol (hipótesis: siglas M*) | Metamorfico | 766 |  |  | 901.85 | 5.996
MR24 | Merged_Table_Assay_lito | metros de sondaje; pct sobre metros | periodo_GM_LE2WASTE_Output | 204245 | ROCKCODE | MCGB | sin asignar | MCGB | ROCKCODE agrupado en ROCKCODE_NUMEQ=16; sigla sin leyenda | Mármol (hipótesis: siglas M*) | Metamorfico | 728 |  |  | 650.1 | 4.322
MR24 | Merged_Table_Assay_lito | metros de sondaje; pct sobre metros | periodo_GM_LE2WASTE_Output | 204245 | ROCKCODE | MDL | sin asignar | MDL | ROCKCODE agrupado en ROCKCODE_NUMEQ=16; sigla sin leyenda | Mármol (hipótesis: siglas M*) | Metamorfico | 38 |  |  | 89.15 | 0.593
MR24 | Merged_Table_Assay_lito | metros de sondaje; pct sobre metros | periodo_GM_LE2WASTE_Output | 204245 | ROCKCODE | MDP | sin asignar | MDP | ROCKCODE agrupado en ROCKCODE_NUMEQ=19; sigla sin leyenda | Mármol (hipótesis: sigla MDP) | Metamorfico | 909 |  |  | 1016.35 | 6.757
MR24 | Merged_Table_Assay_lito | metros de sondaje; pct sobre metros | periodo_GM_LE2WASTE_Output | 204245 | ROCKCODE | MG | sin asignar | MG | ROCKCODE agrupado en ROCKCODE_NUMEQ=16; sigla sin leyenda | Mármol (hipótesis: siglas M*) | Metamorfico | 1304 |  |  | 1283.2 | 8.531
MR24 | Merged_Table_Assay_lito | metros de sondaje; pct sobre metros | periodo_GM_LE2WASTE_Output | 204245 | ROCKCODE | MGS | sin asignar | MGS | ROCKCODE agrupado en ROCKCODE_NUMEQ=16; sigla sin leyenda | Mármol (hipótesis: siglas M*) | Metamorfico | 674 |  |  | 605.9 | 4.028
MR24 | Merged_Table_Assay_lito | metros de sondaje; pct sobre metros | periodo_GM_LE2WASTE_Output | 204245 | ROCKCODE | MPA | sin asignar | MPA | ROCKCODE agrupado en ROCKCODE_NUMEQ=16; sigla sin leyenda | Mármol (hipótesis: siglas M*) | Metamorfico | 1746 |  |  | 1937.4 | 12.88
MR24 | Merged_Table_Assay_lito | metros de sondaje; pct sobre metros | periodo_GM_LE2WASTE_Output | 204649 | ROCKCODE | IPPA | Intrusivo | IPPA | ROCKCODE agrupado en ROCKCODE_NUMEQ=1 (Intrusivo_1) | Intrusivo | Intrusivo | 2085 |  |  | 2319.8 | 39.693
MR24 | Merged_Table_Assay_lito | metros de sondaje; pct sobre metros | periodo_GM_LE2WASTE_Output | 204649 | ROCKCODE | IPPAMO | Intrusivo | IPPAMO | ROCKCODE agrupado en ROCKCODE_NUMEQ=1 (Intrusivo_1) | Intrusivo | Intrusivo | 495 |  |  | 446.15 | 7.634
MR24 | Merged_Table_Assay_lito | metros de sondaje; pct sobre metros | periodo_GM_LE2WASTE_Output | 204649 | ROCKCODE | IPPAO | Intrusivo | IPPAO | ROCKCODE agrupado en ROCKCODE_NUMEQ=1 (Intrusivo_1) | Intrusivo | Intrusivo | 1127 |  |  | 1028.05 | 17.591
MR24 | Merged_Table_Assay_lito | metros de sondaje; pct sobre metros | periodo_GM_LE2WASTE_Output | 204649 | ROCKCODE | IPPEO | Intrusivo | IPPEO | ROCKCODE agrupado en ROCKCODE_NUMEQ=1 (Intrusivo_1) | Intrusivo | Intrusivo | 6 |  |  | 10.25 | 0.175
MR24 | Merged_Table_Assay_lito | metros de sondaje; pct sobre metros | periodo_GM_LE2WASTE_Output | 204649 | ROCKCODE | MC | sin asignar | MC | ROCKCODE agrupado en ROCKCODE_NUMEQ=16; sigla sin leyenda | Mármol (hipótesis: siglas M*) | Metamorfico | 392 |  |  | 557.15 | 9.533
MR24 | Merged_Table_Assay_lito | metros de sondaje; pct sobre metros | periodo_GM_LE2WASTE_Output | 204649 | ROCKCODE | MCB | sin asignar | MCB | ROCKCODE agrupado en ROCKCODE_NUMEQ=16; sigla sin leyenda | Mármol (hipótesis: siglas M*) | Metamorfico | 207 |  |  | 339.8 | 5.814
MR24 | Merged_Table_Assay_lito | metros de sondaje; pct sobre metros | periodo_GM_LE2WASTE_Output | 204649 | ROCKCODE | MCGB | sin asignar | MCGB | ROCKCODE agrupado en ROCKCODE_NUMEQ=16; sigla sin leyenda | Mármol (hipótesis: siglas M*) | Metamorfico | 813 |  |  | 802.75 | 13.736
MR24 | Merged_Table_Assay_lito | metros de sondaje; pct sobre metros | periodo_GM_LE2WASTE_Output | 204649 | ROCKCODE | MDP | sin asignar | MDP | ROCKCODE agrupado en ROCKCODE_NUMEQ=19; sigla sin leyenda | Mármol (hipótesis: sigla MDP) | Metamorfico | 136 |  |  | 145.9 | 2.496
MR24 | Merged_Table_Assay_lito | metros de sondaje; pct sobre metros | periodo_GM_LE2WASTE_Output | 204649 | ROCKCODE | MG | sin asignar | MG | ROCKCODE agrupado en ROCKCODE_NUMEQ=16; sigla sin leyenda | Mármol (hipótesis: siglas M*) | Metamorfico | 163 |  |  | 118.6 | 2.029
MR24 | Merged_Table_Assay_lito | metros de sondaje; pct sobre metros | periodo_GM_LE2WASTE_Output | 204649 | ROCKCODE | MGS | sin asignar | MGS | ROCKCODE agrupado en ROCKCODE_NUMEQ=16; sigla sin leyenda | Mármol (hipótesis: siglas M*) | Metamorfico | 34 |  |  | 23.5 | 0.402
MR24 | Merged_Table_Assay_lito | metros de sondaje; pct sobre metros | periodo_GM_LE2WASTE_Output | 204649 | ROCKCODE | MPA | sin asignar | MPA | ROCKCODE agrupado en ROCKCODE_NUMEQ=16; sigla sin leyenda | Mármol (hipótesis: siglas M*) | Metamorfico | 39 |  |  | 52.35 | 0.896
MR24 | Merged_Table_Assay_lito | metros de sondaje; pct sobre metros | fase_plp_GM_FASES_LE2_Output | 10AN | ROCKCODE | BCIPPA | Intrusivo | BCIPPA | ROCKCODE agrupado en ROCKCODE_NUMEQ=1 (Intrusivo_1) | Intrusivo | Intrusivo | 2 |  |  | 1 | 0.002
MR24 | Merged_Table_Assay_lito | metros de sondaje; pct sobre metros | fase_plp_GM_FASES_LE2_Output | 10AN | ROCKCODE | BCIPPAO | Intrusivo | BCIPPAO | ROCKCODE agrupado en ROCKCODE_NUMEQ=1 (Intrusivo_1) | Intrusivo | Intrusivo | 2 |  |  | 1.9 | 0.004
MR24 | Merged_Table_Assay_lito | metros de sondaje; pct sobre metros | fase_plp_GM_FASES_LE2_Output | 10AN | ROCKCODE | BMIPPA | Intrusivo | BMIPPA | ROCKCODE agrupado en ROCKCODE_NUMEQ=1 (Intrusivo_1) | Intrusivo | Intrusivo | 1 |  |  | 1.2 | 0.003
MR24 | Merged_Table_Assay_lito | metros de sondaje; pct sobre metros | fase_plp_GM_FASES_LE2_Output | 10AN | ROCKCODE | CA | sin asignar | CA | ROCKCODE agrupado en ROCKCODE_NUMEQ=10; sigla sin leyenda | Caliza (hipótesis: siglas C*) | Sedimentario | 23 |  |  | 45.4 | 0.103
MR24 | Merged_Table_Assay_lito | metros de sondaje; pct sobre metros | fase_plp_GM_FASES_LE2_Output | 10AN | ROCKCODE | CBMN | sin asignar | CBMN | ROCKCODE agrupado en ROCKCODE_NUMEQ=10; sigla sin leyenda | Caliza (hipótesis: siglas C*) | Sedimentario | 4 |  |  | 2.7 | 0.006
MR24 | Merged_Table_Assay_lito | metros de sondaje; pct sobre metros | fase_plp_GM_FASES_LE2_Output | 10AN | ROCKCODE | CF | sin asignar | CF | ROCKCODE agrupado en ROCKCODE_NUMEQ=10; sigla sin leyenda | Caliza (hipótesis: siglas C*) | Sedimentario | 6 |  |  | 11.2 | 0.026
MR24 | Merged_Table_Assay_lito | metros de sondaje; pct sobre metros | fase_plp_GM_FASES_LE2_Output | 10AN | ROCKCODE | CG | sin asignar | CG | ROCKCODE agrupado en ROCKCODE_NUMEQ=10; sigla sin leyenda | Caliza (hipótesis: siglas C*) | Sedimentario | 160 |  |  | 285 | 0.65
MR24 | Merged_Table_Assay_lito | metros de sondaje; pct sobre metros | fase_plp_GM_FASES_LE2_Output | 10AN | ROCKCODE | CGS | sin asignar | CGS | ROCKCODE agrupado en ROCKCODE_NUMEQ=10; sigla sin leyenda | Caliza (hipótesis: siglas C*) | Sedimentario | 104 |  |  | 199.8 | 0.455
MR24 | Merged_Table_Assay_lito | metros de sondaje; pct sobre metros | fase_plp_GM_FASES_LE2_Output | 10AN | ROCKCODE | CM | sin asignar | CM | ROCKCODE agrupado en ROCKCODE_NUMEQ=10; sigla sin leyenda | Caliza (hipótesis: siglas C*) | Sedimentario | 20 |  |  | 40 | 0.091
MR24 | Merged_Table_Assay_lito | metros de sondaje; pct sobre metros | fase_plp_GM_FASES_LE2_Output | 10AN | ROCKCODE | CN | sin asignar | CN | ROCKCODE agrupado en ROCKCODE_NUMEQ=10; sigla sin leyenda | Caliza (hipótesis: siglas C*) | Sedimentario | 239 |  |  | 301.2 | 0.686
MR24 | Merged_Table_Assay_lito | metros de sondaje; pct sobre metros | fase_plp_GM_FASES_LE2_Output | 10AN | ROCKCODE | HBV | sin asignar | HBV | ROCKCODE agrupado en ROCKCODE_NUMEQ=14; sigla sin leyenda | Hornfels (hipótesis: siglas H*) | Metamorfico | 29 |  |  | 28.88 | 0.066
MR24 | Merged_Table_Assay_lito | metros de sondaje; pct sobre metros | fase_plp_GM_FASES_LE2_Output | 10AN | ROCKCODE | HC | sin asignar | HC | ROCKCODE agrupado en ROCKCODE_NUMEQ=13; sigla sin leyenda | Hornfels (hipótesis: siglas H*) | Metamorfico | 30 |  |  | 65.8 | 0.15
MR24 | Merged_Table_Assay_lito | metros de sondaje; pct sobre metros | fase_plp_GM_FASES_LE2_Output | 10AN | ROCKCODE | HDP | sin asignar | HDP | ROCKCODE agrupado en ROCKCODE_NUMEQ=14; sigla sin leyenda | Hornfels (hipótesis: siglas H*) | Metamorfico | 1 |  |  | 2.35 | 0.005
MR24 | Merged_Table_Assay_lito | metros de sondaje; pct sobre metros | fase_plp_GM_FASES_LE2_Output | 10AN | ROCKCODE | HG | sin asignar | HG | ROCKCODE agrupado en ROCKCODE_NUMEQ=13; sigla sin leyenda | Hornfels (hipótesis: siglas H*) | Metamorfico | 29 |  |  | 41.65 | 0.095
MR24 | Merged_Table_Assay_lito | metros de sondaje; pct sobre metros | fase_plp_GM_FASES_LE2_Output | 10AN | ROCKCODE | HGS | sin asignar | HGS | ROCKCODE agrupado en ROCKCODE_NUMEQ=13; sigla sin leyenda | Hornfels (hipótesis: siglas H*) | Metamorfico | 40 |  |  | 82.4 | 0.188
MR24 | Merged_Table_Assay_lito | metros de sondaje; pct sobre metros | fase_plp_GM_FASES_LE2_Output | 10AN | ROCKCODE | HMGV | sin asignar | HMGV | ROCKCODE agrupado en ROCKCODE_NUMEQ=14; sigla sin leyenda | Hornfels (hipótesis: siglas H*) | Metamorfico | 17 |  |  | 51.35 | 0.117
MR24 | Merged_Table_Assay_lito | metros de sondaje; pct sobre metros | fase_plp_GM_FASES_LE2_Output | 10AN | ROCKCODE | IPHPE | Intrusivo | IPHPE | ROCKCODE agrupado en ROCKCODE_NUMEQ=1 (Intrusivo_1) | Intrusivo | Intrusivo | 2 |  |  | 3.2 | 0.007
MR24 | Merged_Table_Assay_lito | metros de sondaje; pct sobre metros | fase_plp_GM_FASES_LE2_Output | 10AN | ROCKCODE | IPPA | Intrusivo | IPPA | ROCKCODE agrupado en ROCKCODE_NUMEQ=1 (Intrusivo_1) | Intrusivo | Intrusivo | 3566 |  |  | 5964.28 | 13.593
MR24 | Merged_Table_Assay_lito | metros de sondaje; pct sobre metros | fase_plp_GM_FASES_LE2_Output | 10AN | ROCKCODE | IPPAMO | Intrusivo | IPPAMO | ROCKCODE agrupado en ROCKCODE_NUMEQ=1 (Intrusivo_1) | Intrusivo | Intrusivo | 960 |  |  | 1293.14 | 2.947
MR24 | Merged_Table_Assay_lito | metros de sondaje; pct sobre metros | fase_plp_GM_FASES_LE2_Output | 10AN | ROCKCODE | IPPAO | Intrusivo | IPPAO | ROCKCODE agrupado en ROCKCODE_NUMEQ=1 (Intrusivo_1) | Intrusivo | Intrusivo | 4604 |  |  | 7209.13 | 16.43
MR24 | Merged_Table_Assay_lito | metros de sondaje; pct sobre metros | fase_plp_GM_FASES_LE2_Output | 10AN | ROCKCODE | IPPEO | Intrusivo | IPPEO | ROCKCODE agrupado en ROCKCODE_NUMEQ=1 (Intrusivo_1) | Intrusivo | Intrusivo | 33 |  |  | 53.4 | 0.122
MR24 | Merged_Table_Assay_lito | metros de sondaje; pct sobre metros | fase_plp_GM_FASES_LE2_Output | 10AN | ROCKCODE | M | sin asignar | M | ROCKCODE agrupado en ROCKCODE_NUMEQ=16; sigla sin leyenda | Mármol (hipótesis: siglas M*) | Metamorfico | 6 |  |  | 7.3 | 0.017
MR24 | Merged_Table_Assay_lito | metros de sondaje; pct sobre metros | fase_plp_GM_FASES_LE2_Output | 10AN | ROCKCODE | MC | sin asignar | MC | ROCKCODE agrupado en ROCKCODE_NUMEQ=16; sigla sin leyenda | Mármol (hipótesis: siglas M*) | Metamorfico | 9602 |  |  | 10707.85 | 24.404
MR24 | Merged_Table_Assay_lito | metros de sondaje; pct sobre metros | fase_plp_GM_FASES_LE2_Output | 10AN | ROCKCODE | MCB | sin asignar | MCB | ROCKCODE agrupado en ROCKCODE_NUMEQ=16; sigla sin leyenda | Mármol (hipótesis: siglas M*) | Metamorfico | 743 |  |  | 910.65 | 2.075
MR24 | Merged_Table_Assay_lito | metros de sondaje; pct sobre metros | fase_plp_GM_FASES_LE2_Output | 10AN | ROCKCODE | MCGB | sin asignar | MCGB | ROCKCODE agrupado en ROCKCODE_NUMEQ=16; sigla sin leyenda | Mármol (hipótesis: siglas M*) | Metamorfico | 2786 |  |  | 3102.1 | 7.07
MR24 | Merged_Table_Assay_lito | metros de sondaje; pct sobre metros | fase_plp_GM_FASES_LE2_Output | 10AN | ROCKCODE | MDL | sin asignar | MDL | ROCKCODE agrupado en ROCKCODE_NUMEQ=16; sigla sin leyenda | Mármol (hipótesis: siglas M*) | Metamorfico | 1 |  |  | 1 | 0.002
MR24 | Merged_Table_Assay_lito | metros de sondaje; pct sobre metros | fase_plp_GM_FASES_LE2_Output | 10AN | ROCKCODE | MDP | sin asignar | MDP | ROCKCODE agrupado en ROCKCODE_NUMEQ=19; sigla sin leyenda | Mármol (hipótesis: sigla MDP) | Metamorfico | 9978 |  |  | 9221.7 | 21.017
MR24 | Merged_Table_Assay_lito | metros de sondaje; pct sobre metros | fase_plp_GM_FASES_LE2_Output | 10AN | ROCKCODE | MG | sin asignar | MG | ROCKCODE agrupado en ROCKCODE_NUMEQ=16; sigla sin leyenda | Mármol (hipótesis: siglas M*) | Metamorfico | 2660 |  |  | 2596.95 | 5.919
MR24 | Merged_Table_Assay_lito | metros de sondaje; pct sobre metros | fase_plp_GM_FASES_LE2_Output | 10AN | ROCKCODE | MGS | sin asignar | MGS | ROCKCODE agrupado en ROCKCODE_NUMEQ=16; sigla sin leyenda | Mármol (hipótesis: siglas M*) | Metamorfico | 372 |  |  | 495 | 1.128
MR24 | Merged_Table_Assay_lito | metros de sondaje; pct sobre metros | fase_plp_GM_FASES_LE2_Output | 10AN | ROCKCODE | MPA | sin asignar | MPA | ROCKCODE agrupado en ROCKCODE_NUMEQ=16; sigla sin leyenda | Mármol (hipótesis: siglas M*) | Metamorfico | 1173 |  |  | 1149.15 | 2.619
MR24 | Merged_Table_Assay_lito | metros de sondaje; pct sobre metros | fase_plp_GM_FASES_LE2_Output | 10AS | ROCKCODE | HGV | sin asignar | HGV | ROCKCODE agrupado en ROCKCODE_NUMEQ=14; sigla sin leyenda | Hornfels (hipótesis: siglas H*) | Metamorfico | 51 |  |  | 127.95 | 4.674
MR24 | Merged_Table_Assay_lito | metros de sondaje; pct sobre metros | fase_plp_GM_FASES_LE2_Output | 10AS | ROCKCODE | HMGV | sin asignar | HMGV | ROCKCODE agrupado en ROCKCODE_NUMEQ=14; sigla sin leyenda | Hornfels (hipótesis: siglas H*) | Metamorfico | 10 |  |  | 20.6 | 0.753
MR24 | Merged_Table_Assay_lito | metros de sondaje; pct sobre metros | fase_plp_GM_FASES_LE2_Output | 10AS | ROCKCODE | IPPA | Intrusivo | IPPA | ROCKCODE agrupado en ROCKCODE_NUMEQ=1 (Intrusivo_1) | Intrusivo | Intrusivo | 45 |  |  | 91.05 | 3.326
MR24 | Merged_Table_Assay_lito | metros de sondaje; pct sobre metros | fase_plp_GM_FASES_LE2_Output | 10AS | ROCKCODE | IPPAMO | Intrusivo | IPPAMO | ROCKCODE agrupado en ROCKCODE_NUMEQ=1 (Intrusivo_1) | Intrusivo | Intrusivo | 135 |  |  | 150.1 | 5.484
MR24 | Merged_Table_Assay_lito | metros de sondaje; pct sobre metros | fase_plp_GM_FASES_LE2_Output | 10AS | ROCKCODE | IPPAO | Intrusivo | IPPAO | ROCKCODE agrupado en ROCKCODE_NUMEQ=1 (Intrusivo_1) | Intrusivo | Intrusivo | 523 |  |  | 673.35 | 24.6
MR24 | Merged_Table_Assay_lito | metros de sondaje; pct sobre metros | fase_plp_GM_FASES_LE2_Output | 10AS | ROCKCODE | MC | sin asignar | MC | ROCKCODE agrupado en ROCKCODE_NUMEQ=16; sigla sin leyenda | Mármol (hipótesis: siglas M*) | Metamorfico | 182 |  |  | 207.55 | 7.582
MR24 | Merged_Table_Assay_lito | metros de sondaje; pct sobre metros | fase_plp_GM_FASES_LE2_Output | 10AS | ROCKCODE | MCB | sin asignar | MCB | ROCKCODE agrupado en ROCKCODE_NUMEQ=16; sigla sin leyenda | Mármol (hipótesis: siglas M*) | Metamorfico | 20 |  |  | 33.8 | 1.235
MR24 | Merged_Table_Assay_lito | metros de sondaje; pct sobre metros | fase_plp_GM_FASES_LE2_Output | 10AS | ROCKCODE | MCGB | sin asignar | MCGB | ROCKCODE agrupado en ROCKCODE_NUMEQ=16; sigla sin leyenda | Mármol (hipótesis: siglas M*) | Metamorfico | 28 |  |  | 27 | 0.986
MR24 | Merged_Table_Assay_lito | metros de sondaje; pct sobre metros | fase_plp_GM_FASES_LE2_Output | 10AS | ROCKCODE | MDP | sin asignar | MDP | ROCKCODE agrupado en ROCKCODE_NUMEQ=19; sigla sin leyenda | Mármol (hipótesis: sigla MDP) | Metamorfico | 1232 |  |  | 1320.9 | 48.256
MR24 | Merged_Table_Assay_lito | metros de sondaje; pct sobre metros | fase_plp_GM_FASES_LE2_Output | 10AS | ROCKCODE | MG | sin asignar | MG | ROCKCODE agrupado en ROCKCODE_NUMEQ=16; sigla sin leyenda | Mármol (hipótesis: siglas M*) | Metamorfico | 7 |  |  | 6.7 | 0.245
MR24 | Merged_Table_Assay_lito | metros de sondaje; pct sobre metros | fase_plp_GM_FASES_LE2_Output | 10AS | ROCKCODE | MPA | sin asignar | MPA | ROCKCODE agrupado en ROCKCODE_NUMEQ=16; sigla sin leyenda | Mármol (hipótesis: siglas M*) | Metamorfico | 67 |  |  | 78.25 | 2.859
MR24 | Merged_Table_Assay_lito | metros de sondaje; pct sobre metros | fase_plp_GM_FASES_LE2_Output | 10B | ROCKCODE | BCIPPA | Intrusivo | BCIPPA | ROCKCODE agrupado en ROCKCODE_NUMEQ=1 (Intrusivo_1) | Intrusivo | Intrusivo | 5 |  |  | 7.6 | 0.042
MR24 | Merged_Table_Assay_lito | metros de sondaje; pct sobre metros | fase_plp_GM_FASES_LE2_Output | 10B | ROCKCODE | BCIPPAO | Intrusivo | BCIPPAO | ROCKCODE agrupado en ROCKCODE_NUMEQ=1 (Intrusivo_1) | Intrusivo | Intrusivo | 1 |  |  | 1 | 0.005
MR24 | Merged_Table_Assay_lito | metros de sondaje; pct sobre metros | fase_plp_GM_FASES_LE2_Output | 10B | ROCKCODE | BMIPPA | Intrusivo | BMIPPA | ROCKCODE agrupado en ROCKCODE_NUMEQ=1 (Intrusivo_1) | Intrusivo | Intrusivo | 4 |  |  | 3.45 | 0.019
MR24 | Merged_Table_Assay_lito | metros de sondaje; pct sobre metros | fase_plp_GM_FASES_LE2_Output | 10B | ROCKCODE | CBMN | sin asignar | CBMN | ROCKCODE agrupado en ROCKCODE_NUMEQ=10; sigla sin leyenda | Caliza (hipótesis: siglas C*) | Sedimentario | 21 |  |  | 24.7 | 0.136
MR24 | Merged_Table_Assay_lito | metros de sondaje; pct sobre metros | fase_plp_GM_FASES_LE2_Output | 10B | ROCKCODE | CG | sin asignar | CG | ROCKCODE agrupado en ROCKCODE_NUMEQ=10; sigla sin leyenda | Caliza (hipótesis: siglas C*) | Sedimentario | 66 |  |  | 52.3 | 0.287
MR24 | Merged_Table_Assay_lito | metros de sondaje; pct sobre metros | fase_plp_GM_FASES_LE2_Output | 10B | ROCKCODE | CGS | sin asignar | CGS | ROCKCODE agrupado en ROCKCODE_NUMEQ=10; sigla sin leyenda | Caliza (hipótesis: siglas C*) | Sedimentario | 124 |  |  | 130.5 | 0.717
MR24 | Merged_Table_Assay_lito | metros de sondaje; pct sobre metros | fase_plp_GM_FASES_LE2_Output | 10B | ROCKCODE | CN | sin asignar | CN | ROCKCODE agrupado en ROCKCODE_NUMEQ=10; sigla sin leyenda | Caliza (hipótesis: siglas C*) | Sedimentario | 15 |  |  | 19.4 | 0.107
MR24 | Merged_Table_Assay_lito | metros de sondaje; pct sobre metros | fase_plp_GM_FASES_LE2_Output | 10B | ROCKCODE | HBV | sin asignar | HBV | ROCKCODE agrupado en ROCKCODE_NUMEQ=14; sigla sin leyenda | Hornfels (hipótesis: siglas H*) | Metamorfico | 1 |  |  | 1.8 | 0.01
MR24 | Merged_Table_Assay_lito | metros de sondaje; pct sobre metros | fase_plp_GM_FASES_LE2_Output | 10B | ROCKCODE | HC | sin asignar | HC | ROCKCODE agrupado en ROCKCODE_NUMEQ=13; sigla sin leyenda | Hornfels (hipótesis: siglas H*) | Metamorfico | 283 |  |  | 268.05 | 1.472
MR24 | Merged_Table_Assay_lito | metros de sondaje; pct sobre metros | fase_plp_GM_FASES_LE2_Output | 10B | ROCKCODE | HDP | sin asignar | HDP | ROCKCODE agrupado en ROCKCODE_NUMEQ=14; sigla sin leyenda | Hornfels (hipótesis: siglas H*) | Metamorfico | 6 |  |  | 4 | 0.022
MR24 | Merged_Table_Assay_lito | metros de sondaje; pct sobre metros | fase_plp_GM_FASES_LE2_Output | 10B | ROCKCODE | HG | sin asignar | HG | ROCKCODE agrupado en ROCKCODE_NUMEQ=13; sigla sin leyenda | Hornfels (hipótesis: siglas H*) | Metamorfico | 103 |  |  | 97.05 | 0.533
MR24 | Merged_Table_Assay_lito | metros de sondaje; pct sobre metros | fase_plp_GM_FASES_LE2_Output | 10B | ROCKCODE | HGS | sin asignar | HGS | ROCKCODE agrupado en ROCKCODE_NUMEQ=13; sigla sin leyenda | Hornfels (hipótesis: siglas H*) | Metamorfico | 440 |  |  | 392.85 | 2.158
MR24 | Merged_Table_Assay_lito | metros de sondaje; pct sobre metros | fase_plp_GM_FASES_LE2_Output | 10B | ROCKCODE | HMGV | sin asignar | HMGV | ROCKCODE agrupado en ROCKCODE_NUMEQ=14; sigla sin leyenda | Hornfels (hipótesis: siglas H*) | Metamorfico | 28 |  |  | 42.4 | 0.233
MR24 | Merged_Table_Assay_lito | metros de sondaje; pct sobre metros | fase_plp_GM_FASES_LE2_Output | 10B | ROCKCODE | HV | sin asignar | HV | ROCKCODE agrupado en ROCKCODE_NUMEQ=14; sigla sin leyenda | Hornfels (hipótesis: siglas H*) | Metamorfico | 5 |  |  | 12.5 | 0.069
MR24 | Merged_Table_Assay_lito | metros de sondaje; pct sobre metros | fase_plp_GM_FASES_LE2_Output | 10B | ROCKCODE | IPPA | Intrusivo | IPPA | ROCKCODE agrupado en ROCKCODE_NUMEQ=1 (Intrusivo_1) | Intrusivo | Intrusivo | 1245 |  |  | 1734.83 | 9.529
MR24 | Merged_Table_Assay_lito | metros de sondaje; pct sobre metros | fase_plp_GM_FASES_LE2_Output | 10B | ROCKCODE | IPPAMO | Intrusivo | IPPAMO | ROCKCODE agrupado en ROCKCODE_NUMEQ=1 (Intrusivo_1) | Intrusivo | Intrusivo | 1424 |  |  | 1432.85 | 7.871
MR24 | Merged_Table_Assay_lito | metros de sondaje; pct sobre metros | fase_plp_GM_FASES_LE2_Output | 10B | ROCKCODE | IPPAO | Intrusivo | IPPAO | ROCKCODE agrupado en ROCKCODE_NUMEQ=1 (Intrusivo_1) | Intrusivo | Intrusivo | 3552 |  |  | 4717.77 | 25.915
MR24 | Merged_Table_Assay_lito | metros de sondaje; pct sobre metros | fase_plp_GM_FASES_LE2_Output | 10B | ROCKCODE | IPPEO | Intrusivo | IPPEO | ROCKCODE agrupado en ROCKCODE_NUMEQ=1 (Intrusivo_1) | Intrusivo | Intrusivo | 8 |  |  | 13.8 | 0.076
MR24 | Merged_Table_Assay_lito | metros de sondaje; pct sobre metros | fase_plp_GM_FASES_LE2_Output | 10B | ROCKCODE | M | sin asignar | M | ROCKCODE agrupado en ROCKCODE_NUMEQ=16; sigla sin leyenda | Mármol (hipótesis: siglas M*) | Metamorfico | 3 |  |  | 6.8 | 0.037
MR24 | Merged_Table_Assay_lito | metros de sondaje; pct sobre metros | fase_plp_GM_FASES_LE2_Output | 10B | ROCKCODE | MC | sin asignar | MC | ROCKCODE agrupado en ROCKCODE_NUMEQ=16; sigla sin leyenda | Mármol (hipótesis: siglas M*) | Metamorfico | 1422 |  |  | 1792.5 | 9.846
MR24 | Merged_Table_Assay_lito | metros de sondaje; pct sobre metros | fase_plp_GM_FASES_LE2_Output | 10B | ROCKCODE | MCB | sin asignar | MCB | ROCKCODE agrupado en ROCKCODE_NUMEQ=16; sigla sin leyenda | Mármol (hipótesis: siglas M*) | Metamorfico | 446 |  |  | 549.3 | 3.017
MR24 | Merged_Table_Assay_lito | metros de sondaje; pct sobre metros | fase_plp_GM_FASES_LE2_Output | 10B | ROCKCODE | MCGB | sin asignar | MCGB | ROCKCODE agrupado en ROCKCODE_NUMEQ=16; sigla sin leyenda | Mármol (hipótesis: siglas M*) | Metamorfico | 1114 |  |  | 948.85 | 5.212
MR24 | Merged_Table_Assay_lito | metros de sondaje; pct sobre metros | fase_plp_GM_FASES_LE2_Output | 10B | ROCKCODE | MDP | sin asignar | MDP | ROCKCODE agrupado en ROCKCODE_NUMEQ=19; sigla sin leyenda | Mármol (hipótesis: sigla MDP) | Metamorfico | 3730 |  |  | 3514.55 | 19.305
MR24 | Merged_Table_Assay_lito | metros de sondaje; pct sobre metros | fase_plp_GM_FASES_LE2_Output | 10B | ROCKCODE | MG | sin asignar | MG | ROCKCODE agrupado en ROCKCODE_NUMEQ=16; sigla sin leyenda | Mármol (hipótesis: siglas M*) | Metamorfico | 329 |  |  | 316.15 | 1.737
MR24 | Merged_Table_Assay_lito | metros de sondaje; pct sobre metros | fase_plp_GM_FASES_LE2_Output | 10B | ROCKCODE | MGS | sin asignar | MGS | ROCKCODE agrupado en ROCKCODE_NUMEQ=16; sigla sin leyenda | Mármol (hipótesis: siglas M*) | Metamorfico | 770 |  |  | 681.75 | 3.745
MR24 | Merged_Table_Assay_lito | metros de sondaje; pct sobre metros | fase_plp_GM_FASES_LE2_Output | 10B | ROCKCODE | MPA | sin asignar | MPA | ROCKCODE agrupado en ROCKCODE_NUMEQ=16; sigla sin leyenda | Mármol (hipótesis: siglas M*) | Metamorfico | 1507 |  |  | 1438.35 | 7.901
MR24 | Merged_Table_Assay_lito | metros de sondaje; pct sobre metros | fase_plp_GM_FASES_LE2_Output | 11A | ROCKCODE | C | sin asignar | C | ROCKCODE agrupado en ROCKCODE_NUMEQ=10; sigla sin leyenda | Caliza (hipótesis: siglas C*) | Sedimentario | 8 |  |  | 40 | 1.277
MR24 | Merged_Table_Assay_lito | metros de sondaje; pct sobre metros | fase_plp_GM_FASES_LE2_Output | 11A | ROCKCODE | CA | sin asignar | CA | ROCKCODE agrupado en ROCKCODE_NUMEQ=10; sigla sin leyenda | Caliza (hipótesis: siglas C*) | Sedimentario | 281 |  |  | 285.25 | 9.104
MR24 | Merged_Table_Assay_lito | metros de sondaje; pct sobre metros | fase_plp_GM_FASES_LE2_Output | 11A | ROCKCODE | CBMN | sin asignar | CBMN | ROCKCODE agrupado en ROCKCODE_NUMEQ=10; sigla sin leyenda | Caliza (hipótesis: siglas C*) | Sedimentario | 3 |  |  | 1.95 | 0.062
MR24 | Merged_Table_Assay_lito | metros de sondaje; pct sobre metros | fase_plp_GM_FASES_LE2_Output | 11A | ROCKCODE | CG | sin asignar | CG | ROCKCODE agrupado en ROCKCODE_NUMEQ=10; sigla sin leyenda | Caliza (hipótesis: siglas C*) | Sedimentario | 1092 |  |  | 989.55 | 31.584
MR24 | Merged_Table_Assay_lito | metros de sondaje; pct sobre metros | fase_plp_GM_FASES_LE2_Output | 11A | ROCKCODE | CGS | sin asignar | CGS | ROCKCODE agrupado en ROCKCODE_NUMEQ=10; sigla sin leyenda | Caliza (hipótesis: siglas C*) | Sedimentario | 425 |  |  | 353.65 | 11.288
MR24 | Merged_Table_Assay_lito | metros de sondaje; pct sobre metros | fase_plp_GM_FASES_LE2_Output | 11A | ROCKCODE | CN | sin asignar | CN | ROCKCODE agrupado en ROCKCODE_NUMEQ=10; sigla sin leyenda | Caliza (hipótesis: siglas C*) | Sedimentario | 4 |  |  | 3.9 | 0.124
MR24 | Merged_Table_Assay_lito | metros de sondaje; pct sobre metros | fase_plp_GM_FASES_LE2_Output | 11A | ROCKCODE | DI | Intrusivo | DI | ROCKCODE agrupado en ROCKCODE_NUMEQ=1 (Intrusivo_1) | Intrusivo | Intrusivo | 2 |  |  | 1.25 | 0.04
MR24 | Merged_Table_Assay_lito | metros de sondaje; pct sobre metros | fase_plp_GM_FASES_LE2_Output | 11A | ROCKCODE | HBV | sin asignar | HBV | ROCKCODE agrupado en ROCKCODE_NUMEQ=14; sigla sin leyenda | Hornfels (hipótesis: siglas H*) | Metamorfico | 2 |  |  | 1.3 | 0.041
MR24 | Merged_Table_Assay_lito | metros de sondaje; pct sobre metros | fase_plp_GM_FASES_LE2_Output | 11A | ROCKCODE | HC | sin asignar | HC | ROCKCODE agrupado en ROCKCODE_NUMEQ=13; sigla sin leyenda | Hornfels (hipótesis: siglas H*) | Metamorfico | 264 |  |  | 226.7 | 7.236
MR24 | Merged_Table_Assay_lito | metros de sondaje; pct sobre metros | fase_plp_GM_FASES_LE2_Output | 11A | ROCKCODE | HDP | sin asignar | HDP | ROCKCODE agrupado en ROCKCODE_NUMEQ=14; sigla sin leyenda | Hornfels (hipótesis: siglas H*) | Metamorfico | 2 |  |  | 1 | 0.032
MR24 | Merged_Table_Assay_lito | metros de sondaje; pct sobre metros | fase_plp_GM_FASES_LE2_Output | 11A | ROCKCODE | HG | sin asignar | HG | ROCKCODE agrupado en ROCKCODE_NUMEQ=13; sigla sin leyenda | Hornfels (hipótesis: siglas H*) | Metamorfico | 1054 |  |  | 821.3 | 26.214
MR24 | Merged_Table_Assay_lito | metros de sondaje; pct sobre metros | fase_plp_GM_FASES_LE2_Output | 11A | ROCKCODE | HGS | sin asignar | HGS | ROCKCODE agrupado en ROCKCODE_NUMEQ=13; sigla sin leyenda | Hornfels (hipótesis: siglas H*) | Metamorfico | 413 |  |  | 319.45 | 10.196
MR24 | Merged_Table_Assay_lito | metros de sondaje; pct sobre metros | fase_plp_GM_FASES_LE2_Output | 11A | ROCKCODE | IPHPE | Intrusivo | IPHPE | ROCKCODE agrupado en ROCKCODE_NUMEQ=1 (Intrusivo_1) | Intrusivo | Intrusivo | 9 |  |  | 8.2 | 0.262
MR24 | Merged_Table_Assay_lito | metros de sondaje; pct sobre metros | fase_plp_GM_FASES_LE2_Output | 11A | ROCKCODE | IPPA | Intrusivo | IPPA | ROCKCODE agrupado en ROCKCODE_NUMEQ=1 (Intrusivo_1) | Intrusivo | Intrusivo | 4 |  |  | 3.65 | 0.116
MR24 | Merged_Table_Assay_lito | metros de sondaje; pct sobre metros | fase_plp_GM_FASES_LE2_Output | 11A | ROCKCODE | IPPAO | Intrusivo | IPPAO | ROCKCODE agrupado en ROCKCODE_NUMEQ=1 (Intrusivo_1) | Intrusivo | Intrusivo | 12 |  |  | 6.95 | 0.222
MR24 | Merged_Table_Assay_lito | metros de sondaje; pct sobre metros | fase_plp_GM_FASES_LE2_Output | 11A | ROCKCODE | IPPEO | Intrusivo | IPPEO | ROCKCODE agrupado en ROCKCODE_NUMEQ=1 (Intrusivo_1) | Intrusivo | Intrusivo | 3 |  |  | 2.05 | 0.065
MR24 | Merged_Table_Assay_lito | metros de sondaje; pct sobre metros | fase_plp_GM_FASES_LE2_Output | 11A | ROCKCODE | MG | sin asignar | MG | ROCKCODE agrupado en ROCKCODE_NUMEQ=16; sigla sin leyenda | Mármol (hipótesis: siglas M*) | Metamorfico | 21 |  |  | 19 | 0.606
MR24 | Merged_Table_Assay_lito | metros de sondaje; pct sobre metros | fase_plp_GM_FASES_LE2_Output | 11A | ROCKCODE | MGS | sin asignar | MGS | ROCKCODE agrupado en ROCKCODE_NUMEQ=16; sigla sin leyenda | Mármol (hipótesis: siglas M*) | Metamorfico | 54 |  |  | 37.8 | 1.206
MR24 | Merged_Table_Assay_lito | metros de sondaje; pct sobre metros | fase_plp_GM_FASES_LE2_Output | 11A | ROCKCODE | MPA | sin asignar | MPA | ROCKCODE agrupado en ROCKCODE_NUMEQ=16; sigla sin leyenda | Mármol (hipótesis: siglas M*) | Metamorfico | 12 |  |  | 10.15 | 0.324
MR24 | Merged_Table_Assay_lito | metros de sondaje; pct sobre metros | fase_plp_GM_FASES_LE2_Output | 11B | ROCKCODE | CA | sin asignar | CA | ROCKCODE agrupado en ROCKCODE_NUMEQ=10; sigla sin leyenda | Caliza (hipótesis: siglas C*) | Sedimentario | 157 |  |  | 135.5 | 8.095
MR24 | Merged_Table_Assay_lito | metros de sondaje; pct sobre metros | fase_plp_GM_FASES_LE2_Output | 11B | ROCKCODE | CG | sin asignar | CG | ROCKCODE agrupado en ROCKCODE_NUMEQ=10; sigla sin leyenda | Caliza (hipótesis: siglas C*) | Sedimentario | 962 |  |  | 861.35 | 51.458
MR24 | Merged_Table_Assay_lito | metros de sondaje; pct sobre metros | fase_plp_GM_FASES_LE2_Output | 11B | ROCKCODE | CGS | sin asignar | CGS | ROCKCODE agrupado en ROCKCODE_NUMEQ=10; sigla sin leyenda | Caliza (hipótesis: siglas C*) | Sedimentario | 426 |  |  | 366.25 | 21.88
MR24 | Merged_Table_Assay_lito | metros de sondaje; pct sobre metros | fase_plp_GM_FASES_LE2_Output | 11B | ROCKCODE | CN | sin asignar | CN | ROCKCODE agrupado en ROCKCODE_NUMEQ=10; sigla sin leyenda | Caliza (hipótesis: siglas C*) | Sedimentario | 2 |  |  | 1.55 | 0.093
MR24 | Merged_Table_Assay_lito | metros de sondaje; pct sobre metros | fase_plp_GM_FASES_LE2_Output | 11B | ROCKCODE | DI | Intrusivo | DI | ROCKCODE agrupado en ROCKCODE_NUMEQ=1 (Intrusivo_1) | Intrusivo | Intrusivo | 2 |  |  | 1.5 | 0.09
MR24 | Merged_Table_Assay_lito | metros de sondaje; pct sobre metros | fase_plp_GM_FASES_LE2_Output | 11B | ROCKCODE | HBV | sin asignar | HBV | ROCKCODE agrupado en ROCKCODE_NUMEQ=14; sigla sin leyenda | Hornfels (hipótesis: siglas H*) | Metamorfico | 13 |  |  | 11.1 | 0.663
MR24 | Merged_Table_Assay_lito | metros de sondaje; pct sobre metros | fase_plp_GM_FASES_LE2_Output | 11B | ROCKCODE | HC | sin asignar | HC | ROCKCODE agrupado en ROCKCODE_NUMEQ=13; sigla sin leyenda | Hornfels (hipótesis: siglas H*) | Metamorfico | 49 |  |  | 44.2 | 2.641
MR24 | Merged_Table_Assay_lito | metros de sondaje; pct sobre metros | fase_plp_GM_FASES_LE2_Output | 11B | ROCKCODE | HDP | sin asignar | HDP | ROCKCODE agrupado en ROCKCODE_NUMEQ=14; sigla sin leyenda | Hornfels (hipótesis: siglas H*) | Metamorfico | 3 |  |  | 2.65 | 0.158
MR24 | Merged_Table_Assay_lito | metros de sondaje; pct sobre metros | fase_plp_GM_FASES_LE2_Output | 11B | ROCKCODE | HG | sin asignar | HG | ROCKCODE agrupado en ROCKCODE_NUMEQ=13; sigla sin leyenda | Hornfels (hipótesis: siglas H*) | Metamorfico | 214 |  |  | 196.15 | 11.718
MR24 | Merged_Table_Assay_lito | metros de sondaje; pct sobre metros | fase_plp_GM_FASES_LE2_Output | 11B | ROCKCODE | HGS | sin asignar | HGS | ROCKCODE agrupado en ROCKCODE_NUMEQ=13; sigla sin leyenda | Hornfels (hipótesis: siglas H*) | Metamorfico | 21 |  |  | 21.1 | 1.261
MR24 | Merged_Table_Assay_lito | metros de sondaje; pct sobre metros | fase_plp_GM_FASES_LE2_Output | 11B | ROCKCODE | HGV | sin asignar | HGV | ROCKCODE agrupado en ROCKCODE_NUMEQ=14; sigla sin leyenda | Hornfels (hipótesis: siglas H*) | Metamorfico | 7 |  |  | 7.15 | 0.427
MR24 | Merged_Table_Assay_lito | metros de sondaje; pct sobre metros | fase_plp_GM_FASES_LE2_Output | 11B | ROCKCODE | HV | sin asignar | HV | ROCKCODE agrupado en ROCKCODE_NUMEQ=14; sigla sin leyenda | Hornfels (hipótesis: siglas H*) | Metamorfico | 5 |  |  | 3 | 0.179
MR24 | Merged_Table_Assay_lito | metros de sondaje; pct sobre metros | fase_plp_GM_FASES_LE2_Output | 11B | ROCKCODE | IPHPE | Intrusivo | IPHPE | ROCKCODE agrupado en ROCKCODE_NUMEQ=1 (Intrusivo_1) | Intrusivo | Intrusivo | 7 |  |  | 6.5 | 0.388
MR24 | Merged_Table_Assay_lito | metros de sondaje; pct sobre metros | fase_plp_GM_FASES_LE2_Output | 11B | ROCKCODE | IPPA | Intrusivo | IPPA | ROCKCODE agrupado en ROCKCODE_NUMEQ=1 (Intrusivo_1) | Intrusivo | Intrusivo | 22 |  |  | 15.9 | 0.95
MR24 | Merged_Table_Assay_lito | metros de sondaje; pct sobre metros | fase_plp_GM_FASES_LE2_Output | 11C | ROCKCODE | BMHG | sin asignar | BMHG | ROCKCODE agrupado en ROCKCODE_NUMEQ=13; sigla sin leyenda | Hornfels (hipótesis: siglas H*) | Metamorfico | 7 |  |  | 3.85 | 0.07
MR24 | Merged_Table_Assay_lito | metros de sondaje; pct sobre metros | fase_plp_GM_FASES_LE2_Output | 11C | ROCKCODE | C | sin asignar | C | ROCKCODE agrupado en ROCKCODE_NUMEQ=10; sigla sin leyenda | Caliza (hipótesis: siglas C*) | Sedimentario | 2 |  |  | 10 | 0.181
MR24 | Merged_Table_Assay_lito | metros de sondaje; pct sobre metros | fase_plp_GM_FASES_LE2_Output | 11C | ROCKCODE | CA | sin asignar | CA | ROCKCODE agrupado en ROCKCODE_NUMEQ=10; sigla sin leyenda | Caliza (hipótesis: siglas C*) | Sedimentario | 114 |  |  | 153.15 | 2.775
MR24 | Merged_Table_Assay_lito | metros de sondaje; pct sobre metros | fase_plp_GM_FASES_LE2_Output | 11C | ROCKCODE | CG | sin asignar | CG | ROCKCODE agrupado en ROCKCODE_NUMEQ=10; sigla sin leyenda | Caliza (hipótesis: siglas C*) | Sedimentario | 1172 |  |  | 1054.3 | 19.105
MR24 | Merged_Table_Assay_lito | metros de sondaje; pct sobre metros | fase_plp_GM_FASES_LE2_Output | 11C | ROCKCODE | CGS | sin asignar | CGS | ROCKCODE agrupado en ROCKCODE_NUMEQ=10; sigla sin leyenda | Caliza (hipótesis: siglas C*) | Sedimentario | 443 |  |  | 381.95 | 6.921
MR24 | Merged_Table_Assay_lito | metros de sondaje; pct sobre metros | fase_plp_GM_FASES_LE2_Output | 11C | ROCKCODE | CN | sin asignar | CN | ROCKCODE agrupado en ROCKCODE_NUMEQ=10; sigla sin leyenda | Caliza (hipótesis: siglas C*) | Sedimentario | 20 |  |  | 22.6 | 0.41
MR24 | Merged_Table_Assay_lito | metros de sondaje; pct sobre metros | fase_plp_GM_FASES_LE2_Output | 11C | ROCKCODE | HBV | sin asignar | HBV | ROCKCODE agrupado en ROCKCODE_NUMEQ=14; sigla sin leyenda | Hornfels (hipótesis: siglas H*) | Metamorfico | 104 |  |  | 72.15 | 1.307
MR24 | Merged_Table_Assay_lito | metros de sondaje; pct sobre metros | fase_plp_GM_FASES_LE2_Output | 11C | ROCKCODE | HC | sin asignar | HC | ROCKCODE agrupado en ROCKCODE_NUMEQ=13; sigla sin leyenda | Hornfels (hipótesis: siglas H*) | Metamorfico | 1026 |  |  | 952.75 | 17.265
MR24 | Merged_Table_Assay_lito | metros de sondaje; pct sobre metros | fase_plp_GM_FASES_LE2_Output | 11C | ROCKCODE | HCB | sin asignar | HCB | ROCKCODE agrupado en ROCKCODE_NUMEQ=14; sigla sin leyenda | Hornfels (hipótesis: siglas H*) | Metamorfico | 70 |  |  | 49.6 | 0.899
MR24 | Merged_Table_Assay_lito | metros de sondaje; pct sobre metros | fase_plp_GM_FASES_LE2_Output | 11C | ROCKCODE | HDP | sin asignar | HDP | ROCKCODE agrupado en ROCKCODE_NUMEQ=14; sigla sin leyenda | Hornfels (hipótesis: siglas H*) | Metamorfico | 2 |  |  | 1.1 | 0.02
MR24 | Merged_Table_Assay_lito | metros de sondaje; pct sobre metros | fase_plp_GM_FASES_LE2_Output | 11C | ROCKCODE | HG | sin asignar | HG | ROCKCODE agrupado en ROCKCODE_NUMEQ=13; sigla sin leyenda | Hornfels (hipótesis: siglas H*) | Metamorfico | 1814 |  |  | 1556.55 | 28.207
MR24 | Merged_Table_Assay_lito | metros de sondaje; pct sobre metros | fase_plp_GM_FASES_LE2_Output | 11C | ROCKCODE | HGS | sin asignar | HGS | ROCKCODE agrupado en ROCKCODE_NUMEQ=13; sigla sin leyenda | Hornfels (hipótesis: siglas H*) | Metamorfico | 965 |  |  | 765.2 | 13.866
MR24 | Merged_Table_Assay_lito | metros de sondaje; pct sobre metros | fase_plp_GM_FASES_LE2_Output | 11C | ROCKCODE | HGV | sin asignar | HGV | ROCKCODE agrupado en ROCKCODE_NUMEQ=14; sigla sin leyenda | Hornfels (hipótesis: siglas H*) | Metamorfico | 50 |  |  | 36.65 | 0.664
MR24 | Merged_Table_Assay_lito | metros de sondaje; pct sobre metros | fase_plp_GM_FASES_LE2_Output | 11C | ROCKCODE | HMGV | sin asignar | HMGV | ROCKCODE agrupado en ROCKCODE_NUMEQ=14; sigla sin leyenda | Hornfels (hipótesis: siglas H*) | Metamorfico | 11 |  |  | 8.95 | 0.162
MR24 | Merged_Table_Assay_lito | metros de sondaje; pct sobre metros | fase_plp_GM_FASES_LE2_Output | 11C | ROCKCODE | HV | sin asignar | HV | ROCKCODE agrupado en ROCKCODE_NUMEQ=14; sigla sin leyenda | Hornfels (hipótesis: siglas H*) | Metamorfico | 28 |  |  | 23.05 | 0.418
MR24 | Merged_Table_Assay_lito | metros de sondaje; pct sobre metros | fase_plp_GM_FASES_LE2_Output | 11C | ROCKCODE | IPPA | Intrusivo | IPPA | ROCKCODE agrupado en ROCKCODE_NUMEQ=1 (Intrusivo_1) | Intrusivo | Intrusivo | 21 |  |  | 18.5 | 0.335
MR24 | Merged_Table_Assay_lito | metros de sondaje; pct sobre metros | fase_plp_GM_FASES_LE2_Output | 11C | ROCKCODE | IPPAO | Intrusivo | IPPAO | ROCKCODE agrupado en ROCKCODE_NUMEQ=1 (Intrusivo_1) | Intrusivo | Intrusivo | 7 |  |  | 7.4 | 0.134
MR24 | Merged_Table_Assay_lito | metros de sondaje; pct sobre metros | fase_plp_GM_FASES_LE2_Output | 11C | ROCKCODE | IPPEO | Intrusivo | IPPEO | ROCKCODE agrupado en ROCKCODE_NUMEQ=1 (Intrusivo_1) | Intrusivo | Intrusivo | 15 |  |  | 26.9 | 0.487
MR24 | Merged_Table_Assay_lito | metros de sondaje; pct sobre metros | fase_plp_GM_FASES_LE2_Output | 11C | ROCKCODE | MC | sin asignar | MC | ROCKCODE agrupado en ROCKCODE_NUMEQ=16; sigla sin leyenda | Mármol (hipótesis: siglas M*) | Metamorfico | 58 |  |  | 52.65 | 0.954
MR24 | Merged_Table_Assay_lito | metros de sondaje; pct sobre metros | fase_plp_GM_FASES_LE2_Output | 11C | ROCKCODE | MG | sin asignar | MG | ROCKCODE agrupado en ROCKCODE_NUMEQ=16; sigla sin leyenda | Mármol (hipótesis: siglas M*) | Metamorfico | 42 |  |  | 81.75 | 1.481
MR24 | Merged_Table_Assay_lito | metros de sondaje; pct sobre metros | fase_plp_GM_FASES_LE2_Output | 11C | ROCKCODE | MPA | sin asignar | MPA | ROCKCODE agrupado en ROCKCODE_NUMEQ=16; sigla sin leyenda | Mármol (hipótesis: siglas M*) | Metamorfico | 268 |  |  | 239.35 | 4.337
MR24 | Merged_Table_Assay_lito | metros de sondaje; pct sobre metros | fase_plp_GM_FASES_LE2_Output | 11D | ROCKCODE | BCHG | sin asignar | BCHG | ROCKCODE agrupado en ROCKCODE_NUMEQ=13; sigla sin leyenda | Hornfels (hipótesis: siglas H*) | Metamorfico | 4 |  |  | 3.55 | 0.005
MR24 | Merged_Table_Assay_lito | metros de sondaje; pct sobre metros | fase_plp_GM_FASES_LE2_Output | 11D | ROCKCODE | BCIPPA | Intrusivo | BCIPPA | ROCKCODE agrupado en ROCKCODE_NUMEQ=1 (Intrusivo_1) | Intrusivo | Intrusivo | 2 |  |  | 3 | 0.005
MR24 | Merged_Table_Assay_lito | metros de sondaje; pct sobre metros | fase_plp_GM_FASES_LE2_Output | 11D | ROCKCODE | BCM | sin asignar | BCM | ROCKCODE agrupado en ROCKCODE_NUMEQ=16; sigla sin leyenda | Mármol (hipótesis: siglas M*) | Metamorfico | 6 |  |  | 3.05 | 0.005
MR24 | Merged_Table_Assay_lito | metros de sondaje; pct sobre metros | fase_plp_GM_FASES_LE2_Output | 11D | ROCKCODE | BMHG | sin asignar | BMHG | ROCKCODE agrupado en ROCKCODE_NUMEQ=13; sigla sin leyenda | Hornfels (hipótesis: siglas H*) | Metamorfico | 2 |  |  | 1 | 0.002
MR24 | Merged_Table_Assay_lito | metros de sondaje; pct sobre metros | fase_plp_GM_FASES_LE2_Output | 11D | ROCKCODE | C | sin asignar | C | ROCKCODE agrupado en ROCKCODE_NUMEQ=10; sigla sin leyenda | Caliza (hipótesis: siglas C*) | Sedimentario | 10 |  |  | 30 | 0.046
MR24 | Merged_Table_Assay_lito | metros de sondaje; pct sobre metros | fase_plp_GM_FASES_LE2_Output | 11D | ROCKCODE | CA | sin asignar | CA | ROCKCODE agrupado en ROCKCODE_NUMEQ=10; sigla sin leyenda | Caliza (hipótesis: siglas C*) | Sedimentario | 76 |  |  | 84.1 | 0.129
MR24 | Merged_Table_Assay_lito | metros de sondaje; pct sobre metros | fase_plp_GM_FASES_LE2_Output | 11D | ROCKCODE | CF | sin asignar | CF | ROCKCODE agrupado en ROCKCODE_NUMEQ=10; sigla sin leyenda | Caliza (hipótesis: siglas C*) | Sedimentario | 8 |  |  | 3.35 | 0.005
MR24 | Merged_Table_Assay_lito | metros de sondaje; pct sobre metros | fase_plp_GM_FASES_LE2_Output | 11D | ROCKCODE | CG | sin asignar | CG | ROCKCODE agrupado en ROCKCODE_NUMEQ=10; sigla sin leyenda | Caliza (hipótesis: siglas C*) | Sedimentario | 4721 |  |  | 4326.85 | 6.629
MR24 | Merged_Table_Assay_lito | metros de sondaje; pct sobre metros | fase_plp_GM_FASES_LE2_Output | 11D | ROCKCODE | CGS | sin asignar | CGS | ROCKCODE agrupado en ROCKCODE_NUMEQ=10; sigla sin leyenda | Caliza (hipótesis: siglas C*) | Sedimentario | 1527 |  |  | 1254.5 | 1.922
MR24 | Merged_Table_Assay_lito | metros de sondaje; pct sobre metros | fase_plp_GM_FASES_LE2_Output | 11D | ROCKCODE | CM | sin asignar | CM | ROCKCODE agrupado en ROCKCODE_NUMEQ=10; sigla sin leyenda | Caliza (hipótesis: siglas C*) | Sedimentario | 4 |  |  | 19.2 | 0.029
MR24 | Merged_Table_Assay_lito | metros de sondaje; pct sobre metros | fase_plp_GM_FASES_LE2_Output | 11D | ROCKCODE | CN | sin asignar | CN | ROCKCODE agrupado en ROCKCODE_NUMEQ=10; sigla sin leyenda | Caliza (hipótesis: siglas C*) | Sedimentario | 53 |  |  | 52.6 | 0.081
MR24 | Merged_Table_Assay_lito | metros de sondaje; pct sobre metros | fase_plp_GM_FASES_LE2_Output | 11D | ROCKCODE | DI | Intrusivo | DI | ROCKCODE agrupado en ROCKCODE_NUMEQ=1 (Intrusivo_1) | Intrusivo | Intrusivo | 2 |  |  | 1.3 | 0.002
MR24 | Merged_Table_Assay_lito | metros de sondaje; pct sobre metros | fase_plp_GM_FASES_LE2_Output | 11D | ROCKCODE | HBV | sin asignar | HBV | ROCKCODE agrupado en ROCKCODE_NUMEQ=14; sigla sin leyenda | Hornfels (hipótesis: siglas H*) | Metamorfico | 1400 |  |  | 1101.5 | 1.688
MR24 | Merged_Table_Assay_lito | metros de sondaje; pct sobre metros | fase_plp_GM_FASES_LE2_Output | 11D | ROCKCODE | HC | sin asignar | HC | ROCKCODE agrupado en ROCKCODE_NUMEQ=13; sigla sin leyenda | Hornfels (hipótesis: siglas H*) | Metamorfico | 3984 |  |  | 3197.65 | 4.899
MR24 | Merged_Table_Assay_lito | metros de sondaje; pct sobre metros | fase_plp_GM_FASES_LE2_Output | 11D | ROCKCODE | HCB | sin asignar | HCB | ROCKCODE agrupado en ROCKCODE_NUMEQ=14; sigla sin leyenda | Hornfels (hipótesis: siglas H*) | Metamorfico | 595 |  |  | 468.15 | 0.717
MR24 | Merged_Table_Assay_lito | metros de sondaje; pct sobre metros | fase_plp_GM_FASES_LE2_Output | 11D | ROCKCODE | HDP | sin asignar | HDP | ROCKCODE agrupado en ROCKCODE_NUMEQ=14; sigla sin leyenda | Hornfels (hipótesis: siglas H*) | Metamorfico | 392 |  |  | 357.35 | 0.548
MR24 | Merged_Table_Assay_lito | metros de sondaje; pct sobre metros | fase_plp_GM_FASES_LE2_Output | 11D | ROCKCODE | HG | sin asignar | HG | ROCKCODE agrupado en ROCKCODE_NUMEQ=13; sigla sin leyenda | Hornfels (hipótesis: siglas H*) | Metamorfico | 14079 |  |  | 11941 | 18.295
MR24 | Merged_Table_Assay_lito | metros de sondaje; pct sobre metros | fase_plp_GM_FASES_LE2_Output | 11D | ROCKCODE | HGS | sin asignar | HGS | ROCKCODE agrupado en ROCKCODE_NUMEQ=13; sigla sin leyenda | Hornfels (hipótesis: siglas H*) | Metamorfico | 4231 |  |  | 3549.05 | 5.438
MR24 | Merged_Table_Assay_lito | metros de sondaje; pct sobre metros | fase_plp_GM_FASES_LE2_Output | 11D | ROCKCODE | HGV | sin asignar | HGV | ROCKCODE agrupado en ROCKCODE_NUMEQ=14; sigla sin leyenda | Hornfels (hipótesis: siglas H*) | Metamorfico | 923 |  |  | 710.8 | 1.089
MR24 | Merged_Table_Assay_lito | metros de sondaje; pct sobre metros | fase_plp_GM_FASES_LE2_Output | 11D | ROCKCODE | HMGV | sin asignar | HMGV | ROCKCODE agrupado en ROCKCODE_NUMEQ=14; sigla sin leyenda | Hornfels (hipótesis: siglas H*) | Metamorfico | 168 |  |  | 108.85 | 0.167
MR24 | Merged_Table_Assay_lito | metros de sondaje; pct sobre metros | fase_plp_GM_FASES_LE2_Output | 11D | ROCKCODE | HV | sin asignar | HV | ROCKCODE agrupado en ROCKCODE_NUMEQ=14; sigla sin leyenda | Hornfels (hipótesis: siglas H*) | Metamorfico | 27 |  |  | 19.3 | 0.03
MR24 | Merged_Table_Assay_lito | metros de sondaje; pct sobre metros | fase_plp_GM_FASES_LE2_Output | 11D | ROCKCODE | IPHPE | Intrusivo | IPHPE | ROCKCODE agrupado en ROCKCODE_NUMEQ=1 (Intrusivo_1) | Intrusivo | Intrusivo | 88 |  |  | 54.55 | 0.084
MR24 | Merged_Table_Assay_lito | metros de sondaje; pct sobre metros | fase_plp_GM_FASES_LE2_Output | 11D | ROCKCODE | IPPA | Intrusivo | IPPA | ROCKCODE agrupado en ROCKCODE_NUMEQ=1 (Intrusivo_1) | Intrusivo | Intrusivo | 12033 |  |  | 12310.45 | 18.862
MR24 | Merged_Table_Assay_lito | metros de sondaje; pct sobre metros | fase_plp_GM_FASES_LE2_Output | 11D | ROCKCODE | IPPAO | Intrusivo | IPPAO | ROCKCODE agrupado en ROCKCODE_NUMEQ=1 (Intrusivo_1) | Intrusivo | Intrusivo | 1432 |  |  | 1328.6 | 2.036
MR24 | Merged_Table_Assay_lito | metros de sondaje; pct sobre metros | fase_plp_GM_FASES_LE2_Output | 11D | ROCKCODE | IPPEO | Intrusivo | IPPEO | ROCKCODE agrupado en ROCKCODE_NUMEQ=1 (Intrusivo_1) | Intrusivo | Intrusivo | 824 |  |  | 704.65 | 1.08
MR24 | Merged_Table_Assay_lito | metros de sondaje; pct sobre metros | fase_plp_GM_FASES_LE2_Output | 11D | ROCKCODE | M | sin asignar | M | ROCKCODE agrupado en ROCKCODE_NUMEQ=16; sigla sin leyenda | Mármol (hipótesis: siglas M*) | Metamorfico | 41 |  |  | 38.05 | 0.058
MR24 | Merged_Table_Assay_lito | metros de sondaje; pct sobre metros | fase_plp_GM_FASES_LE2_Output | 11D | ROCKCODE | MC | sin asignar | MC | ROCKCODE agrupado en ROCKCODE_NUMEQ=16; sigla sin leyenda | Mármol (hipótesis: siglas M*) | Metamorfico | 7325 |  |  | 6496.9 | 9.954
MR24 | Merged_Table_Assay_lito | metros de sondaje; pct sobre metros | fase_plp_GM_FASES_LE2_Output | 11D | ROCKCODE | MCB | sin asignar | MCB | ROCKCODE agrupado en ROCKCODE_NUMEQ=16; sigla sin leyenda | Mármol (hipótesis: siglas M*) | Metamorfico | 693 |  |  | 740.8 | 1.135
MR24 | Merged_Table_Assay_lito | metros de sondaje; pct sobre metros | fase_plp_GM_FASES_LE2_Output | 11D | ROCKCODE | MCGB | sin asignar | MCGB | ROCKCODE agrupado en ROCKCODE_NUMEQ=16; sigla sin leyenda | Mármol (hipótesis: siglas M*) | Metamorfico | 1570 |  |  | 1428.7 | 2.189
MR24 | Merged_Table_Assay_lito | metros de sondaje; pct sobre metros | fase_plp_GM_FASES_LE2_Output | 11D | ROCKCODE | MDP | sin asignar | MDP | ROCKCODE agrupado en ROCKCODE_NUMEQ=19; sigla sin leyenda | Mármol (hipótesis: sigla MDP) | Metamorfico | 5155 |  |  | 4602.77 | 7.052
MR24 | Merged_Table_Assay_lito | metros de sondaje; pct sobre metros | fase_plp_GM_FASES_LE2_Output | 11D | ROCKCODE | MG | sin asignar | MG | ROCKCODE agrupado en ROCKCODE_NUMEQ=16; sigla sin leyenda | Mármol (hipótesis: siglas M*) | Metamorfico | 3591 |  |  | 2964.8 | 4.543
MR24 | Merged_Table_Assay_lito | metros de sondaje; pct sobre metros | fase_plp_GM_FASES_LE2_Output | 11D | ROCKCODE | MGS | sin asignar | MGS | ROCKCODE agrupado en ROCKCODE_NUMEQ=16; sigla sin leyenda | Mármol (hipótesis: siglas M*) | Metamorfico | 2734 |  |  | 2167.35 | 3.321
MR24 | Merged_Table_Assay_lito | metros de sondaje; pct sobre metros | fase_plp_GM_FASES_LE2_Output | 11D | ROCKCODE | MPA | sin asignar | MPA | ROCKCODE agrupado en ROCKCODE_NUMEQ=16; sigla sin leyenda | Mármol (hipótesis: siglas M*) | Metamorfico | 5530 |  |  | 5193.8 | 7.958
MR24 | Merged_Table_Assay_lito | metros de sondaje; pct sobre metros | fase_plp_GM_FASES_LE2_Output | 12A1 | ROCKCODE | CA | sin asignar | CA | ROCKCODE agrupado en ROCKCODE_NUMEQ=10; sigla sin leyenda | Caliza (hipótesis: siglas C*) | Sedimentario | 12 |  |  | 10.7 | 0.987
MR24 | Merged_Table_Assay_lito | metros de sondaje; pct sobre metros | fase_plp_GM_FASES_LE2_Output | 12A1 | ROCKCODE | CF | sin asignar | CF | ROCKCODE agrupado en ROCKCODE_NUMEQ=10; sigla sin leyenda | Caliza (hipótesis: siglas C*) | Sedimentario | 13 |  |  | 9.4 | 0.867
MR24 | Merged_Table_Assay_lito | metros de sondaje; pct sobre metros | fase_plp_GM_FASES_LE2_Output | 12A1 | ROCKCODE | CG | sin asignar | CG | ROCKCODE agrupado en ROCKCODE_NUMEQ=10; sigla sin leyenda | Caliza (hipótesis: siglas C*) | Sedimentario | 55 |  |  | 110.75 | 10.215
MR24 | Merged_Table_Assay_lito | metros de sondaje; pct sobre metros | fase_plp_GM_FASES_LE2_Output | 12A1 | ROCKCODE | CGS | sin asignar | CGS | ROCKCODE agrupado en ROCKCODE_NUMEQ=10; sigla sin leyenda | Caliza (hipótesis: siglas C*) | Sedimentario | 131 |  |  | 183.75 | 16.948
MR24 | Merged_Table_Assay_lito | metros de sondaje; pct sobre metros | fase_plp_GM_FASES_LE2_Output | 12A1 | ROCKCODE | CN | sin asignar | CN | ROCKCODE agrupado en ROCKCODE_NUMEQ=10; sigla sin leyenda | Caliza (hipótesis: siglas C*) | Sedimentario | 157 |  |  | 176.35 | 16.266
MR24 | Merged_Table_Assay_lito | metros de sondaje; pct sobre metros | fase_plp_GM_FASES_LE2_Output | 12A1 | ROCKCODE | IPPA | Intrusivo | IPPA | ROCKCODE agrupado en ROCKCODE_NUMEQ=1 (Intrusivo_1) | Intrusivo | Intrusivo | 3 |  |  | 6.7 | 0.618
MR24 | Merged_Table_Assay_lito | metros de sondaje; pct sobre metros | fase_plp_GM_FASES_LE2_Output | 12A1 | ROCKCODE | IPPAMO | Intrusivo | IPPAMO | ROCKCODE agrupado en ROCKCODE_NUMEQ=1 (Intrusivo_1) | Intrusivo | Intrusivo | 18 |  |  | 21.95 | 2.025
MR24 | Merged_Table_Assay_lito | metros de sondaje; pct sobre metros | fase_plp_GM_FASES_LE2_Output | 12A1 | ROCKCODE | IPPAO | Intrusivo | IPPAO | ROCKCODE agrupado en ROCKCODE_NUMEQ=1 (Intrusivo_1) | Intrusivo | Intrusivo | 21 |  |  | 39.4 | 3.634
MR24 | Merged_Table_Assay_lito | metros de sondaje; pct sobre metros | fase_plp_GM_FASES_LE2_Output | 12A1 | ROCKCODE | MC | sin asignar | MC | ROCKCODE agrupado en ROCKCODE_NUMEQ=16; sigla sin leyenda | Mármol (hipótesis: siglas M*) | Metamorfico | 19 |  |  | 33.98 | 3.134
MR24 | Merged_Table_Assay_lito | metros de sondaje; pct sobre metros | fase_plp_GM_FASES_LE2_Output | 12A1 | ROCKCODE | MCGB | sin asignar | MCGB | ROCKCODE agrupado en ROCKCODE_NUMEQ=16; sigla sin leyenda | Mármol (hipótesis: siglas M*) | Metamorfico | 14 |  |  | 28.85 | 2.661
MR24 | Merged_Table_Assay_lito | metros de sondaje; pct sobre metros | fase_plp_GM_FASES_LE2_Output | 12A1 | ROCKCODE | MDP | sin asignar | MDP | ROCKCODE agrupado en ROCKCODE_NUMEQ=19; sigla sin leyenda | Mármol (hipótesis: sigla MDP) | Metamorfico | 206 |  |  | 201.3 | 18.567
MR24 | Merged_Table_Assay_lito | metros de sondaje; pct sobre metros | fase_plp_GM_FASES_LE2_Output | 12A1 | ROCKCODE | MG | sin asignar | MG | ROCKCODE agrupado en ROCKCODE_NUMEQ=16; sigla sin leyenda | Mármol (hipótesis: siglas M*) | Metamorfico | 19 |  |  | 37.15 | 3.427
MR24 | Merged_Table_Assay_lito | metros de sondaje; pct sobre metros | fase_plp_GM_FASES_LE2_Output | 12A1 | ROCKCODE | MGS | sin asignar | MGS | ROCKCODE agrupado en ROCKCODE_NUMEQ=16; sigla sin leyenda | Mármol (hipótesis: siglas M*) | Metamorfico | 73 |  |  | 135.35 | 12.484
MR24 | Merged_Table_Assay_lito | metros de sondaje; pct sobre metros | fase_plp_GM_FASES_LE2_Output | 12A1 | ROCKCODE | MPA | sin asignar | MPA | ROCKCODE agrupado en ROCKCODE_NUMEQ=16; sigla sin leyenda | Mármol (hipótesis: siglas M*) | Metamorfico | 123 |  |  | 88.55 | 8.167
MR24 | Merged_Table_Assay_lito | metros de sondaje; pct sobre metros | fase_plp_GM_FASES_LE2_Output | 12A2 | ROCKCODE | BCIPPA | Intrusivo | BCIPPA | ROCKCODE agrupado en ROCKCODE_NUMEQ=1 (Intrusivo_1) | Intrusivo | Intrusivo | 13 |  |  | 23.95 | 0.129
MR24 | Merged_Table_Assay_lito | metros de sondaje; pct sobre metros | fase_plp_GM_FASES_LE2_Output | 12A2 | ROCKCODE | BCM | sin asignar | BCM | ROCKCODE agrupado en ROCKCODE_NUMEQ=16; sigla sin leyenda | Mármol (hipótesis: siglas M*) | Metamorfico | 9 |  |  | 10.3 | 0.055
MR24 | Merged_Table_Assay_lito | metros de sondaje; pct sobre metros | fase_plp_GM_FASES_LE2_Output | 12A2 | ROCKCODE | CA | sin asignar | CA | ROCKCODE agrupado en ROCKCODE_NUMEQ=10; sigla sin leyenda | Caliza (hipótesis: siglas C*) | Sedimentario | 7 |  |  | 13.3 | 0.072
MR24 | Merged_Table_Assay_lito | metros de sondaje; pct sobre metros | fase_plp_GM_FASES_LE2_Output | 12A2 | ROCKCODE | CBMN | sin asignar | CBMN | ROCKCODE agrupado en ROCKCODE_NUMEQ=10; sigla sin leyenda | Caliza (hipótesis: siglas C*) | Sedimentario | 5 |  |  | 10.6 | 0.057
MR24 | Merged_Table_Assay_lito | metros de sondaje; pct sobre metros | fase_plp_GM_FASES_LE2_Output | 12A2 | ROCKCODE | CF | sin asignar | CF | ROCKCODE agrupado en ROCKCODE_NUMEQ=10; sigla sin leyenda | Caliza (hipótesis: siglas C*) | Sedimentario | 3 |  |  | 6.55 | 0.035
MR24 | Merged_Table_Assay_lito | metros de sondaje; pct sobre metros | fase_plp_GM_FASES_LE2_Output | 12A2 | ROCKCODE | CG | sin asignar | CG | ROCKCODE agrupado en ROCKCODE_NUMEQ=10; sigla sin leyenda | Caliza (hipótesis: siglas C*) | Sedimentario | 80 |  |  | 112.45 | 0.606
MR24 | Merged_Table_Assay_lito | metros de sondaje; pct sobre metros | fase_plp_GM_FASES_LE2_Output | 12A2 | ROCKCODE | CGS | sin asignar | CGS | ROCKCODE agrupado en ROCKCODE_NUMEQ=10; sigla sin leyenda | Caliza (hipótesis: siglas C*) | Sedimentario | 45 |  |  | 88.35 | 0.476
MR24 | Merged_Table_Assay_lito | metros de sondaje; pct sobre metros | fase_plp_GM_FASES_LE2_Output | 12A2 | ROCKCODE | CN | sin asignar | CN | ROCKCODE agrupado en ROCKCODE_NUMEQ=10; sigla sin leyenda | Caliza (hipótesis: siglas C*) | Sedimentario | 57 |  |  | 102.05 | 0.55
MR24 | Merged_Table_Assay_lito | metros de sondaje; pct sobre metros | fase_plp_GM_FASES_LE2_Output | 12A2 | ROCKCODE | HBV | sin asignar | HBV | ROCKCODE agrupado en ROCKCODE_NUMEQ=14; sigla sin leyenda | Hornfels (hipótesis: siglas H*) | Metamorfico | 5 |  |  | 4.05 | 0.022
MR24 | Merged_Table_Assay_lito | metros de sondaje; pct sobre metros | fase_plp_GM_FASES_LE2_Output | 12A2 | ROCKCODE | HG | sin asignar | HG | ROCKCODE agrupado en ROCKCODE_NUMEQ=13; sigla sin leyenda | Hornfels (hipótesis: siglas H*) | Metamorfico | 17 |  |  | 34.8 | 0.188
MR24 | Merged_Table_Assay_lito | metros de sondaje; pct sobre metros | fase_plp_GM_FASES_LE2_Output | 12A2 | ROCKCODE | HGS | sin asignar | HGS | ROCKCODE agrupado en ROCKCODE_NUMEQ=13; sigla sin leyenda | Hornfels (hipótesis: siglas H*) | Metamorfico | 33 |  |  | 67.85 | 0.366
MR24 | Merged_Table_Assay_lito | metros de sondaje; pct sobre metros | fase_plp_GM_FASES_LE2_Output | 12A2 | ROCKCODE | HGV | sin asignar | HGV | ROCKCODE agrupado en ROCKCODE_NUMEQ=14; sigla sin leyenda | Hornfels (hipótesis: siglas H*) | Metamorfico | 3 |  |  | 6 | 0.032
MR24 | Merged_Table_Assay_lito | metros de sondaje; pct sobre metros | fase_plp_GM_FASES_LE2_Output | 12A2 | ROCKCODE | IPPA | Intrusivo | IPPA | ROCKCODE agrupado en ROCKCODE_NUMEQ=1 (Intrusivo_1) | Intrusivo | Intrusivo | 882 |  |  | 1206.65 | 6.502
MR24 | Merged_Table_Assay_lito | metros de sondaje; pct sobre metros | fase_plp_GM_FASES_LE2_Output | 12A2 | ROCKCODE | IPPAMO | Intrusivo | IPPAMO | ROCKCODE agrupado en ROCKCODE_NUMEQ=1 (Intrusivo_1) | Intrusivo | Intrusivo | 352 |  |  | 403.3 | 2.173
MR24 | Merged_Table_Assay_lito | metros de sondaje; pct sobre metros | fase_plp_GM_FASES_LE2_Output | 12A2 | ROCKCODE | IPPAO | Intrusivo | IPPAO | ROCKCODE agrupado en ROCKCODE_NUMEQ=1 (Intrusivo_1) | Intrusivo | Intrusivo | 1327 |  |  | 1839.26 | 9.91
MR24 | Merged_Table_Assay_lito | metros de sondaje; pct sobre metros | fase_plp_GM_FASES_LE2_Output | 12A2 | ROCKCODE | IPPEO | Intrusivo | IPPEO | ROCKCODE agrupado en ROCKCODE_NUMEQ=1 (Intrusivo_1) | Intrusivo | Intrusivo | 15 |  |  | 28.6 | 0.154
MR24 | Merged_Table_Assay_lito | metros de sondaje; pct sobre metros | fase_plp_GM_FASES_LE2_Output | 12A2 | ROCKCODE | M | sin asignar | M | ROCKCODE agrupado en ROCKCODE_NUMEQ=16; sigla sin leyenda | Mármol (hipótesis: siglas M*) | Metamorfico | 1 |  |  | 2.8 | 0.015
MR24 | Merged_Table_Assay_lito | metros de sondaje; pct sobre metros | fase_plp_GM_FASES_LE2_Output | 12A2 | ROCKCODE | MC | sin asignar | MC | ROCKCODE agrupado en ROCKCODE_NUMEQ=16; sigla sin leyenda | Mármol (hipótesis: siglas M*) | Metamorfico | 3679 |  |  | 5036.62 | 27.138
MR24 | Merged_Table_Assay_lito | metros de sondaje; pct sobre metros | fase_plp_GM_FASES_LE2_Output | 12A2 | ROCKCODE | MCB | sin asignar | MCB | ROCKCODE agrupado en ROCKCODE_NUMEQ=16; sigla sin leyenda | Mármol (hipótesis: siglas M*) | Metamorfico | 487 |  |  | 625.65 | 3.371
MR24 | Merged_Table_Assay_lito | metros de sondaje; pct sobre metros | fase_plp_GM_FASES_LE2_Output | 12A2 | ROCKCODE | MCGB | sin asignar | MCGB | ROCKCODE agrupado en ROCKCODE_NUMEQ=16; sigla sin leyenda | Mármol (hipótesis: siglas M*) | Metamorfico | 927 |  |  | 1095 | 5.9
MR24 | Merged_Table_Assay_lito | metros de sondaje; pct sobre metros | fase_plp_GM_FASES_LE2_Output | 12A2 | ROCKCODE | MDP | sin asignar | MDP | ROCKCODE agrupado en ROCKCODE_NUMEQ=19; sigla sin leyenda | Mármol (hipótesis: sigla MDP) | Metamorfico | 6205 |  |  | 6243.85 | 33.643
MR24 | Merged_Table_Assay_lito | metros de sondaje; pct sobre metros | fase_plp_GM_FASES_LE2_Output | 12A2 | ROCKCODE | MG | sin asignar | MG | ROCKCODE agrupado en ROCKCODE_NUMEQ=16; sigla sin leyenda | Mármol (hipótesis: siglas M*) | Metamorfico | 827 |  |  | 808.5 | 4.356
MR24 | Merged_Table_Assay_lito | metros de sondaje; pct sobre metros | fase_plp_GM_FASES_LE2_Output | 12A2 | ROCKCODE | MGS | sin asignar | MGS | ROCKCODE agrupado en ROCKCODE_NUMEQ=16; sigla sin leyenda | Mármol (hipótesis: siglas M*) | Metamorfico | 158 |  |  | 223.85 | 1.206
MR24 | Merged_Table_Assay_lito | metros de sondaje; pct sobre metros | fase_plp_GM_FASES_LE2_Output | 12A2 | ROCKCODE | MPA | sin asignar | MPA | ROCKCODE agrupado en ROCKCODE_NUMEQ=16; sigla sin leyenda | Mármol (hipótesis: siglas M*) | Metamorfico | 506 |  |  | 564.95 | 3.044
MR24 | Merged_Table_Assay_lito | metros de sondaje; pct sobre metros | fase_plp_GM_FASES_LE2_Output | 12B | ROCKCODE | BCIPPAO | Intrusivo | BCIPPAO | ROCKCODE agrupado en ROCKCODE_NUMEQ=1 (Intrusivo_1) | Intrusivo | Intrusivo | 2 |  |  | 3.3 | 0.031
MR24 | Merged_Table_Assay_lito | metros de sondaje; pct sobre metros | fase_plp_GM_FASES_LE2_Output | 12B | ROCKCODE | BMIPPA | Intrusivo | BMIPPA | ROCKCODE agrupado en ROCKCODE_NUMEQ=1 (Intrusivo_1) | Intrusivo | Intrusivo | 1 |  |  | 1.6 | 0.015
MR24 | Merged_Table_Assay_lito | metros de sondaje; pct sobre metros | fase_plp_GM_FASES_LE2_Output | 12B | ROCKCODE | CBMN | sin asignar | CBMN | ROCKCODE agrupado en ROCKCODE_NUMEQ=10; sigla sin leyenda | Caliza (hipótesis: siglas C*) | Sedimentario | 2 |  |  | 3.15 | 0.03
MR24 | Merged_Table_Assay_lito | metros de sondaje; pct sobre metros | fase_plp_GM_FASES_LE2_Output | 12B | ROCKCODE | CG | sin asignar | CG | ROCKCODE agrupado en ROCKCODE_NUMEQ=10; sigla sin leyenda | Caliza (hipótesis: siglas C*) | Sedimentario | 3 |  |  | 2 | 0.019
MR24 | Merged_Table_Assay_lito | metros de sondaje; pct sobre metros | fase_plp_GM_FASES_LE2_Output | 12B | ROCKCODE | CGS | sin asignar | CGS | ROCKCODE agrupado en ROCKCODE_NUMEQ=10; sigla sin leyenda | Caliza (hipótesis: siglas C*) | Sedimentario | 34 |  |  | 41.25 | 0.393
MR24 | Merged_Table_Assay_lito | metros de sondaje; pct sobre metros | fase_plp_GM_FASES_LE2_Output | 12B | ROCKCODE | CN | sin asignar | CN | ROCKCODE agrupado en ROCKCODE_NUMEQ=10; sigla sin leyenda | Caliza (hipótesis: siglas C*) | Sedimentario | 21 |  |  | 24.25 | 0.231
MR24 | Merged_Table_Assay_lito | metros de sondaje; pct sobre metros | fase_plp_GM_FASES_LE2_Output | 12B | ROCKCODE | HBV | sin asignar | HBV | ROCKCODE agrupado en ROCKCODE_NUMEQ=14; sigla sin leyenda | Hornfels (hipótesis: siglas H*) | Metamorfico | 2 |  |  | 1.5 | 0.014
MR24 | Merged_Table_Assay_lito | metros de sondaje; pct sobre metros | fase_plp_GM_FASES_LE2_Output | 12B | ROCKCODE | HC | sin asignar | HC | ROCKCODE agrupado en ROCKCODE_NUMEQ=13; sigla sin leyenda | Hornfels (hipótesis: siglas H*) | Metamorfico | 15 |  |  | 18.5 | 0.176
MR24 | Merged_Table_Assay_lito | metros de sondaje; pct sobre metros | fase_plp_GM_FASES_LE2_Output | 12B | ROCKCODE | HDP | sin asignar | HDP | ROCKCODE agrupado en ROCKCODE_NUMEQ=14; sigla sin leyenda | Hornfels (hipótesis: siglas H*) | Metamorfico | 8 |  |  | 13.3 | 0.127
MR24 | Merged_Table_Assay_lito | metros de sondaje; pct sobre metros | fase_plp_GM_FASES_LE2_Output | 12B | ROCKCODE | HG | sin asignar | HG | ROCKCODE agrupado en ROCKCODE_NUMEQ=13; sigla sin leyenda | Hornfels (hipótesis: siglas H*) | Metamorfico | 9 |  |  | 8.7 | 0.083
MR24 | Merged_Table_Assay_lito | metros de sondaje; pct sobre metros | fase_plp_GM_FASES_LE2_Output | 12B | ROCKCODE | HGS | sin asignar | HGS | ROCKCODE agrupado en ROCKCODE_NUMEQ=13; sigla sin leyenda | Hornfels (hipótesis: siglas H*) | Metamorfico | 68 |  |  | 51.95 | 0.495
MR24 | Merged_Table_Assay_lito | metros de sondaje; pct sobre metros | fase_plp_GM_FASES_LE2_Output | 12B | ROCKCODE | HGV | sin asignar | HGV | ROCKCODE agrupado en ROCKCODE_NUMEQ=14; sigla sin leyenda | Hornfels (hipótesis: siglas H*) | Metamorfico | 13 |  |  | 10.7 | 0.102
MR24 | Merged_Table_Assay_lito | metros de sondaje; pct sobre metros | fase_plp_GM_FASES_LE2_Output | 12B | ROCKCODE | HMGV | sin asignar | HMGV | ROCKCODE agrupado en ROCKCODE_NUMEQ=14; sigla sin leyenda | Hornfels (hipótesis: siglas H*) | Metamorfico | 11 |  |  | 25.8 | 0.246
MR24 | Merged_Table_Assay_lito | metros de sondaje; pct sobre metros | fase_plp_GM_FASES_LE2_Output | 12B | ROCKCODE | IPPA | Intrusivo | IPPA | ROCKCODE agrupado en ROCKCODE_NUMEQ=1 (Intrusivo_1) | Intrusivo | Intrusivo | 298 |  |  | 409.15 | 3.899
MR24 | Merged_Table_Assay_lito | metros de sondaje; pct sobre metros | fase_plp_GM_FASES_LE2_Output | 12B | ROCKCODE | IPPAMO | Intrusivo | IPPAMO | ROCKCODE agrupado en ROCKCODE_NUMEQ=1 (Intrusivo_1) | Intrusivo | Intrusivo | 936 |  |  | 1091.2 | 10.398
MR24 | Merged_Table_Assay_lito | metros de sondaje; pct sobre metros | fase_plp_GM_FASES_LE2_Output | 12B | ROCKCODE | IPPAO | Intrusivo | IPPAO | ROCKCODE agrupado en ROCKCODE_NUMEQ=1 (Intrusivo_1) | Intrusivo | Intrusivo | 2696 |  |  | 3215.05 | 30.635
MR24 | Merged_Table_Assay_lito | metros de sondaje; pct sobre metros | fase_plp_GM_FASES_LE2_Output | 12B | ROCKCODE | IPPEO | Intrusivo | IPPEO | ROCKCODE agrupado en ROCKCODE_NUMEQ=1 (Intrusivo_1) | Intrusivo | Intrusivo | 5 |  |  | 9.55 | 0.091
MR24 | Merged_Table_Assay_lito | metros de sondaje; pct sobre metros | fase_plp_GM_FASES_LE2_Output | 12B | ROCKCODE | MC | sin asignar | MC | ROCKCODE agrupado en ROCKCODE_NUMEQ=16; sigla sin leyenda | Mármol (hipótesis: siglas M*) | Metamorfico | 1142 |  |  | 1288.62 | 12.279
MR24 | Merged_Table_Assay_lito | metros de sondaje; pct sobre metros | fase_plp_GM_FASES_LE2_Output | 12B | ROCKCODE | MCB | sin asignar | MCB | ROCKCODE agrupado en ROCKCODE_NUMEQ=16; sigla sin leyenda | Mármol (hipótesis: siglas M*) | Metamorfico | 116 |  |  | 134 | 1.277
MR24 | Merged_Table_Assay_lito | metros de sondaje; pct sobre metros | fase_plp_GM_FASES_LE2_Output | 12B | ROCKCODE | MCGB | sin asignar | MCGB | ROCKCODE agrupado en ROCKCODE_NUMEQ=16; sigla sin leyenda | Mármol (hipótesis: siglas M*) | Metamorfico | 707 |  |  | 645.35 | 6.149
MR24 | Merged_Table_Assay_lito | metros de sondaje; pct sobre metros | fase_plp_GM_FASES_LE2_Output | 12B | ROCKCODE | MDP | sin asignar | MDP | ROCKCODE agrupado en ROCKCODE_NUMEQ=19; sigla sin leyenda | Mármol (hipótesis: sigla MDP) | Metamorfico | 2178 |  |  | 2191.03 | 20.877
MR24 | Merged_Table_Assay_lito | metros de sondaje; pct sobre metros | fase_plp_GM_FASES_LE2_Output | 12B | ROCKCODE | MG | sin asignar | MG | ROCKCODE agrupado en ROCKCODE_NUMEQ=16; sigla sin leyenda | Mármol (hipótesis: siglas M*) | Metamorfico | 264 |  |  | 271.05 | 2.583
MR24 | Merged_Table_Assay_lito | metros de sondaje; pct sobre metros | fase_plp_GM_FASES_LE2_Output | 12B | ROCKCODE | MGS | sin asignar | MGS | ROCKCODE agrupado en ROCKCODE_NUMEQ=16; sigla sin leyenda | Mármol (hipótesis: siglas M*) | Metamorfico | 553 |  |  | 469.4 | 4.473
MR24 | Merged_Table_Assay_lito | metros de sondaje; pct sobre metros | fase_plp_GM_FASES_LE2_Output | 12B | ROCKCODE | MPA | sin asignar | MPA | ROCKCODE agrupado en ROCKCODE_NUMEQ=16; sigla sin leyenda | Mármol (hipótesis: siglas M*) | Metamorfico | 477 |  |  | 564.3 | 5.377
MR24 | Merged_Table_Assay_lito | metros de sondaje; pct sobre metros | fase_plp_GM_FASES_LE2_Output | 13A | ROCKCODE | CA | sin asignar | CA | ROCKCODE agrupado en ROCKCODE_NUMEQ=10; sigla sin leyenda | Caliza (hipótesis: siglas C*) | Sedimentario | 5 |  |  | 5.15 | 1.497
MR24 | Merged_Table_Assay_lito | metros de sondaje; pct sobre metros | fase_plp_GM_FASES_LE2_Output | 13A | ROCKCODE | CG | sin asignar | CG | ROCKCODE agrupado en ROCKCODE_NUMEQ=10; sigla sin leyenda | Caliza (hipótesis: siglas C*) | Sedimentario | 235 |  |  | 206.3 | 59.98
MR24 | Merged_Table_Assay_lito | metros de sondaje; pct sobre metros | fase_plp_GM_FASES_LE2_Output | 13A | ROCKCODE | CGS | sin asignar | CGS | ROCKCODE agrupado en ROCKCODE_NUMEQ=10; sigla sin leyenda | Caliza (hipótesis: siglas C*) | Sedimentario | 57 |  |  | 44.75 | 13.011
MR24 | Merged_Table_Assay_lito | metros de sondaje; pct sobre metros | fase_plp_GM_FASES_LE2_Output | 13A | ROCKCODE | CN | sin asignar | CN | ROCKCODE agrupado en ROCKCODE_NUMEQ=10; sigla sin leyenda | Caliza (hipótesis: siglas C*) | Sedimentario | 16 |  |  | 20.1 | 5.844
MR24 | Merged_Table_Assay_lito | metros de sondaje; pct sobre metros | fase_plp_GM_FASES_LE2_Output | 13A | ROCKCODE | HG | sin asignar | HG | ROCKCODE agrupado en ROCKCODE_NUMEQ=13; sigla sin leyenda | Hornfels (hipótesis: siglas H*) | Metamorfico | 58 |  |  | 48.2 | 14.014
MR24 | Merged_Table_Assay_lito | metros de sondaje; pct sobre metros | fase_plp_GM_FASES_LE2_Output | 13A | ROCKCODE | HGS | sin asignar | HGS | ROCKCODE agrupado en ROCKCODE_NUMEQ=13; sigla sin leyenda | Hornfels (hipótesis: siglas H*) | Metamorfico | 3 |  |  | 8.6 | 2.5
MR24 | Merged_Table_Assay_lito | metros de sondaje; pct sobre metros | fase_plp_GM_FASES_LE2_Output | 13A | ROCKCODE | HGV | sin asignar | HGV | ROCKCODE agrupado en ROCKCODE_NUMEQ=14; sigla sin leyenda | Hornfels (hipótesis: siglas H*) | Metamorfico | 15 |  |  | 10.85 | 3.155
MR24 | Merged_Table_Assay_lito | metros de sondaje; pct sobre metros | fase_plp_GM_FASES_LE2_Output | 13B1 | ROCKCODE | CA | sin asignar | CA | ROCKCODE agrupado en ROCKCODE_NUMEQ=10; sigla sin leyenda | Caliza (hipótesis: siglas C*) | Sedimentario | 17 |  |  | 15 | 76.531
MR24 | Merged_Table_Assay_lito | metros de sondaje; pct sobre metros | fase_plp_GM_FASES_LE2_Output | 13B1 | ROCKCODE | CN | sin asignar | CN | ROCKCODE agrupado en ROCKCODE_NUMEQ=10; sigla sin leyenda | Caliza (hipótesis: siglas C*) | Sedimentario | 7 |  |  | 4.6 | 23.469
MR24 | Merged_Table_Assay_lito | metros de sondaje; pct sobre metros | fase_plp_GM_FASES_LE2_Output | 13B2 | ROCKCODE | CA | sin asignar | CA | ROCKCODE agrupado en ROCKCODE_NUMEQ=10; sigla sin leyenda | Caliza (hipótesis: siglas C*) | Sedimentario | 156 |  |  | 138.75 | 12.479
MR24 | Merged_Table_Assay_lito | metros de sondaje; pct sobre metros | fase_plp_GM_FASES_LE2_Output | 13B2 | ROCKCODE | CG | sin asignar | CG | ROCKCODE agrupado en ROCKCODE_NUMEQ=10; sigla sin leyenda | Caliza (hipótesis: siglas C*) | Sedimentario | 328 |  |  | 308.1 | 27.709
MR24 | Merged_Table_Assay_lito | metros de sondaje; pct sobre metros | fase_plp_GM_FASES_LE2_Output | 13B2 | ROCKCODE | CGS | sin asignar | CGS | ROCKCODE agrupado en ROCKCODE_NUMEQ=10; sigla sin leyenda | Caliza (hipótesis: siglas C*) | Sedimentario | 219 |  |  | 180.8 | 16.26
MR24 | Merged_Table_Assay_lito | metros de sondaje; pct sobre metros | fase_plp_GM_FASES_LE2_Output | 13B2 | ROCKCODE | HC | sin asignar | HC | ROCKCODE agrupado en ROCKCODE_NUMEQ=13; sigla sin leyenda | Hornfels (hipótesis: siglas H*) | Metamorfico | 42 |  |  | 25.3 | 2.275
MR24 | Merged_Table_Assay_lito | metros de sondaje; pct sobre metros | fase_plp_GM_FASES_LE2_Output | 13B2 | ROCKCODE | HCB | sin asignar | HCB | ROCKCODE agrupado en ROCKCODE_NUMEQ=14; sigla sin leyenda | Hornfels (hipótesis: siglas H*) | Metamorfico | 8 |  |  | 4.85 | 0.436
MR24 | Merged_Table_Assay_lito | metros de sondaje; pct sobre metros | fase_plp_GM_FASES_LE2_Output | 13B2 | ROCKCODE | HG | sin asignar | HG | ROCKCODE agrupado en ROCKCODE_NUMEQ=13; sigla sin leyenda | Hornfels (hipótesis: siglas H*) | Metamorfico | 240 |  |  | 236.1 | 21.234
MR24 | Merged_Table_Assay_lito | metros de sondaje; pct sobre metros | fase_plp_GM_FASES_LE2_Output | 13B2 | ROCKCODE | HGS | sin asignar | HGS | ROCKCODE agrupado en ROCKCODE_NUMEQ=13; sigla sin leyenda | Hornfels (hipótesis: siglas H*) | Metamorfico | 77 |  |  | 68.85 | 6.192
MR24 | Merged_Table_Assay_lito | metros de sondaje; pct sobre metros | fase_plp_GM_FASES_LE2_Output | 13B2 | ROCKCODE | HGV | sin asignar | HGV | ROCKCODE agrupado en ROCKCODE_NUMEQ=14; sigla sin leyenda | Hornfels (hipótesis: siglas H*) | Metamorfico | 2 |  |  | 1.9 | 0.171
MR24 | Merged_Table_Assay_lito | metros de sondaje; pct sobre metros | fase_plp_GM_FASES_LE2_Output | 13B2 | ROCKCODE | IPPEO | Intrusivo | IPPEO | ROCKCODE agrupado en ROCKCODE_NUMEQ=1 (Intrusivo_1) | Intrusivo | Intrusivo | 1 |  |  | 2.9 | 0.261
MR24 | Merged_Table_Assay_lito | metros de sondaje; pct sobre metros | fase_plp_GM_FASES_LE2_Output | 13B2 | ROCKCODE | MG | sin asignar | MG | ROCKCODE agrupado en ROCKCODE_NUMEQ=16; sigla sin leyenda | Mármol (hipótesis: siglas M*) | Metamorfico | 49 |  |  | 107.7 | 9.686
MR24 | Merged_Table_Assay_lito | metros de sondaje; pct sobre metros | fase_plp_GM_FASES_LE2_Output | 13B2 | ROCKCODE | MGS | sin asignar | MGS | ROCKCODE agrupado en ROCKCODE_NUMEQ=16; sigla sin leyenda | Mármol (hipótesis: siglas M*) | Metamorfico | 13 |  |  | 26.4 | 2.374
MR24 | Merged_Table_Assay_lito | metros de sondaje; pct sobre metros | fase_plp_GM_FASES_LE2_Output | 13B2 | ROCKCODE | MPA | sin asignar | MPA | ROCKCODE agrupado en ROCKCODE_NUMEQ=16; sigla sin leyenda | Mármol (hipótesis: siglas M*) | Metamorfico | 9 |  |  | 10.25 | 0.922
MR24 | Merged_Table_Assay_lito | metros de sondaje; pct sobre metros | fase_plp_GM_FASES_LE2_Output | 13C | ROCKCODE | C | sin asignar | C | ROCKCODE agrupado en ROCKCODE_NUMEQ=10; sigla sin leyenda | Caliza (hipótesis: siglas C*) | Sedimentario | 2 |  |  | 4 | 0.026
MR24 | Merged_Table_Assay_lito | metros de sondaje; pct sobre metros | fase_plp_GM_FASES_LE2_Output | 13C | ROCKCODE | CA | sin asignar | CA | ROCKCODE agrupado en ROCKCODE_NUMEQ=10; sigla sin leyenda | Caliza (hipótesis: siglas C*) | Sedimentario | 6 |  |  | 5.65 | 0.036
MR24 | Merged_Table_Assay_lito | metros de sondaje; pct sobre metros | fase_plp_GM_FASES_LE2_Output | 13C | ROCKCODE | CF | sin asignar | CF | ROCKCODE agrupado en ROCKCODE_NUMEQ=10; sigla sin leyenda | Caliza (hipótesis: siglas C*) | Sedimentario | 10 |  |  | 5.75 | 0.037
MR24 | Merged_Table_Assay_lito | metros de sondaje; pct sobre metros | fase_plp_GM_FASES_LE2_Output | 13C | ROCKCODE | CG | sin asignar | CG | ROCKCODE agrupado en ROCKCODE_NUMEQ=10; sigla sin leyenda | Caliza (hipótesis: siglas C*) | Sedimentario | 535 |  |  | 563.15 | 3.622
MR24 | Merged_Table_Assay_lito | metros de sondaje; pct sobre metros | fase_plp_GM_FASES_LE2_Output | 13C | ROCKCODE | CGS | sin asignar | CGS | ROCKCODE agrupado en ROCKCODE_NUMEQ=10; sigla sin leyenda | Caliza (hipótesis: siglas C*) | Sedimentario | 502 |  |  | 468.15 | 3.011
MR24 | Merged_Table_Assay_lito | metros de sondaje; pct sobre metros | fase_plp_GM_FASES_LE2_Output | 13C | ROCKCODE | CM | sin asignar | CM | ROCKCODE agrupado en ROCKCODE_NUMEQ=10; sigla sin leyenda | Caliza (hipótesis: siglas C*) | Sedimentario | 2 |  |  | 10 | 0.064
MR24 | Merged_Table_Assay_lito | metros de sondaje; pct sobre metros | fase_plp_GM_FASES_LE2_Output | 13C | ROCKCODE | CN | sin asignar | CN | ROCKCODE agrupado en ROCKCODE_NUMEQ=10; sigla sin leyenda | Caliza (hipótesis: siglas C*) | Sedimentario | 52 |  |  | 65.35 | 0.42
MR24 | Merged_Table_Assay_lito | metros de sondaje; pct sobre metros | fase_plp_GM_FASES_LE2_Output | 13C | ROCKCODE | HBV | sin asignar | HBV | ROCKCODE agrupado en ROCKCODE_NUMEQ=14; sigla sin leyenda | Hornfels (hipótesis: siglas H*) | Metamorfico | 304 |  |  | 240.6 | 1.547
MR24 | Merged_Table_Assay_lito | metros de sondaje; pct sobre metros | fase_plp_GM_FASES_LE2_Output | 13C | ROCKCODE | HC | sin asignar | HC | ROCKCODE agrupado en ROCKCODE_NUMEQ=13; sigla sin leyenda | Hornfels (hipótesis: siglas H*) | Metamorfico | 839 |  |  | 698.95 | 4.495
MR24 | Merged_Table_Assay_lito | metros de sondaje; pct sobre metros | fase_plp_GM_FASES_LE2_Output | 13C | ROCKCODE | HCB | sin asignar | HCB | ROCKCODE agrupado en ROCKCODE_NUMEQ=14; sigla sin leyenda | Hornfels (hipótesis: siglas H*) | Metamorfico | 117 |  |  | 93.3 | 0.6
MR24 | Merged_Table_Assay_lito | metros de sondaje; pct sobre metros | fase_plp_GM_FASES_LE2_Output | 13C | ROCKCODE | HDP | sin asignar | HDP | ROCKCODE agrupado en ROCKCODE_NUMEQ=14; sigla sin leyenda | Hornfels (hipótesis: siglas H*) | Metamorfico | 48 |  |  | 36.55 | 0.235
MR24 | Merged_Table_Assay_lito | metros de sondaje; pct sobre metros | fase_plp_GM_FASES_LE2_Output | 13C | ROCKCODE | HG | sin asignar | HG | ROCKCODE agrupado en ROCKCODE_NUMEQ=13; sigla sin leyenda | Hornfels (hipótesis: siglas H*) | Metamorfico | 1907 |  |  | 1630.75 | 10.487
MR24 | Merged_Table_Assay_lito | metros de sondaje; pct sobre metros | fase_plp_GM_FASES_LE2_Output | 13C | ROCKCODE | HGS | sin asignar | HGS | ROCKCODE agrupado en ROCKCODE_NUMEQ=13; sigla sin leyenda | Hornfels (hipótesis: siglas H*) | Metamorfico | 362 |  |  | 298.05 | 1.917
MR24 | Merged_Table_Assay_lito | metros de sondaje; pct sobre metros | fase_plp_GM_FASES_LE2_Output | 13C | ROCKCODE | HGV | sin asignar | HGV | ROCKCODE agrupado en ROCKCODE_NUMEQ=14; sigla sin leyenda | Hornfels (hipótesis: siglas H*) | Metamorfico | 525 |  |  | 393.5 | 2.531
MR24 | Merged_Table_Assay_lito | metros de sondaje; pct sobre metros | fase_plp_GM_FASES_LE2_Output | 13C | ROCKCODE | HMGV | sin asignar | HMGV | ROCKCODE agrupado en ROCKCODE_NUMEQ=14; sigla sin leyenda | Hornfels (hipótesis: siglas H*) | Metamorfico | 17 |  |  | 12.5 | 0.08
MR24 | Merged_Table_Assay_lito | metros de sondaje; pct sobre metros | fase_plp_GM_FASES_LE2_Output | 13C | ROCKCODE | IPHPE | Intrusivo | IPHPE | ROCKCODE agrupado en ROCKCODE_NUMEQ=1 (Intrusivo_1) | Intrusivo | Intrusivo | 6 |  |  | 14.9 | 0.096
MR24 | Merged_Table_Assay_lito | metros de sondaje; pct sobre metros | fase_plp_GM_FASES_LE2_Output | 13C | ROCKCODE | IPPA | Intrusivo | IPPA | ROCKCODE agrupado en ROCKCODE_NUMEQ=1 (Intrusivo_1) | Intrusivo | Intrusivo | 3607 |  |  | 4000.15 | 25.725
MR24 | Merged_Table_Assay_lito | metros de sondaje; pct sobre metros | fase_plp_GM_FASES_LE2_Output | 13C | ROCKCODE | IPPAMO | Intrusivo | IPPAMO | ROCKCODE agrupado en ROCKCODE_NUMEQ=1 (Intrusivo_1) | Intrusivo | Intrusivo | 80 |  |  | 63.65 | 0.409
MR24 | Merged_Table_Assay_lito | metros de sondaje; pct sobre metros | fase_plp_GM_FASES_LE2_Output | 13C | ROCKCODE | IPPAO | Intrusivo | IPPAO | ROCKCODE agrupado en ROCKCODE_NUMEQ=1 (Intrusivo_1) | Intrusivo | Intrusivo | 824 |  |  | 793.15 | 5.101
MR24 | Merged_Table_Assay_lito | metros de sondaje; pct sobre metros | fase_plp_GM_FASES_LE2_Output | 13C | ROCKCODE | IPPEO | Intrusivo | IPPEO | ROCKCODE agrupado en ROCKCODE_NUMEQ=1 (Intrusivo_1) | Intrusivo | Intrusivo | 94 |  |  | 129.15 | 0.831
MR24 | Merged_Table_Assay_lito | metros de sondaje; pct sobre metros | fase_plp_GM_FASES_LE2_Output | 13C | ROCKCODE | MC | sin asignar | MC | ROCKCODE agrupado en ROCKCODE_NUMEQ=16; sigla sin leyenda | Mármol (hipótesis: siglas M*) | Metamorfico | 1693 |  |  | 2310 | 14.856
MR24 | Merged_Table_Assay_lito | metros de sondaje; pct sobre metros | fase_plp_GM_FASES_LE2_Output | 13C | ROCKCODE | MCB | sin asignar | MCB | ROCKCODE agrupado en ROCKCODE_NUMEQ=16; sigla sin leyenda | Mármol (hipótesis: siglas M*) | Metamorfico | 158 |  |  | 187.65 | 1.207
MR24 | Merged_Table_Assay_lito | metros de sondaje; pct sobre metros | fase_plp_GM_FASES_LE2_Output | 13C | ROCKCODE | MCGB | sin asignar | MCGB | ROCKCODE agrupado en ROCKCODE_NUMEQ=16; sigla sin leyenda | Mármol (hipótesis: siglas M*) | Metamorfico | 514 |  |  | 452.45 | 2.91
MR24 | Merged_Table_Assay_lito | metros de sondaje; pct sobre metros | fase_plp_GM_FASES_LE2_Output | 13C | ROCKCODE | MDP | sin asignar | MDP | ROCKCODE agrupado en ROCKCODE_NUMEQ=19; sigla sin leyenda | Mármol (hipótesis: sigla MDP) | Metamorfico | 669 |  |  | 680.75 | 4.378
MR24 | Merged_Table_Assay_lito | metros de sondaje; pct sobre metros | fase_plp_GM_FASES_LE2_Output | 13C | ROCKCODE | MG | sin asignar | MG | ROCKCODE agrupado en ROCKCODE_NUMEQ=16; sigla sin leyenda | Mármol (hipótesis: siglas M*) | Metamorfico | 690 |  |  | 750.75 | 4.828
MR24 | Merged_Table_Assay_lito | metros de sondaje; pct sobre metros | fase_plp_GM_FASES_LE2_Output | 13C | ROCKCODE | MGS | sin asignar | MGS | ROCKCODE agrupado en ROCKCODE_NUMEQ=16; sigla sin leyenda | Mármol (hipótesis: siglas M*) | Metamorfico | 758 |  |  | 859.6 | 5.528
MR24 | Merged_Table_Assay_lito | metros de sondaje; pct sobre metros | fase_plp_GM_FASES_LE2_Output | 13C | ROCKCODE | MPA | sin asignar | MPA | ROCKCODE agrupado en ROCKCODE_NUMEQ=16; sigla sin leyenda | Mármol (hipótesis: siglas M*) | Metamorfico | 623 |  |  | 781.25 | 5.024
MR24 | Merged_Table_Assay_lito | metros de sondaje; pct sobre metros | fase_plp_GM_FASES_LE2_Output | 14 | ROCKCODE | C | sin asignar | C | ROCKCODE agrupado en ROCKCODE_NUMEQ=10; sigla sin leyenda | Caliza (hipótesis: siglas C*) | Sedimentario | 41 |  |  | 203.7 | 0.851
MR24 | Merged_Table_Assay_lito | metros de sondaje; pct sobre metros | fase_plp_GM_FASES_LE2_Output | 14 | ROCKCODE | CA | sin asignar | CA | ROCKCODE agrupado en ROCKCODE_NUMEQ=10; sigla sin leyenda | Caliza (hipótesis: siglas C*) | Sedimentario | 724 |  |  | 776.9 | 3.247
MR24 | Merged_Table_Assay_lito | metros de sondaje; pct sobre metros | fase_plp_GM_FASES_LE2_Output | 14 | ROCKCODE | CBMN | sin asignar | CBMN | ROCKCODE agrupado en ROCKCODE_NUMEQ=10; sigla sin leyenda | Caliza (hipótesis: siglas C*) | Sedimentario | 126 |  |  | 89.3 | 0.373
MR24 | Merged_Table_Assay_lito | metros de sondaje; pct sobre metros | fase_plp_GM_FASES_LE2_Output | 14 | ROCKCODE | CF | sin asignar | CF | ROCKCODE agrupado en ROCKCODE_NUMEQ=10; sigla sin leyenda | Caliza (hipótesis: siglas C*) | Sedimentario | 94 |  |  | 66.05 | 0.276
MR24 | Merged_Table_Assay_lito | metros de sondaje; pct sobre metros | fase_plp_GM_FASES_LE2_Output | 14 | ROCKCODE | CG | sin asignar | CG | ROCKCODE agrupado en ROCKCODE_NUMEQ=10; sigla sin leyenda | Caliza (hipótesis: siglas C*) | Sedimentario | 5238 |  |  | 4390.75 | 18.349
MR24 | Merged_Table_Assay_lito | metros de sondaje; pct sobre metros | fase_plp_GM_FASES_LE2_Output | 14 | ROCKCODE | CGS | sin asignar | CGS | ROCKCODE agrupado en ROCKCODE_NUMEQ=10; sigla sin leyenda | Caliza (hipótesis: siglas C*) | Sedimentario | 4112 |  |  | 3420.5 | 14.294
MR24 | Merged_Table_Assay_lito | metros de sondaje; pct sobre metros | fase_plp_GM_FASES_LE2_Output | 14 | ROCKCODE | CM | sin asignar | CM | ROCKCODE agrupado en ROCKCODE_NUMEQ=10; sigla sin leyenda | Caliza (hipótesis: siglas C*) | Sedimentario | 10 |  |  | 40 | 0.167
MR24 | Merged_Table_Assay_lito | metros de sondaje; pct sobre metros | fase_plp_GM_FASES_LE2_Output | 14 | ROCKCODE | CN | sin asignar | CN | ROCKCODE agrupado en ROCKCODE_NUMEQ=10; sigla sin leyenda | Caliza (hipótesis: siglas C*) | Sedimentario | 1138 |  |  | 888.25 | 3.712
MR24 | Merged_Table_Assay_lito | metros de sondaje; pct sobre metros | fase_plp_GM_FASES_LE2_Output | 14 | ROCKCODE | HBV | sin asignar | HBV | ROCKCODE agrupado en ROCKCODE_NUMEQ=14; sigla sin leyenda | Hornfels (hipótesis: siglas H*) | Metamorfico | 31 |  |  | 26 | 0.109
MR24 | Merged_Table_Assay_lito | metros de sondaje; pct sobre metros | fase_plp_GM_FASES_LE2_Output | 14 | ROCKCODE | HC | sin asignar | HC | ROCKCODE agrupado en ROCKCODE_NUMEQ=13; sigla sin leyenda | Hornfels (hipótesis: siglas H*) | Metamorfico | 578 |  |  | 641.9 | 2.683
MR24 | Merged_Table_Assay_lito | metros de sondaje; pct sobre metros | fase_plp_GM_FASES_LE2_Output | 14 | ROCKCODE | HCB | sin asignar | HCB | ROCKCODE agrupado en ROCKCODE_NUMEQ=14; sigla sin leyenda | Hornfels (hipótesis: siglas H*) | Metamorfico | 30 |  |  | 28.05 | 0.117
MR24 | Merged_Table_Assay_lito | metros de sondaje; pct sobre metros | fase_plp_GM_FASES_LE2_Output | 14 | ROCKCODE | HDP | sin asignar | HDP | ROCKCODE agrupado en ROCKCODE_NUMEQ=14; sigla sin leyenda | Hornfels (hipótesis: siglas H*) | Metamorfico | 43 |  |  | 34.95 | 0.146
MR24 | Merged_Table_Assay_lito | metros de sondaje; pct sobre metros | fase_plp_GM_FASES_LE2_Output | 14 | ROCKCODE | HG | sin asignar | HG | ROCKCODE agrupado en ROCKCODE_NUMEQ=13; sigla sin leyenda | Hornfels (hipótesis: siglas H*) | Metamorfico | 1544 |  |  | 1468.85 | 6.138
MR24 | Merged_Table_Assay_lito | metros de sondaje; pct sobre metros | fase_plp_GM_FASES_LE2_Output | 14 | ROCKCODE | HGS | sin asignar | HGS | ROCKCODE agrupado en ROCKCODE_NUMEQ=13; sigla sin leyenda | Hornfels (hipótesis: siglas H*) | Metamorfico | 808 |  |  | 706.05 | 2.951
MR24 | Merged_Table_Assay_lito | metros de sondaje; pct sobre metros | fase_plp_GM_FASES_LE2_Output | 14 | ROCKCODE | HGV | sin asignar | HGV | ROCKCODE agrupado en ROCKCODE_NUMEQ=14; sigla sin leyenda | Hornfels (hipótesis: siglas H*) | Metamorfico | 298 |  |  | 223.25 | 0.933
MR24 | Merged_Table_Assay_lito | metros de sondaje; pct sobre metros | fase_plp_GM_FASES_LE2_Output | 14 | ROCKCODE | HMGV | sin asignar | HMGV | ROCKCODE agrupado en ROCKCODE_NUMEQ=14; sigla sin leyenda | Hornfels (hipótesis: siglas H*) | Metamorfico | 5 |  |  | 5.6 | 0.023
MR24 | Merged_Table_Assay_lito | metros de sondaje; pct sobre metros | fase_plp_GM_FASES_LE2_Output | 14 | ROCKCODE | HV | sin asignar | HV | ROCKCODE agrupado en ROCKCODE_NUMEQ=14; sigla sin leyenda | Hornfels (hipótesis: siglas H*) | Metamorfico | 2 |  |  | 1.55 | 0.006
MR24 | Merged_Table_Assay_lito | metros de sondaje; pct sobre metros | fase_plp_GM_FASES_LE2_Output | 14 | ROCKCODE | IPPA | Intrusivo | IPPA | ROCKCODE agrupado en ROCKCODE_NUMEQ=1 (Intrusivo_1) | Intrusivo | Intrusivo | 2764 |  |  | 2477.75 | 10.355
MR24 | Merged_Table_Assay_lito | metros de sondaje; pct sobre metros | fase_plp_GM_FASES_LE2_Output | 14 | ROCKCODE | IPPAMO | Intrusivo | IPPAMO | ROCKCODE agrupado en ROCKCODE_NUMEQ=1 (Intrusivo_1) | Intrusivo | Intrusivo | 10 |  |  | 8 | 0.033
MR24 | Merged_Table_Assay_lito | metros de sondaje; pct sobre metros | fase_plp_GM_FASES_LE2_Output | 14 | ROCKCODE | IPPAO | Intrusivo | IPPAO | ROCKCODE agrupado en ROCKCODE_NUMEQ=1 (Intrusivo_1) | Intrusivo | Intrusivo | 457 |  |  | 434.8 | 1.817
MR24 | Merged_Table_Assay_lito | metros de sondaje; pct sobre metros | fase_plp_GM_FASES_LE2_Output | 14 | ROCKCODE | IPPEO | Intrusivo | IPPEO | ROCKCODE agrupado en ROCKCODE_NUMEQ=1 (Intrusivo_1) | Intrusivo | Intrusivo | 111 |  |  | 89.55 | 0.374
MR24 | Merged_Table_Assay_lito | metros de sondaje; pct sobre metros | fase_plp_GM_FASES_LE2_Output | 14 | ROCKCODE | MC | sin asignar | MC | ROCKCODE agrupado en ROCKCODE_NUMEQ=16; sigla sin leyenda | Mármol (hipótesis: siglas M*) | Metamorfico | 2071 |  |  | 2063.95 | 8.625
MR24 | Merged_Table_Assay_lito | metros de sondaje; pct sobre metros | fase_plp_GM_FASES_LE2_Output | 14 | ROCKCODE | MCB | sin asignar | MCB | ROCKCODE agrupado en ROCKCODE_NUMEQ=16; sigla sin leyenda | Mármol (hipótesis: siglas M*) | Metamorfico | 669 |  |  | 826.9 | 3.456
MR24 | Merged_Table_Assay_lito | metros de sondaje; pct sobre metros | fase_plp_GM_FASES_LE2_Output | 14 | ROCKCODE | MCGB | sin asignar | MCGB | ROCKCODE agrupado en ROCKCODE_NUMEQ=16; sigla sin leyenda | Mármol (hipótesis: siglas M*) | Metamorfico | 376 |  |  | 354 | 1.479
MR24 | Merged_Table_Assay_lito | metros de sondaje; pct sobre metros | fase_plp_GM_FASES_LE2_Output | 14 | ROCKCODE | MDL | sin asignar | MDL | ROCKCODE agrupado en ROCKCODE_NUMEQ=16; sigla sin leyenda | Mármol (hipótesis: siglas M*) | Metamorfico | 38 |  |  | 89.15 | 0.373
MR24 | Merged_Table_Assay_lito | metros de sondaje; pct sobre metros | fase_plp_GM_FASES_LE2_Output | 14 | ROCKCODE | MDP | sin asignar | MDP | ROCKCODE agrupado en ROCKCODE_NUMEQ=19; sigla sin leyenda | Mármol (hipótesis: sigla MDP) | Metamorfico | 564 |  |  | 581 | 2.428
MR24 | Merged_Table_Assay_lito | metros de sondaje; pct sobre metros | fase_plp_GM_FASES_LE2_Output | 14 | ROCKCODE | MG | sin asignar | MG | ROCKCODE agrupado en ROCKCODE_NUMEQ=16; sigla sin leyenda | Mármol (hipótesis: siglas M*) | Metamorfico | 1270 |  |  | 1388.8 | 5.804
MR24 | Merged_Table_Assay_lito | metros de sondaje; pct sobre metros | fase_plp_GM_FASES_LE2_Output | 14 | ROCKCODE | MGS | sin asignar | MGS | ROCKCODE agrupado en ROCKCODE_NUMEQ=16; sigla sin leyenda | Mármol (hipótesis: siglas M*) | Metamorfico | 691 |  |  | 677.25 | 2.83
MR24 | Merged_Table_Assay_lito | metros de sondaje; pct sobre metros | fase_plp_GM_FASES_LE2_Output | 14 | ROCKCODE | MPA | sin asignar | MPA | ROCKCODE agrupado en ROCKCODE_NUMEQ=16; sigla sin leyenda | Mármol (hipótesis: siglas M*) | Metamorfico | 1815 |  |  | 1926.2 | 8.05
MR24 | Merged_Table_Assay_lito | metros de sondaje; pct sobre metros | fase_plp_GM_FASES_LE2_Output | 15 | ROCKCODE | CA | sin asignar | CA | ROCKCODE agrupado en ROCKCODE_NUMEQ=10; sigla sin leyenda | Caliza (hipótesis: siglas C*) | Sedimentario | 194 |  |  | 220.05 | 2.091
MR24 | Merged_Table_Assay_lito | metros de sondaje; pct sobre metros | fase_plp_GM_FASES_LE2_Output | 15 | ROCKCODE | CBMN | sin asignar | CBMN | ROCKCODE agrupado en ROCKCODE_NUMEQ=10; sigla sin leyenda | Caliza (hipótesis: siglas C*) | Sedimentario | 87 |  |  | 63.65 | 0.605
MR24 | Merged_Table_Assay_lito | metros de sondaje; pct sobre metros | fase_plp_GM_FASES_LE2_Output | 15 | ROCKCODE | CF | sin asignar | CF | ROCKCODE agrupado en ROCKCODE_NUMEQ=10; sigla sin leyenda | Caliza (hipótesis: siglas C*) | Sedimentario | 25 |  |  | 18.75 | 0.178
MR24 | Merged_Table_Assay_lito | metros de sondaje; pct sobre metros | fase_plp_GM_FASES_LE2_Output | 15 | ROCKCODE | CG | sin asignar | CG | ROCKCODE agrupado en ROCKCODE_NUMEQ=10; sigla sin leyenda | Caliza (hipótesis: siglas C*) | Sedimentario | 308 |  |  | 299.15 | 2.842
MR24 | Merged_Table_Assay_lito | metros de sondaje; pct sobre metros | fase_plp_GM_FASES_LE2_Output | 15 | ROCKCODE | CGS | sin asignar | CGS | ROCKCODE agrupado en ROCKCODE_NUMEQ=10; sigla sin leyenda | Caliza (hipótesis: siglas C*) | Sedimentario | 986 |  |  | 841.1 | 7.991
MR24 | Merged_Table_Assay_lito | metros de sondaje; pct sobre metros | fase_plp_GM_FASES_LE2_Output | 15 | ROCKCODE | CN | sin asignar | CN | ROCKCODE agrupado en ROCKCODE_NUMEQ=10; sigla sin leyenda | Caliza (hipótesis: siglas C*) | Sedimentario | 101 |  |  | 80.7 | 0.767
MR24 | Merged_Table_Assay_lito | metros de sondaje; pct sobre metros | fase_plp_GM_FASES_LE2_Output | 15 | ROCKCODE | HC | sin asignar | HC | ROCKCODE agrupado en ROCKCODE_NUMEQ=13; sigla sin leyenda | Hornfels (hipótesis: siglas H*) | Metamorfico | 2 |  |  | 3.6 | 0.034
MR24 | Merged_Table_Assay_lito | metros de sondaje; pct sobre metros | fase_plp_GM_FASES_LE2_Output | 15 | ROCKCODE | HG | sin asignar | HG | ROCKCODE agrupado en ROCKCODE_NUMEQ=13; sigla sin leyenda | Hornfels (hipótesis: siglas H*) | Metamorfico | 32 |  |  | 28.7 | 0.273
MR24 | Merged_Table_Assay_lito | metros de sondaje; pct sobre metros | fase_plp_GM_FASES_LE2_Output | 15 | ROCKCODE | HGS | sin asignar | HGS | ROCKCODE agrupado en ROCKCODE_NUMEQ=13; sigla sin leyenda | Hornfels (hipótesis: siglas H*) | Metamorfico | 142 |  |  | 126.7 | 1.204
MR24 | Merged_Table_Assay_lito | metros de sondaje; pct sobre metros | fase_plp_GM_FASES_LE2_Output | 15 | ROCKCODE | IPPA | Intrusivo | IPPA | ROCKCODE agrupado en ROCKCODE_NUMEQ=1 (Intrusivo_1) | Intrusivo | Intrusivo | 1244 |  |  | 1654.8 | 15.722
MR24 | Merged_Table_Assay_lito | metros de sondaje; pct sobre metros | fase_plp_GM_FASES_LE2_Output | 15 | ROCKCODE | IPPAMO | Intrusivo | IPPAMO | ROCKCODE agrupado en ROCKCODE_NUMEQ=1 (Intrusivo_1) | Intrusivo | Intrusivo | 483 |  |  | 450 | 4.275
MR24 | Merged_Table_Assay_lito | metros de sondaje; pct sobre metros | fase_plp_GM_FASES_LE2_Output | 15 | ROCKCODE | IPPAO | Intrusivo | IPPAO | ROCKCODE agrupado en ROCKCODE_NUMEQ=1 (Intrusivo_1) | Intrusivo | Intrusivo | 980 |  |  | 926.3 | 8.801
MR24 | Merged_Table_Assay_lito | metros de sondaje; pct sobre metros | fase_plp_GM_FASES_LE2_Output | 15 | ROCKCODE | IPPEO | Intrusivo | IPPEO | ROCKCODE agrupado en ROCKCODE_NUMEQ=1 (Intrusivo_1) | Intrusivo | Intrusivo | 6 |  |  | 10.25 | 0.097
MR24 | Merged_Table_Assay_lito | metros de sondaje; pct sobre metros | fase_plp_GM_FASES_LE2_Output | 15 | ROCKCODE | MC | sin asignar | MC | ROCKCODE agrupado en ROCKCODE_NUMEQ=16; sigla sin leyenda | Mármol (hipótesis: siglas M*) | Metamorfico | 1392 |  |  | 2032.15 | 19.307
MR24 | Merged_Table_Assay_lito | metros de sondaje; pct sobre metros | fase_plp_GM_FASES_LE2_Output | 15 | ROCKCODE | MCB | sin asignar | MCB | ROCKCODE agrupado en ROCKCODE_NUMEQ=16; sigla sin leyenda | Mármol (hipótesis: siglas M*) | Metamorfico | 288 |  |  | 400.85 | 3.808
MR24 | Merged_Table_Assay_lito | metros de sondaje; pct sobre metros | fase_plp_GM_FASES_LE2_Output | 15 | ROCKCODE | MCGB | sin asignar | MCGB | ROCKCODE agrupado en ROCKCODE_NUMEQ=16; sigla sin leyenda | Mármol (hipótesis: siglas M*) | Metamorfico | 1138 |  |  | 1082.75 | 10.287
MR24 | Merged_Table_Assay_lito | metros de sondaje; pct sobre metros | fase_plp_GM_FASES_LE2_Output | 15 | ROCKCODE | MDP | sin asignar | MDP | ROCKCODE agrupado en ROCKCODE_NUMEQ=19; sigla sin leyenda | Mármol (hipótesis: sigla MDP) | Metamorfico | 495 |  |  | 593.9 | 5.643
MR24 | Merged_Table_Assay_lito | metros de sondaje; pct sobre metros | fase_plp_GM_FASES_LE2_Output | 15 | ROCKCODE | MG | sin asignar | MG | ROCKCODE agrupado en ROCKCODE_NUMEQ=16; sigla sin leyenda | Mármol (hipótesis: siglas M*) | Metamorfico | 923 |  |  | 897.7 | 8.529
MR24 | Merged_Table_Assay_lito | metros de sondaje; pct sobre metros | fase_plp_GM_FASES_LE2_Output | 15 | ROCKCODE | MGS | sin asignar | MGS | ROCKCODE agrupado en ROCKCODE_NUMEQ=16; sigla sin leyenda | Mármol (hipótesis: siglas M*) | Metamorfico | 475 |  |  | 439.55 | 4.176
MR24 | Merged_Table_Assay_lito | metros de sondaje; pct sobre metros | fase_plp_GM_FASES_LE2_Output | 15 | ROCKCODE | MPA | sin asignar | MPA | ROCKCODE agrupado en ROCKCODE_NUMEQ=16; sigla sin leyenda | Mármol (hipótesis: siglas M*) | Metamorfico | 266 |  |  | 354.7 | 3.37
MR24 | Merged_Table_Assay_lito | metros de sondaje; pct sobre metros | fase_plp_GM_FASES_LE2_Output | 8 | ROCKCODE | IPPA | Intrusivo | IPPA | ROCKCODE agrupado en ROCKCODE_NUMEQ=1 (Intrusivo_1) | Intrusivo | Intrusivo | 1425 |  |  | 2165.1 | 85.55
MR24 | Merged_Table_Assay_lito | metros de sondaje; pct sobre metros | fase_plp_GM_FASES_LE2_Output | 8 | ROCKCODE | IPPAO | Intrusivo | IPPAO | ROCKCODE agrupado en ROCKCODE_NUMEQ=1 (Intrusivo_1) | Intrusivo | Intrusivo | 339 |  |  | 362.4 | 14.32
MR24 | Merged_Table_Assay_lito | metros de sondaje; pct sobre metros | fase_plp_GM_FASES_LE2_Output | 8 | ROCKCODE | IPPEO | Intrusivo | IPPEO | ROCKCODE agrupado en ROCKCODE_NUMEQ=1 (Intrusivo_1) | Intrusivo | Intrusivo | 2 |  |  | 3.3 | 0.13
MR24 | Merged_Table_Assay_lito | metros de sondaje; pct sobre metros | fase_plp_GM_FASES_LE2_Output | 9BN | ROCKCODE | BCIPPA | Intrusivo | BCIPPA | ROCKCODE agrupado en ROCKCODE_NUMEQ=1 (Intrusivo_1) | Intrusivo | Intrusivo | 6 |  |  | 11 | 0.065
MR24 | Merged_Table_Assay_lito | metros de sondaje; pct sobre metros | fase_plp_GM_FASES_LE2_Output | 9BN | ROCKCODE | BCIPPAO | Intrusivo | BCIPPAO | ROCKCODE agrupado en ROCKCODE_NUMEQ=1 (Intrusivo_1) | Intrusivo | Intrusivo | 7 |  |  | 6.15 | 0.036
MR24 | Merged_Table_Assay_lito | metros de sondaje; pct sobre metros | fase_plp_GM_FASES_LE2_Output | 9BN | ROCKCODE | C | sin asignar | C | ROCKCODE agrupado en ROCKCODE_NUMEQ=10; sigla sin leyenda | Caliza (hipótesis: siglas C*) | Sedimentario | 6 |  |  | 7.75 | 0.046
MR24 | Merged_Table_Assay_lito | metros de sondaje; pct sobre metros | fase_plp_GM_FASES_LE2_Output | 9BN | ROCKCODE | CG | sin asignar | CG | ROCKCODE agrupado en ROCKCODE_NUMEQ=10; sigla sin leyenda | Caliza (hipótesis: siglas C*) | Sedimentario | 108 |  |  | 87.5 | 0.519
MR24 | Merged_Table_Assay_lito | metros de sondaje; pct sobre metros | fase_plp_GM_FASES_LE2_Output | 9BN | ROCKCODE | CN | sin asignar | CN | ROCKCODE agrupado en ROCKCODE_NUMEQ=10; sigla sin leyenda | Caliza (hipótesis: siglas C*) | Sedimentario | 13 |  |  | 24.1 | 0.143
MR24 | Merged_Table_Assay_lito | metros de sondaje; pct sobre metros | fase_plp_GM_FASES_LE2_Output | 9BN | ROCKCODE | HCB | sin asignar | HCB | ROCKCODE agrupado en ROCKCODE_NUMEQ=14; sigla sin leyenda | Hornfels (hipótesis: siglas H*) | Metamorfico | 5 |  |  | 1.5 | 0.009
MR24 | Merged_Table_Assay_lito | metros de sondaje; pct sobre metros | fase_plp_GM_FASES_LE2_Output | 9BN | ROCKCODE | HG | sin asignar | HG | ROCKCODE agrupado en ROCKCODE_NUMEQ=13; sigla sin leyenda | Hornfels (hipótesis: siglas H*) | Metamorfico | 43 |  |  | 43 | 0.255
MR24 | Merged_Table_Assay_lito | metros de sondaje; pct sobre metros | fase_plp_GM_FASES_LE2_Output | 9BN | ROCKCODE | HGV | sin asignar | HGV | ROCKCODE agrupado en ROCKCODE_NUMEQ=14; sigla sin leyenda | Hornfels (hipótesis: siglas H*) | Metamorfico | 6 |  |  | 11 | 0.065
MR24 | Merged_Table_Assay_lito | metros de sondaje; pct sobre metros | fase_plp_GM_FASES_LE2_Output | 9BN | ROCKCODE | HMGV | sin asignar | HMGV | ROCKCODE agrupado en ROCKCODE_NUMEQ=14; sigla sin leyenda | Hornfels (hipótesis: siglas H*) | Metamorfico | 9 |  |  | 5.1 | 0.03
MR24 | Merged_Table_Assay_lito | metros de sondaje; pct sobre metros | fase_plp_GM_FASES_LE2_Output | 9BN | ROCKCODE | IPPA | Intrusivo | IPPA | ROCKCODE agrupado en ROCKCODE_NUMEQ=1 (Intrusivo_1) | Intrusivo | Intrusivo | 4354 |  |  | 6290.85 | 37.301
MR24 | Merged_Table_Assay_lito | metros de sondaje; pct sobre metros | fase_plp_GM_FASES_LE2_Output | 9BN | ROCKCODE | IPPAO | Intrusivo | IPPAO | ROCKCODE agrupado en ROCKCODE_NUMEQ=1 (Intrusivo_1) | Intrusivo | Intrusivo | 1895 |  |  | 2509.98 | 14.883
MR24 | Merged_Table_Assay_lito | metros de sondaje; pct sobre metros | fase_plp_GM_FASES_LE2_Output | 9BN | ROCKCODE | IPPEO | Intrusivo | IPPEO | ROCKCODE agrupado en ROCKCODE_NUMEQ=1 (Intrusivo_1) | Intrusivo | Intrusivo | 14 |  |  | 23.8 | 0.141
MR24 | Merged_Table_Assay_lito | metros de sondaje; pct sobre metros | fase_plp_GM_FASES_LE2_Output | 9BN | ROCKCODE | MC | sin asignar | MC | ROCKCODE agrupado en ROCKCODE_NUMEQ=16; sigla sin leyenda | Mármol (hipótesis: siglas M*) | Metamorfico | 1626 |  |  | 1993.42 | 11.82
MR24 | Merged_Table_Assay_lito | metros de sondaje; pct sobre metros | fase_plp_GM_FASES_LE2_Output | 9BN | ROCKCODE | MCB | sin asignar | MCB | ROCKCODE agrupado en ROCKCODE_NUMEQ=16; sigla sin leyenda | Mármol (hipótesis: siglas M*) | Metamorfico | 518 |  |  | 786.2 | 4.662
MR24 | Merged_Table_Assay_lito | metros de sondaje; pct sobre metros | fase_plp_GM_FASES_LE2_Output | 9BN | ROCKCODE | MCGB | sin asignar | MCGB | ROCKCODE agrupado en ROCKCODE_NUMEQ=16; sigla sin leyenda | Mármol (hipótesis: siglas M*) | Metamorfico | 1438 |  |  | 1583.63 | 9.39
MR24 | Merged_Table_Assay_lito | metros de sondaje; pct sobre metros | fase_plp_GM_FASES_LE2_Output | 9BN | ROCKCODE | MDL | sin asignar | MDL | ROCKCODE agrupado en ROCKCODE_NUMEQ=16; sigla sin leyenda | Mármol (hipótesis: siglas M*) | Metamorfico | 22 |  |  | 49.15 | 0.291
MR24 | Merged_Table_Assay_lito | metros de sondaje; pct sobre metros | fase_plp_GM_FASES_LE2_Output | 9BN | ROCKCODE | MDP | sin asignar | MDP | ROCKCODE agrupado en ROCKCODE_NUMEQ=19; sigla sin leyenda | Mármol (hipótesis: sigla MDP) | Metamorfico | 581 |  |  | 730.33 | 4.33
MR24 | Merged_Table_Assay_lito | metros de sondaje; pct sobre metros | fase_plp_GM_FASES_LE2_Output | 9BN | ROCKCODE | MG | sin asignar | MG | ROCKCODE agrupado en ROCKCODE_NUMEQ=16; sigla sin leyenda | Mármol (hipótesis: siglas M*) | Metamorfico | 1597 |  |  | 1449.65 | 8.596
MR24 | Merged_Table_Assay_lito | metros de sondaje; pct sobre metros | fase_plp_GM_FASES_LE2_Output | 9BN | ROCKCODE | MGS | sin asignar | MGS | ROCKCODE agrupado en ROCKCODE_NUMEQ=16; sigla sin leyenda | Mármol (hipótesis: siglas M*) | Metamorfico | 977 |  |  | 789.2 | 4.679
MR24 | Merged_Table_Assay_lito | metros de sondaje; pct sobre metros | fase_plp_GM_FASES_LE2_Output | 9BN | ROCKCODE | MPA | sin asignar | MPA | ROCKCODE agrupado en ROCKCODE_NUMEQ=16; sigla sin leyenda | Mármol (hipótesis: siglas M*) | Metamorfico | 371 |  |  | 461.9 | 2.739
MR24 | Merged_Table_Assay_lito | metros de sondaje; pct sobre metros | fase_plp_GM_FASES_LE2_Output | 9BS | ROCKCODE | BCIPPA | Intrusivo | BCIPPA | ROCKCODE agrupado en ROCKCODE_NUMEQ=1 (Intrusivo_1) | Intrusivo | Intrusivo | 9 |  |  | 18.5 | 0.13
MR24 | Merged_Table_Assay_lito | metros de sondaje; pct sobre metros | fase_plp_GM_FASES_LE2_Output | 9BS | ROCKCODE | BCIPPAO | Intrusivo | BCIPPAO | ROCKCODE agrupado en ROCKCODE_NUMEQ=1 (Intrusivo_1) | Intrusivo | Intrusivo | 1 |  |  | 2 | 0.014
MR24 | Merged_Table_Assay_lito | metros de sondaje; pct sobre metros | fase_plp_GM_FASES_LE2_Output | 9BS | ROCKCODE | BCIPPEO | Intrusivo | BCIPPEO | ROCKCODE agrupado en ROCKCODE_NUMEQ=1 (Intrusivo_1) | Intrusivo | Intrusivo | 4 |  |  | 2.4 | 0.017
MR24 | Merged_Table_Assay_lito | metros de sondaje; pct sobre metros | fase_plp_GM_FASES_LE2_Output | 9BS | ROCKCODE | BMIPPA | Intrusivo | BMIPPA | ROCKCODE agrupado en ROCKCODE_NUMEQ=1 (Intrusivo_1) | Intrusivo | Intrusivo | 2 |  |  | 3.4 | 0.024
MR24 | Merged_Table_Assay_lito | metros de sondaje; pct sobre metros | fase_plp_GM_FASES_LE2_Output | 9BS | ROCKCODE | CBMN | sin asignar | CBMN | ROCKCODE agrupado en ROCKCODE_NUMEQ=10; sigla sin leyenda | Caliza (hipótesis: siglas C*) | Sedimentario | 28 |  |  | 90.85 | 0.639
MR24 | Merged_Table_Assay_lito | metros de sondaje; pct sobre metros | fase_plp_GM_FASES_LE2_Output | 9BS | ROCKCODE | CG | sin asignar | CG | ROCKCODE agrupado en ROCKCODE_NUMEQ=10; sigla sin leyenda | Caliza (hipótesis: siglas C*) | Sedimentario | 232 |  |  | 161.65 | 1.137
MR24 | Merged_Table_Assay_lito | metros de sondaje; pct sobre metros | fase_plp_GM_FASES_LE2_Output | 9BS | ROCKCODE | CGS | sin asignar | CGS | ROCKCODE agrupado en ROCKCODE_NUMEQ=10; sigla sin leyenda | Caliza (hipótesis: siglas C*) | Sedimentario | 79 |  |  | 49.7 | 0.35
MR24 | Merged_Table_Assay_lito | metros de sondaje; pct sobre metros | fase_plp_GM_FASES_LE2_Output | 9BS | ROCKCODE | CN | sin asignar | CN | ROCKCODE agrupado en ROCKCODE_NUMEQ=10; sigla sin leyenda | Caliza (hipótesis: siglas C*) | Sedimentario | 83 |  |  | 60 | 0.422
MR24 | Merged_Table_Assay_lito | metros de sondaje; pct sobre metros | fase_plp_GM_FASES_LE2_Output | 9BS | ROCKCODE | HBV | sin asignar | HBV | ROCKCODE agrupado en ROCKCODE_NUMEQ=14; sigla sin leyenda | Hornfels (hipótesis: siglas H*) | Metamorfico | 35 |  |  | 44.25 | 0.311
MR24 | Merged_Table_Assay_lito | metros de sondaje; pct sobre metros | fase_plp_GM_FASES_LE2_Output | 9BS | ROCKCODE | HC | sin asignar | HC | ROCKCODE agrupado en ROCKCODE_NUMEQ=13; sigla sin leyenda | Hornfels (hipótesis: siglas H*) | Metamorfico | 15 |  |  | 11.8 | 0.083
MR24 | Merged_Table_Assay_lito | metros de sondaje; pct sobre metros | fase_plp_GM_FASES_LE2_Output | 9BS | ROCKCODE | HDP | sin asignar | HDP | ROCKCODE agrupado en ROCKCODE_NUMEQ=14; sigla sin leyenda | Hornfels (hipótesis: siglas H*) | Metamorfico | 11 |  |  | 22 | 0.155
MR24 | Merged_Table_Assay_lito | metros de sondaje; pct sobre metros | fase_plp_GM_FASES_LE2_Output | 9BS | ROCKCODE | HG | sin asignar | HG | ROCKCODE agrupado en ROCKCODE_NUMEQ=13; sigla sin leyenda | Hornfels (hipótesis: siglas H*) | Metamorfico | 50 |  |  | 38.15 | 0.268
MR24 | Merged_Table_Assay_lito | metros de sondaje; pct sobre metros | fase_plp_GM_FASES_LE2_Output | 9BS | ROCKCODE | HMGV | sin asignar | HMGV | ROCKCODE agrupado en ROCKCODE_NUMEQ=14; sigla sin leyenda | Hornfels (hipótesis: siglas H*) | Metamorfico | 2 |  |  | 5.55 | 0.039
MR24 | Merged_Table_Assay_lito | metros de sondaje; pct sobre metros | fase_plp_GM_FASES_LE2_Output | 9BS | ROCKCODE | IPPA | Intrusivo | IPPA | ROCKCODE agrupado en ROCKCODE_NUMEQ=1 (Intrusivo_1) | Intrusivo | Intrusivo | 2478 |  |  | 3778.75 | 26.58
MR24 | Merged_Table_Assay_lito | metros de sondaje; pct sobre metros | fase_plp_GM_FASES_LE2_Output | 9BS | ROCKCODE | IPPAMO | Intrusivo | IPPAMO | ROCKCODE agrupado en ROCKCODE_NUMEQ=1 (Intrusivo_1) | Intrusivo | Intrusivo | 222 |  |  | 289.2 | 2.034
MR24 | Merged_Table_Assay_lito | metros de sondaje; pct sobre metros | fase_plp_GM_FASES_LE2_Output | 9BS | ROCKCODE | IPPAO | Intrusivo | IPPAO | ROCKCODE agrupado en ROCKCODE_NUMEQ=1 (Intrusivo_1) | Intrusivo | Intrusivo | 1664 |  |  | 2324.89 | 16.354
MR24 | Merged_Table_Assay_lito | metros de sondaje; pct sobre metros | fase_plp_GM_FASES_LE2_Output | 9BS | ROCKCODE | IPPEO | Intrusivo | IPPEO | ROCKCODE agrupado en ROCKCODE_NUMEQ=1 (Intrusivo_1) | Intrusivo | Intrusivo | 7 |  |  | 9.2 | 0.065
MR24 | Merged_Table_Assay_lito | metros de sondaje; pct sobre metros | fase_plp_GM_FASES_LE2_Output | 9BS | ROCKCODE | M | sin asignar | M | ROCKCODE agrupado en ROCKCODE_NUMEQ=16; sigla sin leyenda | Mármol (hipótesis: siglas M*) | Metamorfico | 6 |  |  | 48.6 | 0.342
MR24 | Merged_Table_Assay_lito | metros de sondaje; pct sobre metros | fase_plp_GM_FASES_LE2_Output | 9BS | ROCKCODE | MC | sin asignar | MC | ROCKCODE agrupado en ROCKCODE_NUMEQ=16; sigla sin leyenda | Mármol (hipótesis: siglas M*) | Metamorfico | 2062 |  |  | 2368.9 | 16.663
MR24 | Merged_Table_Assay_lito | metros de sondaje; pct sobre metros | fase_plp_GM_FASES_LE2_Output | 9BS | ROCKCODE | MCB | sin asignar | MCB | ROCKCODE agrupado en ROCKCODE_NUMEQ=16; sigla sin leyenda | Mármol (hipótesis: siglas M*) | Metamorfico | 324 |  |  | 520 | 3.658
MR24 | Merged_Table_Assay_lito | metros de sondaje; pct sobre metros | fase_plp_GM_FASES_LE2_Output | 9BS | ROCKCODE | MCGB | sin asignar | MCGB | ROCKCODE agrupado en ROCKCODE_NUMEQ=16; sigla sin leyenda | Mármol (hipótesis: siglas M*) | Metamorfico | 1035 |  |  | 1099.15 | 7.732
MR24 | Merged_Table_Assay_lito | metros de sondaje; pct sobre metros | fase_plp_GM_FASES_LE2_Output | 9BS | ROCKCODE | MDL | sin asignar | MDL | ROCKCODE agrupado en ROCKCODE_NUMEQ=16; sigla sin leyenda | Mármol (hipótesis: siglas M*) | Metamorfico | 18 |  |  | 37.05 | 0.261
MR24 | Merged_Table_Assay_lito | metros de sondaje; pct sobre metros | fase_plp_GM_FASES_LE2_Output | 9BS | ROCKCODE | MDP | sin asignar | MDP | ROCKCODE agrupado en ROCKCODE_NUMEQ=19; sigla sin leyenda | Mármol (hipótesis: sigla MDP) | Metamorfico | 1906 |  |  | 2040.17 | 14.351
MR24 | Merged_Table_Assay_lito | metros de sondaje; pct sobre metros | fase_plp_GM_FASES_LE2_Output | 9BS | ROCKCODE | MG | sin asignar | MG | ROCKCODE agrupado en ROCKCODE_NUMEQ=16; sigla sin leyenda | Mármol (hipótesis: siglas M*) | Metamorfico | 686 |  |  | 583.1 | 4.102
MR24 | Merged_Table_Assay_lito | metros de sondaje; pct sobre metros | fase_plp_GM_FASES_LE2_Output | 9BS | ROCKCODE | MGS | sin asignar | MGS | ROCKCODE agrupado en ROCKCODE_NUMEQ=16; sigla sin leyenda | Mármol (hipótesis: siglas M*) | Metamorfico | 138 |  |  | 94.6 | 0.665
MR24 | Merged_Table_Assay_lito | metros de sondaje; pct sobre metros | fase_plp_GM_FASES_LE2_Output | 9BS | ROCKCODE | MPA | sin asignar | MPA | ROCKCODE agrupado en ROCKCODE_NUMEQ=16; sigla sin leyenda | Mármol (hipótesis: siglas M*) | Metamorfico | 519 |  |  | 512.6 | 3.606
MR24 | Merged_Table_Assay_lito | metros de sondaje; pct sobre metros | fase_plp_GM_FASES_LE2_Output | 9C | ROCKCODE | HBV | sin asignar | HBV | ROCKCODE agrupado en ROCKCODE_NUMEQ=14; sigla sin leyenda | Hornfels (hipótesis: siglas H*) | Metamorfico | 6 |  |  | 12.45 | 0.527
MR24 | Merged_Table_Assay_lito | metros de sondaje; pct sobre metros | fase_plp_GM_FASES_LE2_Output | 9C | ROCKCODE | IPPA | Intrusivo | IPPA | ROCKCODE agrupado en ROCKCODE_NUMEQ=1 (Intrusivo_1) | Intrusivo | Intrusivo | 16 |  |  | 17.5 | 0.741
MR24 | Merged_Table_Assay_lito | metros de sondaje; pct sobre metros | fase_plp_GM_FASES_LE2_Output | 9C | ROCKCODE | IPPAMO | Intrusivo | IPPAMO | ROCKCODE agrupado en ROCKCODE_NUMEQ=1 (Intrusivo_1) | Intrusivo | Intrusivo | 8 |  |  | 19.5 | 0.826
MR24 | Merged_Table_Assay_lito | metros de sondaje; pct sobre metros | fase_plp_GM_FASES_LE2_Output | 9C | ROCKCODE | IPPAO | Intrusivo | IPPAO | ROCKCODE agrupado en ROCKCODE_NUMEQ=1 (Intrusivo_1) | Intrusivo | Intrusivo | 577 |  |  | 635.7 | 26.921
MR24 | Merged_Table_Assay_lito | metros de sondaje; pct sobre metros | fase_plp_GM_FASES_LE2_Output | 9C | ROCKCODE | MC | sin asignar | MC | ROCKCODE agrupado en ROCKCODE_NUMEQ=16; sigla sin leyenda | Mármol (hipótesis: siglas M*) | Metamorfico | 361 |  |  | 388.85 | 16.468
MR24 | Merged_Table_Assay_lito | metros de sondaje; pct sobre metros | fase_plp_GM_FASES_LE2_Output | 9C | ROCKCODE | MCB | sin asignar | MCB | ROCKCODE agrupado en ROCKCODE_NUMEQ=16; sigla sin leyenda | Mármol (hipótesis: siglas M*) | Metamorfico | 23 |  |  | 17.35 | 0.735
MR24 | Merged_Table_Assay_lito | metros de sondaje; pct sobre metros | fase_plp_GM_FASES_LE2_Output | 9C | ROCKCODE | MCGB | sin asignar | MCGB | ROCKCODE agrupado en ROCKCODE_NUMEQ=16; sigla sin leyenda | Mármol (hipótesis: siglas M*) | Metamorfico | 108 |  |  | 120.13 | 5.087
MR24 | Merged_Table_Assay_lito | metros de sondaje; pct sobre metros | fase_plp_GM_FASES_LE2_Output | 9C | ROCKCODE | MDP | sin asignar | MDP | ROCKCODE agrupado en ROCKCODE_NUMEQ=19; sigla sin leyenda | Mármol (hipótesis: sigla MDP) | Metamorfico | 1119 |  |  | 1103.53 | 46.734
MR24 | Merged_Table_Assay_lito | metros de sondaje; pct sobre metros | fase_plp_GM_FASES_LE2_Output | 9C | ROCKCODE | MG | sin asignar | MG | ROCKCODE agrupado en ROCKCODE_NUMEQ=16; sigla sin leyenda | Mármol (hipótesis: siglas M*) | Metamorfico | 18 |  |  | 16.45 | 0.697
MR24 | Merged_Table_Assay_lito | metros de sondaje; pct sobre metros | fase_plp_GM_FASES_LE2_Output | 9C | ROCKCODE | MPA | sin asignar | MPA | ROCKCODE agrupado en ROCKCODE_NUMEQ=16; sigla sin leyenda | Mármol (hipótesis: siglas M*) | Metamorfico | 38 |  |  | 29.85 | 1.264
MR24 | Merged_Table_Assay_lito | metros de sondaje; pct sobre metros | fase_plp_GM_FASES_LE2_Output | OTROS | ROCKCODE | CA | sin asignar | CA | ROCKCODE agrupado en ROCKCODE_NUMEQ=10; sigla sin leyenda | Caliza (hipótesis: siglas C*) | Sedimentario | 1 |  |  | 2.35 | 0.563
MR24 | Merged_Table_Assay_lito | metros de sondaje; pct sobre metros | fase_plp_GM_FASES_LE2_Output | OTROS | ROCKCODE | CG | sin asignar | CG | ROCKCODE agrupado en ROCKCODE_NUMEQ=10; sigla sin leyenda | Caliza (hipótesis: siglas C*) | Sedimentario | 31 |  |  | 26.4 | 6.325
MR24 | Merged_Table_Assay_lito | metros de sondaje; pct sobre metros | fase_plp_GM_FASES_LE2_Output | OTROS | ROCKCODE | CGS | sin asignar | CGS | ROCKCODE agrupado en ROCKCODE_NUMEQ=10; sigla sin leyenda | Caliza (hipótesis: siglas C*) | Sedimentario | 16 |  |  | 17.15 | 4.109
MR24 | Merged_Table_Assay_lito | metros de sondaje; pct sobre metros | fase_plp_GM_FASES_LE2_Output | OTROS | ROCKCODE | CN | sin asignar | CN | ROCKCODE agrupado en ROCKCODE_NUMEQ=10; sigla sin leyenda | Caliza (hipótesis: siglas C*) | Sedimentario | 3 |  |  | 3.3 | 0.791
MR24 | Merged_Table_Assay_lito | metros de sondaje; pct sobre metros | fase_plp_GM_FASES_LE2_Output | OTROS | ROCKCODE | HC | sin asignar | HC | ROCKCODE agrupado en ROCKCODE_NUMEQ=13; sigla sin leyenda | Hornfels (hipótesis: siglas H*) | Metamorfico | 9 |  |  | 13.85 | 3.318
MR24 | Merged_Table_Assay_lito | metros de sondaje; pct sobre metros | fase_plp_GM_FASES_LE2_Output | OTROS | ROCKCODE | HG | sin asignar | HG | ROCKCODE agrupado en ROCKCODE_NUMEQ=13; sigla sin leyenda | Hornfels (hipótesis: siglas H*) | Metamorfico | 16 |  |  | 16.8 | 4.025
MR24 | Merged_Table_Assay_lito | metros de sondaje; pct sobre metros | fase_plp_GM_FASES_LE2_Output | OTROS | ROCKCODE | HGS | sin asignar | HGS | ROCKCODE agrupado en ROCKCODE_NUMEQ=13; sigla sin leyenda | Hornfels (hipótesis: siglas H*) | Metamorfico | 18 |  |  | 15.4 | 3.69
MR24 | Merged_Table_Assay_lito | metros de sondaje; pct sobre metros | fase_plp_GM_FASES_LE2_Output | OTROS | ROCKCODE | HGV | sin asignar | HGV | ROCKCODE agrupado en ROCKCODE_NUMEQ=14; sigla sin leyenda | Hornfels (hipótesis: siglas H*) | Metamorfico | 3 |  |  | 1.25 | 0.299
MR24 | Merged_Table_Assay_lito | metros de sondaje; pct sobre metros | fase_plp_GM_FASES_LE2_Output | OTROS | ROCKCODE | IPPA | Intrusivo | IPPA | ROCKCODE agrupado en ROCKCODE_NUMEQ=1 (Intrusivo_1) | Intrusivo | Intrusivo | 77 |  |  | 87.9 | 21.059
MR24 | Merged_Table_Assay_lito | metros de sondaje; pct sobre metros | fase_plp_GM_FASES_LE2_Output | OTROS | ROCKCODE | IPPAMO | Intrusivo | IPPAMO | ROCKCODE agrupado en ROCKCODE_NUMEQ=1 (Intrusivo_1) | Intrusivo | Intrusivo | 13 |  |  | 13 | 3.115
MR24 | Merged_Table_Assay_lito | metros de sondaje; pct sobre metros | fase_plp_GM_FASES_LE2_Output | OTROS | ROCKCODE | IPPAO | Intrusivo | IPPAO | ROCKCODE agrupado en ROCKCODE_NUMEQ=1 (Intrusivo_1) | Intrusivo | Intrusivo | 44 |  |  | 43.8 | 10.494
MR24 | Merged_Table_Assay_lito | metros de sondaje; pct sobre metros | fase_plp_GM_FASES_LE2_Output | OTROS | ROCKCODE | MC | sin asignar | MC | ROCKCODE agrupado en ROCKCODE_NUMEQ=16; sigla sin leyenda | Mármol (hipótesis: siglas M*) | Metamorfico | 60 |  |  | 63.35 | 15.177
MR24 | Merged_Table_Assay_lito | metros de sondaje; pct sobre metros | fase_plp_GM_FASES_LE2_Output | OTROS | ROCKCODE | MCB | sin asignar | MCB | ROCKCODE agrupado en ROCKCODE_NUMEQ=16; sigla sin leyenda | Mármol (hipótesis: siglas M*) | Metamorfico | 6 |  |  | 6.6 | 1.581
MR24 | Merged_Table_Assay_lito | metros de sondaje; pct sobre metros | fase_plp_GM_FASES_LE2_Output | OTROS | ROCKCODE | MCGB | sin asignar | MCGB | ROCKCODE agrupado en ROCKCODE_NUMEQ=16; sigla sin leyenda | Mármol (hipótesis: siglas M*) | Metamorfico | 12 |  |  | 15.75 | 3.773
MR24 | Merged_Table_Assay_lito | metros de sondaje; pct sobre metros | fase_plp_GM_FASES_LE2_Output | OTROS | ROCKCODE | MDP | sin asignar | MDP | ROCKCODE agrupado en ROCKCODE_NUMEQ=19; sigla sin leyenda | Mármol (hipótesis: sigla MDP) | Metamorfico | 48 |  |  | 49.85 | 11.943
MR24 | Merged_Table_Assay_lito | metros de sondaje; pct sobre metros | fase_plp_GM_FASES_LE2_Output | OTROS | ROCKCODE | MG | sin asignar | MG | ROCKCODE agrupado en ROCKCODE_NUMEQ=16; sigla sin leyenda | Mármol (hipótesis: siglas M*) | Metamorfico | 23 |  |  | 22.05 | 5.283
MR24 | Merged_Table_Assay_lito | metros de sondaje; pct sobre metros | fase_plp_GM_FASES_LE2_Output | OTROS | ROCKCODE | MPA | sin asignar | MPA | ROCKCODE agrupado en ROCKCODE_NUMEQ=16; sigla sin leyenda | Mármol (hipótesis: siglas M*) | Metamorfico | 25 |  |  | 18.6 | 4.456
MR24 | Merged_Table_Assay_lito | metros de sondaje; pct sobre metros | fase_plp_GM_FASES_LE2_Output | 10AN | litologia_normalizada | Intrusivo | Intrusivo |  | suma de filas por código |  |  | 9170 |  |  | 14527.25 | 33.108
MR24 | Merged_Table_Assay_lito | metros de sondaje; pct sobre metros | fase_plp_GM_FASES_LE2_Output | 10AN | litologia_normalizada | sin asignar | sin asignar |  | suma de filas por código |  |  | 28023 |  |  | 29349.43 | 66.889
MR24 | Merged_Table_Assay_lito | metros de sondaje; pct sobre metros | fase_plp_GM_FASES_LE2_Output | 10AS | litologia_normalizada | Intrusivo | Intrusivo |  | suma de filas por código |  |  | 703 |  |  | 914.5 | 33.41
MR24 | Merged_Table_Assay_lito | metros de sondaje; pct sobre metros | fase_plp_GM_FASES_LE2_Output | 10AS | litologia_normalizada | sin asignar | sin asignar |  | suma de filas por código |  |  | 1597 |  |  | 1822.75 | 66.59
MR24 | Merged_Table_Assay_lito | metros de sondaje; pct sobre metros | fase_plp_GM_FASES_LE2_Output | 10B | litologia_normalizada | Intrusivo | Intrusivo |  | suma de filas por código |  |  | 6239 |  |  | 7911.3 | 43.457
MR24 | Merged_Table_Assay_lito | metros de sondaje; pct sobre metros | fase_plp_GM_FASES_LE2_Output | 10B | litologia_normalizada | sin asignar | sin asignar |  | suma de filas por código |  |  | 10413 |  |  | 10293.8 | 56.544
MR24 | Merged_Table_Assay_lito | metros de sondaje; pct sobre metros | fase_plp_GM_FASES_LE2_Output | 11A | litologia_normalizada | Intrusivo | Intrusivo |  | suma de filas por código |  |  | 30 |  |  | 22.1 | 0.705
MR24 | Merged_Table_Assay_lito | metros de sondaje; pct sobre metros | fase_plp_GM_FASES_LE2_Output | 11A | litologia_normalizada | sin asignar | sin asignar |  | suma de filas por código |  |  | 3635 |  |  | 3111 | 99.294
MR24 | Merged_Table_Assay_lito | metros de sondaje; pct sobre metros | fase_plp_GM_FASES_LE2_Output | 11B | litologia_normalizada | Intrusivo | Intrusivo |  | suma de filas por código |  |  | 31 |  |  | 23.9 | 1.428
MR24 | Merged_Table_Assay_lito | metros de sondaje; pct sobre metros | fase_plp_GM_FASES_LE2_Output | 11B | litologia_normalizada | sin asignar | sin asignar |  | suma de filas por código |  |  | 1859 |  |  | 1650 | 98.573
MR24 | Merged_Table_Assay_lito | metros de sondaje; pct sobre metros | fase_plp_GM_FASES_LE2_Output | 11C | litologia_normalizada | Intrusivo | Intrusivo |  | suma de filas por código |  |  | 43 |  |  | 52.8 | 0.956
MR24 | Merged_Table_Assay_lito | metros de sondaje; pct sobre metros | fase_plp_GM_FASES_LE2_Output | 11C | litologia_normalizada | sin asignar | sin asignar |  | suma de filas por código |  |  | 6196 |  |  | 5465.6 | 99.042
MR24 | Merged_Table_Assay_lito | metros de sondaje; pct sobre metros | fase_plp_GM_FASES_LE2_Output | 11D | litologia_normalizada | Intrusivo | Intrusivo |  | suma de filas por código |  |  | 14381 |  |  | 14402.55 | 22.069
MR24 | Merged_Table_Assay_lito | metros de sondaje; pct sobre metros | fase_plp_GM_FASES_LE2_Output | 11D | litologia_normalizada | sin asignar | sin asignar |  | suma de filas por código |  |  | 58849 |  |  | 50865.02 | 77.934
MR24 | Merged_Table_Assay_lito | metros de sondaje; pct sobre metros | fase_plp_GM_FASES_LE2_Output | 12A1 | litologia_normalizada | Intrusivo | Intrusivo |  | suma de filas por código |  |  | 42 |  |  | 68.05 | 6.277
MR24 | Merged_Table_Assay_lito | metros de sondaje; pct sobre metros | fase_plp_GM_FASES_LE2_Output | 12A1 | litologia_normalizada | sin asignar | sin asignar |  | suma de filas por código |  |  | 822 |  |  | 1016.13 | 93.723
MR24 | Merged_Table_Assay_lito | metros de sondaje; pct sobre metros | fase_plp_GM_FASES_LE2_Output | 12A2 | litologia_normalizada | Intrusivo | Intrusivo |  | suma de filas por código |  |  | 2589 |  |  | 3501.76 | 18.868
MR24 | Merged_Table_Assay_lito | metros de sondaje; pct sobre metros | fase_plp_GM_FASES_LE2_Output | 12A2 | litologia_normalizada | sin asignar | sin asignar |  | suma de filas por código |  |  | 13054 |  |  | 15057.52 | 81.132
MR24 | Merged_Table_Assay_lito | metros de sondaje; pct sobre metros | fase_plp_GM_FASES_LE2_Output | 12B | litologia_normalizada | Intrusivo | Intrusivo |  | suma de filas por código |  |  | 3938 |  |  | 4729.85 | 45.069
MR24 | Merged_Table_Assay_lito | metros de sondaje; pct sobre metros | fase_plp_GM_FASES_LE2_Output | 12B | litologia_normalizada | sin asignar | sin asignar |  | suma de filas por código |  |  | 5623 |  |  | 5764.85 | 54.931
MR24 | Merged_Table_Assay_lito | metros de sondaje; pct sobre metros | fase_plp_GM_FASES_LE2_Output | 13A | litologia_normalizada | sin asignar | sin asignar |  | suma de filas por código |  |  | 389 |  |  | 343.95 | 100.001
MR24 | Merged_Table_Assay_lito | metros de sondaje; pct sobre metros | fase_plp_GM_FASES_LE2_Output | 13B1 | litologia_normalizada | sin asignar | sin asignar |  | suma de filas por código |  |  | 24 |  |  | 19.6 | 100
MR24 | Merged_Table_Assay_lito | metros de sondaje; pct sobre metros | fase_plp_GM_FASES_LE2_Output | 13B2 | litologia_normalizada | Intrusivo | Intrusivo |  | suma de filas por código |  |  | 1 |  |  | 2.9 | 0.261
MR24 | Merged_Table_Assay_lito | metros de sondaje; pct sobre metros | fase_plp_GM_FASES_LE2_Output | 13B2 | litologia_normalizada | sin asignar | sin asignar |  | suma de filas por código |  |  | 1143 |  |  | 1109 | 99.738
MR24 | Merged_Table_Assay_lito | metros de sondaje; pct sobre metros | fase_plp_GM_FASES_LE2_Output | 13C | litologia_normalizada | Intrusivo | Intrusivo |  | suma de filas por código |  |  | 4611 |  |  | 5001 | 32.162
MR24 | Merged_Table_Assay_lito | metros de sondaje; pct sobre metros | fase_plp_GM_FASES_LE2_Output | 13C | litologia_normalizada | sin asignar | sin asignar |  | suma de filas por código |  |  | 10333 |  |  | 10548.7 | 67.839
MR24 | Merged_Table_Assay_lito | metros de sondaje; pct sobre metros | fase_plp_GM_FASES_LE2_Output | 14 | litologia_normalizada | Intrusivo | Intrusivo |  | suma de filas por código |  |  | 3342 |  |  | 3010.1 | 12.579
MR24 | Merged_Table_Assay_lito | metros de sondaje; pct sobre metros | fase_plp_GM_FASES_LE2_Output | 14 | litologia_normalizada | sin asignar | sin asignar |  | suma de filas por código |  |  | 22316 |  |  | 20918.9 | 87.42
MR24 | Merged_Table_Assay_lito | metros de sondaje; pct sobre metros | fase_plp_GM_FASES_LE2_Output | 15 | litologia_normalizada | Intrusivo | Intrusivo |  | suma de filas por código |  |  | 2713 |  |  | 3041.35 | 28.895
MR24 | Merged_Table_Assay_lito | metros de sondaje; pct sobre metros | fase_plp_GM_FASES_LE2_Output | 15 | litologia_normalizada | sin asignar | sin asignar |  | suma de filas por código |  |  | 6854 |  |  | 7484 | 71.105
MR24 | Merged_Table_Assay_lito | metros de sondaje; pct sobre metros | fase_plp_GM_FASES_LE2_Output | 8 | litologia_normalizada | Intrusivo | Intrusivo |  | suma de filas por código |  |  | 1766 |  |  | 2530.8 | 100
MR24 | Merged_Table_Assay_lito | metros de sondaje; pct sobre metros | fase_plp_GM_FASES_LE2_Output | 9BN | litologia_normalizada | Intrusivo | Intrusivo |  | suma de filas por código |  |  | 6276 |  |  | 8841.78 | 52.426
MR24 | Merged_Table_Assay_lito | metros de sondaje; pct sobre metros | fase_plp_GM_FASES_LE2_Output | 9BN | litologia_normalizada | sin asignar | sin asignar |  | suma de filas por código |  |  | 7320 |  |  | 8023.43 | 47.574
MR24 | Merged_Table_Assay_lito | metros de sondaje; pct sobre metros | fase_plp_GM_FASES_LE2_Output | 9BS | litologia_normalizada | Intrusivo | Intrusivo |  | suma de filas por código |  |  | 4387 |  |  | 6428.34 | 45.218
MR24 | Merged_Table_Assay_lito | metros de sondaje; pct sobre metros | fase_plp_GM_FASES_LE2_Output | 9BS | litologia_normalizada | sin asignar | sin asignar |  | suma de filas por código |  |  | 7229 |  |  | 7788.12 | 54.784
MR24 | Merged_Table_Assay_lito | metros de sondaje; pct sobre metros | fase_plp_GM_FASES_LE2_Output | 9C | litologia_normalizada | Intrusivo | Intrusivo |  | suma de filas por código |  |  | 601 |  |  | 672.7 | 28.488
MR24 | Merged_Table_Assay_lito | metros de sondaje; pct sobre metros | fase_plp_GM_FASES_LE2_Output | 9C | litologia_normalizada | sin asignar | sin asignar |  | suma de filas por código |  |  | 1673 |  |  | 1688.61 | 71.512
MR24 | Merged_Table_Assay_lito | metros de sondaje; pct sobre metros | fase_plp_GM_FASES_LE2_Output | OTROS | litologia_normalizada | Intrusivo | Intrusivo |  | suma de filas por código |  |  | 134 |  |  | 144.7 | 34.668
MR24 | Merged_Table_Assay_lito | metros de sondaje; pct sobre metros | fase_plp_GM_FASES_LE2_Output | OTROS | litologia_normalizada | sin asignar | sin asignar |  | suma de filas por código |  |  | 271 |  |  | 272.7 | 65.333
MR24 | Merged_Table_Assay_lito | metros de sondaje; pct sobre metros | periodo_GM_LE2WASTE_Output | 2025 | litologia_normalizada | Intrusivo | Intrusivo |  | suma de filas por código |  |  | 3006 |  |  | 4062.35 | 22.875
MR24 | Merged_Table_Assay_lito | metros de sondaje; pct sobre metros | periodo_GM_LE2WASTE_Output | 2025 | litologia_normalizada | sin asignar | sin asignar |  | suma de filas por código |  |  | 13078 |  |  | 13695.96 | 77.125
MR24 | Merged_Table_Assay_lito | metros de sondaje; pct sobre metros | periodo_GM_LE2WASTE_Output | 2026 | litologia_normalizada | Intrusivo | Intrusivo |  | suma de filas por código |  |  | 3635 |  |  | 5233.8 | 29.898
MR24 | Merged_Table_Assay_lito | metros de sondaje; pct sobre metros | periodo_GM_LE2WASTE_Output | 2026 | litologia_normalizada | sin asignar | sin asignar |  | suma de filas por código |  |  | 11687 |  |  | 12271.88 | 70.102
MR24 | Merged_Table_Assay_lito | metros de sondaje; pct sobre metros | periodo_GM_LE2WASTE_Output | 2027 | litologia_normalizada | Intrusivo | Intrusivo |  | suma de filas por código |  |  | 3786 |  |  | 5383.05 | 33.514
MR24 | Merged_Table_Assay_lito | metros de sondaje; pct sobre metros | periodo_GM_LE2WASTE_Output | 2027 | litologia_normalizada | sin asignar | sin asignar |  | suma de filas por código |  |  | 10295 |  |  | 10678.68 | 66.486
MR24 | Merged_Table_Assay_lito | metros de sondaje; pct sobre metros | periodo_GM_LE2WASTE_Output | 2028 | litologia_normalizada | Intrusivo | Intrusivo |  | suma de filas por código |  |  | 3622 |  |  | 5268.48 | 25.437
MR24 | Merged_Table_Assay_lito | metros de sondaje; pct sobre metros | periodo_GM_LE2WASTE_Output | 2028 | litologia_normalizada | sin asignar | sin asignar |  | suma de filas por código |  |  | 15930 |  |  | 15443.73 | 74.562
MR24 | Merged_Table_Assay_lito | metros de sondaje; pct sobre metros | periodo_GM_LE2WASTE_Output | 2029 | litologia_normalizada | Intrusivo | Intrusivo |  | suma de filas por código |  |  | 5339 |  |  | 7639.06 | 35.829
MR24 | Merged_Table_Assay_lito | metros de sondaje; pct sobre metros | periodo_GM_LE2WASTE_Output | 2029 | litologia_normalizada | sin asignar | sin asignar |  | suma de filas por código |  |  | 13933 |  |  | 13681.95 | 64.17
MR24 | Merged_Table_Assay_lito | metros de sondaje; pct sobre metros | periodo_GM_LE2WASTE_Output | 2030 | litologia_normalizada | Intrusivo | Intrusivo |  | suma de filas por código |  |  | 4439 |  |  | 6205.79 | 20.158
MR24 | Merged_Table_Assay_lito | metros de sondaje; pct sobre metros | periodo_GM_LE2WASTE_Output | 2030 | litologia_normalizada | sin asignar | sin asignar |  | suma de filas por código |  |  | 27909 |  |  | 24579.45 | 79.841
MR24 | Merged_Table_Assay_lito | metros de sondaje; pct sobre metros | periodo_GM_LE2WASTE_Output | 2031 | litologia_normalizada | Intrusivo | Intrusivo |  | suma de filas por código |  |  | 4646 |  |  | 5526.81 | 24.786
MR24 | Merged_Table_Assay_lito | metros de sondaje; pct sobre metros | periodo_GM_LE2WASTE_Output | 2031 | litologia_normalizada | sin asignar | sin asignar |  | suma de filas por código |  |  | 19590 |  |  | 16772.85 | 75.216
MR24 | Merged_Table_Assay_lito | metros de sondaje; pct sobre metros | periodo_GM_LE2WASTE_Output | 2032 | litologia_normalizada | Intrusivo | Intrusivo |  | suma de filas por código |  |  | 7914 |  |  | 8511.93 | 44.547
MR24 | Merged_Table_Assay_lito | metros de sondaje; pct sobre metros | periodo_GM_LE2WASTE_Output | 2032 | litologia_normalizada | sin asignar | sin asignar |  | suma de filas por código |  |  | 11962 |  |  | 10595.83 | 55.454
MR24 | Merged_Table_Assay_lito | metros de sondaje; pct sobre metros | periodo_GM_LE2WASTE_Output | 2033 | litologia_normalizada | Intrusivo | Intrusivo |  | suma de filas por código |  |  | 2785 |  |  | 3408.5 | 28.443
MR24 | Merged_Table_Assay_lito | metros de sondaje; pct sobre metros | periodo_GM_LE2WASTE_Output | 2033 | litologia_normalizada | sin asignar | sin asignar |  | suma de filas por código |  |  | 8067 |  |  | 8575.09 | 71.555
MR24 | Merged_Table_Assay_lito | metros de sondaje; pct sobre metros | periodo_GM_LE2WASTE_Output | 2034 | litologia_normalizada | Intrusivo | Intrusivo |  | suma de filas por código |  |  | 1416 |  |  | 1782.2 | 21.778
MR24 | Merged_Table_Assay_lito | metros de sondaje; pct sobre metros | periodo_GM_LE2WASTE_Output | 2034 | litologia_normalizada | sin asignar | sin asignar |  | suma de filas por código |  |  | 6407 |  |  | 6401.14 | 78.221
MR24 | Merged_Table_Assay_lito | metros de sondaje; pct sobre metros | periodo_GM_LE2WASTE_Output | 2035 | litologia_normalizada | Intrusivo | Intrusivo |  | suma de filas por código |  |  | 3212 |  |  | 3708.13 | 52.708
MR24 | Merged_Table_Assay_lito | metros de sondaje; pct sobre metros | periodo_GM_LE2WASTE_Output | 2035 | litologia_normalizada | sin asignar | sin asignar |  | suma de filas por código |  |  | 3017 |  |  | 3327.15 | 47.293
MR24 | Merged_Table_Assay_lito | metros de sondaje; pct sobre metros | periodo_GM_LE2WASTE_Output | 203637 | litologia_normalizada | Intrusivo | Intrusivo |  | suma de filas por código |  |  | 3189 |  |  | 3899.43 | 22.991
MR24 | Merged_Table_Assay_lito | metros de sondaje; pct sobre metros | periodo_GM_LE2WASTE_Output | 203637 | litologia_normalizada | sin asignar | sin asignar |  | suma de filas por código |  |  | 12880 |  |  | 13061.15 | 77.011
MR24 | Merged_Table_Assay_lito | metros de sondaje; pct sobre metros | periodo_GM_LE2WASTE_Output | 203839 | litologia_normalizada | Intrusivo | Intrusivo |  | suma de filas por código |  |  | 3607 |  |  | 4095.05 | 26.05
MR24 | Merged_Table_Assay_lito | metros de sondaje; pct sobre metros | periodo_GM_LE2WASTE_Output | 203839 | litologia_normalizada | sin asignar | sin asignar |  | suma de filas por código |  |  | 11718 |  |  | 11624.9 | 73.953
MR24 | Merged_Table_Assay_lito | metros de sondaje; pct sobre metros | periodo_GM_LE2WASTE_Output | 204041 | litologia_normalizada | Intrusivo | Intrusivo |  | suma de filas por código |  |  | 3193 |  |  | 3957.6 | 32.704
MR24 | Merged_Table_Assay_lito | metros de sondaje; pct sobre metros | periodo_GM_LE2WASTE_Output | 204041 | litologia_normalizada | sin asignar | sin asignar |  | suma de filas por código |  |  | 8229 |  |  | 8143.25 | 67.296
MR24 | Merged_Table_Assay_lito | metros de sondaje; pct sobre metros | periodo_GM_LE2WASTE_Output | 204245 | litologia_normalizada | Intrusivo | Intrusivo |  | suma de filas por código |  |  | 3495 |  |  | 3341.3 | 22.214
MR24 | Merged_Table_Assay_lito | metros de sondaje; pct sobre metros | periodo_GM_LE2WASTE_Output | 204245 | litologia_normalizada | sin asignar | sin asignar |  | suma de filas por código |  |  | 11137 |  |  | 11700.05 | 77.786
MR24 | Merged_Table_Assay_lito | metros de sondaje; pct sobre metros | periodo_GM_LE2WASTE_Output | 204649 | litologia_normalizada | Intrusivo | Intrusivo |  | suma de filas por código |  |  | 3713 |  |  | 3804.25 | 65.093
MR24 | Merged_Table_Assay_lito | metros de sondaje; pct sobre metros | periodo_GM_LE2WASTE_Output | 204649 | litologia_normalizada | sin asignar | sin asignar |  | suma de filas por código |  |  | 1784 |  |  | 2040.05 | 34.906
MR24 | Merged_Table_Assay_lito | metros de sondaje; pct sobre metros | total | total | litologia_normalizada | Intrusivo | Intrusivo |  | suma de filas por código |  |  | 60997 |  |  | 75827.73 | 29.343
MR24 | Merged_Table_Assay_lito | metros de sondaje; pct sobre metros | total | total | litologia_normalizada | sin asignar | sin asignar |  | suma de filas por código |  |  | 187623 |  |  | 182593.11 | 70.656
MR24 | SIMULACIONES_MR2024_V3 | toneladas (6000 m3 x MR24_BD); pct sobre toneladas | anio_LOM25_AMIN_LE2 | 2025 | litologia_normalizada | Intrusivo | Intrusivo |  | suma de filas por código |  |  | 970 | 5820000 | 14276856 |  | 7.857
MR24 | SIMULACIONES_MR2024_V3 | toneladas (6000 m3 x MR24_BD); pct sobre toneladas | anio_LOM25_AMIN_LE2 | 2025 | litologia_normalizada | sin asignar | sin asignar |  | suma de filas por código |  |  | 10293 | 61758000 | 167421888 |  | 92.142
MR24 | SIMULACIONES_MR2024_V3 | toneladas (6000 m3 x MR24_BD); pct sobre toneladas | anio_LOM25_AMIN_LE2 | 2026 | litologia_normalizada | Intrusivo | Intrusivo |  | suma de filas por código |  |  | 1199 | 7194000 | 17740476 |  | 9.34
MR24 | SIMULACIONES_MR2024_V3 | toneladas (6000 m3 x MR24_BD); pct sobre toneladas | anio_LOM25_AMIN_LE2 | 2026 | litologia_normalizada | sin asignar | sin asignar |  | suma de filas por código |  |  | 10562 | 63372000 | 172203780 |  | 90.661
MR24 | SIMULACIONES_MR2024_V3 | toneladas (6000 m3 x MR24_BD); pct sobre toneladas | anio_LOM25_AMIN_LE2 | 2027 | litologia_normalizada | Intrusivo | Intrusivo |  | suma de filas por código |  |  | 1539 | 9234000 | 22552056 |  | 12.435
MR24 | SIMULACIONES_MR2024_V3 | toneladas (6000 m3 x MR24_BD); pct sobre toneladas | anio_LOM25_AMIN_LE2 | 2027 | litologia_normalizada | sin asignar | sin asignar |  | suma de filas por código |  |  | 9747 | 58482000 | 158812362 |  | 87.565
MR24 | SIMULACIONES_MR2024_V3 | toneladas (6000 m3 x MR24_BD); pct sobre toneladas | anio_LOM25_AMIN_LE2 | 2028 | litologia_normalizada | Intrusivo | Intrusivo |  | suma de filas por código |  |  | 1494 | 8964000 | 21904770 |  | 12.718
MR24 | SIMULACIONES_MR2024_V3 | toneladas (6000 m3 x MR24_BD); pct sobre toneladas | anio_LOM25_AMIN_LE2 | 2028 | litologia_normalizada | sin asignar | sin asignar |  | suma de filas por código |  |  | 9232 | 55392000 | 150336324 |  | 87.281
MR24 | SIMULACIONES_MR2024_V3 | toneladas (6000 m3 x MR24_BD); pct sobre toneladas | anio_LOM25_AMIN_LE2 | 2029 | litologia_normalizada | Intrusivo | Intrusivo |  | suma de filas por código |  |  | 2357 | 14142000 | 34700526 |  | 16.022
MR24 | SIMULACIONES_MR2024_V3 | toneladas (6000 m3 x MR24_BD); pct sobre toneladas | anio_LOM25_AMIN_LE2 | 2029 | litologia_normalizada | sin asignar | sin asignar |  | suma de filas por código |  |  | 11108 | 66648000 | 181879980 |  | 83.978
MR24 | SIMULACIONES_MR2024_V3 | toneladas (6000 m3 x MR24_BD); pct sobre toneladas | anio_LOM25_AMIN_LE2 | 2030 | litologia_normalizada | Intrusivo | Intrusivo |  | suma de filas por código |  |  | 2106 | 12636000 | 31188870 |  | 13.312
MR24 | SIMULACIONES_MR2024_V3 | toneladas (6000 m3 x MR24_BD); pct sobre toneladas | anio_LOM25_AMIN_LE2 | 2030 | litologia_normalizada | sin asignar | sin asignar |  | suma de filas por código |  |  | 12399 | 74394000 | 203099988 |  | 86.688
MR24 | SIMULACIONES_MR2024_V3 | toneladas (6000 m3 x MR24_BD); pct sobre toneladas | anio_LOM25_AMIN_LE2 | 2031 | litologia_normalizada | Intrusivo | Intrusivo |  | suma de filas por código |  |  | 1925 | 11550000 | 28859658 |  | 12.603
MR24 | SIMULACIONES_MR2024_V3 | toneladas (6000 m3 x MR24_BD); pct sobre toneladas | anio_LOM25_AMIN_LE2 | 2031 | litologia_normalizada | sin asignar | sin asignar |  | suma de filas por código |  |  | 12254 | 73524000 | 200132364 |  | 87.399
MR24 | SIMULACIONES_MR2024_V3 | toneladas (6000 m3 x MR24_BD); pct sobre toneladas | anio_LOM25_AMIN_LE2 | 2032 | litologia_normalizada | Intrusivo | Intrusivo |  | suma de filas por código |  |  | 3514 | 21084000 | 52461186 |  | 19.884
MR24 | SIMULACIONES_MR2024_V3 | toneladas (6000 m3 x MR24_BD); pct sobre toneladas | anio_LOM25_AMIN_LE2 | 2032 | litologia_normalizada | sin asignar | sin asignar |  | suma de filas por código |  |  | 12927 | 77562000 | 211383078 |  | 80.116
MR24 | SIMULACIONES_MR2024_V3 | toneladas (6000 m3 x MR24_BD); pct sobre toneladas | anio_LOM25_AMIN_LE2 | 2033 | litologia_normalizada | Intrusivo | Intrusivo |  | suma de filas por código |  |  | 1777 | 10662000 | 26860626 |  | 9.235
MR24 | SIMULACIONES_MR2024_V3 | toneladas (6000 m3 x MR24_BD); pct sobre toneladas | anio_LOM25_AMIN_LE2 | 2033 | litologia_normalizada | sin asignar | sin asignar |  | suma de filas por código |  |  | 16145 | 96870000 | 263997702 |  | 90.763
MR24 | SIMULACIONES_MR2024_V3 | toneladas (6000 m3 x MR24_BD); pct sobre toneladas | anio_LOM25_AMIN_LE2 | 2034 | litologia_normalizada | Intrusivo | Intrusivo |  | suma de filas por código |  |  | 967 | 5802000 | 14657250 |  | 6.057
MR24 | SIMULACIONES_MR2024_V3 | toneladas (6000 m3 x MR24_BD); pct sobre toneladas | anio_LOM25_AMIN_LE2 | 2034 | litologia_normalizada | sin asignar | sin asignar |  | suma de filas por código |  |  | 13908 | 83448000 | 227302434 |  | 93.941
MR24 | SIMULACIONES_MR2024_V3 | toneladas (6000 m3 x MR24_BD); pct sobre toneladas | anio_LOM25_AMIN_LE2 | 2035 | litologia_normalizada | Intrusivo | Intrusivo |  | suma de filas por código |  |  | 2201 | 13206000 | 33019500 |  | 14.115
MR24 | SIMULACIONES_MR2024_V3 | toneladas (6000 m3 x MR24_BD); pct sobre toneladas | anio_LOM25_AMIN_LE2 | 2035 | litologia_normalizada | sin asignar | sin asignar |  | suma de filas por código |  |  | 12278 | 73668000 | 200903742 |  | 85.885
MR24 | SIMULACIONES_MR2024_V3 | toneladas (6000 m3 x MR24_BD); pct sobre toneladas | anio_LOM25_AMIN_LE2 | 2036 | litologia_normalizada | Intrusivo | Intrusivo |  | suma de filas por código |  |  | 2067 | 12402000 | 30925236 |  | 12.744
MR24 | SIMULACIONES_MR2024_V3 | toneladas (6000 m3 x MR24_BD); pct sobre toneladas | anio_LOM25_AMIN_LE2 | 2036 | litologia_normalizada | sin asignar | sin asignar |  | suma de filas por código |  |  | 12975 | 77850000 | 211751214 |  | 87.256
MR24 | SIMULACIONES_MR2024_V3 | toneladas (6000 m3 x MR24_BD); pct sobre toneladas | anio_LOM25_AMIN_LE2 | 2037 | litologia_normalizada | Intrusivo | Intrusivo |  | suma de filas por código |  |  | 1567 | 9402000 | 23527428 |  | 8.607
MR24 | SIMULACIONES_MR2024_V3 | toneladas (6000 m3 x MR24_BD); pct sobre toneladas | anio_LOM25_AMIN_LE2 | 2037 | litologia_normalizada | sin asignar | sin asignar |  | suma de filas por código |  |  | 15307 | 91842000 | 249806196 |  | 91.393
MR24 | SIMULACIONES_MR2024_V3 | toneladas (6000 m3 x MR24_BD); pct sobre toneladas | anio_LOM25_AMIN_LE2 | 2038 | litologia_normalizada | Intrusivo | Intrusivo |  | suma de filas por código |  |  | 1560 | 9360000 | 23446962 |  | 8.989
MR24 | SIMULACIONES_MR2024_V3 | toneladas (6000 m3 x MR24_BD); pct sobre toneladas | anio_LOM25_AMIN_LE2 | 2038 | litologia_normalizada | sin asignar | sin asignar |  | suma de filas por código |  |  | 14545 | 87270000 | 237393960 |  | 91.011
MR24 | SIMULACIONES_MR2024_V3 | toneladas (6000 m3 x MR24_BD); pct sobre toneladas | anio_LOM25_AMIN_LE2 | 2039 | litologia_normalizada | Intrusivo | Intrusivo |  | suma de filas por código |  |  | 1406 | 8436000 | 20880540 |  | 7.172
MR24 | SIMULACIONES_MR2024_V3 | toneladas (6000 m3 x MR24_BD); pct sobre toneladas | anio_LOM25_AMIN_LE2 | 2039 | litologia_normalizada | sin asignar | sin asignar |  | suma de filas por código |  |  | 16596 | 99576000 | 270265902 |  | 92.827
MR24 | SIMULACIONES_MR2024_V3 | toneladas (6000 m3 x MR24_BD); pct sobre toneladas | anio_LOM25_AMIN_LE2 | 2040 | litologia_normalizada | Intrusivo | Intrusivo |  | suma de filas por código |  |  | 1433 | 8598000 | 21586206 |  | 8.605
MR24 | SIMULACIONES_MR2024_V3 | toneladas (6000 m3 x MR24_BD); pct sobre toneladas | anio_LOM25_AMIN_LE2 | 2040 | litologia_normalizada | sin asignar | sin asignar |  | suma de filas por código |  |  | 14103 | 84618000 | 229259376 |  | 91.394
MR24 | SIMULACIONES_MR2024_V3 | toneladas (6000 m3 x MR24_BD); pct sobre toneladas | anio_LOM25_AMIN_LE2 | 2041 | litologia_normalizada | Intrusivo | Intrusivo |  | suma de filas por código |  |  | 3702 | 22212000 | 55163658 |  | 18.793
MR24 | SIMULACIONES_MR2024_V3 | toneladas (6000 m3 x MR24_BD); pct sobre toneladas | anio_LOM25_AMIN_LE2 | 2041 | litologia_normalizada | sin asignar | sin asignar |  | suma de filas por código |  |  | 14629 | 87774000 | 238372680 |  | 81.207
MR24 | SIMULACIONES_MR2024_V3 | toneladas (6000 m3 x MR24_BD); pct sobre toneladas | anio_LOM25_AMIN_LE2 | 2042 | litologia_normalizada | Intrusivo | Intrusivo |  | suma de filas por código |  |  | 1856 | 11136000 | 27284886 |  | 13.943
MR24 | SIMULACIONES_MR2024_V3 | toneladas (6000 m3 x MR24_BD); pct sobre toneladas | anio_LOM25_AMIN_LE2 | 2042 | litologia_normalizada | sin asignar | sin asignar |  | suma de filas por código |  |  | 10327 | 61962000 | 168396114 |  | 86.056
MR24 | SIMULACIONES_MR2024_V3 | toneladas (6000 m3 x MR24_BD); pct sobre toneladas | anio_LOM25_AMIN_LE2 | 2043 | litologia_normalizada | Intrusivo | Intrusivo |  | suma de filas por código |  |  | 910 | 5460000 | 13499658 |  | 8.529
MR24 | SIMULACIONES_MR2024_V3 | toneladas (6000 m3 x MR24_BD); pct sobre toneladas | anio_LOM25_AMIN_LE2 | 2043 | litologia_normalizada | sin asignar | sin asignar |  | suma de filas por código |  |  | 8878 | 53268000 | 144777822 |  | 91.471
MR24 | SIMULACIONES_MR2024_V3 | toneladas (6000 m3 x MR24_BD); pct sobre toneladas | anio_LOM25_AMIN_LE2 | 2044 | litologia_normalizada | Intrusivo | Intrusivo |  | suma de filas por código |  |  | 1434 | 8604000 | 21376332 |  | 14.967
MR24 | SIMULACIONES_MR2024_V3 | toneladas (6000 m3 x MR24_BD); pct sobre toneladas | anio_LOM25_AMIN_LE2 | 2044 | litologia_normalizada | sin asignar | sin asignar |  | suma de filas por código |  |  | 7399 | 44394000 | 121443216 |  | 85.032
MR24 | SIMULACIONES_MR2024_V3 | toneladas (6000 m3 x MR24_BD); pct sobre toneladas | anio_LOM25_AMIN_LE2 | 2045 | litologia_normalizada | Intrusivo | Intrusivo |  | suma de filas por código |  |  | 3251 | 19506000 | 48194358 |  | 38.42
MR24 | SIMULACIONES_MR2024_V3 | toneladas (6000 m3 x MR24_BD); pct sobre toneladas | anio_LOM25_AMIN_LE2 | 2045 | litologia_normalizada | sin asignar | sin asignar |  | suma de filas por código |  |  | 4719 | 28314000 | 77246802 |  | 61.581
MR24 | SIMULACIONES_MR2024_V3 | toneladas (6000 m3 x MR24_BD); pct sobre toneladas | anio_LOM25_AMIN_LE2 | 2046 | litologia_normalizada | Intrusivo | Intrusivo |  | suma de filas por código |  |  | 3481 | 20886000 | 51431058 |  | 63.573
MR24 | SIMULACIONES_MR2024_V3 | toneladas (6000 m3 x MR24_BD); pct sobre toneladas | anio_LOM25_AMIN_LE2 | 2046 | litologia_normalizada | sin asignar | sin asignar |  | suma de filas por código |  |  | 1807 | 10842000 | 29469786 |  | 36.427
MR24 | SIMULACIONES_MR2024_V3 | toneladas (6000 m3 x MR24_BD); pct sobre toneladas | anio_LOM25_AMIN_LE2 | 2047 | litologia_normalizada | Intrusivo | Intrusivo |  | suma de filas por código |  |  | 3128 | 18768000 | 45708876 |  | 78.82
MR24 | SIMULACIONES_MR2024_V3 | toneladas (6000 m3 x MR24_BD); pct sobre toneladas | anio_LOM25_AMIN_LE2 | 2047 | litologia_normalizada | sin asignar | sin asignar |  | suma de filas por código |  |  | 752 | 4512000 | 12282504 |  | 21.18
MR24 | SIMULACIONES_MR2024_V3 | toneladas (6000 m3 x MR24_BD); pct sobre toneladas | anio_LOM25_AMIN_LE2 | 2048 | litologia_normalizada | Intrusivo | Intrusivo |  | suma de filas por código |  |  | 1651 | 9906000 | 24391542 |  | 88.979
MR24 | SIMULACIONES_MR2024_V3 | toneladas (6000 m3 x MR24_BD); pct sobre toneladas | anio_LOM25_AMIN_LE2 | 2048 | litologia_normalizada | sin asignar | sin asignar |  | suma de filas por código |  |  | 184 | 1104000 | 3021078 |  | 11.021
MR24 | SIMULACIONES_MR2024_V3 | toneladas (6000 m3 x MR24_BD); pct sobre toneladas | anio_LOM25_AMIN_LE2 | 2049 | litologia_normalizada | Intrusivo | Intrusivo |  | suma de filas por código |  |  | 178 | 1068000 | 2627172 |  | 100
MR24 | SIMULACIONES_MR2024_V3 | toneladas (6000 m3 x MR24_BD); pct sobre toneladas | anio_LOM25_AMIN_LE2 | sin dato | litologia_normalizada | Intrusivo | Intrusivo |  | suma de filas por código |  |  | 2277 | 13662000 | 33585342 |  | 22.645
MR24 | SIMULACIONES_MR2024_V3 | toneladas (6000 m3 x MR24_BD); pct sobre toneladas | anio_LOM25_AMIN_LE2 | sin dato | litologia_normalizada | sin asignar | sin asignar |  | suma de filas por código |  |  | 7078 | 42468000 | 114726162 |  | 77.356
MR24 | SIMULACIONES_MR2024_V3 | toneladas (6000 m3 x MR24_BD); pct sobre toneladas | fase_LOM25_FASES_LE2 | 10A | litologia_normalizada | Intrusivo | Intrusivo |  | suma de filas por código |  |  | 4813 | 28878000 | 70865808 |  | 12.762
MR24 | SIMULACIONES_MR2024_V3 | toneladas (6000 m3 x MR24_BD); pct sobre toneladas | fase_LOM25_FASES_LE2 | 10A | litologia_normalizada | sin asignar | sin asignar |  | suma de filas por código |  |  | 29778 | 178668000 | 484422096 |  | 87.238
MR24 | SIMULACIONES_MR2024_V3 | toneladas (6000 m3 x MR24_BD); pct sobre toneladas | fase_LOM25_FASES_LE2 | 10B | litologia_normalizada | Intrusivo | Intrusivo |  | suma de filas por código |  |  | 4404 | 26424000 | 64936272 |  | 31.138
MR24 | SIMULACIONES_MR2024_V3 | toneladas (6000 m3 x MR24_BD); pct sobre toneladas | fase_LOM25_FASES_LE2 | 10B | litologia_normalizada | sin asignar | sin asignar |  | suma de filas por código |  |  | 8675 | 52050000 | 143602278 |  | 68.861
MR24 | SIMULACIONES_MR2024_V3 | toneladas (6000 m3 x MR24_BD); pct sobre toneladas | fase_LOM25_FASES_LE2 | 11 | litologia_normalizada | Intrusivo | Intrusivo |  | suma de filas por código |  |  | 5406 | 32436000 | 81609780 |  | 16.73
MR24 | SIMULACIONES_MR2024_V3 | toneladas (6000 m3 x MR24_BD); pct sobre toneladas | fase_LOM25_FASES_LE2 | 11 | litologia_normalizada | sin asignar | sin asignar |  | suma de filas por código |  |  | 24804 | 148824000 | 406216554 |  | 83.271
MR24 | SIMULACIONES_MR2024_V3 | toneladas (6000 m3 x MR24_BD); pct sobre toneladas | fase_LOM25_FASES_LE2 | 1201 | litologia_normalizada | Intrusivo | Intrusivo |  | suma de filas por código |  |  | 4279 | 25674000 | 64979508 |  | 10.635
MR24 | SIMULACIONES_MR2024_V3 | toneladas (6000 m3 x MR24_BD); pct sobre toneladas | fase_LOM25_FASES_LE2 | 1201 | litologia_normalizada | sin asignar | sin asignar |  | suma de filas por código |  |  | 33539 | 201234000 | 545992128 |  | 89.365
MR24 | SIMULACIONES_MR2024_V3 | toneladas (6000 m3 x MR24_BD); pct sobre toneladas | fase_LOM25_FASES_LE2 | 1202 | litologia_normalizada | Intrusivo | Intrusivo |  | suma de filas por código |  |  | 8219 | 49314000 | 121056186 |  | 12.429
MR24 | SIMULACIONES_MR2024_V3 | toneladas (6000 m3 x MR24_BD); pct sobre toneladas | fase_LOM25_FASES_LE2 | 1202 | litologia_normalizada | sin asignar | sin asignar |  | suma de filas por código |  |  | 52064 | 312384000 | 852958464 |  | 87.572
MR24 | SIMULACIONES_MR2024_V3 | toneladas (6000 m3 x MR24_BD); pct sobre toneladas | fase_LOM25_FASES_LE2 | 13 | litologia_normalizada | Intrusivo | Intrusivo |  | suma de filas por código |  |  | 9453 | 56718000 | 141136500 |  | 13.271
MR24 | SIMULACIONES_MR2024_V3 | toneladas (6000 m3 x MR24_BD); pct sobre toneladas | fase_LOM25_FASES_LE2 | 13 | litologia_normalizada | sin asignar | sin asignar |  | suma de filas por código |  |  | 56670 | 340020000 | 922367076 |  | 86.729
MR24 | SIMULACIONES_MR2024_V3 | toneladas (6000 m3 x MR24_BD); pct sobre toneladas | fase_LOM25_FASES_LE2 | 14 | litologia_normalizada | Intrusivo | Intrusivo |  | suma de filas por código |  |  | 5483 | 32898000 | 81515568 |  | 11.278
MR24 | SIMULACIONES_MR2024_V3 | toneladas (6000 m3 x MR24_BD); pct sobre toneladas | fase_LOM25_FASES_LE2 | 14 | litologia_normalizada | sin asignar | sin asignar |  | suma de filas por código |  |  | 39369 | 236214000 | 641299146 |  | 88.722
MR24 | SIMULACIONES_MR2024_V3 | toneladas (6000 m3 x MR24_BD); pct sobre toneladas | fase_LOM25_FASES_LE2 | 8 | litologia_normalizada | Intrusivo | Intrusivo |  | suma de filas por código |  |  | 675 | 4050000 | 9851040 |  | 97.588
MR24 | SIMULACIONES_MR2024_V3 | toneladas (6000 m3 x MR24_BD); pct sobre toneladas | fase_LOM25_FASES_LE2 | 8 | litologia_normalizada | sin asignar | sin asignar |  | suma de filas por código |  |  | 16 | 96000 | 243480 |  | 2.412
MR24 | SIMULACIONES_MR2024_V3 | toneladas (6000 m3 x MR24_BD); pct sobre toneladas | fase_LOM25_FASES_LE2 | 9A | litologia_normalizada | sin asignar | sin asignar |  | suma de filas por código |  |  | 6 | 36000 | 97554 |  | 100
MR24 | SIMULACIONES_MR2024_V3 | toneladas (6000 m3 x MR24_BD); pct sobre toneladas | fase_LOM25_FASES_LE2 | 9B | litologia_normalizada | Intrusivo | Intrusivo |  | suma de filas por código |  |  | 2004 | 12024000 | 29276904 |  | 31.653
MR24 | SIMULACIONES_MR2024_V3 | toneladas (6000 m3 x MR24_BD); pct sobre toneladas | fase_LOM25_FASES_LE2 | 9B | litologia_normalizada | sin asignar | sin asignar |  | suma de filas por código |  |  | 3869 | 23214000 | 63215688 |  | 68.346
MR24 | SIMULACIONES_MR2024_V3 | toneladas (6000 m3 x MR24_BD); pct sobre toneladas | fase_LOM25_FASES_LE2 | 9C | litologia_normalizada | Intrusivo | Intrusivo |  | suma de filas por código |  |  | 2113 | 12678000 | 30837846 |  | 38.831
MR24 | SIMULACIONES_MR2024_V3 | toneladas (6000 m3 x MR24_BD); pct sobre toneladas | fase_LOM25_FASES_LE2 | 9C | litologia_normalizada | sin asignar | sin asignar |  | suma de filas por código |  |  | 2980 | 17880000 | 48577848 |  | 61.169
MR24 | SIMULACIONES_MR2024_V3 | toneladas (6000 m3 x MR24_BD); pct sobre toneladas | fase_LOM25_FASES_LE2 | 9D | litologia_normalizada | Intrusivo | Intrusivo |  | suma de filas por código |  |  | 824 | 4944000 | 12200274 |  | 35.706
MR24 | SIMULACIONES_MR2024_V3 | toneladas (6000 m3 x MR24_BD); pct sobre toneladas | fase_LOM25_FASES_LE2 | 9D | litologia_normalizada | sin asignar | sin asignar |  | suma de filas por código |  |  | 1304 | 7824000 | 21967980 |  | 64.294
MR24 | SIMULACIONES_MR2024_V3 | toneladas (6000 m3 x MR24_BD); pct sobre toneladas | fase_LOM25_FASES_LE2 | sin dato | litologia_normalizada | Intrusivo | Intrusivo |  | suma de filas por código |  |  | 2277 | 13662000 | 33585342 |  | 22.645
MR24 | SIMULACIONES_MR2024_V3 | toneladas (6000 m3 x MR24_BD); pct sobre toneladas | fase_LOM25_FASES_LE2 | sin dato | litologia_normalizada | sin asignar | sin asignar |  | suma de filas por código |  |  | 7078 | 42468000 | 114726162 |  | 77.356
MR24 | SIMULACIONES_MR2024_V3 | toneladas (6000 m3 x MR24_BD); pct sobre toneladas | periodo_XLE2WST_AMIN | 2025 | litologia_normalizada | Intrusivo | Intrusivo |  | suma de filas por código |  |  | 852 | 5112000 | 12553908 |  | 6.581
MR24 | SIMULACIONES_MR2024_V3 | toneladas (6000 m3 x MR24_BD); pct sobre toneladas | periodo_XLE2WST_AMIN | 2025 | litologia_normalizada | sin asignar | sin asignar |  | suma de filas por código |  |  | 10958 | 65748000 | 178220592 |  | 93.419
MR24 | SIMULACIONES_MR2024_V3 | toneladas (6000 m3 x MR24_BD); pct sobre toneladas | periodo_XLE2WST_AMIN | 2026 | litologia_normalizada | Intrusivo | Intrusivo |  | suma de filas por código |  |  | 1161 | 6966000 | 17100696 |  | 8.839
MR24 | SIMULACIONES_MR2024_V3 | toneladas (6000 m3 x MR24_BD); pct sobre toneladas | periodo_XLE2WST_AMIN | 2026 | litologia_normalizada | sin asignar | sin asignar |  | suma de filas por código |  |  | 10826 | 64956000 | 176358018 |  | 91.161
MR24 | SIMULACIONES_MR2024_V3 | toneladas (6000 m3 x MR24_BD); pct sobre toneladas | periodo_XLE2WST_AMIN | 2027 | litologia_normalizada | Intrusivo | Intrusivo |  | suma de filas por código |  |  | 1814 | 10884000 | 26616000 |  | 15.965
MR24 | SIMULACIONES_MR2024_V3 | toneladas (6000 m3 x MR24_BD); pct sobre toneladas | periodo_XLE2WST_AMIN | 2027 | litologia_normalizada | sin asignar | sin asignar |  | suma de filas por código |  |  | 8602 | 51612000 | 140093178 |  | 84.034
MR24 | SIMULACIONES_MR2024_V3 | toneladas (6000 m3 x MR24_BD); pct sobre toneladas | periodo_XLE2WST_AMIN | 2028 | litologia_normalizada | Intrusivo | Intrusivo |  | suma de filas por código |  |  | 1476 | 8856000 | 21660054 |  | 11.893
MR24 | SIMULACIONES_MR2024_V3 | toneladas (6000 m3 x MR24_BD); pct sobre toneladas | periodo_XLE2WST_AMIN | 2028 | litologia_normalizada | sin asignar | sin asignar |  | suma de filas por código |  |  | 9836 | 59016000 | 160463862 |  | 88.106
MR24 | SIMULACIONES_MR2024_V3 | toneladas (6000 m3 x MR24_BD); pct sobre toneladas | periodo_XLE2WST_AMIN | 2029 | litologia_normalizada | Intrusivo | Intrusivo |  | suma de filas por código |  |  | 2309 | 13854000 | 34037160 |  | 15.203
MR24 | SIMULACIONES_MR2024_V3 | toneladas (6000 m3 x MR24_BD); pct sobre toneladas | periodo_XLE2WST_AMIN | 2029 | litologia_normalizada | sin asignar | sin asignar |  | suma de filas por código |  |  | 11606 | 69636000 | 189842208 |  | 84.797
MR24 | SIMULACIONES_MR2024_V3 | toneladas (6000 m3 x MR24_BD); pct sobre toneladas | periodo_XLE2WST_AMIN | 2030 | litologia_normalizada | Intrusivo | Intrusivo |  | suma de filas por código |  |  | 2118 | 12708000 | 31323918 |  | 13.541
MR24 | SIMULACIONES_MR2024_V3 | toneladas (6000 m3 x MR24_BD); pct sobre toneladas | periodo_XLE2WST_AMIN | 2030 | litologia_normalizada | sin asignar | sin asignar |  | suma de filas por código |  |  | 12222 | 73332000 | 200004552 |  | 86.459
MR24 | SIMULACIONES_MR2024_V3 | toneladas (6000 m3 x MR24_BD); pct sobre toneladas | periodo_XLE2WST_AMIN | 2031 | litologia_normalizada | Intrusivo | Intrusivo |  | suma de filas por código |  |  | 2054 | 12324000 | 30599484 |  | 14.483
MR24 | SIMULACIONES_MR2024_V3 | toneladas (6000 m3 x MR24_BD); pct sobre toneladas | periodo_XLE2WST_AMIN | 2031 | litologia_normalizada | sin asignar | sin asignar |  | suma de filas por código |  |  | 11019 | 66114000 | 180665994 |  | 85.516
MR24 | SIMULACIONES_MR2024_V3 | toneladas (6000 m3 x MR24_BD); pct sobre toneladas | periodo_XLE2WST_AMIN | 2032 | litologia_normalizada | Intrusivo | Intrusivo |  | suma de filas por código |  |  | 3634 | 21804000 | 54236736 |  | 20.169
MR24 | SIMULACIONES_MR2024_V3 | toneladas (6000 m3 x MR24_BD); pct sobre toneladas | periodo_XLE2WST_AMIN | 2032 | litologia_normalizada | sin asignar | sin asignar |  | suma de filas por código |  |  | 13086 | 78516000 | 214672920 |  | 79.832
MR24 | SIMULACIONES_MR2024_V3 | toneladas (6000 m3 x MR24_BD); pct sobre toneladas | periodo_XLE2WST_AMIN | 2033 | litologia_normalizada | Intrusivo | Intrusivo |  | suma de filas por código |  |  | 1599 | 9594000 | 24220992 |  | 9.899
MR24 | SIMULACIONES_MR2024_V3 | toneladas (6000 m3 x MR24_BD); pct sobre toneladas | periodo_XLE2WST_AMIN | 2033 | litologia_normalizada | sin asignar | sin asignar |  | suma de filas por código |  |  | 13454 | 80724000 | 220455936 |  | 90.1
MR24 | SIMULACIONES_MR2024_V3 | toneladas (6000 m3 x MR24_BD); pct sobre toneladas | periodo_XLE2WST_AMIN | 2034 | litologia_normalizada | Intrusivo | Intrusivo |  | suma de filas por código |  |  | 817 | 4902000 | 12496002 |  | 4.793
MR24 | SIMULACIONES_MR2024_V3 | toneladas (6000 m3 x MR24_BD); pct sobre toneladas | periodo_XLE2WST_AMIN | 2034 | litologia_normalizada | sin asignar | sin asignar |  | suma de filas por código |  |  | 15222 | 91332000 | 248202240 |  | 95.208
MR24 | SIMULACIONES_MR2024_V3 | toneladas (6000 m3 x MR24_BD); pct sobre toneladas | periodo_XLE2WST_AMIN | 2035 | litologia_normalizada | Intrusivo | Intrusivo |  | suma de filas por código |  |  | 2584 | 15504000 | 38322198 |  | 15.409
MR24 | SIMULACIONES_MR2024_V3 | toneladas (6000 m3 x MR24_BD); pct sobre toneladas | periodo_XLE2WST_AMIN | 2035 | litologia_normalizada | sin asignar | sin asignar |  | suma de filas por código |  |  | 12902 | 77412000 | 210373692 |  | 84.59
MR24 | SIMULACIONES_MR2024_V3 | toneladas (6000 m3 x MR24_BD); pct sobre toneladas | periodo_XLE2WST_AMIN | 203637 | litologia_normalizada | Intrusivo | Intrusivo |  | suma de filas por código |  |  | 3134 | 18804000 | 46401144 |  | 8.306
MR24 | SIMULACIONES_MR2024_V3 | toneladas (6000 m3 x MR24_BD); pct sobre toneladas | periodo_XLE2WST_AMIN | 203637 | litologia_normalizada | sin asignar | sin asignar |  | suma de filas por código |  |  | 31355 | 188130000 | 512224152 |  | 91.693
MR24 | SIMULACIONES_MR2024_V3 | toneladas (6000 m3 x MR24_BD); pct sobre toneladas | periodo_XLE2WST_AMIN | 203839 | litologia_normalizada | Intrusivo | Intrusivo |  | suma de filas por código |  |  | 5275 | 31650000 | 78765900 |  | 13.735
MR24 | SIMULACIONES_MR2024_V3 | toneladas (6000 m3 x MR24_BD); pct sobre toneladas | periodo_XLE2WST_AMIN | 203839 | litologia_normalizada | sin asignar | sin asignar |  | suma de filas por código |  |  | 30337 | 182022000 | 494667684 |  | 86.264
MR24 | SIMULACIONES_MR2024_V3 | toneladas (6000 m3 x MR24_BD); pct sobre toneladas | periodo_XLE2WST_AMIN | 204041 | litologia_normalizada | Intrusivo | Intrusivo |  | suma de filas por código |  |  | 7437 | 44622000 | 111334950 |  | 20.966
MR24 | SIMULACIONES_MR2024_V3 | toneladas (6000 m3 x MR24_BD); pct sobre toneladas | periodo_XLE2WST_AMIN | 204041 | litologia_normalizada | sin asignar | sin asignar |  | suma de filas por código |  |  | 25822 | 154932000 | 419693334 |  | 79.035
MR24 | SIMULACIONES_MR2024_V3 | toneladas (6000 m3 x MR24_BD); pct sobre toneladas | periodo_XLE2WST_AMIN | 204245 | litologia_normalizada | Intrusivo | Intrusivo |  | suma de filas por código |  |  | 6334 | 38004000 | 93787296 |  | 13.045
MR24 | SIMULACIONES_MR2024_V3 | toneladas (6000 m3 x MR24_BD); pct sobre toneladas | periodo_XLE2WST_AMIN | 204245 | litologia_normalizada | sin asignar | sin asignar |  | suma de filas por código |  |  | 38329 | 229974000 | 625134480 |  | 86.955
MR24 | SIMULACIONES_MR2024_V3 | toneladas (6000 m3 x MR24_BD); pct sobre toneladas | periodo_XLE2WST_AMIN | 204649 | litologia_normalizada | Intrusivo | Intrusivo |  | suma de filas por código |  |  | 7352 | 44112000 | 108394590 |  | 59.229
MR24 | SIMULACIONES_MR2024_V3 | toneladas (6000 m3 x MR24_BD); pct sobre toneladas | periodo_XLE2WST_AMIN | 204649 | litologia_normalizada | sin asignar | sin asignar |  | suma de filas por código |  |  | 4576 | 27456000 | 74613612 |  | 40.771
MR24 | SIMULACIONES_MR2024_V3 | toneladas (6000 m3 x MR24_BD); pct sobre toneladas | total | total | litologia_normalizada | Intrusivo | Intrusivo |  | suma de filas por código |  |  | 49950 | 299700000 | 741851028 |  | 14.874
MR24 | SIMULACIONES_MR2024_V3 | toneladas (6000 m3 x MR24_BD); pct sobre toneladas | total | total | litologia_normalizada | sin asignar | sin asignar |  | suma de filas por código |  |  | 260152 | 1560912000 | 4245686454 |  | 85.125
MR24 | Merged_Table_Assay_lito | metros de sondaje; pct sobre metros | fase_plp_GM_FASES_LE2_Output | 10AN | litologia_tentativa | Caliza (hipótesis: siglas C*) |  |  | suma de filas por código | Caliza (hipótesis: siglas C*) |  | 556 |  |  | 885.3 | 2.017
MR24 | Merged_Table_Assay_lito | metros de sondaje; pct sobre metros | fase_plp_GM_FASES_LE2_Output | 10AN | litologia_tentativa | Hornfels (hipótesis: siglas H*) |  |  | suma de filas por código | Hornfels (hipótesis: siglas H*) |  | 146 |  |  | 272.43 | 0.621
MR24 | Merged_Table_Assay_lito | metros de sondaje; pct sobre metros | fase_plp_GM_FASES_LE2_Output | 10AN | litologia_tentativa | Intrusivo |  |  | suma de filas por código | Intrusivo |  | 9170 |  |  | 14527.25 | 33.108
MR24 | Merged_Table_Assay_lito | metros de sondaje; pct sobre metros | fase_plp_GM_FASES_LE2_Output | 10AN | litologia_tentativa | Mármol (hipótesis: sigla MDP) |  |  | suma de filas por código | Mármol (hipótesis: sigla MDP) |  | 9978 |  |  | 9221.7 | 21.017
MR24 | Merged_Table_Assay_lito | metros de sondaje; pct sobre metros | fase_plp_GM_FASES_LE2_Output | 10AN | litologia_tentativa | Mármol (hipótesis: siglas M*) |  |  | suma de filas por código | Mármol (hipótesis: siglas M*) |  | 17343 |  |  | 18970 | 43.234
MR24 | Merged_Table_Assay_lito | metros de sondaje; pct sobre metros | fase_plp_GM_FASES_LE2_Output | 10AS | litologia_tentativa | Hornfels (hipótesis: siglas H*) |  |  | suma de filas por código | Hornfels (hipótesis: siglas H*) |  | 61 |  |  | 148.55 | 5.427
MR24 | Merged_Table_Assay_lito | metros de sondaje; pct sobre metros | fase_plp_GM_FASES_LE2_Output | 10AS | litologia_tentativa | Intrusivo |  |  | suma de filas por código | Intrusivo |  | 703 |  |  | 914.5 | 33.41
MR24 | Merged_Table_Assay_lito | metros de sondaje; pct sobre metros | fase_plp_GM_FASES_LE2_Output | 10AS | litologia_tentativa | Mármol (hipótesis: sigla MDP) |  |  | suma de filas por código | Mármol (hipótesis: sigla MDP) |  | 1232 |  |  | 1320.9 | 48.256
MR24 | Merged_Table_Assay_lito | metros de sondaje; pct sobre metros | fase_plp_GM_FASES_LE2_Output | 10AS | litologia_tentativa | Mármol (hipótesis: siglas M*) |  |  | suma de filas por código | Mármol (hipótesis: siglas M*) |  | 304 |  |  | 353.3 | 12.907
MR24 | Merged_Table_Assay_lito | metros de sondaje; pct sobre metros | fase_plp_GM_FASES_LE2_Output | 10B | litologia_tentativa | Caliza (hipótesis: siglas C*) |  |  | suma de filas por código | Caliza (hipótesis: siglas C*) |  | 226 |  |  | 226.9 | 1.247
MR24 | Merged_Table_Assay_lito | metros de sondaje; pct sobre metros | fase_plp_GM_FASES_LE2_Output | 10B | litologia_tentativa | Hornfels (hipótesis: siglas H*) |  |  | suma de filas por código | Hornfels (hipótesis: siglas H*) |  | 866 |  |  | 818.65 | 4.497
MR24 | Merged_Table_Assay_lito | metros de sondaje; pct sobre metros | fase_plp_GM_FASES_LE2_Output | 10B | litologia_tentativa | Intrusivo |  |  | suma de filas por código | Intrusivo |  | 6239 |  |  | 7911.3 | 43.457
MR24 | Merged_Table_Assay_lito | metros de sondaje; pct sobre metros | fase_plp_GM_FASES_LE2_Output | 10B | litologia_tentativa | Mármol (hipótesis: sigla MDP) |  |  | suma de filas por código | Mármol (hipótesis: sigla MDP) |  | 3730 |  |  | 3514.55 | 19.305
MR24 | Merged_Table_Assay_lito | metros de sondaje; pct sobre metros | fase_plp_GM_FASES_LE2_Output | 10B | litologia_tentativa | Mármol (hipótesis: siglas M*) |  |  | suma de filas por código | Mármol (hipótesis: siglas M*) |  | 5591 |  |  | 5733.7 | 31.495
MR24 | Merged_Table_Assay_lito | metros de sondaje; pct sobre metros | fase_plp_GM_FASES_LE2_Output | 11A | litologia_tentativa | Caliza (hipótesis: siglas C*) |  |  | suma de filas por código | Caliza (hipótesis: siglas C*) |  | 1813 |  |  | 1674.3 | 53.439
MR24 | Merged_Table_Assay_lito | metros de sondaje; pct sobre metros | fase_plp_GM_FASES_LE2_Output | 11A | litologia_tentativa | Hornfels (hipótesis: siglas H*) |  |  | suma de filas por código | Hornfels (hipótesis: siglas H*) |  | 1735 |  |  | 1369.75 | 43.719
MR24 | Merged_Table_Assay_lito | metros de sondaje; pct sobre metros | fase_plp_GM_FASES_LE2_Output | 11A | litologia_tentativa | Intrusivo |  |  | suma de filas por código | Intrusivo |  | 30 |  |  | 22.1 | 0.705
MR24 | Merged_Table_Assay_lito | metros de sondaje; pct sobre metros | fase_plp_GM_FASES_LE2_Output | 11A | litologia_tentativa | Mármol (hipótesis: siglas M*) |  |  | suma de filas por código | Mármol (hipótesis: siglas M*) |  | 87 |  |  | 66.95 | 2.136
MR24 | Merged_Table_Assay_lito | metros de sondaje; pct sobre metros | fase_plp_GM_FASES_LE2_Output | 11B | litologia_tentativa | Caliza (hipótesis: siglas C*) |  |  | suma de filas por código | Caliza (hipótesis: siglas C*) |  | 1547 |  |  | 1364.65 | 81.526
MR24 | Merged_Table_Assay_lito | metros de sondaje; pct sobre metros | fase_plp_GM_FASES_LE2_Output | 11B | litologia_tentativa | Hornfels (hipótesis: siglas H*) |  |  | suma de filas por código | Hornfels (hipótesis: siglas H*) |  | 312 |  |  | 285.35 | 17.047
MR24 | Merged_Table_Assay_lito | metros de sondaje; pct sobre metros | fase_plp_GM_FASES_LE2_Output | 11B | litologia_tentativa | Intrusivo |  |  | suma de filas por código | Intrusivo |  | 31 |  |  | 23.9 | 1.428
MR24 | Merged_Table_Assay_lito | metros de sondaje; pct sobre metros | fase_plp_GM_FASES_LE2_Output | 11C | litologia_tentativa | Caliza (hipótesis: siglas C*) |  |  | suma de filas por código | Caliza (hipótesis: siglas C*) |  | 1751 |  |  | 1622 | 29.392
MR24 | Merged_Table_Assay_lito | metros de sondaje; pct sobre metros | fase_plp_GM_FASES_LE2_Output | 11C | litologia_tentativa | Hornfels (hipótesis: siglas H*) |  |  | suma de filas por código | Hornfels (hipótesis: siglas H*) |  | 4077 |  |  | 3469.85 | 62.878
MR24 | Merged_Table_Assay_lito | metros de sondaje; pct sobre metros | fase_plp_GM_FASES_LE2_Output | 11C | litologia_tentativa | Intrusivo |  |  | suma de filas por código | Intrusivo |  | 43 |  |  | 52.8 | 0.956
MR24 | Merged_Table_Assay_lito | metros de sondaje; pct sobre metros | fase_plp_GM_FASES_LE2_Output | 11C | litologia_tentativa | Mármol (hipótesis: siglas M*) |  |  | suma de filas por código | Mármol (hipótesis: siglas M*) |  | 368 |  |  | 373.75 | 6.772
MR24 | Merged_Table_Assay_lito | metros de sondaje; pct sobre metros | fase_plp_GM_FASES_LE2_Output | 11D | litologia_tentativa | Caliza (hipótesis: siglas C*) |  |  | suma de filas por código | Caliza (hipótesis: siglas C*) |  | 6399 |  |  | 5770.6 | 8.841
MR24 | Merged_Table_Assay_lito | metros de sondaje; pct sobre metros | fase_plp_GM_FASES_LE2_Output | 11D | litologia_tentativa | Hornfels (hipótesis: siglas H*) |  |  | suma de filas por código | Hornfels (hipótesis: siglas H*) |  | 25805 |  |  | 21458.2 | 32.878
MR24 | Merged_Table_Assay_lito | metros de sondaje; pct sobre metros | fase_plp_GM_FASES_LE2_Output | 11D | litologia_tentativa | Intrusivo |  |  | suma de filas por código | Intrusivo |  | 14381 |  |  | 14402.55 | 22.069
MR24 | Merged_Table_Assay_lito | metros de sondaje; pct sobre metros | fase_plp_GM_FASES_LE2_Output | 11D | litologia_tentativa | Mármol (hipótesis: sigla MDP) |  |  | suma de filas por código | Mármol (hipótesis: sigla MDP) |  | 5155 |  |  | 4602.77 | 7.052
MR24 | Merged_Table_Assay_lito | metros de sondaje; pct sobre metros | fase_plp_GM_FASES_LE2_Output | 11D | litologia_tentativa | Mármol (hipótesis: siglas M*) |  |  | suma de filas por código | Mármol (hipótesis: siglas M*) |  | 21490 |  |  | 19033.45 | 29.163
MR24 | Merged_Table_Assay_lito | metros de sondaje; pct sobre metros | fase_plp_GM_FASES_LE2_Output | 12A1 | litologia_tentativa | Caliza (hipótesis: siglas C*) |  |  | suma de filas por código | Caliza (hipótesis: siglas C*) |  | 368 |  |  | 490.95 | 45.283
MR24 | Merged_Table_Assay_lito | metros de sondaje; pct sobre metros | fase_plp_GM_FASES_LE2_Output | 12A1 | litologia_tentativa | Intrusivo |  |  | suma de filas por código | Intrusivo |  | 42 |  |  | 68.05 | 6.277
MR24 | Merged_Table_Assay_lito | metros de sondaje; pct sobre metros | fase_plp_GM_FASES_LE2_Output | 12A1 | litologia_tentativa | Mármol (hipótesis: sigla MDP) |  |  | suma de filas por código | Mármol (hipótesis: sigla MDP) |  | 206 |  |  | 201.3 | 18.567
MR24 | Merged_Table_Assay_lito | metros de sondaje; pct sobre metros | fase_plp_GM_FASES_LE2_Output | 12A1 | litologia_tentativa | Mármol (hipótesis: siglas M*) |  |  | suma de filas por código | Mármol (hipótesis: siglas M*) |  | 248 |  |  | 323.88 | 29.873
MR24 | Merged_Table_Assay_lito | metros de sondaje; pct sobre metros | fase_plp_GM_FASES_LE2_Output | 12A2 | litologia_tentativa | Caliza (hipótesis: siglas C*) |  |  | suma de filas por código | Caliza (hipótesis: siglas C*) |  | 197 |  |  | 333.3 | 1.796
MR24 | Merged_Table_Assay_lito | metros de sondaje; pct sobre metros | fase_plp_GM_FASES_LE2_Output | 12A2 | litologia_tentativa | Hornfels (hipótesis: siglas H*) |  |  | suma de filas por código | Hornfels (hipótesis: siglas H*) |  | 58 |  |  | 112.7 | 0.608
MR24 | Merged_Table_Assay_lito | metros de sondaje; pct sobre metros | fase_plp_GM_FASES_LE2_Output | 12A2 | litologia_tentativa | Intrusivo |  |  | suma de filas por código | Intrusivo |  | 2589 |  |  | 3501.76 | 18.868
MR24 | Merged_Table_Assay_lito | metros de sondaje; pct sobre metros | fase_plp_GM_FASES_LE2_Output | 12A2 | litologia_tentativa | Mármol (hipótesis: sigla MDP) |  |  | suma de filas por código | Mármol (hipótesis: sigla MDP) |  | 6205 |  |  | 6243.85 | 33.643
MR24 | Merged_Table_Assay_lito | metros de sondaje; pct sobre metros | fase_plp_GM_FASES_LE2_Output | 12A2 | litologia_tentativa | Mármol (hipótesis: siglas M*) |  |  | suma de filas por código | Mármol (hipótesis: siglas M*) |  | 6594 |  |  | 8367.67 | 45.085
MR24 | Merged_Table_Assay_lito | metros de sondaje; pct sobre metros | fase_plp_GM_FASES_LE2_Output | 12B | litologia_tentativa | Caliza (hipótesis: siglas C*) |  |  | suma de filas por código | Caliza (hipótesis: siglas C*) |  | 60 |  |  | 70.65 | 0.673
MR24 | Merged_Table_Assay_lito | metros de sondaje; pct sobre metros | fase_plp_GM_FASES_LE2_Output | 12B | litologia_tentativa | Hornfels (hipótesis: siglas H*) |  |  | suma de filas por código | Hornfels (hipótesis: siglas H*) |  | 126 |  |  | 130.45 | 1.243
MR24 | Merged_Table_Assay_lito | metros de sondaje; pct sobre metros | fase_plp_GM_FASES_LE2_Output | 12B | litologia_tentativa | Intrusivo |  |  | suma de filas por código | Intrusivo |  | 3938 |  |  | 4729.85 | 45.069
MR24 | Merged_Table_Assay_lito | metros de sondaje; pct sobre metros | fase_plp_GM_FASES_LE2_Output | 12B | litologia_tentativa | Mármol (hipótesis: sigla MDP) |  |  | suma de filas por código | Mármol (hipótesis: sigla MDP) |  | 2178 |  |  | 2191.03 | 20.877
MR24 | Merged_Table_Assay_lito | metros de sondaje; pct sobre metros | fase_plp_GM_FASES_LE2_Output | 12B | litologia_tentativa | Mármol (hipótesis: siglas M*) |  |  | suma de filas por código | Mármol (hipótesis: siglas M*) |  | 3259 |  |  | 3372.72 | 32.138
MR24 | Merged_Table_Assay_lito | metros de sondaje; pct sobre metros | fase_plp_GM_FASES_LE2_Output | 13A | litologia_tentativa | Caliza (hipótesis: siglas C*) |  |  | suma de filas por código | Caliza (hipótesis: siglas C*) |  | 313 |  |  | 276.3 | 80.332
MR24 | Merged_Table_Assay_lito | metros de sondaje; pct sobre metros | fase_plp_GM_FASES_LE2_Output | 13A | litologia_tentativa | Hornfels (hipótesis: siglas H*) |  |  | suma de filas por código | Hornfels (hipótesis: siglas H*) |  | 76 |  |  | 67.65 | 19.669
MR24 | Merged_Table_Assay_lito | metros de sondaje; pct sobre metros | fase_plp_GM_FASES_LE2_Output | 13B1 | litologia_tentativa | Caliza (hipótesis: siglas C*) |  |  | suma de filas por código | Caliza (hipótesis: siglas C*) |  | 24 |  |  | 19.6 | 100
MR24 | Merged_Table_Assay_lito | metros de sondaje; pct sobre metros | fase_plp_GM_FASES_LE2_Output | 13B2 | litologia_tentativa | Caliza (hipótesis: siglas C*) |  |  | suma de filas por código | Caliza (hipótesis: siglas C*) |  | 703 |  |  | 627.65 | 56.448
MR24 | Merged_Table_Assay_lito | metros de sondaje; pct sobre metros | fase_plp_GM_FASES_LE2_Output | 13B2 | litologia_tentativa | Hornfels (hipótesis: siglas H*) |  |  | suma de filas por código | Hornfels (hipótesis: siglas H*) |  | 369 |  |  | 337 | 30.308
MR24 | Merged_Table_Assay_lito | metros de sondaje; pct sobre metros | fase_plp_GM_FASES_LE2_Output | 13B2 | litologia_tentativa | Intrusivo |  |  | suma de filas por código | Intrusivo |  | 1 |  |  | 2.9 | 0.261
MR24 | Merged_Table_Assay_lito | metros de sondaje; pct sobre metros | fase_plp_GM_FASES_LE2_Output | 13B2 | litologia_tentativa | Mármol (hipótesis: siglas M*) |  |  | suma de filas por código | Mármol (hipótesis: siglas M*) |  | 71 |  |  | 144.35 | 12.982
MR24 | Merged_Table_Assay_lito | metros de sondaje; pct sobre metros | fase_plp_GM_FASES_LE2_Output | 13C | litologia_tentativa | Caliza (hipótesis: siglas C*) |  |  | suma de filas por código | Caliza (hipótesis: siglas C*) |  | 1109 |  |  | 1122.05 | 7.216
MR24 | Merged_Table_Assay_lito | metros de sondaje; pct sobre metros | fase_plp_GM_FASES_LE2_Output | 13C | litologia_tentativa | Hornfels (hipótesis: siglas H*) |  |  | suma de filas por código | Hornfels (hipótesis: siglas H*) |  | 4119 |  |  | 3404.2 | 21.892
MR24 | Merged_Table_Assay_lito | metros de sondaje; pct sobre metros | fase_plp_GM_FASES_LE2_Output | 13C | litologia_tentativa | Intrusivo |  |  | suma de filas por código | Intrusivo |  | 4611 |  |  | 5001 | 32.162
MR24 | Merged_Table_Assay_lito | metros de sondaje; pct sobre metros | fase_plp_GM_FASES_LE2_Output | 13C | litologia_tentativa | Mármol (hipótesis: sigla MDP) |  |  | suma de filas por código | Mármol (hipótesis: sigla MDP) |  | 669 |  |  | 680.75 | 4.378
MR24 | Merged_Table_Assay_lito | metros de sondaje; pct sobre metros | fase_plp_GM_FASES_LE2_Output | 13C | litologia_tentativa | Mármol (hipótesis: siglas M*) |  |  | suma de filas por código | Mármol (hipótesis: siglas M*) |  | 4436 |  |  | 5341.7 | 34.353
MR24 | Merged_Table_Assay_lito | metros de sondaje; pct sobre metros | fase_plp_GM_FASES_LE2_Output | 14 | litologia_tentativa | Caliza (hipótesis: siglas C*) |  |  | suma de filas por código | Caliza (hipótesis: siglas C*) |  | 11483 |  |  | 9875.45 | 41.269
MR24 | Merged_Table_Assay_lito | metros de sondaje; pct sobre metros | fase_plp_GM_FASES_LE2_Output | 14 | litologia_tentativa | Hornfels (hipótesis: siglas H*) |  |  | suma de filas por código | Hornfels (hipótesis: siglas H*) |  | 3339 |  |  | 3136.2 | 13.106
MR24 | Merged_Table_Assay_lito | metros de sondaje; pct sobre metros | fase_plp_GM_FASES_LE2_Output | 14 | litologia_tentativa | Intrusivo |  |  | suma de filas por código | Intrusivo |  | 3342 |  |  | 3010.1 | 12.579
MR24 | Merged_Table_Assay_lito | metros de sondaje; pct sobre metros | fase_plp_GM_FASES_LE2_Output | 14 | litologia_tentativa | Mármol (hipótesis: sigla MDP) |  |  | suma de filas por código | Mármol (hipótesis: sigla MDP) |  | 564 |  |  | 581 | 2.428
MR24 | Merged_Table_Assay_lito | metros de sondaje; pct sobre metros | fase_plp_GM_FASES_LE2_Output | 14 | litologia_tentativa | Mármol (hipótesis: siglas M*) |  |  | suma de filas por código | Mármol (hipótesis: siglas M*) |  | 6930 |  |  | 7326.25 | 30.617
MR24 | Merged_Table_Assay_lito | metros de sondaje; pct sobre metros | fase_plp_GM_FASES_LE2_Output | 15 | litologia_tentativa | Caliza (hipótesis: siglas C*) |  |  | suma de filas por código | Caliza (hipótesis: siglas C*) |  | 1701 |  |  | 1523.4 | 14.474
MR24 | Merged_Table_Assay_lito | metros de sondaje; pct sobre metros | fase_plp_GM_FASES_LE2_Output | 15 | litologia_tentativa | Hornfels (hipótesis: siglas H*) |  |  | suma de filas por código | Hornfels (hipótesis: siglas H*) |  | 176 |  |  | 159 | 1.511
MR24 | Merged_Table_Assay_lito | metros de sondaje; pct sobre metros | fase_plp_GM_FASES_LE2_Output | 15 | litologia_tentativa | Intrusivo |  |  | suma de filas por código | Intrusivo |  | 2713 |  |  | 3041.35 | 28.895
MR24 | Merged_Table_Assay_lito | metros de sondaje; pct sobre metros | fase_plp_GM_FASES_LE2_Output | 15 | litologia_tentativa | Mármol (hipótesis: sigla MDP) |  |  | suma de filas por código | Mármol (hipótesis: sigla MDP) |  | 495 |  |  | 593.9 | 5.643
MR24 | Merged_Table_Assay_lito | metros de sondaje; pct sobre metros | fase_plp_GM_FASES_LE2_Output | 15 | litologia_tentativa | Mármol (hipótesis: siglas M*) |  |  | suma de filas por código | Mármol (hipótesis: siglas M*) |  | 4482 |  |  | 5207.7 | 49.477
MR24 | Merged_Table_Assay_lito | metros de sondaje; pct sobre metros | fase_plp_GM_FASES_LE2_Output | 8 | litologia_tentativa | Intrusivo |  |  | suma de filas por código | Intrusivo |  | 1766 |  |  | 2530.8 | 100
MR24 | Merged_Table_Assay_lito | metros de sondaje; pct sobre metros | fase_plp_GM_FASES_LE2_Output | 9BN | litologia_tentativa | Caliza (hipótesis: siglas C*) |  |  | suma de filas por código | Caliza (hipótesis: siglas C*) |  | 127 |  |  | 119.35 | 0.708
MR24 | Merged_Table_Assay_lito | metros de sondaje; pct sobre metros | fase_plp_GM_FASES_LE2_Output | 9BN | litologia_tentativa | Hornfels (hipótesis: siglas H*) |  |  | suma de filas por código | Hornfels (hipótesis: siglas H*) |  | 63 |  |  | 60.6 | 0.359
MR24 | Merged_Table_Assay_lito | metros de sondaje; pct sobre metros | fase_plp_GM_FASES_LE2_Output | 9BN | litologia_tentativa | Intrusivo |  |  | suma de filas por código | Intrusivo |  | 6276 |  |  | 8841.78 | 52.426
MR24 | Merged_Table_Assay_lito | metros de sondaje; pct sobre metros | fase_plp_GM_FASES_LE2_Output | 9BN | litologia_tentativa | Mármol (hipótesis: sigla MDP) |  |  | suma de filas por código | Mármol (hipótesis: sigla MDP) |  | 581 |  |  | 730.33 | 4.33
MR24 | Merged_Table_Assay_lito | metros de sondaje; pct sobre metros | fase_plp_GM_FASES_LE2_Output | 9BN | litologia_tentativa | Mármol (hipótesis: siglas M*) |  |  | suma de filas por código | Mármol (hipótesis: siglas M*) |  | 6549 |  |  | 7113.15 | 42.177
MR24 | Merged_Table_Assay_lito | metros de sondaje; pct sobre metros | fase_plp_GM_FASES_LE2_Output | 9BS | litologia_tentativa | Caliza (hipótesis: siglas C*) |  |  | suma de filas por código | Caliza (hipótesis: siglas C*) |  | 422 |  |  | 362.2 | 2.548
MR24 | Merged_Table_Assay_lito | metros de sondaje; pct sobre metros | fase_plp_GM_FASES_LE2_Output | 9BS | litologia_tentativa | Hornfels (hipótesis: siglas H*) |  |  | suma de filas por código | Hornfels (hipótesis: siglas H*) |  | 113 |  |  | 121.75 | 0.856
MR24 | Merged_Table_Assay_lito | metros de sondaje; pct sobre metros | fase_plp_GM_FASES_LE2_Output | 9BS | litologia_tentativa | Intrusivo |  |  | suma de filas por código | Intrusivo |  | 4387 |  |  | 6428.34 | 45.218
MR24 | Merged_Table_Assay_lito | metros de sondaje; pct sobre metros | fase_plp_GM_FASES_LE2_Output | 9BS | litologia_tentativa | Mármol (hipótesis: sigla MDP) |  |  | suma de filas por código | Mármol (hipótesis: sigla MDP) |  | 1906 |  |  | 2040.17 | 14.351
MR24 | Merged_Table_Assay_lito | metros de sondaje; pct sobre metros | fase_plp_GM_FASES_LE2_Output | 9BS | litologia_tentativa | Mármol (hipótesis: siglas M*) |  |  | suma de filas por código | Mármol (hipótesis: siglas M*) |  | 4788 |  |  | 5264 | 37.029
MR24 | Merged_Table_Assay_lito | metros de sondaje; pct sobre metros | fase_plp_GM_FASES_LE2_Output | 9C | litologia_tentativa | Hornfels (hipótesis: siglas H*) |  |  | suma de filas por código | Hornfels (hipótesis: siglas H*) |  | 6 |  |  | 12.45 | 0.527
MR24 | Merged_Table_Assay_lito | metros de sondaje; pct sobre metros | fase_plp_GM_FASES_LE2_Output | 9C | litologia_tentativa | Intrusivo |  |  | suma de filas por código | Intrusivo |  | 601 |  |  | 672.7 | 28.488
MR24 | Merged_Table_Assay_lito | metros de sondaje; pct sobre metros | fase_plp_GM_FASES_LE2_Output | 9C | litologia_tentativa | Mármol (hipótesis: sigla MDP) |  |  | suma de filas por código | Mármol (hipótesis: sigla MDP) |  | 1119 |  |  | 1103.53 | 46.734
MR24 | Merged_Table_Assay_lito | metros de sondaje; pct sobre metros | fase_plp_GM_FASES_LE2_Output | 9C | litologia_tentativa | Mármol (hipótesis: siglas M*) |  |  | suma de filas por código | Mármol (hipótesis: siglas M*) |  | 548 |  |  | 572.63 | 24.251
MR24 | Merged_Table_Assay_lito | metros de sondaje; pct sobre metros | fase_plp_GM_FASES_LE2_Output | OTROS | litologia_tentativa | Caliza (hipótesis: siglas C*) |  |  | suma de filas por código | Caliza (hipótesis: siglas C*) |  | 51 |  |  | 49.2 | 11.788
MR24 | Merged_Table_Assay_lito | metros de sondaje; pct sobre metros | fase_plp_GM_FASES_LE2_Output | OTROS | litologia_tentativa | Hornfels (hipótesis: siglas H*) |  |  | suma de filas por código | Hornfels (hipótesis: siglas H*) |  | 46 |  |  | 47.3 | 11.332
MR24 | Merged_Table_Assay_lito | metros de sondaje; pct sobre metros | fase_plp_GM_FASES_LE2_Output | OTROS | litologia_tentativa | Intrusivo |  |  | suma de filas por código | Intrusivo |  | 134 |  |  | 144.7 | 34.668
MR24 | Merged_Table_Assay_lito | metros de sondaje; pct sobre metros | fase_plp_GM_FASES_LE2_Output | OTROS | litologia_tentativa | Mármol (hipótesis: sigla MDP) |  |  | suma de filas por código | Mármol (hipótesis: sigla MDP) |  | 48 |  |  | 49.85 | 11.943
MR24 | Merged_Table_Assay_lito | metros de sondaje; pct sobre metros | fase_plp_GM_FASES_LE2_Output | OTROS | litologia_tentativa | Mármol (hipótesis: siglas M*) |  |  | suma de filas por código | Mármol (hipótesis: siglas M*) |  | 126 |  |  | 126.35 | 30.27
MR24 | Merged_Table_Assay_lito | metros de sondaje; pct sobre metros | periodo_GM_LE2WASTE_Output | 2025 | litologia_tentativa | Caliza (hipótesis: siglas C*) |  |  | suma de filas por código | Caliza (hipótesis: siglas C*) |  | 1729 |  |  | 1789.25 | 10.075
MR24 | Merged_Table_Assay_lito | metros de sondaje; pct sobre metros | periodo_GM_LE2WASTE_Output | 2025 | litologia_tentativa | Hornfels (hipótesis: siglas H*) |  |  | suma de filas por código | Hornfels (hipótesis: siglas H*) |  | 1316 |  |  | 1154.1 | 6.5
MR24 | Merged_Table_Assay_lito | metros de sondaje; pct sobre metros | periodo_GM_LE2WASTE_Output | 2025 | litologia_tentativa | Intrusivo |  |  | suma de filas por código | Intrusivo |  | 3006 |  |  | 4062.35 | 22.875
MR24 | Merged_Table_Assay_lito | metros de sondaje; pct sobre metros | periodo_GM_LE2WASTE_Output | 2025 | litologia_tentativa | Mármol (hipótesis: sigla MDP) |  |  | suma de filas por código | Mármol (hipótesis: sigla MDP) |  | 2121 |  |  | 2246.93 | 12.653
MR24 | Merged_Table_Assay_lito | metros de sondaje; pct sobre metros | periodo_GM_LE2WASTE_Output | 2025 | litologia_tentativa | Mármol (hipótesis: siglas M*) |  |  | suma de filas por código | Mármol (hipótesis: siglas M*) |  | 7912 |  |  | 8505.68 | 47.897
MR24 | Merged_Table_Assay_lito | metros de sondaje; pct sobre metros | periodo_GM_LE2WASTE_Output | 2026 | litologia_tentativa | Caliza (hipótesis: siglas C*) |  |  | suma de filas por código | Caliza (hipótesis: siglas C*) |  | 2640 |  |  | 2457.2 | 14.036
MR24 | Merged_Table_Assay_lito | metros de sondaje; pct sobre metros | periodo_GM_LE2WASTE_Output | 2026 | litologia_tentativa | Hornfels (hipótesis: siglas H*) |  |  | suma de filas por código | Hornfels (hipótesis: siglas H*) |  | 983 |  |  | 826.05 | 4.718
MR24 | Merged_Table_Assay_lito | metros de sondaje; pct sobre metros | periodo_GM_LE2WASTE_Output | 2026 | litologia_tentativa | Intrusivo |  |  | suma de filas por código | Intrusivo |  | 3635 |  |  | 5233.8 | 29.898
MR24 | Merged_Table_Assay_lito | metros de sondaje; pct sobre metros | periodo_GM_LE2WASTE_Output | 2026 | litologia_tentativa | Mármol (hipótesis: sigla MDP) |  |  | suma de filas por código | Mármol (hipótesis: sigla MDP) |  | 2606 |  |  | 2706.92 | 15.463
MR24 | Merged_Table_Assay_lito | metros de sondaje; pct sobre metros | periodo_GM_LE2WASTE_Output | 2026 | litologia_tentativa | Mármol (hipótesis: siglas M*) |  |  | suma de filas por código | Mármol (hipótesis: siglas M*) |  | 5458 |  |  | 6281.71 | 35.885
MR24 | Merged_Table_Assay_lito | metros de sondaje; pct sobre metros | periodo_GM_LE2WASTE_Output | 2027 | litologia_tentativa | Caliza (hipótesis: siglas C*) |  |  | suma de filas por código | Caliza (hipótesis: siglas C*) |  | 95 |  |  | 156.25 | 0.972
MR24 | Merged_Table_Assay_lito | metros de sondaje; pct sobre metros | periodo_GM_LE2WASTE_Output | 2027 | litologia_tentativa | Hornfels (hipótesis: siglas H*) |  |  | suma de filas por código | Hornfels (hipótesis: siglas H*) |  | 103 |  |  | 171.85 | 1.07
MR24 | Merged_Table_Assay_lito | metros de sondaje; pct sobre metros | periodo_GM_LE2WASTE_Output | 2027 | litologia_tentativa | Intrusivo |  |  | suma de filas por código | Intrusivo |  | 3786 |  |  | 5383.05 | 33.514
MR24 | Merged_Table_Assay_lito | metros de sondaje; pct sobre metros | periodo_GM_LE2WASTE_Output | 2027 | litologia_tentativa | Mármol (hipótesis: sigla MDP) |  |  | suma de filas por código | Mármol (hipótesis: sigla MDP) |  | 5234 |  |  | 4859.58 | 30.256
MR24 | Merged_Table_Assay_lito | metros de sondaje; pct sobre metros | periodo_GM_LE2WASTE_Output | 2027 | litologia_tentativa | Mármol (hipótesis: siglas M*) |  |  | suma de filas por código | Mármol (hipótesis: siglas M*) |  | 4863 |  |  | 5491 | 34.188
MR24 | Merged_Table_Assay_lito | metros de sondaje; pct sobre metros | periodo_GM_LE2WASTE_Output | 2028 | litologia_tentativa | Caliza (hipótesis: siglas C*) |  |  | suma de filas por código | Caliza (hipótesis: siglas C*) |  | 1467 |  |  | 1338.7 | 6.464
MR24 | Merged_Table_Assay_lito | metros de sondaje; pct sobre metros | periodo_GM_LE2WASTE_Output | 2028 | litologia_tentativa | Hornfels (hipótesis: siglas H*) |  |  | suma de filas por código | Hornfels (hipótesis: siglas H*) |  | 3640 |  |  | 3248.03 | 15.68
MR24 | Merged_Table_Assay_lito | metros de sondaje; pct sobre metros | periodo_GM_LE2WASTE_Output | 2028 | litologia_tentativa | Intrusivo |  |  | suma de filas por código | Intrusivo |  | 3622 |  |  | 5268.48 | 25.437
MR24 | Merged_Table_Assay_lito | metros de sondaje; pct sobre metros | periodo_GM_LE2WASTE_Output | 2028 | litologia_tentativa | Mármol (hipótesis: sigla MDP) |  |  | suma de filas por código | Mármol (hipótesis: sigla MDP) |  | 4394 |  |  | 4118.05 | 19.882
MR24 | Merged_Table_Assay_lito | metros de sondaje; pct sobre metros | periodo_GM_LE2WASTE_Output | 2028 | litologia_tentativa | Mármol (hipótesis: siglas M*) |  |  | suma de filas por código | Mármol (hipótesis: siglas M*) |  | 6429 |  |  | 6738.95 | 32.536
MR24 | Merged_Table_Assay_lito | metros de sondaje; pct sobre metros | periodo_GM_LE2WASTE_Output | 2029 | litologia_tentativa | Caliza (hipótesis: siglas C*) |  |  | suma de filas por código | Caliza (hipótesis: siglas C*) |  | 3817 |  |  | 3561.85 | 16.706
MR24 | Merged_Table_Assay_lito | metros de sondaje; pct sobre metros | periodo_GM_LE2WASTE_Output | 2029 | litologia_tentativa | Hornfels (hipótesis: siglas H*) |  |  | suma de filas por código | Hornfels (hipótesis: siglas H*) |  | 3995 |  |  | 3579.4 | 16.788
MR24 | Merged_Table_Assay_lito | metros de sondaje; pct sobre metros | periodo_GM_LE2WASTE_Output | 2029 | litologia_tentativa | Intrusivo |  |  | suma de filas por código | Intrusivo |  | 5339 |  |  | 7639.06 | 35.829
MR24 | Merged_Table_Assay_lito | metros de sondaje; pct sobre metros | periodo_GM_LE2WASTE_Output | 2029 | litologia_tentativa | Mármol (hipótesis: sigla MDP) |  |  | suma de filas por código | Mármol (hipótesis: sigla MDP) |  | 980 |  |  | 1105.8 | 5.186
MR24 | Merged_Table_Assay_lito | metros de sondaje; pct sobre metros | periodo_GM_LE2WASTE_Output | 2029 | litologia_tentativa | Mármol (hipótesis: siglas M*) |  |  | suma de filas por código | Mármol (hipótesis: siglas M*) |  | 5141 |  |  | 5434.9 | 25.49
MR24 | Merged_Table_Assay_lito | metros de sondaje; pct sobre metros | periodo_GM_LE2WASTE_Output | 2030 | litologia_tentativa | Caliza (hipótesis: siglas C*) |  |  | suma de filas por código | Caliza (hipótesis: siglas C*) |  | 2756 |  |  | 2480.15 | 8.056
MR24 | Merged_Table_Assay_lito | metros de sondaje; pct sobre metros | periodo_GM_LE2WASTE_Output | 2030 | litologia_tentativa | Hornfels (hipótesis: siglas H*) |  |  | suma de filas por código | Hornfels (hipótesis: siglas H*) |  | 15653 |  |  | 12846.5 | 41.729
MR24 | Merged_Table_Assay_lito | metros de sondaje; pct sobre metros | periodo_GM_LE2WASTE_Output | 2030 | litologia_tentativa | Intrusivo |  |  | suma de filas por código | Intrusivo |  | 4439 |  |  | 6205.79 | 20.158
MR24 | Merged_Table_Assay_lito | metros de sondaje; pct sobre metros | periodo_GM_LE2WASTE_Output | 2030 | litologia_tentativa | Mármol (hipótesis: sigla MDP) |  |  | suma de filas por código | Mármol (hipótesis: sigla MDP) |  | 2655 |  |  | 2404.25 | 7.81
MR24 | Merged_Table_Assay_lito | metros de sondaje; pct sobre metros | periodo_GM_LE2WASTE_Output | 2030 | litologia_tentativa | Mármol (hipótesis: siglas M*) |  |  | suma de filas por código | Mármol (hipótesis: siglas M*) |  | 6845 |  |  | 6848.55 | 22.246
MR24 | Merged_Table_Assay_lito | metros de sondaje; pct sobre metros | periodo_GM_LE2WASTE_Output | 2031 | litologia_tentativa | Caliza (hipótesis: siglas C*) |  |  | suma de filas por código | Caliza (hipótesis: siglas C*) |  | 605 |  |  | 562.85 | 2.525
MR24 | Merged_Table_Assay_lito | metros de sondaje; pct sobre metros | periodo_GM_LE2WASTE_Output | 2031 | litologia_tentativa | Hornfels (hipótesis: siglas H*) |  |  | suma de filas por código | Hornfels (hipótesis: siglas H*) |  | 6760 |  |  | 5571.05 | 24.982
MR24 | Merged_Table_Assay_lito | metros de sondaje; pct sobre metros | periodo_GM_LE2WASTE_Output | 2031 | litologia_tentativa | Intrusivo |  |  | suma de filas por código | Intrusivo |  | 4646 |  |  | 5526.81 | 24.786
MR24 | Merged_Table_Assay_lito | metros de sondaje; pct sobre metros | periodo_GM_LE2WASTE_Output | 2031 | litologia_tentativa | Mármol (hipótesis: sigla MDP) |  |  | suma de filas por código | Mármol (hipótesis: sigla MDP) |  | 3008 |  |  | 2533.35 | 11.36
MR24 | Merged_Table_Assay_lito | metros de sondaje; pct sobre metros | periodo_GM_LE2WASTE_Output | 2031 | litologia_tentativa | Mármol (hipótesis: siglas M*) |  |  | suma de filas por código | Mármol (hipótesis: siglas M*) |  | 9217 |  |  | 8105.6 | 36.349
MR24 | Merged_Table_Assay_lito | metros de sondaje; pct sobre metros | periodo_GM_LE2WASTE_Output | 2032 | litologia_tentativa | Caliza (hipótesis: siglas C*) |  |  | suma de filas por código | Caliza (hipótesis: siglas C*) |  | 463 |  |  | 485.65 | 2.541
MR24 | Merged_Table_Assay_lito | metros de sondaje; pct sobre metros | periodo_GM_LE2WASTE_Output | 2032 | litologia_tentativa | Hornfels (hipótesis: siglas H*) |  |  | suma de filas por código | Hornfels (hipótesis: siglas H*) |  | 744 |  |  | 632.6 | 3.311
MR24 | Merged_Table_Assay_lito | metros de sondaje; pct sobre metros | periodo_GM_LE2WASTE_Output | 2032 | litologia_tentativa | Intrusivo |  |  | suma de filas por código | Intrusivo |  | 7914 |  |  | 8511.93 | 44.547
MR24 | Merged_Table_Assay_lito | metros de sondaje; pct sobre metros | periodo_GM_LE2WASTE_Output | 2032 | litologia_tentativa | Mármol (hipótesis: sigla MDP) |  |  | suma de filas por código | Mármol (hipótesis: sigla MDP) |  | 2490 |  |  | 2309.7 | 12.088
MR24 | Merged_Table_Assay_lito | metros de sondaje; pct sobre metros | periodo_GM_LE2WASTE_Output | 2032 | litologia_tentativa | Mármol (hipótesis: siglas M*) |  |  | suma de filas por código | Mármol (hipótesis: siglas M*) |  | 8265 |  |  | 7167.88 | 37.514
MR24 | Merged_Table_Assay_lito | metros de sondaje; pct sobre metros | periodo_GM_LE2WASTE_Output | 2033 | litologia_tentativa | Caliza (hipótesis: siglas C*) |  |  | suma de filas por código | Caliza (hipótesis: siglas C*) |  | 616 |  |  | 611.4 | 5.103
MR24 | Merged_Table_Assay_lito | metros de sondaje; pct sobre metros | periodo_GM_LE2WASTE_Output | 2033 | litologia_tentativa | Hornfels (hipótesis: siglas H*) |  |  | suma de filas por código | Hornfels (hipótesis: siglas H*) |  | 241 |  |  | 226.5 | 1.889
MR24 | Merged_Table_Assay_lito | metros de sondaje; pct sobre metros | periodo_GM_LE2WASTE_Output | 2033 | litologia_tentativa | Intrusivo |  |  | suma de filas por código | Intrusivo |  | 2785 |  |  | 3408.5 | 28.443
MR24 | Merged_Table_Assay_lito | metros de sondaje; pct sobre metros | periodo_GM_LE2WASTE_Output | 2033 | litologia_tentativa | Mármol (hipótesis: sigla MDP) |  |  | suma de filas por código | Mármol (hipótesis: sigla MDP) |  | 2974 |  |  | 3027.27 | 25.262
MR24 | Merged_Table_Assay_lito | metros de sondaje; pct sobre metros | periodo_GM_LE2WASTE_Output | 2033 | litologia_tentativa | Mármol (hipótesis: siglas M*) |  |  | suma de filas por código | Mármol (hipótesis: siglas M*) |  | 4236 |  |  | 4709.92 | 39.301
MR24 | Merged_Table_Assay_lito | metros de sondaje; pct sobre metros | periodo_GM_LE2WASTE_Output | 2034 | litologia_tentativa | Caliza (hipótesis: siglas C*) |  |  | suma de filas por código | Caliza (hipótesis: siglas C*) |  | 1943 |  |  | 1627.85 | 19.892
MR24 | Merged_Table_Assay_lito | metros de sondaje; pct sobre metros | periodo_GM_LE2WASTE_Output | 2034 | litologia_tentativa | Hornfels (hipótesis: siglas H*) |  |  | suma de filas por código | Hornfels (hipótesis: siglas H*) |  | 521 |  |  | 489.25 | 5.978
MR24 | Merged_Table_Assay_lito | metros de sondaje; pct sobre metros | periodo_GM_LE2WASTE_Output | 2034 | litologia_tentativa | Intrusivo |  |  | suma de filas por código | Intrusivo |  | 1416 |  |  | 1782.2 | 21.778
MR24 | Merged_Table_Assay_lito | metros de sondaje; pct sobre metros | periodo_GM_LE2WASTE_Output | 2034 | litologia_tentativa | Mármol (hipótesis: sigla MDP) |  |  | suma de filas por código | Mármol (hipótesis: sigla MDP) |  | 2215 |  |  | 2324.7 | 28.408
MR24 | Merged_Table_Assay_lito | metros de sondaje; pct sobre metros | periodo_GM_LE2WASTE_Output | 2034 | litologia_tentativa | Mármol (hipótesis: siglas M*) |  |  | suma de filas por código | Mármol (hipótesis: siglas M*) |  | 1728 |  |  | 1959.34 | 23.943
MR24 | Merged_Table_Assay_lito | metros de sondaje; pct sobre metros | periodo_GM_LE2WASTE_Output | 2035 | litologia_tentativa | Caliza (hipótesis: siglas C*) |  |  | suma de filas por código | Caliza (hipótesis: siglas C*) |  | 482 |  |  | 433.85 | 6.166
MR24 | Merged_Table_Assay_lito | metros de sondaje; pct sobre metros | periodo_GM_LE2WASTE_Output | 2035 | litologia_tentativa | Hornfels (hipótesis: siglas H*) |  |  | suma de filas por código | Hornfels (hipótesis: siglas H*) |  | 20 |  |  | 23.85 | 0.339
MR24 | Merged_Table_Assay_lito | metros de sondaje; pct sobre metros | periodo_GM_LE2WASTE_Output | 2035 | litologia_tentativa | Intrusivo |  |  | suma de filas por código | Intrusivo |  | 3212 |  |  | 3708.13 | 52.708
MR24 | Merged_Table_Assay_lito | metros de sondaje; pct sobre metros | periodo_GM_LE2WASTE_Output | 2035 | litologia_tentativa | Mármol (hipótesis: sigla MDP) |  |  | suma de filas por código | Mármol (hipótesis: sigla MDP) |  | 997 |  |  | 878.25 | 12.484
MR24 | Merged_Table_Assay_lito | metros de sondaje; pct sobre metros | periodo_GM_LE2WASTE_Output | 2035 | litologia_tentativa | Mármol (hipótesis: siglas M*) |  |  | suma de filas por código | Mármol (hipótesis: siglas M*) |  | 1518 |  |  | 1991.2 | 28.304
MR24 | Merged_Table_Assay_lito | metros de sondaje; pct sobre metros | periodo_GM_LE2WASTE_Output | 203637 | litologia_tentativa | Caliza (hipótesis: siglas C*) |  |  | suma de filas por código | Caliza (hipótesis: siglas C*) |  | 1985 |  |  | 1796.45 | 10.592
MR24 | Merged_Table_Assay_lito | metros de sondaje; pct sobre metros | periodo_GM_LE2WASTE_Output | 203637 | litologia_tentativa | Hornfels (hipótesis: siglas H*) |  |  | suma de filas por código | Hornfels (hipótesis: siglas H*) |  | 4132 |  |  | 3400.1 | 20.049
MR24 | Merged_Table_Assay_lito | metros de sondaje; pct sobre metros | periodo_GM_LE2WASTE_Output | 203637 | litologia_tentativa | Intrusivo |  |  | suma de filas por código | Intrusivo |  | 3189 |  |  | 3899.43 | 22.991
MR24 | Merged_Table_Assay_lito | metros de sondaje; pct sobre metros | periodo_GM_LE2WASTE_Output | 203637 | litologia_tentativa | Mármol (hipótesis: sigla MDP) |  |  | suma de filas por código | Mármol (hipótesis: sigla MDP) |  | 2215 |  |  | 2310.88 | 13.625
MR24 | Merged_Table_Assay_lito | metros de sondaje; pct sobre metros | periodo_GM_LE2WASTE_Output | 203637 | litologia_tentativa | Mármol (hipótesis: siglas M*) |  |  | suma de filas por código | Mármol (hipótesis: siglas M*) |  | 4548 |  |  | 5553.72 | 32.745
MR24 | Merged_Table_Assay_lito | metros de sondaje; pct sobre metros | periodo_GM_LE2WASTE_Output | 203839 | litologia_tentativa | Caliza (hipótesis: siglas C*) |  |  | suma de filas por código | Caliza (hipótesis: siglas C*) |  | 4293 |  |  | 3646.1 | 23.195
MR24 | Merged_Table_Assay_lito | metros de sondaje; pct sobre metros | periodo_GM_LE2WASTE_Output | 203839 | litologia_tentativa | Hornfels (hipótesis: siglas H*) |  |  | suma de filas por código | Hornfels (hipótesis: siglas H*) |  | 898 |  |  | 783.5 | 4.985
MR24 | Merged_Table_Assay_lito | metros de sondaje; pct sobre metros | periodo_GM_LE2WASTE_Output | 203839 | litologia_tentativa | Intrusivo |  |  | suma de filas por código | Intrusivo |  | 3607 |  |  | 4095.05 | 26.05
MR24 | Merged_Table_Assay_lito | metros de sondaje; pct sobre metros | periodo_GM_LE2WASTE_Output | 203839 | litologia_tentativa | Mármol (hipótesis: sigla MDP) |  |  | suma de filas por código | Mármol (hipótesis: sigla MDP) |  | 1025 |  |  | 1012.55 | 6.441
MR24 | Merged_Table_Assay_lito | metros de sondaje; pct sobre metros | periodo_GM_LE2WASTE_Output | 203839 | litologia_tentativa | Mármol (hipótesis: siglas M*) |  |  | suma de filas por código | Mármol (hipótesis: siglas M*) |  | 5502 |  |  | 6182.75 | 39.332
MR24 | Merged_Table_Assay_lito | metros de sondaje; pct sobre metros | periodo_GM_LE2WASTE_Output | 204041 | litologia_tentativa | Caliza (hipótesis: siglas C*) |  |  | suma de filas por código | Caliza (hipótesis: siglas C*) |  | 4918 |  |  | 4550.15 | 37.602
MR24 | Merged_Table_Assay_lito | metros de sondaje; pct sobre metros | periodo_GM_LE2WASTE_Output | 204041 | litologia_tentativa | Hornfels (hipótesis: siglas H*) |  |  | suma de filas por código | Hornfels (hipótesis: siglas H*) |  | 1470 |  |  | 1491.95 | 12.329
MR24 | Merged_Table_Assay_lito | metros de sondaje; pct sobre metros | periodo_GM_LE2WASTE_Output | 204041 | litologia_tentativa | Intrusivo |  |  | suma de filas por código | Intrusivo |  | 3193 |  |  | 3957.6 | 32.704
MR24 | Merged_Table_Assay_lito | metros de sondaje; pct sobre metros | periodo_GM_LE2WASTE_Output | 204041 | litologia_tentativa | Mármol (hipótesis: sigla MDP) |  |  | suma de filas por código | Mármol (hipótesis: sigla MDP) |  | 107 |  |  | 75.15 | 0.621
MR24 | Merged_Table_Assay_lito | metros de sondaje; pct sobre metros | periodo_GM_LE2WASTE_Output | 204041 | litologia_tentativa | Mármol (hipótesis: siglas M*) |  |  | suma de filas por código | Mármol (hipótesis: siglas M*) |  | 1734 |  |  | 2026 | 16.744
MR24 | Merged_Table_Assay_lito | metros de sondaje; pct sobre metros | periodo_GM_LE2WASTE_Output | 204245 | litologia_tentativa | Caliza (hipótesis: siglas C*) |  |  | suma de filas por código | Caliza (hipótesis: siglas C*) |  | 1041 |  |  | 916.15 | 6.092
MR24 | Merged_Table_Assay_lito | metros de sondaje; pct sobre metros | periodo_GM_LE2WASTE_Output | 204245 | litologia_tentativa | Hornfels (hipótesis: siglas H*) |  |  | suma de filas por código | Hornfels (hipótesis: siglas H*) |  | 1017 |  |  | 967.35 | 6.431
MR24 | Merged_Table_Assay_lito | metros de sondaje; pct sobre metros | periodo_GM_LE2WASTE_Output | 204245 | litologia_tentativa | Intrusivo |  |  | suma de filas por código | Intrusivo |  | 3495 |  |  | 3341.3 | 22.214
MR24 | Merged_Table_Assay_lito | metros de sondaje; pct sobre metros | periodo_GM_LE2WASTE_Output | 204245 | litologia_tentativa | Mármol (hipótesis: sigla MDP) |  |  | suma de filas por código | Mármol (hipótesis: sigla MDP) |  | 909 |  |  | 1016.35 | 6.757
MR24 | Merged_Table_Assay_lito | metros de sondaje; pct sobre metros | periodo_GM_LE2WASTE_Output | 204245 | litologia_tentativa | Mármol (hipótesis: siglas M*) |  |  | suma de filas por código | Mármol (hipótesis: siglas M*) |  | 8170 |  |  | 8800.2 | 58.506
MR24 | Merged_Table_Assay_lito | metros de sondaje; pct sobre metros | periodo_GM_LE2WASTE_Output | 204649 | litologia_tentativa | Intrusivo |  |  | suma de filas por código | Intrusivo |  | 3713 |  |  | 3804.25 | 65.093
MR24 | Merged_Table_Assay_lito | metros de sondaje; pct sobre metros | periodo_GM_LE2WASTE_Output | 204649 | litologia_tentativa | Mármol (hipótesis: sigla MDP) |  |  | suma de filas por código | Mármol (hipótesis: sigla MDP) |  | 136 |  |  | 145.9 | 2.496
MR24 | Merged_Table_Assay_lito | metros de sondaje; pct sobre metros | periodo_GM_LE2WASTE_Output | 204649 | litologia_tentativa | Mármol (hipótesis: siglas M*) |  |  | suma de filas por código | Mármol (hipótesis: siglas M*) |  | 1648 |  |  | 1894.15 | 32.41
MR24 | Merged_Table_Assay_lito | metros de sondaje; pct sobre metros | total | total | litologia_tentativa | Caliza (hipótesis: siglas C*) |  |  | suma de filas por código | Caliza (hipótesis: siglas C*) |  | 28850 |  |  | 26413.85 | 10.221
MR24 | Merged_Table_Assay_lito | metros de sondaje; pct sobre metros | total | total | litologia_tentativa | Hornfels (hipótesis: siglas H*) |  |  | suma de filas por código | Hornfels (hipótesis: siglas H*) |  | 41493 |  |  | 35412.08 | 13.703
MR24 | Merged_Table_Assay_lito | metros de sondaje; pct sobre metros | total | total | litologia_tentativa | Intrusivo |  |  | suma de filas por código | Intrusivo |  | 60997 |  |  | 75827.73 | 29.343
MR24 | Merged_Table_Assay_lito | metros de sondaje; pct sobre metros | total | total | litologia_tentativa | Mármol (hipótesis: sigla MDP) |  |  | suma de filas por código | Mármol (hipótesis: sigla MDP) |  | 34066 |  |  | 33075.63 | 12.799
MR24 | Merged_Table_Assay_lito | metros de sondaje; pct sobre metros | total | total | litologia_tentativa | Mármol (hipótesis: siglas M*) |  |  | suma de filas por código | Mármol (hipótesis: siglas M*) |  | 83214 |  |  | 87691.55 | 33.933
MR24 | SIMULACIONES_MR2024_V3 | toneladas (6000 m3 x MR24_BD); pct sobre toneladas | anio_LOM25_AMIN_LE2 | 2025 | litologia_tentativa | Caliza (hipótesis: Sedimentario; RT11~NUMEQ10, siglas C*) |  |  | suma de filas por código | Caliza (hipótesis: Sedimentario; RT11~NUMEQ10, siglas C*) |  | 1465 | 8790000 | 23770350 |  | 13.082
MR24 | SIMULACIONES_MR2024_V3 | toneladas (6000 m3 x MR24_BD); pct sobre toneladas | anio_LOM25_AMIN_LE2 | 2025 | litologia_tentativa | Caliza (hipótesis: siglas C*) |  |  | suma de filas por código | Caliza (hipótesis: siglas C*) |  | 1888 | 11328000 | 30602172 |  | 16.842
MR24 | SIMULACIONES_MR2024_V3 | toneladas (6000 m3 x MR24_BD); pct sobre toneladas | anio_LOM25_AMIN_LE2 | 2025 | litologia_tentativa | Hornfels (hipótesis: siglas HBV, HGV, HCB, HDP; 'Diop. Hornfels'~HGV) |  |  | suma de filas por código | Hornfels (hipótesis: siglas HBV, HGV, HCB, HDP; 'Diop. Hornfels'~HGV) |  | 85 | 510000 | 1459470 |  | 0.803
MR24 | SIMULACIONES_MR2024_V3 | toneladas (6000 m3 x MR24_BD); pct sobre toneladas | anio_LOM25_AMIN_LE2 | 2025 | litologia_tentativa | Hornfels (hipótesis: siglas HG, HGS, HC) |  |  | suma de filas por código | Hornfels (hipótesis: siglas HG, HGS, HC) |  | 1337 | 8022000 | 21631038 |  | 11.905
MR24 | SIMULACIONES_MR2024_V3 | toneladas (6000 m3 x MR24_BD); pct sobre toneladas | anio_LOM25_AMIN_LE2 | 2025 | litologia_tentativa | Intrusivo |  |  | suma de filas por código | Intrusivo |  | 970 | 5820000 | 14276856 |  | 7.857
MR24 | SIMULACIONES_MR2024_V3 | toneladas (6000 m3 x MR24_BD); pct sobre toneladas | anio_LOM25_AMIN_LE2 | 2025 | litologia_tentativa | Mármol (hipótesis: sigla MDP) |  |  | suma de filas por código | Mármol (hipótesis: sigla MDP) |  | 276 | 1656000 | 4671666 |  | 2.571
MR24 | SIMULACIONES_MR2024_V3 | toneladas (6000 m3 x MR24_BD); pct sobre toneladas | anio_LOM25_AMIN_LE2 | 2025 | litologia_tentativa | Mármol (hipótesis: siglas MC, MG, MGS, MPA, MCGB; 'Marble'~MCGB) |  |  | suma de filas por código | Mármol (hipótesis: siglas MC, MG, MGS, MPA, MCGB; 'Marble'~MCGB) |  | 5223 | 31338000 | 84993498 |  | 46.777
MR24 | SIMULACIONES_MR2024_V3 | toneladas (6000 m3 x MR24_BD); pct sobre toneladas | anio_LOM25_AMIN_LE2 | 2025 | litologia_tentativa | sin hipótesis |  |  | suma de filas por código | sin hipótesis |  | 19 | 114000 | 293694 |  | 0.162
MR24 | SIMULACIONES_MR2024_V3 | toneladas (6000 m3 x MR24_BD); pct sobre toneladas | anio_LOM25_AMIN_LE2 | 2026 | litologia_tentativa | Caliza (hipótesis: Sedimentario; RT11~NUMEQ10, siglas C*) |  |  | suma de filas por código | Caliza (hipótesis: Sedimentario; RT11~NUMEQ10, siglas C*) |  | 1625 | 9750000 | 26403282 |  | 13.901
MR24 | SIMULACIONES_MR2024_V3 | toneladas (6000 m3 x MR24_BD); pct sobre toneladas | anio_LOM25_AMIN_LE2 | 2026 | litologia_tentativa | Caliza (hipótesis: siglas C*) |  |  | suma de filas por código | Caliza (hipótesis: siglas C*) |  | 744 | 4464000 | 12057984 |  | 6.348
MR24 | SIMULACIONES_MR2024_V3 | toneladas (6000 m3 x MR24_BD); pct sobre toneladas | anio_LOM25_AMIN_LE2 | 2026 | litologia_tentativa | Hornfels (hipótesis: siglas HBV, HGV, HCB, HDP; 'Diop. Hornfels'~HGV) |  |  | suma de filas por código | Hornfels (hipótesis: siglas HBV, HGV, HCB, HDP; 'Diop. Hornfels'~HGV) |  | 351 | 2106000 | 6020430 |  | 3.17
MR24 | SIMULACIONES_MR2024_V3 | toneladas (6000 m3 x MR24_BD); pct sobre toneladas | anio_LOM25_AMIN_LE2 | 2026 | litologia_tentativa | Hornfels (hipótesis: siglas HG, HGS, HC) |  |  | suma de filas por código | Hornfels (hipótesis: siglas HG, HGS, HC) |  | 1018 | 6108000 | 16460256 |  | 8.666
MR24 | SIMULACIONES_MR2024_V3 | toneladas (6000 m3 x MR24_BD); pct sobre toneladas | anio_LOM25_AMIN_LE2 | 2026 | litologia_tentativa | Intrusivo |  |  | suma de filas por código | Intrusivo |  | 1199 | 7194000 | 17740476 |  | 9.34
MR24 | SIMULACIONES_MR2024_V3 | toneladas (6000 m3 x MR24_BD); pct sobre toneladas | anio_LOM25_AMIN_LE2 | 2026 | litologia_tentativa | Mármol (hipótesis: sigla MDP) |  |  | suma de filas por código | Mármol (hipótesis: sigla MDP) |  | 685 | 4110000 | 11717934 |  | 6.169
MR24 | SIMULACIONES_MR2024_V3 | toneladas (6000 m3 x MR24_BD); pct sobre toneladas | anio_LOM25_AMIN_LE2 | 2026 | litologia_tentativa | Mármol (hipótesis: siglas MC, MG, MGS, MPA, MCGB; 'Marble'~MCGB) |  |  | suma de filas por código | Mármol (hipótesis: siglas MC, MG, MGS, MPA, MCGB; 'Marble'~MCGB) |  | 6092 | 36552000 | 98812218 |  | 52.022
MR24 | SIMULACIONES_MR2024_V3 | toneladas (6000 m3 x MR24_BD); pct sobre toneladas | anio_LOM25_AMIN_LE2 | 2026 | litologia_tentativa | sin hipótesis |  |  | suma de filas por código | sin hipótesis |  | 47 | 282000 | 731676 |  | 0.385
MR24 | SIMULACIONES_MR2024_V3 | toneladas (6000 m3 x MR24_BD); pct sobre toneladas | anio_LOM25_AMIN_LE2 | 2027 | litologia_tentativa | Caliza (hipótesis: Sedimentario; RT11~NUMEQ10, siglas C*) |  |  | suma de filas por código | Caliza (hipótesis: Sedimentario; RT11~NUMEQ10, siglas C*) |  | 1097 | 6582000 | 17844570 |  | 9.839
MR24 | SIMULACIONES_MR2024_V3 | toneladas (6000 m3 x MR24_BD); pct sobre toneladas | anio_LOM25_AMIN_LE2 | 2027 | litologia_tentativa | Caliza (hipótesis: siglas C*) |  |  | suma de filas por código | Caliza (hipótesis: siglas C*) |  | 237 | 1422000 | 3838476 |  | 2.116
MR24 | SIMULACIONES_MR2024_V3 | toneladas (6000 m3 x MR24_BD); pct sobre toneladas | anio_LOM25_AMIN_LE2 | 2027 | litologia_tentativa | Hornfels (hipótesis: siglas HBV, HGV, HCB, HDP; 'Diop. Hornfels'~HGV) |  |  | suma de filas por código | Hornfels (hipótesis: siglas HBV, HGV, HCB, HDP; 'Diop. Hornfels'~HGV) |  | 356 | 2136000 | 6120606 |  | 3.375
MR24 | SIMULACIONES_MR2024_V3 | toneladas (6000 m3 x MR24_BD); pct sobre toneladas | anio_LOM25_AMIN_LE2 | 2027 | litologia_tentativa | Hornfels (hipótesis: siglas HG, HGS, HC) |  |  | suma de filas por código | Hornfels (hipótesis: siglas HG, HGS, HC) |  | 985 | 5910000 | 15982974 |  | 8.813
MR24 | SIMULACIONES_MR2024_V3 | toneladas (6000 m3 x MR24_BD); pct sobre toneladas | anio_LOM25_AMIN_LE2 | 2027 | litologia_tentativa | Intrusivo |  |  | suma de filas por código | Intrusivo |  | 1539 | 9234000 | 22552056 |  | 12.435
MR24 | SIMULACIONES_MR2024_V3 | toneladas (6000 m3 x MR24_BD); pct sobre toneladas | anio_LOM25_AMIN_LE2 | 2027 | litologia_tentativa | Mármol (hipótesis: sigla MDP) |  |  | suma de filas por código | Mármol (hipótesis: sigla MDP) |  | 449 | 2694000 | 7687038 |  | 4.238
MR24 | SIMULACIONES_MR2024_V3 | toneladas (6000 m3 x MR24_BD); pct sobre toneladas | anio_LOM25_AMIN_LE2 | 2027 | litologia_tentativa | Mármol (hipótesis: siglas MC, MG, MGS, MPA, MCGB; 'Marble'~MCGB) |  |  | suma de filas por código | Mármol (hipótesis: siglas MC, MG, MGS, MPA, MCGB; 'Marble'~MCGB) |  | 6584 | 39504000 | 106730148 |  | 58.848
MR24 | SIMULACIONES_MR2024_V3 | toneladas (6000 m3 x MR24_BD); pct sobre toneladas | anio_LOM25_AMIN_LE2 | 2027 | litologia_tentativa | sin hipótesis |  |  | suma de filas por código | sin hipótesis |  | 39 | 234000 | 608550 |  | 0.336
MR24 | SIMULACIONES_MR2024_V3 | toneladas (6000 m3 x MR24_BD); pct sobre toneladas | anio_LOM25_AMIN_LE2 | 2028 | litologia_tentativa | Caliza (hipótesis: Sedimentario; RT11~NUMEQ10, siglas C*) |  |  | suma de filas por código | Caliza (hipótesis: Sedimentario; RT11~NUMEQ10, siglas C*) |  | 1014 | 6084000 | 16526118 |  | 9.595
MR24 | SIMULACIONES_MR2024_V3 | toneladas (6000 m3 x MR24_BD); pct sobre toneladas | anio_LOM25_AMIN_LE2 | 2028 | litologia_tentativa | Caliza (hipótesis: siglas C*) |  |  | suma de filas por código | Caliza (hipótesis: siglas C*) |  | 291 | 1746000 | 4730388 |  | 2.746
MR24 | SIMULACIONES_MR2024_V3 | toneladas (6000 m3 x MR24_BD); pct sobre toneladas | anio_LOM25_AMIN_LE2 | 2028 | litologia_tentativa | Hornfels (hipótesis: siglas HBV, HGV, HCB, HDP; 'Diop. Hornfels'~HGV) |  |  | suma de filas por código | Hornfels (hipótesis: siglas HBV, HGV, HCB, HDP; 'Diop. Hornfels'~HGV) |  | 188 | 1128000 | 3204162 |  | 1.86
MR24 | SIMULACIONES_MR2024_V3 | toneladas (6000 m3 x MR24_BD); pct sobre toneladas | anio_LOM25_AMIN_LE2 | 2028 | litologia_tentativa | Hornfels (hipótesis: siglas HG, HGS, HC) |  |  | suma de filas por código | Hornfels (hipótesis: siglas HG, HGS, HC) |  | 1477 | 8862000 | 23952492 |  | 13.906
MR24 | SIMULACIONES_MR2024_V3 | toneladas (6000 m3 x MR24_BD); pct sobre toneladas | anio_LOM25_AMIN_LE2 | 2028 | litologia_tentativa | Intrusivo |  |  | suma de filas por código | Intrusivo |  | 1494 | 8964000 | 21904770 |  | 12.718
MR24 | SIMULACIONES_MR2024_V3 | toneladas (6000 m3 x MR24_BD); pct sobre toneladas | anio_LOM25_AMIN_LE2 | 2028 | litologia_tentativa | Mármol (hipótesis: sigla MDP) |  |  | suma de filas por código | Mármol (hipótesis: sigla MDP) |  | 361 | 2166000 | 6127434 |  | 3.557
MR24 | SIMULACIONES_MR2024_V3 | toneladas (6000 m3 x MR24_BD); pct sobre toneladas | anio_LOM25_AMIN_LE2 | 2028 | litologia_tentativa | Mármol (hipótesis: siglas MC, MG, MGS, MPA, MCGB; 'Marble'~MCGB) |  |  | suma de filas por código | Mármol (hipótesis: siglas MC, MG, MGS, MPA, MCGB; 'Marble'~MCGB) |  | 5892 | 35352000 | 95647332 |  | 55.531
MR24 | SIMULACIONES_MR2024_V3 | toneladas (6000 m3 x MR24_BD); pct sobre toneladas | anio_LOM25_AMIN_LE2 | 2028 | litologia_tentativa | sin hipótesis |  |  | suma de filas por código | sin hipótesis |  | 9 | 54000 | 148398 |  | 0.086
MR24 | SIMULACIONES_MR2024_V3 | toneladas (6000 m3 x MR24_BD); pct sobre toneladas | anio_LOM25_AMIN_LE2 | 2029 | litologia_tentativa | Caliza (hipótesis: Sedimentario; RT11~NUMEQ10, siglas C*) |  |  | suma de filas por código | Caliza (hipótesis: Sedimentario; RT11~NUMEQ10, siglas C*) |  | 1486 | 8916000 | 24244086 |  | 11.194
MR24 | SIMULACIONES_MR2024_V3 | toneladas (6000 m3 x MR24_BD); pct sobre toneladas | anio_LOM25_AMIN_LE2 | 2029 | litologia_tentativa | Caliza (hipótesis: siglas C*) |  |  | suma de filas por código | Caliza (hipótesis: siglas C*) |  | 339 | 2034000 | 5518356 |  | 2.548
MR24 | SIMULACIONES_MR2024_V3 | toneladas (6000 m3 x MR24_BD); pct sobre toneladas | anio_LOM25_AMIN_LE2 | 2029 | litologia_tentativa | Hornfels (hipótesis: siglas HBV, HGV, HCB, HDP; 'Diop. Hornfels'~HGV) |  |  | suma de filas por código | Hornfels (hipótesis: siglas HBV, HGV, HCB, HDP; 'Diop. Hornfels'~HGV) |  | 951 | 5706000 | 16421688 |  | 7.582
MR24 | SIMULACIONES_MR2024_V3 | toneladas (6000 m3 x MR24_BD); pct sobre toneladas | anio_LOM25_AMIN_LE2 | 2029 | litologia_tentativa | Hornfels (hipótesis: siglas HG, HGS, HC) |  |  | suma de filas por código | Hornfels (hipótesis: siglas HG, HGS, HC) |  | 3506 | 21036000 | 56939172 |  | 26.29
MR24 | SIMULACIONES_MR2024_V3 | toneladas (6000 m3 x MR24_BD); pct sobre toneladas | anio_LOM25_AMIN_LE2 | 2029 | litologia_tentativa | Intrusivo |  |  | suma de filas por código | Intrusivo |  | 2357 | 14142000 | 34700526 |  | 16.022
MR24 | SIMULACIONES_MR2024_V3 | toneladas (6000 m3 x MR24_BD); pct sobre toneladas | anio_LOM25_AMIN_LE2 | 2029 | litologia_tentativa | Mármol (hipótesis: sigla MDP) |  |  | suma de filas por código | Mármol (hipótesis: sigla MDP) |  | 248 | 1488000 | 4249266 |  | 1.962
MR24 | SIMULACIONES_MR2024_V3 | toneladas (6000 m3 x MR24_BD); pct sobre toneladas | anio_LOM25_AMIN_LE2 | 2029 | litologia_tentativa | Mármol (hipótesis: siglas MC, MG, MGS, MPA, MCGB; 'Marble'~MCGB) |  |  | suma de filas por código | Mármol (hipótesis: siglas MC, MG, MGS, MPA, MCGB; 'Marble'~MCGB) |  | 4537 | 27222000 | 73877604 |  | 34.111
MR24 | SIMULACIONES_MR2024_V3 | toneladas (6000 m3 x MR24_BD); pct sobre toneladas | anio_LOM25_AMIN_LE2 | 2029 | litologia_tentativa | sin hipótesis |  |  | suma de filas por código | sin hipótesis |  | 41 | 246000 | 629808 |  | 0.291
MR24 | SIMULACIONES_MR2024_V3 | toneladas (6000 m3 x MR24_BD); pct sobre toneladas | anio_LOM25_AMIN_LE2 | 2030 | litologia_tentativa | Caliza (hipótesis: Sedimentario; RT11~NUMEQ10, siglas C*) |  |  | suma de filas por código | Caliza (hipótesis: Sedimentario; RT11~NUMEQ10, siglas C*) |  | 2165 | 12990000 | 35166276 |  | 15.01
MR24 | SIMULACIONES_MR2024_V3 | toneladas (6000 m3 x MR24_BD); pct sobre toneladas | anio_LOM25_AMIN_LE2 | 2030 | litologia_tentativa | Caliza (hipótesis: siglas C*) |  |  | suma de filas por código | Caliza (hipótesis: siglas C*) |  | 711 | 4266000 | 11540724 |  | 4.926
MR24 | SIMULACIONES_MR2024_V3 | toneladas (6000 m3 x MR24_BD); pct sobre toneladas | anio_LOM25_AMIN_LE2 | 2030 | litologia_tentativa | Hornfels (hipótesis: siglas HBV, HGV, HCB, HDP; 'Diop. Hornfels'~HGV) |  |  | suma de filas por código | Hornfels (hipótesis: siglas HBV, HGV, HCB, HDP; 'Diop. Hornfels'~HGV) |  | 1056 | 6336000 | 18038166 |  | 7.699
MR24 | SIMULACIONES_MR2024_V3 | toneladas (6000 m3 x MR24_BD); pct sobre toneladas | anio_LOM25_AMIN_LE2 | 2030 | litologia_tentativa | Hornfels (hipótesis: siglas HG, HGS, HC) |  |  | suma de filas por código | Hornfels (hipótesis: siglas HG, HGS, HC) |  | 4981 | 29886000 | 81020124 |  | 34.581
MR24 | SIMULACIONES_MR2024_V3 | toneladas (6000 m3 x MR24_BD); pct sobre toneladas | anio_LOM25_AMIN_LE2 | 2030 | litologia_tentativa | Intrusivo |  |  | suma de filas por código | Intrusivo |  | 2106 | 12636000 | 31188870 |  | 13.312
MR24 | SIMULACIONES_MR2024_V3 | toneladas (6000 m3 x MR24_BD); pct sobre toneladas | anio_LOM25_AMIN_LE2 | 2030 | litologia_tentativa | Mármol (hipótesis: sigla MDP) |  |  | suma de filas por código | Mármol (hipótesis: sigla MDP) |  | 467 | 2802000 | 7990872 |  | 3.411
MR24 | SIMULACIONES_MR2024_V3 | toneladas (6000 m3 x MR24_BD); pct sobre toneladas | anio_LOM25_AMIN_LE2 | 2030 | litologia_tentativa | Mármol (hipótesis: siglas MC, MG, MGS, MPA, MCGB; 'Marble'~MCGB) |  |  | suma de filas por código | Mármol (hipótesis: siglas MC, MG, MGS, MPA, MCGB; 'Marble'~MCGB) |  | 2988 | 17928000 | 48851004 |  | 20.851
MR24 | SIMULACIONES_MR2024_V3 | toneladas (6000 m3 x MR24_BD); pct sobre toneladas | anio_LOM25_AMIN_LE2 | 2030 | litologia_tentativa | sin hipótesis |  |  | suma de filas por código | sin hipótesis |  | 31 | 186000 | 492822 |  | 0.21
MR24 | SIMULACIONES_MR2024_V3 | toneladas (6000 m3 x MR24_BD); pct sobre toneladas | anio_LOM25_AMIN_LE2 | 2031 | litologia_tentativa | Caliza (hipótesis: Sedimentario; RT11~NUMEQ10, siglas C*) |  |  | suma de filas por código | Caliza (hipótesis: Sedimentario; RT11~NUMEQ10, siglas C*) |  | 4978 | 29868000 | 80879664 |  | 35.32
MR24 | SIMULACIONES_MR2024_V3 | toneladas (6000 m3 x MR24_BD); pct sobre toneladas | anio_LOM25_AMIN_LE2 | 2031 | litologia_tentativa | Caliza (hipótesis: siglas C*) |  |  | suma de filas por código | Caliza (hipótesis: siglas C*) |  | 1182 | 7092000 | 19145796 |  | 8.361
MR24 | SIMULACIONES_MR2024_V3 | toneladas (6000 m3 x MR24_BD); pct sobre toneladas | anio_LOM25_AMIN_LE2 | 2031 | litologia_tentativa | Hornfels (hipótesis: siglas HBV, HGV, HCB, HDP; 'Diop. Hornfels'~HGV) |  |  | suma de filas por código | Hornfels (hipótesis: siglas HBV, HGV, HCB, HDP; 'Diop. Hornfels'~HGV) |  | 462 | 2772000 | 7840068 |  | 3.424
MR24 | SIMULACIONES_MR2024_V3 | toneladas (6000 m3 x MR24_BD); pct sobre toneladas | anio_LOM25_AMIN_LE2 | 2031 | litologia_tentativa | Hornfels (hipótesis: siglas HG, HGS, HC) |  |  | suma de filas por código | Hornfels (hipótesis: siglas HG, HGS, HC) |  | 3009 | 18054000 | 49120812 |  | 21.451
MR24 | SIMULACIONES_MR2024_V3 | toneladas (6000 m3 x MR24_BD); pct sobre toneladas | anio_LOM25_AMIN_LE2 | 2031 | litologia_tentativa | Intrusivo |  |  | suma de filas por código | Intrusivo |  | 1925 | 11550000 | 28859658 |  | 12.603
MR24 | SIMULACIONES_MR2024_V3 | toneladas (6000 m3 x MR24_BD); pct sobre toneladas | anio_LOM25_AMIN_LE2 | 2031 | litologia_tentativa | Mármol (hipótesis: sigla MDP) |  |  | suma de filas por código | Mármol (hipótesis: sigla MDP) |  | 281 | 1686000 | 4755078 |  | 2.077
MR24 | SIMULACIONES_MR2024_V3 | toneladas (6000 m3 x MR24_BD); pct sobre toneladas | anio_LOM25_AMIN_LE2 | 2031 | litologia_tentativa | Mármol (hipótesis: siglas MC, MG, MGS, MPA, MCGB; 'Marble'~MCGB) |  |  | suma de filas por código | Mármol (hipótesis: siglas MC, MG, MGS, MPA, MCGB; 'Marble'~MCGB) |  | 2312 | 13872000 | 37904244 |  | 16.553
MR24 | SIMULACIONES_MR2024_V3 | toneladas (6000 m3 x MR24_BD); pct sobre toneladas | anio_LOM25_AMIN_LE2 | 2031 | litologia_tentativa | sin hipótesis |  |  | suma de filas por código | sin hipótesis |  | 30 | 180000 | 486702 |  | 0.213
MR24 | SIMULACIONES_MR2024_V3 | toneladas (6000 m3 x MR24_BD); pct sobre toneladas | anio_LOM25_AMIN_LE2 | 2032 | litologia_tentativa | Caliza (hipótesis: Sedimentario; RT11~NUMEQ10, siglas C*) |  |  | suma de filas por código | Caliza (hipótesis: Sedimentario; RT11~NUMEQ10, siglas C*) |  | 4209 | 25254000 | 68506368 |  | 25.965
MR24 | SIMULACIONES_MR2024_V3 | toneladas (6000 m3 x MR24_BD); pct sobre toneladas | anio_LOM25_AMIN_LE2 | 2032 | litologia_tentativa | Caliza (hipótesis: siglas C*) |  |  | suma de filas por código | Caliza (hipótesis: siglas C*) |  | 2066 | 12396000 | 33556020 |  | 12.718
MR24 | SIMULACIONES_MR2024_V3 | toneladas (6000 m3 x MR24_BD); pct sobre toneladas | anio_LOM25_AMIN_LE2 | 2032 | litologia_tentativa | Hornfels (hipótesis: siglas HBV, HGV, HCB, HDP; 'Diop. Hornfels'~HGV) |  |  | suma de filas por código | Hornfels (hipótesis: siglas HBV, HGV, HCB, HDP; 'Diop. Hornfels'~HGV) |  | 463 | 2778000 | 8074692 |  | 3.06
MR24 | SIMULACIONES_MR2024_V3 | toneladas (6000 m3 x MR24_BD); pct sobre toneladas | anio_LOM25_AMIN_LE2 | 2032 | litologia_tentativa | Hornfels (hipótesis: siglas HG, HGS, HC) |  |  | suma de filas por código | Hornfels (hipótesis: siglas HG, HGS, HC) |  | 2623 | 15738000 | 42671472 |  | 16.173
MR24 | SIMULACIONES_MR2024_V3 | toneladas (6000 m3 x MR24_BD); pct sobre toneladas | anio_LOM25_AMIN_LE2 | 2032 | litologia_tentativa | Intrusivo |  |  | suma de filas por código | Intrusivo |  | 3514 | 21084000 | 52461186 |  | 19.884
MR24 | SIMULACIONES_MR2024_V3 | toneladas (6000 m3 x MR24_BD); pct sobre toneladas | anio_LOM25_AMIN_LE2 | 2032 | litologia_tentativa | Mármol (hipótesis: sigla MDP) |  |  | suma de filas por código | Mármol (hipótesis: sigla MDP) |  | 340 | 2040000 | 5795346 |  | 2.197
MR24 | SIMULACIONES_MR2024_V3 | toneladas (6000 m3 x MR24_BD); pct sobre toneladas | anio_LOM25_AMIN_LE2 | 2032 | litologia_tentativa | Mármol (hipótesis: siglas MC, MG, MGS, MPA, MCGB; 'Marble'~MCGB) |  |  | suma de filas por código | Mármol (hipótesis: siglas MC, MG, MGS, MPA, MCGB; 'Marble'~MCGB) |  | 3217 | 19302000 | 52632798 |  | 19.948
MR24 | SIMULACIONES_MR2024_V3 | toneladas (6000 m3 x MR24_BD); pct sobre toneladas | anio_LOM25_AMIN_LE2 | 2032 | litologia_tentativa | sin hipótesis |  |  | suma de filas por código | sin hipótesis |  | 9 | 54000 | 146382 |  | 0.055
MR24 | SIMULACIONES_MR2024_V3 | toneladas (6000 m3 x MR24_BD); pct sobre toneladas | anio_LOM25_AMIN_LE2 | 2033 | litologia_tentativa | Caliza (hipótesis: Sedimentario; RT11~NUMEQ10, siglas C*) |  |  | suma de filas por código | Caliza (hipótesis: Sedimentario; RT11~NUMEQ10, siglas C*) |  | 3699 | 22194000 | 60302106 |  | 20.732
MR24 | SIMULACIONES_MR2024_V3 | toneladas (6000 m3 x MR24_BD); pct sobre toneladas | anio_LOM25_AMIN_LE2 | 2033 | litologia_tentativa | Caliza (hipótesis: siglas C*) |  |  | suma de filas por código | Caliza (hipótesis: siglas C*) |  | 3767 | 22602000 | 61241112 |  | 21.055
MR24 | SIMULACIONES_MR2024_V3 | toneladas (6000 m3 x MR24_BD); pct sobre toneladas | anio_LOM25_AMIN_LE2 | 2033 | litologia_tentativa | Hornfels (hipótesis: siglas HBV, HGV, HCB, HDP; 'Diop. Hornfels'~HGV) |  |  | suma de filas por código | Hornfels (hipótesis: siglas HBV, HGV, HCB, HDP; 'Diop. Hornfels'~HGV) |  | 669 | 4014000 | 11664396 |  | 4.01
MR24 | SIMULACIONES_MR2024_V3 | toneladas (6000 m3 x MR24_BD); pct sobre toneladas | anio_LOM25_AMIN_LE2 | 2033 | litologia_tentativa | Hornfels (hipótesis: siglas HG, HGS, HC) |  |  | suma de filas por código | Hornfels (hipótesis: siglas HG, HGS, HC) |  | 3271 | 19626000 | 53225496 |  | 18.299
MR24 | SIMULACIONES_MR2024_V3 | toneladas (6000 m3 x MR24_BD); pct sobre toneladas | anio_LOM25_AMIN_LE2 | 2033 | litologia_tentativa | Intrusivo |  |  | suma de filas por código | Intrusivo |  | 1777 | 10662000 | 26860626 |  | 9.235
MR24 | SIMULACIONES_MR2024_V3 | toneladas (6000 m3 x MR24_BD); pct sobre toneladas | anio_LOM25_AMIN_LE2 | 2033 | litologia_tentativa | Mármol (hipótesis: sigla MDP) |  |  | suma de filas por código | Mármol (hipótesis: sigla MDP) |  | 308 | 1848000 | 5298300 |  | 1.822
MR24 | SIMULACIONES_MR2024_V3 | toneladas (6000 m3 x MR24_BD); pct sobre toneladas | anio_LOM25_AMIN_LE2 | 2033 | litologia_tentativa | Mármol (hipótesis: siglas MC, MG, MGS, MPA, MCGB; 'Marble'~MCGB) |  |  | suma de filas por código | Mármol (hipótesis: siglas MC, MG, MGS, MPA, MCGB; 'Marble'~MCGB) |  | 4414 | 26484000 | 71959470 |  | 24.74
MR24 | SIMULACIONES_MR2024_V3 | toneladas (6000 m3 x MR24_BD); pct sobre toneladas | anio_LOM25_AMIN_LE2 | 2033 | litologia_tentativa | sin hipótesis |  |  | suma de filas por código | sin hipótesis |  | 17 | 102000 | 306822 |  | 0.105
MR24 | SIMULACIONES_MR2024_V3 | toneladas (6000 m3 x MR24_BD); pct sobre toneladas | anio_LOM25_AMIN_LE2 | 2034 | litologia_tentativa | Caliza (hipótesis: Sedimentario; RT11~NUMEQ10, siglas C*) |  |  | suma de filas por código | Caliza (hipótesis: Sedimentario; RT11~NUMEQ10, siglas C*) |  | 1030 | 6180000 | 16760808 |  | 6.927
MR24 | SIMULACIONES_MR2024_V3 | toneladas (6000 m3 x MR24_BD); pct sobre toneladas | anio_LOM25_AMIN_LE2 | 2034 | litologia_tentativa | Caliza (hipótesis: siglas C*) |  |  | suma de filas por código | Caliza (hipótesis: siglas C*) |  | 1247 | 7482000 | 20271498 |  | 8.378
MR24 | SIMULACIONES_MR2024_V3 | toneladas (6000 m3 x MR24_BD); pct sobre toneladas | anio_LOM25_AMIN_LE2 | 2034 | litologia_tentativa | Hornfels (hipótesis: siglas HBV, HGV, HCB, HDP; 'Diop. Hornfels'~HGV) |  |  | suma de filas por código | Hornfels (hipótesis: siglas HBV, HGV, HCB, HDP; 'Diop. Hornfels'~HGV) |  | 955 | 5730000 | 16371456 |  | 6.766
MR24 | SIMULACIONES_MR2024_V3 | toneladas (6000 m3 x MR24_BD); pct sobre toneladas | anio_LOM25_AMIN_LE2 | 2034 | litologia_tentativa | Hornfels (hipótesis: siglas HG, HGS, HC) |  |  | suma de filas por código | Hornfels (hipótesis: siglas HG, HGS, HC) |  | 3952 | 23712000 | 64119780 |  | 26.5
MR24 | SIMULACIONES_MR2024_V3 | toneladas (6000 m3 x MR24_BD); pct sobre toneladas | anio_LOM25_AMIN_LE2 | 2034 | litologia_tentativa | Intrusivo |  |  | suma de filas por código | Intrusivo |  | 967 | 5802000 | 14657250 |  | 6.057
MR24 | SIMULACIONES_MR2024_V3 | toneladas (6000 m3 x MR24_BD); pct sobre toneladas | anio_LOM25_AMIN_LE2 | 2034 | litologia_tentativa | Mármol (hipótesis: sigla MDP) |  |  | suma de filas por código | Mármol (hipótesis: sigla MDP) |  | 654 | 3924000 | 11094876 |  | 4.585
MR24 | SIMULACIONES_MR2024_V3 | toneladas (6000 m3 x MR24_BD); pct sobre toneladas | anio_LOM25_AMIN_LE2 | 2034 | litologia_tentativa | Mármol (hipótesis: siglas MC, MG, MGS, MPA, MCGB; 'Marble'~MCGB) |  |  | suma de filas por código | Mármol (hipótesis: siglas MC, MG, MGS, MPA, MCGB; 'Marble'~MCGB) |  | 6063 | 36378000 | 98574438 |  | 40.74
MR24 | SIMULACIONES_MR2024_V3 | toneladas (6000 m3 x MR24_BD); pct sobre toneladas | anio_LOM25_AMIN_LE2 | 2034 | litologia_tentativa | sin hipótesis |  |  | suma de filas por código | sin hipótesis |  | 7 | 42000 | 109578 |  | 0.045
MR24 | SIMULACIONES_MR2024_V3 | toneladas (6000 m3 x MR24_BD); pct sobre toneladas | anio_LOM25_AMIN_LE2 | 2035 | litologia_tentativa | Caliza (hipótesis: Sedimentario; RT11~NUMEQ10, siglas C*) |  |  | suma de filas por código | Caliza (hipótesis: Sedimentario; RT11~NUMEQ10, siglas C*) |  | 1685 | 10110000 | 27387516 |  | 11.708
MR24 | SIMULACIONES_MR2024_V3 | toneladas (6000 m3 x MR24_BD); pct sobre toneladas | anio_LOM25_AMIN_LE2 | 2035 | litologia_tentativa | Caliza (hipótesis: siglas C*) |  |  | suma de filas por código | Caliza (hipótesis: siglas C*) |  | 232 | 1392000 | 3764046 |  | 1.609
MR24 | SIMULACIONES_MR2024_V3 | toneladas (6000 m3 x MR24_BD); pct sobre toneladas | anio_LOM25_AMIN_LE2 | 2035 | litologia_tentativa | Hornfels (hipótesis: siglas HBV, HGV, HCB, HDP; 'Diop. Hornfels'~HGV) |  |  | suma de filas por código | Hornfels (hipótesis: siglas HBV, HGV, HCB, HDP; 'Diop. Hornfels'~HGV) |  | 1138 | 6828000 | 19472574 |  | 8.324
MR24 | SIMULACIONES_MR2024_V3 | toneladas (6000 m3 x MR24_BD); pct sobre toneladas | anio_LOM25_AMIN_LE2 | 2035 | litologia_tentativa | Hornfels (hipótesis: siglas HG, HGS, HC) |  |  | suma de filas por código | Hornfels (hipótesis: siglas HG, HGS, HC) |  | 2055 | 12330000 | 33272184 |  | 14.224
MR24 | SIMULACIONES_MR2024_V3 | toneladas (6000 m3 x MR24_BD); pct sobre toneladas | anio_LOM25_AMIN_LE2 | 2035 | litologia_tentativa | Intrusivo |  |  | suma de filas por código | Intrusivo |  | 2201 | 13206000 | 33019500 |  | 14.115
MR24 | SIMULACIONES_MR2024_V3 | toneladas (6000 m3 x MR24_BD); pct sobre toneladas | anio_LOM25_AMIN_LE2 | 2035 | litologia_tentativa | Mármol (hipótesis: sigla MDP) |  |  | suma de filas por código | Mármol (hipótesis: sigla MDP) |  | 854 | 5124000 | 14575032 |  | 6.231
MR24 | SIMULACIONES_MR2024_V3 | toneladas (6000 m3 x MR24_BD); pct sobre toneladas | anio_LOM25_AMIN_LE2 | 2035 | litologia_tentativa | Mármol (hipótesis: siglas MC, MG, MGS, MPA, MCGB; 'Marble'~MCGB) |  |  | suma de filas por código | Mármol (hipótesis: siglas MC, MG, MGS, MPA, MCGB; 'Marble'~MCGB) |  | 6273 | 37638000 | 101786238 |  | 43.513
MR24 | SIMULACIONES_MR2024_V3 | toneladas (6000 m3 x MR24_BD); pct sobre toneladas | anio_LOM25_AMIN_LE2 | 2035 | litologia_tentativa | sin hipótesis |  |  | suma de filas por código | sin hipótesis |  | 41 | 246000 | 646152 |  | 0.276
MR24 | SIMULACIONES_MR2024_V3 | toneladas (6000 m3 x MR24_BD); pct sobre toneladas | anio_LOM25_AMIN_LE2 | 2036 | litologia_tentativa | Caliza (hipótesis: Sedimentario; RT11~NUMEQ10, siglas C*) |  |  | suma de filas por código | Caliza (hipótesis: Sedimentario; RT11~NUMEQ10, siglas C*) |  | 5602 | 33612000 | 91030692 |  | 37.511
MR24 | SIMULACIONES_MR2024_V3 | toneladas (6000 m3 x MR24_BD); pct sobre toneladas | anio_LOM25_AMIN_LE2 | 2036 | litologia_tentativa | Caliza (hipótesis: siglas C*) |  |  | suma de filas por código | Caliza (hipótesis: siglas C*) |  | 861 | 5166000 | 13986402 |  | 5.763
MR24 | SIMULACIONES_MR2024_V3 | toneladas (6000 m3 x MR24_BD); pct sobre toneladas | anio_LOM25_AMIN_LE2 | 2036 | litologia_tentativa | Hornfels (hipótesis: siglas HBV, HGV, HCB, HDP; 'Diop. Hornfels'~HGV) |  |  | suma de filas por código | Hornfels (hipótesis: siglas HBV, HGV, HCB, HDP; 'Diop. Hornfels'~HGV) |  | 693 | 4158000 | 12018852 |  | 4.953
MR24 | SIMULACIONES_MR2024_V3 | toneladas (6000 m3 x MR24_BD); pct sobre toneladas | anio_LOM25_AMIN_LE2 | 2036 | litologia_tentativa | Hornfels (hipótesis: siglas HG, HGS, HC) |  |  | suma de filas por código | Hornfels (hipótesis: siglas HG, HGS, HC) |  | 1584 | 9504000 | 25587912 |  | 10.544
MR24 | SIMULACIONES_MR2024_V3 | toneladas (6000 m3 x MR24_BD); pct sobre toneladas | anio_LOM25_AMIN_LE2 | 2036 | litologia_tentativa | Intrusivo |  |  | suma de filas por código | Intrusivo |  | 2067 | 12402000 | 30925236 |  | 12.744
MR24 | SIMULACIONES_MR2024_V3 | toneladas (6000 m3 x MR24_BD); pct sobre toneladas | anio_LOM25_AMIN_LE2 | 2036 | litologia_tentativa | Mármol (hipótesis: sigla MDP) |  |  | suma de filas por código | Mármol (hipótesis: sigla MDP) |  | 336 | 2016000 | 5802282 |  | 2.391
MR24 | SIMULACIONES_MR2024_V3 | toneladas (6000 m3 x MR24_BD); pct sobre toneladas | anio_LOM25_AMIN_LE2 | 2036 | litologia_tentativa | Mármol (hipótesis: siglas MC, MG, MGS, MPA, MCGB; 'Marble'~MCGB) |  |  | suma de filas por código | Mármol (hipótesis: siglas MC, MG, MGS, MPA, MCGB; 'Marble'~MCGB) |  | 3872 | 23232000 | 62900022 |  | 25.919
MR24 | SIMULACIONES_MR2024_V3 | toneladas (6000 m3 x MR24_BD); pct sobre toneladas | anio_LOM25_AMIN_LE2 | 2036 | litologia_tentativa | sin hipótesis |  |  | suma de filas por código | sin hipótesis |  | 27 | 162000 | 425052 |  | 0.175
MR24 | SIMULACIONES_MR2024_V3 | toneladas (6000 m3 x MR24_BD); pct sobre toneladas | anio_LOM25_AMIN_LE2 | 2037 | litologia_tentativa | Caliza (hipótesis: Sedimentario; RT11~NUMEQ10, siglas C*) |  |  | suma de filas por código | Caliza (hipótesis: Sedimentario; RT11~NUMEQ10, siglas C*) |  | 7625 | 45750000 | 123917352 |  | 45.336
MR24 | SIMULACIONES_MR2024_V3 | toneladas (6000 m3 x MR24_BD); pct sobre toneladas | anio_LOM25_AMIN_LE2 | 2037 | litologia_tentativa | Caliza (hipótesis: siglas C*) |  |  | suma de filas por código | Caliza (hipótesis: siglas C*) |  | 1110 | 6660000 | 18052968 |  | 6.605
MR24 | SIMULACIONES_MR2024_V3 | toneladas (6000 m3 x MR24_BD); pct sobre toneladas | anio_LOM25_AMIN_LE2 | 2037 | litologia_tentativa | Hornfels (hipótesis: siglas HBV, HGV, HCB, HDP; 'Diop. Hornfels'~HGV) |  |  | suma de filas por código | Hornfels (hipótesis: siglas HBV, HGV, HCB, HDP; 'Diop. Hornfels'~HGV) |  | 532 | 3192000 | 9218124 |  | 3.372
MR24 | SIMULACIONES_MR2024_V3 | toneladas (6000 m3 x MR24_BD); pct sobre toneladas | anio_LOM25_AMIN_LE2 | 2037 | litologia_tentativa | Hornfels (hipótesis: siglas HG, HGS, HC) |  |  | suma de filas por código | Hornfels (hipótesis: siglas HG, HGS, HC) |  | 1765 | 10590000 | 28565646 |  | 10.451
MR24 | SIMULACIONES_MR2024_V3 | toneladas (6000 m3 x MR24_BD); pct sobre toneladas | anio_LOM25_AMIN_LE2 | 2037 | litologia_tentativa | Intrusivo |  |  | suma de filas por código | Intrusivo |  | 1567 | 9402000 | 23527428 |  | 8.607
MR24 | SIMULACIONES_MR2024_V3 | toneladas (6000 m3 x MR24_BD); pct sobre toneladas | anio_LOM25_AMIN_LE2 | 2037 | litologia_tentativa | Mármol (hipótesis: sigla MDP) |  |  | suma de filas por código | Mármol (hipótesis: sigla MDP) |  | 528 | 3168000 | 9124140 |  | 3.338
MR24 | SIMULACIONES_MR2024_V3 | toneladas (6000 m3 x MR24_BD); pct sobre toneladas | anio_LOM25_AMIN_LE2 | 2037 | litologia_tentativa | Mármol (hipótesis: siglas MC, MG, MGS, MPA, MCGB; 'Marble'~MCGB) |  |  | suma de filas por código | Mármol (hipótesis: siglas MC, MG, MGS, MPA, MCGB; 'Marble'~MCGB) |  | 3731 | 22386000 | 60667998 |  | 22.196
MR24 | SIMULACIONES_MR2024_V3 | toneladas (6000 m3 x MR24_BD); pct sobre toneladas | anio_LOM25_AMIN_LE2 | 2037 | litologia_tentativa | sin hipótesis |  |  | suma de filas por código | sin hipótesis |  | 16 | 96000 | 259968 |  | 0.095
MR24 | SIMULACIONES_MR2024_V3 | toneladas (6000 m3 x MR24_BD); pct sobre toneladas | anio_LOM25_AMIN_LE2 | 2038 | litologia_tentativa | Caliza (hipótesis: Sedimentario; RT11~NUMEQ10, siglas C*) |  |  | suma de filas por código | Caliza (hipótesis: Sedimentario; RT11~NUMEQ10, siglas C*) |  | 5878 | 35268000 | 95747766 |  | 36.707
MR24 | SIMULACIONES_MR2024_V3 | toneladas (6000 m3 x MR24_BD); pct sobre toneladas | anio_LOM25_AMIN_LE2 | 2038 | litologia_tentativa | Caliza (hipótesis: siglas C*) |  |  | suma de filas por código | Caliza (hipótesis: siglas C*) |  | 1003 | 6018000 | 16312590 |  | 6.254
MR24 | SIMULACIONES_MR2024_V3 | toneladas (6000 m3 x MR24_BD); pct sobre toneladas | anio_LOM25_AMIN_LE2 | 2038 | litologia_tentativa | Hornfels (hipótesis: siglas HBV, HGV, HCB, HDP; 'Diop. Hornfels'~HGV) |  |  | suma de filas por código | Hornfels (hipótesis: siglas HBV, HGV, HCB, HDP; 'Diop. Hornfels'~HGV) |  | 237 | 1422000 | 4079682 |  | 1.564
MR24 | SIMULACIONES_MR2024_V3 | toneladas (6000 m3 x MR24_BD); pct sobre toneladas | anio_LOM25_AMIN_LE2 | 2038 | litologia_tentativa | Hornfels (hipótesis: siglas HG, HGS, HC) |  |  | suma de filas por código | Hornfels (hipótesis: siglas HG, HGS, HC) |  | 2156 | 12936000 | 34939680 |  | 13.395
MR24 | SIMULACIONES_MR2024_V3 | toneladas (6000 m3 x MR24_BD); pct sobre toneladas | anio_LOM25_AMIN_LE2 | 2038 | litologia_tentativa | Intrusivo |  |  | suma de filas por código | Intrusivo |  | 1560 | 9360000 | 23446962 |  | 8.989
MR24 | SIMULACIONES_MR2024_V3 | toneladas (6000 m3 x MR24_BD); pct sobre toneladas | anio_LOM25_AMIN_LE2 | 2038 | litologia_tentativa | Mármol (hipótesis: sigla MDP) |  |  | suma de filas por código | Mármol (hipótesis: sigla MDP) |  | 600 | 3600000 | 10329966 |  | 3.96
MR24 | SIMULACIONES_MR2024_V3 | toneladas (6000 m3 x MR24_BD); pct sobre toneladas | anio_LOM25_AMIN_LE2 | 2038 | litologia_tentativa | Mármol (hipótesis: siglas MC, MG, MGS, MPA, MCGB; 'Marble'~MCGB) |  |  | suma de filas por código | Mármol (hipótesis: siglas MC, MG, MGS, MPA, MCGB; 'Marble'~MCGB) |  | 4651 | 27906000 | 75666780 |  | 29.009
MR24 | SIMULACIONES_MR2024_V3 | toneladas (6000 m3 x MR24_BD); pct sobre toneladas | anio_LOM25_AMIN_LE2 | 2038 | litologia_tentativa | sin hipótesis |  |  | suma de filas por código | sin hipótesis |  | 20 | 120000 | 317496 |  | 0.122
MR24 | SIMULACIONES_MR2024_V3 | toneladas (6000 m3 x MR24_BD); pct sobre toneladas | anio_LOM25_AMIN_LE2 | 2039 | litologia_tentativa | Caliza (hipótesis: Sedimentario; RT11~NUMEQ10, siglas C*) |  |  | suma de filas por código | Caliza (hipótesis: Sedimentario; RT11~NUMEQ10, siglas C*) |  | 5808 | 34848000 | 94635894 |  | 32.505
MR24 | SIMULACIONES_MR2024_V3 | toneladas (6000 m3 x MR24_BD); pct sobre toneladas | anio_LOM25_AMIN_LE2 | 2039 | litologia_tentativa | Caliza (hipótesis: siglas C*) |  |  | suma de filas por código | Caliza (hipótesis: siglas C*) |  | 1702 | 10212000 | 27708414 |  | 9.517
MR24 | SIMULACIONES_MR2024_V3 | toneladas (6000 m3 x MR24_BD); pct sobre toneladas | anio_LOM25_AMIN_LE2 | 2039 | litologia_tentativa | Hornfels (hipótesis: siglas HBV, HGV, HCB, HDP; 'Diop. Hornfels'~HGV) |  |  | suma de filas por código | Hornfels (hipótesis: siglas HBV, HGV, HCB, HDP; 'Diop. Hornfels'~HGV) |  | 176 | 1056000 | 2915370 |  | 1.001
MR24 | SIMULACIONES_MR2024_V3 | toneladas (6000 m3 x MR24_BD); pct sobre toneladas | anio_LOM25_AMIN_LE2 | 2039 | litologia_tentativa | Hornfels (hipótesis: siglas HG, HGS, HC) |  |  | suma de filas por código | Hornfels (hipótesis: siglas HG, HGS, HC) |  | 3191 | 19146000 | 51682098 |  | 17.751
MR24 | SIMULACIONES_MR2024_V3 | toneladas (6000 m3 x MR24_BD); pct sobre toneladas | anio_LOM25_AMIN_LE2 | 2039 | litologia_tentativa | Intrusivo |  |  | suma de filas por código | Intrusivo |  | 1406 | 8436000 | 20880540 |  | 7.172
MR24 | SIMULACIONES_MR2024_V3 | toneladas (6000 m3 x MR24_BD); pct sobre toneladas | anio_LOM25_AMIN_LE2 | 2039 | litologia_tentativa | Mármol (hipótesis: sigla MDP) |  |  | suma de filas por código | Mármol (hipótesis: sigla MDP) |  | 435 | 2610000 | 7553100 |  | 2.594
MR24 | SIMULACIONES_MR2024_V3 | toneladas (6000 m3 x MR24_BD); pct sobre toneladas | anio_LOM25_AMIN_LE2 | 2039 | litologia_tentativa | Mármol (hipótesis: siglas MC, MG, MGS, MPA, MCGB; 'Marble'~MCGB) |  |  | suma de filas por código | Mármol (hipótesis: siglas MC, MG, MGS, MPA, MCGB; 'Marble'~MCGB) |  | 5282 | 31692000 | 85741170 |  | 29.449
MR24 | SIMULACIONES_MR2024_V3 | toneladas (6000 m3 x MR24_BD); pct sobre toneladas | anio_LOM25_AMIN_LE2 | 2039 | litologia_tentativa | sin hipótesis |  |  | suma de filas por código | sin hipótesis |  | 2 | 12000 | 29856 |  | 0.01
MR24 | SIMULACIONES_MR2024_V3 | toneladas (6000 m3 x MR24_BD); pct sobre toneladas | anio_LOM25_AMIN_LE2 | 2040 | litologia_tentativa | Caliza (hipótesis: Sedimentario; RT11~NUMEQ10, siglas C*) |  |  | suma de filas por código | Caliza (hipótesis: Sedimentario; RT11~NUMEQ10, siglas C*) |  | 1969 | 11814000 | 31963740 |  | 12.742
MR24 | SIMULACIONES_MR2024_V3 | toneladas (6000 m3 x MR24_BD); pct sobre toneladas | anio_LOM25_AMIN_LE2 | 2040 | litologia_tentativa | Caliza (hipótesis: siglas C*) |  |  | suma de filas por código | Caliza (hipótesis: siglas C*) |  | 710 | 4260000 | 11562570 |  | 4.609
MR24 | SIMULACIONES_MR2024_V3 | toneladas (6000 m3 x MR24_BD); pct sobre toneladas | anio_LOM25_AMIN_LE2 | 2040 | litologia_tentativa | Hornfels (hipótesis: siglas HBV, HGV, HCB, HDP; 'Diop. Hornfels'~HGV) |  |  | suma de filas por código | Hornfels (hipótesis: siglas HBV, HGV, HCB, HDP; 'Diop. Hornfels'~HGV) |  | 617 | 3702000 | 10204110 |  | 4.068
MR24 | SIMULACIONES_MR2024_V3 | toneladas (6000 m3 x MR24_BD); pct sobre toneladas | anio_LOM25_AMIN_LE2 | 2040 | litologia_tentativa | Hornfels (hipótesis: siglas HG, HGS, HC) |  |  | suma de filas por código | Hornfels (hipótesis: siglas HG, HGS, HC) |  | 4387 | 26322000 | 71246220 |  | 28.402
MR24 | SIMULACIONES_MR2024_V3 | toneladas (6000 m3 x MR24_BD); pct sobre toneladas | anio_LOM25_AMIN_LE2 | 2040 | litologia_tentativa | Intrusivo |  |  | suma de filas por código | Intrusivo |  | 1433 | 8598000 | 21586206 |  | 8.605
MR24 | SIMULACIONES_MR2024_V3 | toneladas (6000 m3 x MR24_BD); pct sobre toneladas | anio_LOM25_AMIN_LE2 | 2040 | litologia_tentativa | Mármol (hipótesis: sigla MDP) |  |  | suma de filas por código | Mármol (hipótesis: sigla MDP) |  | 95 | 570000 | 1604718 |  | 0.64
MR24 | SIMULACIONES_MR2024_V3 | toneladas (6000 m3 x MR24_BD); pct sobre toneladas | anio_LOM25_AMIN_LE2 | 2040 | litologia_tentativa | Mármol (hipótesis: siglas MC, MG, MGS, MPA, MCGB; 'Marble'~MCGB) |  |  | suma de filas por código | Mármol (hipótesis: siglas MC, MG, MGS, MPA, MCGB; 'Marble'~MCGB) |  | 6313 | 37878000 | 102484878 |  | 40.856
MR24 | SIMULACIONES_MR2024_V3 | toneladas (6000 m3 x MR24_BD); pct sobre toneladas | anio_LOM25_AMIN_LE2 | 2040 | litologia_tentativa | sin hipótesis |  |  | suma de filas por código | sin hipótesis |  | 12 | 72000 | 193140 |  | 0.077
MR24 | SIMULACIONES_MR2024_V3 | toneladas (6000 m3 x MR24_BD); pct sobre toneladas | anio_LOM25_AMIN_LE2 | 2041 | litologia_tentativa | Caliza (hipótesis: Sedimentario; RT11~NUMEQ10, siglas C*) |  |  | suma de filas por código | Caliza (hipótesis: Sedimentario; RT11~NUMEQ10, siglas C*) |  | 2527 | 15162000 | 41044848 |  | 13.983
MR24 | SIMULACIONES_MR2024_V3 | toneladas (6000 m3 x MR24_BD); pct sobre toneladas | anio_LOM25_AMIN_LE2 | 2041 | litologia_tentativa | Caliza (hipótesis: siglas C*) |  |  | suma de filas por código | Caliza (hipótesis: siglas C*) |  | 1097 | 6582000 | 17838060 |  | 6.077
MR24 | SIMULACIONES_MR2024_V3 | toneladas (6000 m3 x MR24_BD); pct sobre toneladas | anio_LOM25_AMIN_LE2 | 2041 | litologia_tentativa | Hornfels (hipótesis: siglas HBV, HGV, HCB, HDP; 'Diop. Hornfels'~HGV) |  |  | suma de filas por código | Hornfels (hipótesis: siglas HBV, HGV, HCB, HDP; 'Diop. Hornfels'~HGV) |  | 123 | 738000 | 2057442 |  | 0.701
MR24 | SIMULACIONES_MR2024_V3 | toneladas (6000 m3 x MR24_BD); pct sobre toneladas | anio_LOM25_AMIN_LE2 | 2041 | litologia_tentativa | Hornfels (hipótesis: siglas HG, HGS, HC) |  |  | suma de filas por código | Hornfels (hipótesis: siglas HG, HGS, HC) |  | 2670 | 16020000 | 43441764 |  | 14.799
MR24 | SIMULACIONES_MR2024_V3 | toneladas (6000 m3 x MR24_BD); pct sobre toneladas | anio_LOM25_AMIN_LE2 | 2041 | litologia_tentativa | Intrusivo |  |  | suma de filas por código | Intrusivo |  | 3702 | 22212000 | 55163658 |  | 18.793
MR24 | SIMULACIONES_MR2024_V3 | toneladas (6000 m3 x MR24_BD); pct sobre toneladas | anio_LOM25_AMIN_LE2 | 2041 | litologia_tentativa | Mármol (hipótesis: sigla MDP) |  |  | suma de filas por código | Mármol (hipótesis: sigla MDP) |  | 255 | 1530000 | 4269126 |  | 1.454
MR24 | SIMULACIONES_MR2024_V3 | toneladas (6000 m3 x MR24_BD); pct sobre toneladas | anio_LOM25_AMIN_LE2 | 2041 | litologia_tentativa | Mármol (hipótesis: siglas MC, MG, MGS, MPA, MCGB; 'Marble'~MCGB) |  |  | suma de filas por código | Mármol (hipótesis: siglas MC, MG, MGS, MPA, MCGB; 'Marble'~MCGB) |  | 7952 | 47712000 | 129633678 |  | 44.163
MR24 | SIMULACIONES_MR2024_V3 | toneladas (6000 m3 x MR24_BD); pct sobre toneladas | anio_LOM25_AMIN_LE2 | 2041 | litologia_tentativa | sin hipótesis |  |  | suma de filas por código | sin hipótesis |  | 5 | 30000 | 87762 |  | 0.03
MR24 | SIMULACIONES_MR2024_V3 | toneladas (6000 m3 x MR24_BD); pct sobre toneladas | anio_LOM25_AMIN_LE2 | 2042 | litologia_tentativa | Caliza (hipótesis: Sedimentario; RT11~NUMEQ10, siglas C*) |  |  | suma de filas por código | Caliza (hipótesis: Sedimentario; RT11~NUMEQ10, siglas C*) |  | 1656 | 9936000 | 26962944 |  | 13.779
MR24 | SIMULACIONES_MR2024_V3 | toneladas (6000 m3 x MR24_BD); pct sobre toneladas | anio_LOM25_AMIN_LE2 | 2042 | litologia_tentativa | Caliza (hipótesis: siglas C*) |  |  | suma de filas por código | Caliza (hipótesis: siglas C*) |  | 2228 | 13368000 | 36255510 |  | 18.528
MR24 | SIMULACIONES_MR2024_V3 | toneladas (6000 m3 x MR24_BD); pct sobre toneladas | anio_LOM25_AMIN_LE2 | 2042 | litologia_tentativa | Hornfels (hipótesis: siglas HBV, HGV, HCB, HDP; 'Diop. Hornfels'~HGV) |  |  | suma de filas por código | Hornfels (hipótesis: siglas HBV, HGV, HCB, HDP; 'Diop. Hornfels'~HGV) |  | 5 | 30000 | 83850 |  | 0.043
MR24 | SIMULACIONES_MR2024_V3 | toneladas (6000 m3 x MR24_BD); pct sobre toneladas | anio_LOM25_AMIN_LE2 | 2042 | litologia_tentativa | Hornfels (hipótesis: siglas HG, HGS, HC) |  |  | suma de filas por código | Hornfels (hipótesis: siglas HG, HGS, HC) |  | 1742 | 10452000 | 28257054 |  | 14.44
MR24 | SIMULACIONES_MR2024_V3 | toneladas (6000 m3 x MR24_BD); pct sobre toneladas | anio_LOM25_AMIN_LE2 | 2042 | litologia_tentativa | Intrusivo |  |  | suma de filas por código | Intrusivo |  | 1856 | 11136000 | 27284886 |  | 13.943
MR24 | SIMULACIONES_MR2024_V3 | toneladas (6000 m3 x MR24_BD); pct sobre toneladas | anio_LOM25_AMIN_LE2 | 2042 | litologia_tentativa | Mármol (hipótesis: sigla MDP) |  |  | suma de filas por código | Mármol (hipótesis: sigla MDP) |  | 139 | 834000 | 2313414 |  | 1.182
MR24 | SIMULACIONES_MR2024_V3 | toneladas (6000 m3 x MR24_BD); pct sobre toneladas | anio_LOM25_AMIN_LE2 | 2042 | litologia_tentativa | Mármol (hipótesis: siglas MC, MG, MGS, MPA, MCGB; 'Marble'~MCGB) |  |  | suma de filas por código | Mármol (hipótesis: siglas MC, MG, MGS, MPA, MCGB; 'Marble'~MCGB) |  | 4556 | 27336000 | 74505732 |  | 38.075
MR24 | SIMULACIONES_MR2024_V3 | toneladas (6000 m3 x MR24_BD); pct sobre toneladas | anio_LOM25_AMIN_LE2 | 2042 | litologia_tentativa | sin hipótesis |  |  | suma de filas por código | sin hipótesis |  | 1 | 6000 | 17610 |  | 0.009
MR24 | SIMULACIONES_MR2024_V3 | toneladas (6000 m3 x MR24_BD); pct sobre toneladas | anio_LOM25_AMIN_LE2 | 2043 | litologia_tentativa | Caliza (hipótesis: Sedimentario; RT11~NUMEQ10, siglas C*) |  |  | suma de filas por código | Caliza (hipótesis: Sedimentario; RT11~NUMEQ10, siglas C*) |  | 559 | 3354000 | 9106248 |  | 5.753
MR24 | SIMULACIONES_MR2024_V3 | toneladas (6000 m3 x MR24_BD); pct sobre toneladas | anio_LOM25_AMIN_LE2 | 2043 | litologia_tentativa | Caliza (hipótesis: siglas C*) |  |  | suma de filas por código | Caliza (hipótesis: siglas C*) |  | 1946 | 11676000 | 31659276 |  | 20.002
MR24 | SIMULACIONES_MR2024_V3 | toneladas (6000 m3 x MR24_BD); pct sobre toneladas | anio_LOM25_AMIN_LE2 | 2043 | litologia_tentativa | Hornfels (hipótesis: siglas HBV, HGV, HCB, HDP; 'Diop. Hornfels'~HGV) |  |  | suma de filas por código | Hornfels (hipótesis: siglas HBV, HGV, HCB, HDP; 'Diop. Hornfels'~HGV) |  | 139 | 834000 | 2415084 |  | 1.526
MR24 | SIMULACIONES_MR2024_V3 | toneladas (6000 m3 x MR24_BD); pct sobre toneladas | anio_LOM25_AMIN_LE2 | 2043 | litologia_tentativa | Hornfels (hipótesis: siglas HG, HGS, HC) |  |  | suma de filas por código | Hornfels (hipótesis: siglas HG, HGS, HC) |  | 1787 | 10722000 | 29092824 |  | 18.381
MR24 | SIMULACIONES_MR2024_V3 | toneladas (6000 m3 x MR24_BD); pct sobre toneladas | anio_LOM25_AMIN_LE2 | 2043 | litologia_tentativa | Intrusivo |  |  | suma de filas por código | Intrusivo |  | 910 | 5460000 | 13499658 |  | 8.529
MR24 | SIMULACIONES_MR2024_V3 | toneladas (6000 m3 x MR24_BD); pct sobre toneladas | anio_LOM25_AMIN_LE2 | 2043 | litologia_tentativa | Mármol (hipótesis: sigla MDP) |  |  | suma de filas por código | Mármol (hipótesis: sigla MDP) |  | 99 | 594000 | 1656426 |  | 1.047
MR24 | SIMULACIONES_MR2024_V3 | toneladas (6000 m3 x MR24_BD); pct sobre toneladas | anio_LOM25_AMIN_LE2 | 2043 | litologia_tentativa | Mármol (hipótesis: siglas MC, MG, MGS, MPA, MCGB; 'Marble'~MCGB) |  |  | suma de filas por código | Mármol (hipótesis: siglas MC, MG, MGS, MPA, MCGB; 'Marble'~MCGB) |  | 4347 | 26082000 | 70831566 |  | 44.752
MR24 | SIMULACIONES_MR2024_V3 | toneladas (6000 m3 x MR24_BD); pct sobre toneladas | anio_LOM25_AMIN_LE2 | 2043 | litologia_tentativa | sin hipótesis |  |  | suma de filas por código | sin hipótesis |  | 1 | 6000 | 16398 |  | 0.01
MR24 | SIMULACIONES_MR2024_V3 | toneladas (6000 m3 x MR24_BD); pct sobre toneladas | anio_LOM25_AMIN_LE2 | 2044 | litologia_tentativa | Caliza (hipótesis: Sedimentario; RT11~NUMEQ10, siglas C*) |  |  | suma de filas por código | Caliza (hipótesis: Sedimentario; RT11~NUMEQ10, siglas C*) |  | 37 | 222000 | 604734 |  | 0.423
MR24 | SIMULACIONES_MR2024_V3 | toneladas (6000 m3 x MR24_BD); pct sobre toneladas | anio_LOM25_AMIN_LE2 | 2044 | litologia_tentativa | Caliza (hipótesis: siglas C*) |  |  | suma de filas por código | Caliza (hipótesis: siglas C*) |  | 81 | 486000 | 1322658 |  | 0.926
MR24 | SIMULACIONES_MR2024_V3 | toneladas (6000 m3 x MR24_BD); pct sobre toneladas | anio_LOM25_AMIN_LE2 | 2044 | litologia_tentativa | Hornfels (hipótesis: siglas HBV, HGV, HCB, HDP; 'Diop. Hornfels'~HGV) |  |  | suma de filas por código | Hornfels (hipótesis: siglas HBV, HGV, HCB, HDP; 'Diop. Hornfels'~HGV) |  | 618 | 3708000 | 10691700 |  | 7.486
MR24 | SIMULACIONES_MR2024_V3 | toneladas (6000 m3 x MR24_BD); pct sobre toneladas | anio_LOM25_AMIN_LE2 | 2044 | litologia_tentativa | Hornfels (hipótesis: siglas HG, HGS, HC) |  |  | suma de filas por código | Hornfels (hipótesis: siglas HG, HGS, HC) |  | 544 | 3264000 | 8915190 |  | 6.242
MR24 | SIMULACIONES_MR2024_V3 | toneladas (6000 m3 x MR24_BD); pct sobre toneladas | anio_LOM25_AMIN_LE2 | 2044 | litologia_tentativa | Intrusivo |  |  | suma de filas por código | Intrusivo |  | 1434 | 8604000 | 21376332 |  | 14.967
MR24 | SIMULACIONES_MR2024_V3 | toneladas (6000 m3 x MR24_BD); pct sobre toneladas | anio_LOM25_AMIN_LE2 | 2044 | litologia_tentativa | Mármol (hipótesis: sigla MDP) |  |  | suma de filas por código | Mármol (hipótesis: sigla MDP) |  | 364 | 2184000 | 6237702 |  | 4.368
MR24 | SIMULACIONES_MR2024_V3 | toneladas (6000 m3 x MR24_BD); pct sobre toneladas | anio_LOM25_AMIN_LE2 | 2044 | litologia_tentativa | Mármol (hipótesis: siglas MC, MG, MGS, MPA, MCGB; 'Marble'~MCGB) |  |  | suma de filas por código | Mármol (hipótesis: siglas MC, MG, MGS, MPA, MCGB; 'Marble'~MCGB) |  | 5755 | 34530000 | 93671232 |  | 65.587
MR24 | SIMULACIONES_MR2024_V3 | toneladas (6000 m3 x MR24_BD); pct sobre toneladas | anio_LOM25_AMIN_LE2 | 2045 | litologia_tentativa | Hornfels (hipótesis: siglas HBV, HGV, HCB, HDP; 'Diop. Hornfels'~HGV) |  |  | suma de filas por código | Hornfels (hipótesis: siglas HBV, HGV, HCB, HDP; 'Diop. Hornfels'~HGV) |  | 155 | 930000 | 2670600 |  | 2.129
MR24 | SIMULACIONES_MR2024_V3 | toneladas (6000 m3 x MR24_BD); pct sobre toneladas | anio_LOM25_AMIN_LE2 | 2045 | litologia_tentativa | Hornfels (hipótesis: siglas HG, HGS, HC) |  |  | suma de filas por código | Hornfels (hipótesis: siglas HG, HGS, HC) |  | 82 | 492000 | 1349562 |  | 1.076
MR24 | SIMULACIONES_MR2024_V3 | toneladas (6000 m3 x MR24_BD); pct sobre toneladas | anio_LOM25_AMIN_LE2 | 2045 | litologia_tentativa | Intrusivo |  |  | suma de filas por código | Intrusivo |  | 3251 | 19506000 | 48194358 |  | 38.42
MR24 | SIMULACIONES_MR2024_V3 | toneladas (6000 m3 x MR24_BD); pct sobre toneladas | anio_LOM25_AMIN_LE2 | 2045 | litologia_tentativa | Mármol (hipótesis: sigla MDP) |  |  | suma de filas por código | Mármol (hipótesis: sigla MDP) |  | 173 | 1038000 | 2938506 |  | 2.343
MR24 | SIMULACIONES_MR2024_V3 | toneladas (6000 m3 x MR24_BD); pct sobre toneladas | anio_LOM25_AMIN_LE2 | 2045 | litologia_tentativa | Mármol (hipótesis: siglas MC, MG, MGS, MPA, MCGB; 'Marble'~MCGB) |  |  | suma de filas por código | Mármol (hipótesis: siglas MC, MG, MGS, MPA, MCGB; 'Marble'~MCGB) |  | 4302 | 25812000 | 70174428 |  | 55.942
MR24 | SIMULACIONES_MR2024_V3 | toneladas (6000 m3 x MR24_BD); pct sobre toneladas | anio_LOM25_AMIN_LE2 | 2045 | litologia_tentativa | sin hipótesis |  |  | suma de filas por código | sin hipótesis |  | 7 | 42000 | 113706 |  | 0.091
MR24 | SIMULACIONES_MR2024_V3 | toneladas (6000 m3 x MR24_BD); pct sobre toneladas | anio_LOM25_AMIN_LE2 | 2046 | litologia_tentativa | Hornfels (hipótesis: siglas HBV, HGV, HCB, HDP; 'Diop. Hornfels'~HGV) |  |  | suma de filas por código | Hornfels (hipótesis: siglas HBV, HGV, HCB, HDP; 'Diop. Hornfels'~HGV) |  | 2 | 12000 | 33864 |  | 0.042
MR24 | SIMULACIONES_MR2024_V3 | toneladas (6000 m3 x MR24_BD); pct sobre toneladas | anio_LOM25_AMIN_LE2 | 2046 | litologia_tentativa | Hornfels (hipótesis: siglas HG, HGS, HC) |  |  | suma de filas por código | Hornfels (hipótesis: siglas HG, HGS, HC) |  | 15 | 90000 | 247200 |  | 0.306
MR24 | SIMULACIONES_MR2024_V3 | toneladas (6000 m3 x MR24_BD); pct sobre toneladas | anio_LOM25_AMIN_LE2 | 2046 | litologia_tentativa | Intrusivo |  |  | suma de filas por código | Intrusivo |  | 3481 | 20886000 | 51431058 |  | 63.573
MR24 | SIMULACIONES_MR2024_V3 | toneladas (6000 m3 x MR24_BD); pct sobre toneladas | anio_LOM25_AMIN_LE2 | 2046 | litologia_tentativa | Mármol (hipótesis: sigla MDP) |  |  | suma de filas por código | Mármol (hipótesis: sigla MDP) |  | 53 | 318000 | 893898 |  | 1.105
MR24 | SIMULACIONES_MR2024_V3 | toneladas (6000 m3 x MR24_BD); pct sobre toneladas | anio_LOM25_AMIN_LE2 | 2046 | litologia_tentativa | Mármol (hipótesis: siglas MC, MG, MGS, MPA, MCGB; 'Marble'~MCGB) |  |  | suma de filas por código | Mármol (hipótesis: siglas MC, MG, MGS, MPA, MCGB; 'Marble'~MCGB) |  | 1735 | 10410000 | 28259718 |  | 34.931
MR24 | SIMULACIONES_MR2024_V3 | toneladas (6000 m3 x MR24_BD); pct sobre toneladas | anio_LOM25_AMIN_LE2 | 2046 | litologia_tentativa | sin hipótesis |  |  | suma de filas por código | sin hipótesis |  | 2 | 12000 | 35106 |  | 0.043
MR24 | SIMULACIONES_MR2024_V3 | toneladas (6000 m3 x MR24_BD); pct sobre toneladas | anio_LOM25_AMIN_LE2 | 2047 | litologia_tentativa | Intrusivo |  |  | suma de filas por código | Intrusivo |  | 3128 | 18768000 | 45708876 |  | 78.82
MR24 | SIMULACIONES_MR2024_V3 | toneladas (6000 m3 x MR24_BD); pct sobre toneladas | anio_LOM25_AMIN_LE2 | 2047 | litologia_tentativa | Mármol (hipótesis: sigla MDP) |  |  | suma de filas por código | Mármol (hipótesis: sigla MDP) |  | 10 | 60000 | 166944 |  | 0.288
MR24 | SIMULACIONES_MR2024_V3 | toneladas (6000 m3 x MR24_BD); pct sobre toneladas | anio_LOM25_AMIN_LE2 | 2047 | litologia_tentativa | Mármol (hipótesis: siglas MC, MG, MGS, MPA, MCGB; 'Marble'~MCGB) |  |  | suma de filas por código | Mármol (hipótesis: siglas MC, MG, MGS, MPA, MCGB; 'Marble'~MCGB) |  | 722 | 4332000 | 11786868 |  | 20.325
MR24 | SIMULACIONES_MR2024_V3 | toneladas (6000 m3 x MR24_BD); pct sobre toneladas | anio_LOM25_AMIN_LE2 | 2047 | litologia_tentativa | sin hipótesis |  |  | suma de filas por código | sin hipótesis |  | 20 | 120000 | 328692 |  | 0.567
MR24 | SIMULACIONES_MR2024_V3 | toneladas (6000 m3 x MR24_BD); pct sobre toneladas | anio_LOM25_AMIN_LE2 | 2048 | litologia_tentativa | Intrusivo |  |  | suma de filas por código | Intrusivo |  | 1651 | 9906000 | 24391542 |  | 88.979
MR24 | SIMULACIONES_MR2024_V3 | toneladas (6000 m3 x MR24_BD); pct sobre toneladas | anio_LOM25_AMIN_LE2 | 2048 | litologia_tentativa | Mármol (hipótesis: siglas MC, MG, MGS, MPA, MCGB; 'Marble'~MCGB) |  |  | suma de filas por código | Mármol (hipótesis: siglas MC, MG, MGS, MPA, MCGB; 'Marble'~MCGB) |  | 184 | 1104000 | 3021078 |  | 11.021
MR24 | SIMULACIONES_MR2024_V3 | toneladas (6000 m3 x MR24_BD); pct sobre toneladas | anio_LOM25_AMIN_LE2 | 2049 | litologia_tentativa | Intrusivo |  |  | suma de filas por código | Intrusivo |  | 178 | 1068000 | 2627172 |  | 100
MR24 | SIMULACIONES_MR2024_V3 | toneladas (6000 m3 x MR24_BD); pct sobre toneladas | anio_LOM25_AMIN_LE2 | sin dato | litologia_tentativa | Caliza (hipótesis: Sedimentario; RT11~NUMEQ10, siglas C*) |  |  | suma de filas por código | Caliza (hipótesis: Sedimentario; RT11~NUMEQ10, siglas C*) |  | 1990 | 11940000 | 32294328 |  | 21.775
MR24 | SIMULACIONES_MR2024_V3 | toneladas (6000 m3 x MR24_BD); pct sobre toneladas | anio_LOM25_AMIN_LE2 | sin dato | litologia_tentativa | Caliza (hipótesis: siglas C*) |  |  | suma de filas por código | Caliza (hipótesis: siglas C*) |  | 992 | 5952000 | 16125510 |  | 10.873
MR24 | SIMULACIONES_MR2024_V3 | toneladas (6000 m3 x MR24_BD); pct sobre toneladas | anio_LOM25_AMIN_LE2 | sin dato | litologia_tentativa | Hornfels (hipótesis: siglas HBV, HGV, HCB, HDP; 'Diop. Hornfels'~HGV) |  |  | suma de filas por código | Hornfels (hipótesis: siglas HBV, HGV, HCB, HDP; 'Diop. Hornfels'~HGV) |  | 12 | 72000 | 207048 |  | 0.14
MR24 | SIMULACIONES_MR2024_V3 | toneladas (6000 m3 x MR24_BD); pct sobre toneladas | anio_LOM25_AMIN_LE2 | sin dato | litologia_tentativa | Hornfels (hipótesis: siglas HG, HGS, HC) |  |  | suma de filas por código | Hornfels (hipótesis: siglas HG, HGS, HC) |  | 373 | 2238000 | 6032706 |  | 4.068
MR24 | SIMULACIONES_MR2024_V3 | toneladas (6000 m3 x MR24_BD); pct sobre toneladas | anio_LOM25_AMIN_LE2 | sin dato | litologia_tentativa | Intrusivo |  |  | suma de filas por código | Intrusivo |  | 2277 | 13662000 | 33585342 |  | 22.645
MR24 | SIMULACIONES_MR2024_V3 | toneladas (6000 m3 x MR24_BD); pct sobre toneladas | anio_LOM25_AMIN_LE2 | sin dato | litologia_tentativa | Mármol (hipótesis: sigla MDP) |  |  | suma de filas por código | Mármol (hipótesis: sigla MDP) |  | 10 | 60000 | 169560 |  | 0.114
MR24 | SIMULACIONES_MR2024_V3 | toneladas (6000 m3 x MR24_BD); pct sobre toneladas | anio_LOM25_AMIN_LE2 | sin dato | litologia_tentativa | Mármol (hipótesis: siglas MC, MG, MGS, MPA, MCGB; 'Marble'~MCGB) |  |  | suma de filas por código | Mármol (hipótesis: siglas MC, MG, MGS, MPA, MCGB; 'Marble'~MCGB) |  | 3701 | 22206000 | 59897010 |  | 40.386
MR24 | SIMULACIONES_MR2024_V3 | toneladas (6000 m3 x MR24_BD); pct sobre toneladas | fase_LOM25_FASES_LE2 | 10A | litologia_tentativa | Caliza (hipótesis: Sedimentario; RT11~NUMEQ10, siglas C*) |  |  | suma de filas por código | Caliza (hipótesis: Sedimentario; RT11~NUMEQ10, siglas C*) |  | 1494 | 8964000 | 24242808 |  | 4.366
MR24 | SIMULACIONES_MR2024_V3 | toneladas (6000 m3 x MR24_BD); pct sobre toneladas | fase_LOM25_FASES_LE2 | 10A | litologia_tentativa | Caliza (hipótesis: siglas C*) |  |  | suma de filas por código | Caliza (hipótesis: siglas C*) |  | 2387 | 14322000 | 38659704 |  | 6.962
MR24 | SIMULACIONES_MR2024_V3 | toneladas (6000 m3 x MR24_BD); pct sobre toneladas | fase_LOM25_FASES_LE2 | 10A | litologia_tentativa | Hornfels (hipótesis: siglas HBV, HGV, HCB, HDP; 'Diop. Hornfels'~HGV) |  |  | suma de filas por código | Hornfels (hipótesis: siglas HBV, HGV, HCB, HDP; 'Diop. Hornfels'~HGV) |  | 551 | 3306000 | 9470472 |  | 1.706
MR24 | SIMULACIONES_MR2024_V3 | toneladas (6000 m3 x MR24_BD); pct sobre toneladas | fase_LOM25_FASES_LE2 | 10A | litologia_tentativa | Hornfels (hipótesis: siglas HG, HGS, HC) |  |  | suma de filas por código | Hornfels (hipótesis: siglas HG, HGS, HC) |  | 2055 | 12330000 | 33247632 |  | 5.987
MR24 | SIMULACIONES_MR2024_V3 | toneladas (6000 m3 x MR24_BD); pct sobre toneladas | fase_LOM25_FASES_LE2 | 10A | litologia_tentativa | Intrusivo |  |  | suma de filas por código | Intrusivo |  | 4813 | 28878000 | 70865808 |  | 12.762
MR24 | SIMULACIONES_MR2024_V3 | toneladas (6000 m3 x MR24_BD); pct sobre toneladas | fase_LOM25_FASES_LE2 | 10A | litologia_tentativa | Mármol (hipótesis: sigla MDP) |  |  | suma de filas por código | Mármol (hipótesis: sigla MDP) |  | 1137 | 6822000 | 19459014 |  | 3.504
MR24 | SIMULACIONES_MR2024_V3 | toneladas (6000 m3 x MR24_BD); pct sobre toneladas | fase_LOM25_FASES_LE2 | 10A | litologia_tentativa | Mármol (hipótesis: siglas MC, MG, MGS, MPA, MCGB; 'Marble'~MCGB) |  |  | suma de filas por código | Mármol (hipótesis: siglas MC, MG, MGS, MPA, MCGB; 'Marble'~MCGB) |  | 22087 | 132522000 | 358272054 |  | 64.52
MR24 | SIMULACIONES_MR2024_V3 | toneladas (6000 m3 x MR24_BD); pct sobre toneladas | fase_LOM25_FASES_LE2 | 10A | litologia_tentativa | sin hipótesis |  |  | suma de filas por código | sin hipótesis |  | 67 | 402000 | 1070412 |  | 0.193
MR24 | SIMULACIONES_MR2024_V3 | toneladas (6000 m3 x MR24_BD); pct sobre toneladas | fase_LOM25_FASES_LE2 | 10B | litologia_tentativa | Caliza (hipótesis: Sedimentario; RT11~NUMEQ10, siglas C*) |  |  | suma de filas por código | Caliza (hipótesis: Sedimentario; RT11~NUMEQ10, siglas C*) |  | 115 | 690000 | 1869138 |  | 0.896
MR24 | SIMULACIONES_MR2024_V3 | toneladas (6000 m3 x MR24_BD); pct sobre toneladas | fase_LOM25_FASES_LE2 | 10B | litologia_tentativa | Caliza (hipótesis: siglas C*) |  |  | suma de filas por código | Caliza (hipótesis: siglas C*) |  | 910 | 5460000 | 14796828 |  | 7.095
MR24 | SIMULACIONES_MR2024_V3 | toneladas (6000 m3 x MR24_BD); pct sobre toneladas | fase_LOM25_FASES_LE2 | 10B | litologia_tentativa | Hornfels (hipótesis: siglas HBV, HGV, HCB, HDP; 'Diop. Hornfels'~HGV) |  |  | suma de filas por código | Hornfels (hipótesis: siglas HBV, HGV, HCB, HDP; 'Diop. Hornfels'~HGV) |  | 1351 | 8106000 | 23421324 |  | 11.231
MR24 | SIMULACIONES_MR2024_V3 | toneladas (6000 m3 x MR24_BD); pct sobre toneladas | fase_LOM25_FASES_LE2 | 10B | litologia_tentativa | Hornfels (hipótesis: siglas HG, HGS, HC) |  |  | suma de filas por código | Hornfels (hipótesis: siglas HG, HGS, HC) |  | 2273 | 13638000 | 37113240 |  | 17.797
MR24 | SIMULACIONES_MR2024_V3 | toneladas (6000 m3 x MR24_BD); pct sobre toneladas | fase_LOM25_FASES_LE2 | 10B | litologia_tentativa | Intrusivo |  |  | suma de filas por código | Intrusivo |  | 4404 | 26424000 | 64936272 |  | 31.138
MR24 | SIMULACIONES_MR2024_V3 | toneladas (6000 m3 x MR24_BD); pct sobre toneladas | fase_LOM25_FASES_LE2 | 10B | litologia_tentativa | Mármol (hipótesis: sigla MDP) |  |  | suma de filas por código | Mármol (hipótesis: sigla MDP) |  | 684 | 4104000 | 11718918 |  | 5.62
MR24 | SIMULACIONES_MR2024_V3 | toneladas (6000 m3 x MR24_BD); pct sobre toneladas | fase_LOM25_FASES_LE2 | 10B | litologia_tentativa | Mármol (hipótesis: siglas MC, MG, MGS, MPA, MCGB; 'Marble'~MCGB) |  |  | suma de filas por código | Mármol (hipótesis: siglas MC, MG, MGS, MPA, MCGB; 'Marble'~MCGB) |  | 3321 | 19926000 | 54325038 |  | 26.05
MR24 | SIMULACIONES_MR2024_V3 | toneladas (6000 m3 x MR24_BD); pct sobre toneladas | fase_LOM25_FASES_LE2 | 10B | litologia_tentativa | sin hipótesis |  |  | suma de filas por código | sin hipótesis |  | 21 | 126000 | 357792 |  | 0.172
MR24 | SIMULACIONES_MR2024_V3 | toneladas (6000 m3 x MR24_BD); pct sobre toneladas | fase_LOM25_FASES_LE2 | 11 | litologia_tentativa | Caliza (hipótesis: Sedimentario; RT11~NUMEQ10, siglas C*) |  |  | suma de filas por código | Caliza (hipótesis: Sedimentario; RT11~NUMEQ10, siglas C*) |  | 5579 | 33474000 | 90854724 |  | 18.624
MR24 | SIMULACIONES_MR2024_V3 | toneladas (6000 m3 x MR24_BD); pct sobre toneladas | fase_LOM25_FASES_LE2 | 11 | litologia_tentativa | Caliza (hipótesis: siglas C*) |  |  | suma de filas por código | Caliza (hipótesis: siglas C*) |  | 344 | 2064000 | 5608872 |  | 1.15
MR24 | SIMULACIONES_MR2024_V3 | toneladas (6000 m3 x MR24_BD); pct sobre toneladas | fase_LOM25_FASES_LE2 | 11 | litologia_tentativa | Hornfels (hipótesis: siglas HBV, HGV, HCB, HDP; 'Diop. Hornfels'~HGV) |  |  | suma de filas por código | Hornfels (hipótesis: siglas HBV, HGV, HCB, HDP; 'Diop. Hornfels'~HGV) |  | 1305 | 7830000 | 22052352 |  | 4.521
MR24 | SIMULACIONES_MR2024_V3 | toneladas (6000 m3 x MR24_BD); pct sobre toneladas | fase_LOM25_FASES_LE2 | 11 | litologia_tentativa | Hornfels (hipótesis: siglas HG, HGS, HC) |  |  | suma de filas por código | Hornfels (hipótesis: siglas HG, HGS, HC) |  | 11260 | 67560000 | 183420186 |  | 37.599
MR24 | SIMULACIONES_MR2024_V3 | toneladas (6000 m3 x MR24_BD); pct sobre toneladas | fase_LOM25_FASES_LE2 | 11 | litologia_tentativa | Intrusivo |  |  | suma de filas por código | Intrusivo |  | 5406 | 32436000 | 81609780 |  | 16.73
MR24 | SIMULACIONES_MR2024_V3 | toneladas (6000 m3 x MR24_BD); pct sobre toneladas | fase_LOM25_FASES_LE2 | 11 | litologia_tentativa | Mármol (hipótesis: sigla MDP) |  |  | suma de filas por código | Mármol (hipótesis: sigla MDP) |  | 630 | 3780000 | 10705692 |  | 2.195
MR24 | SIMULACIONES_MR2024_V3 | toneladas (6000 m3 x MR24_BD); pct sobre toneladas | fase_LOM25_FASES_LE2 | 11 | litologia_tentativa | Mármol (hipótesis: siglas MC, MG, MGS, MPA, MCGB; 'Marble'~MCGB) |  |  | suma de filas por código | Mármol (hipótesis: siglas MC, MG, MGS, MPA, MCGB; 'Marble'~MCGB) |  | 5592 | 33552000 | 92072310 |  | 18.874
MR24 | SIMULACIONES_MR2024_V3 | toneladas (6000 m3 x MR24_BD); pct sobre toneladas | fase_LOM25_FASES_LE2 | 11 | litologia_tentativa | sin hipótesis |  |  | suma de filas por código | sin hipótesis |  | 94 | 564000 | 1502418 |  | 0.308
MR24 | SIMULACIONES_MR2024_V3 | toneladas (6000 m3 x MR24_BD); pct sobre toneladas | fase_LOM25_FASES_LE2 | 1201 | litologia_tentativa | Caliza (hipótesis: Sedimentario; RT11~NUMEQ10, siglas C*) |  |  | suma de filas por código | Caliza (hipótesis: Sedimentario; RT11~NUMEQ10, siglas C*) |  | 12983 | 77898000 | 211296492 |  | 34.584
MR24 | SIMULACIONES_MR2024_V3 | toneladas (6000 m3 x MR24_BD); pct sobre toneladas | fase_LOM25_FASES_LE2 | 1201 | litologia_tentativa | Caliza (hipótesis: siglas C*) |  |  | suma de filas por código | Caliza (hipótesis: siglas C*) |  | 5224 | 31344000 | 84806586 |  | 13.881
MR24 | SIMULACIONES_MR2024_V3 | toneladas (6000 m3 x MR24_BD); pct sobre toneladas | fase_LOM25_FASES_LE2 | 1201 | litologia_tentativa | Hornfels (hipótesis: siglas HBV, HGV, HCB, HDP; 'Diop. Hornfels'~HGV) |  |  | suma de filas por código | Hornfels (hipótesis: siglas HBV, HGV, HCB, HDP; 'Diop. Hornfels'~HGV) |  | 492 | 2952000 | 8283594 |  | 1.356
MR24 | SIMULACIONES_MR2024_V3 | toneladas (6000 m3 x MR24_BD); pct sobre toneladas | fase_LOM25_FASES_LE2 | 1201 | litologia_tentativa | Hornfels (hipótesis: siglas HG, HGS, HC) |  |  | suma de filas por código | Hornfels (hipótesis: siglas HG, HGS, HC) |  | 4647 | 27882000 | 75524622 |  | 12.361
MR24 | SIMULACIONES_MR2024_V3 | toneladas (6000 m3 x MR24_BD); pct sobre toneladas | fase_LOM25_FASES_LE2 | 1201 | litologia_tentativa | Intrusivo |  |  | suma de filas por código | Intrusivo |  | 4279 | 25674000 | 64979508 |  | 10.635
MR24 | SIMULACIONES_MR2024_V3 | toneladas (6000 m3 x MR24_BD); pct sobre toneladas | fase_LOM25_FASES_LE2 | 1201 | litologia_tentativa | Mármol (hipótesis: sigla MDP) |  |  | suma de filas por código | Mármol (hipótesis: sigla MDP) |  | 422 | 2532000 | 7132062 |  | 1.167
MR24 | SIMULACIONES_MR2024_V3 | toneladas (6000 m3 x MR24_BD); pct sobre toneladas | fase_LOM25_FASES_LE2 | 1201 | litologia_tentativa | Mármol (hipótesis: siglas MC, MG, MGS, MPA, MCGB; 'Marble'~MCGB) |  |  | suma de filas por código | Mármol (hipótesis: siglas MC, MG, MGS, MPA, MCGB; 'Marble'~MCGB) |  | 9737 | 58422000 | 158407692 |  | 25.927
MR24 | SIMULACIONES_MR2024_V3 | toneladas (6000 m3 x MR24_BD); pct sobre toneladas | fase_LOM25_FASES_LE2 | 1201 | litologia_tentativa | sin hipótesis |  |  | suma de filas por código | sin hipótesis |  | 34 | 204000 | 541080 |  | 0.089
MR24 | SIMULACIONES_MR2024_V3 | toneladas (6000 m3 x MR24_BD); pct sobre toneladas | fase_LOM25_FASES_LE2 | 1202 | litologia_tentativa | Caliza (hipótesis: Sedimentario; RT11~NUMEQ10, siglas C*) |  |  | suma de filas por código | Caliza (hipótesis: Sedimentario; RT11~NUMEQ10, siglas C*) |  | 2638 | 15828000 | 42808500 |  | 4.395
MR24 | SIMULACIONES_MR2024_V3 | toneladas (6000 m3 x MR24_BD); pct sobre toneladas | fase_LOM25_FASES_LE2 | 1202 | litologia_tentativa | Caliza (hipótesis: siglas C*) |  |  | suma de filas por código | Caliza (hipótesis: siglas C*) |  | 4602 | 27612000 | 74812374 |  | 7.681
MR24 | SIMULACIONES_MR2024_V3 | toneladas (6000 m3 x MR24_BD); pct sobre toneladas | fase_LOM25_FASES_LE2 | 1202 | litologia_tentativa | Hornfels (hipótesis: siglas HBV, HGV, HCB, HDP; 'Diop. Hornfels'~HGV) |  |  | suma de filas por código | Hornfels (hipótesis: siglas HBV, HGV, HCB, HDP; 'Diop. Hornfels'~HGV) |  | 4056 | 24336000 | 70252698 |  | 7.213
MR24 | SIMULACIONES_MR2024_V3 | toneladas (6000 m3 x MR24_BD); pct sobre toneladas | fase_LOM25_FASES_LE2 | 1202 | litologia_tentativa | Hornfels (hipótesis: siglas HG, HGS, HC) |  |  | suma de filas por código | Hornfels (hipótesis: siglas HG, HGS, HC) |  | 5901 | 35406000 | 95860224 |  | 9.842
MR24 | SIMULACIONES_MR2024_V3 | toneladas (6000 m3 x MR24_BD); pct sobre toneladas | fase_LOM25_FASES_LE2 | 1202 | litologia_tentativa | Intrusivo |  |  | suma de filas por código | Intrusivo |  | 8219 | 49314000 | 121056186 |  | 12.429
MR24 | SIMULACIONES_MR2024_V3 | toneladas (6000 m3 x MR24_BD); pct sobre toneladas | fase_LOM25_FASES_LE2 | 1202 | litologia_tentativa | Mármol (hipótesis: sigla MDP) |  |  | suma de filas por código | Mármol (hipótesis: sigla MDP) |  | 3262 | 19572000 | 56141232 |  | 5.764
MR24 | SIMULACIONES_MR2024_V3 | toneladas (6000 m3 x MR24_BD); pct sobre toneladas | fase_LOM25_FASES_LE2 | 1202 | litologia_tentativa | Mármol (hipótesis: siglas MC, MG, MGS, MPA, MCGB; 'Marble'~MCGB) |  |  | suma de filas por código | Mármol (hipótesis: siglas MC, MG, MGS, MPA, MCGB; 'Marble'~MCGB) |  | 31597 | 189582000 | 512949420 |  | 52.663
MR24 | SIMULACIONES_MR2024_V3 | toneladas (6000 m3 x MR24_BD); pct sobre toneladas | fase_LOM25_FASES_LE2 | 1202 | litologia_tentativa | sin hipótesis |  |  | suma de filas por código | sin hipótesis |  | 8 | 48000 | 134016 |  | 0.014
MR24 | SIMULACIONES_MR2024_V3 | toneladas (6000 m3 x MR24_BD); pct sobre toneladas | fase_LOM25_FASES_LE2 | 13 | litologia_tentativa | Caliza (hipótesis: Sedimentario; RT11~NUMEQ10, siglas C*) |  |  | suma de filas por código | Caliza (hipótesis: Sedimentario; RT11~NUMEQ10, siglas C*) |  | 23965 | 143790000 | 390302352 |  | 36.7
MR24 | SIMULACIONES_MR2024_V3 | toneladas (6000 m3 x MR24_BD); pct sobre toneladas | fase_LOM25_FASES_LE2 | 13 | litologia_tentativa | Caliza (hipótesis: siglas C*) |  |  | suma de filas por código | Caliza (hipótesis: siglas C*) |  | 2524 | 15144000 | 41093634 |  | 3.864
MR24 | SIMULACIONES_MR2024_V3 | toneladas (6000 m3 x MR24_BD); pct sobre toneladas | fase_LOM25_FASES_LE2 | 13 | litologia_tentativa | Hornfels (hipótesis: siglas HBV, HGV, HCB, HDP; 'Diop. Hornfels'~HGV) |  |  | suma de filas por código | Hornfels (hipótesis: siglas HBV, HGV, HCB, HDP; 'Diop. Hornfels'~HGV) |  | 894 | 5364000 | 14799924 |  | 1.392
MR24 | SIMULACIONES_MR2024_V3 | toneladas (6000 m3 x MR24_BD); pct sobre toneladas | fase_LOM25_FASES_LE2 | 13 | litologia_tentativa | Hornfels (hipótesis: siglas HG, HGS, HC) |  |  | suma de filas por código | Hornfels (hipótesis: siglas HG, HGS, HC) |  | 16646 | 99876000 | 269473248 |  | 25.338
MR24 | SIMULACIONES_MR2024_V3 | toneladas (6000 m3 x MR24_BD); pct sobre toneladas | fase_LOM25_FASES_LE2 | 13 | litologia_tentativa | Intrusivo |  |  | suma de filas por código | Intrusivo |  | 9453 | 56718000 | 141136500 |  | 13.271
MR24 | SIMULACIONES_MR2024_V3 | toneladas (6000 m3 x MR24_BD); pct sobre toneladas | fase_LOM25_FASES_LE2 | 13 | litologia_tentativa | Mármol (hipótesis: sigla MDP) |  |  | suma de filas por código | Mármol (hipótesis: sigla MDP) |  | 523 | 3138000 | 8717034 |  | 0.82
MR24 | SIMULACIONES_MR2024_V3 | toneladas (6000 m3 x MR24_BD); pct sobre toneladas | fase_LOM25_FASES_LE2 | 13 | litologia_tentativa | Mármol (hipótesis: siglas MC, MG, MGS, MPA, MCGB; 'Marble'~MCGB) |  |  | suma de filas por código | Mármol (hipótesis: siglas MC, MG, MGS, MPA, MCGB; 'Marble'~MCGB) |  | 12105 | 72630000 | 197763492 |  | 18.595
MR24 | SIMULACIONES_MR2024_V3 | toneladas (6000 m3 x MR24_BD); pct sobre toneladas | fase_LOM25_FASES_LE2 | 13 | litologia_tentativa | sin hipótesis |  |  | suma de filas por código | sin hipótesis |  | 13 | 78000 | 217392 |  | 0.02
MR24 | SIMULACIONES_MR2024_V3 | toneladas (6000 m3 x MR24_BD); pct sobre toneladas | fase_LOM25_FASES_LE2 | 14 | litologia_tentativa | Caliza (hipótesis: Sedimentario; RT11~NUMEQ10, siglas C*) |  |  | suma de filas por código | Caliza (hipótesis: Sedimentario; RT11~NUMEQ10, siglas C*) |  | 9335 | 56010000 | 151350048 |  | 20.939
MR24 | SIMULACIONES_MR2024_V3 | toneladas (6000 m3 x MR24_BD); pct sobre toneladas | fase_LOM25_FASES_LE2 | 14 | litologia_tentativa | Caliza (hipótesis: siglas C*) |  |  | suma de filas por código | Caliza (hipótesis: siglas C*) |  | 7450 | 44700000 | 121170768 |  | 16.764
MR24 | SIMULACIONES_MR2024_V3 | toneladas (6000 m3 x MR24_BD); pct sobre toneladas | fase_LOM25_FASES_LE2 | 14 | litologia_tentativa | Hornfels (hipótesis: siglas HBV, HGV, HCB, HDP; 'Diop. Hornfels'~HGV) |  |  | suma de filas por código | Hornfels (hipótesis: siglas HBV, HGV, HCB, HDP; 'Diop. Hornfels'~HGV) |  | 914 | 5484000 | 15811248 |  | 2.187
MR24 | SIMULACIONES_MR2024_V3 | toneladas (6000 m3 x MR24_BD); pct sobre toneladas | fase_LOM25_FASES_LE2 | 14 | litologia_tentativa | Hornfels (hipótesis: siglas HG, HGS, HC) |  |  | suma de filas por código | Hornfels (hipótesis: siglas HG, HGS, HC) |  | 4954 | 29724000 | 80508888 |  | 11.138
MR24 | SIMULACIONES_MR2024_V3 | toneladas (6000 m3 x MR24_BD); pct sobre toneladas | fase_LOM25_FASES_LE2 | 14 | litologia_tentativa | Intrusivo |  |  | suma de filas por código | Intrusivo |  | 5483 | 32898000 | 81515568 |  | 11.278
MR24 | SIMULACIONES_MR2024_V3 | toneladas (6000 m3 x MR24_BD); pct sobre toneladas | fase_LOM25_FASES_LE2 | 14 | litologia_tentativa | Mármol (hipótesis: sigla MDP) |  |  | suma de filas por código | Mármol (hipótesis: sigla MDP) |  | 620 | 3720000 | 10580190 |  | 1.464
MR24 | SIMULACIONES_MR2024_V3 | toneladas (6000 m3 x MR24_BD); pct sobre toneladas | fase_LOM25_FASES_LE2 | 14 | litologia_tentativa | Mármol (hipótesis: siglas MC, MG, MGS, MPA, MCGB; 'Marble'~MCGB) |  |  | suma de filas por código | Mármol (hipótesis: siglas MC, MG, MGS, MPA, MCGB; 'Marble'~MCGB) |  | 16079 | 96474000 | 261600282 |  | 36.192
MR24 | SIMULACIONES_MR2024_V3 | toneladas (6000 m3 x MR24_BD); pct sobre toneladas | fase_LOM25_FASES_LE2 | 14 | litologia_tentativa | sin hipótesis |  |  | suma de filas por código | sin hipótesis |  | 17 | 102000 | 277722 |  | 0.038
MR24 | SIMULACIONES_MR2024_V3 | toneladas (6000 m3 x MR24_BD); pct sobre toneladas | fase_LOM25_FASES_LE2 | 8 | litologia_tentativa | Intrusivo |  |  | suma de filas por código | Intrusivo |  | 675 | 4050000 | 9851040 |  | 97.588
MR24 | SIMULACIONES_MR2024_V3 | toneladas (6000 m3 x MR24_BD); pct sobre toneladas | fase_LOM25_FASES_LE2 | 8 | litologia_tentativa | sin hipótesis |  |  | suma de filas por código | sin hipótesis |  | 16 | 96000 | 243480 |  | 2.412
MR24 | SIMULACIONES_MR2024_V3 | toneladas (6000 m3 x MR24_BD); pct sobre toneladas | fase_LOM25_FASES_LE2 | 9A | litologia_tentativa | Caliza (hipótesis: Sedimentario; RT11~NUMEQ10, siglas C*) |  |  | suma de filas por código | Caliza (hipótesis: Sedimentario; RT11~NUMEQ10, siglas C*) |  | 5 | 30000 | 81300 |  | 83.338
MR24 | SIMULACIONES_MR2024_V3 | toneladas (6000 m3 x MR24_BD); pct sobre toneladas | fase_LOM25_FASES_LE2 | 9A | litologia_tentativa | Caliza (hipótesis: siglas C*) |  |  | suma de filas por código | Caliza (hipótesis: siglas C*) |  | 1 | 6000 | 16254 |  | 16.662
MR24 | SIMULACIONES_MR2024_V3 | toneladas (6000 m3 x MR24_BD); pct sobre toneladas | fase_LOM25_FASES_LE2 | 9B | litologia_tentativa | Hornfels (hipótesis: siglas HBV, HGV, HCB, HDP; 'Diop. Hornfels'~HGV) |  |  | suma de filas por código | Hornfels (hipótesis: siglas HBV, HGV, HCB, HDP; 'Diop. Hornfels'~HGV) |  | 14 | 84000 | 244356 |  | 0.264
MR24 | SIMULACIONES_MR2024_V3 | toneladas (6000 m3 x MR24_BD); pct sobre toneladas | fase_LOM25_FASES_LE2 | 9B | litologia_tentativa | Hornfels (hipótesis: siglas HG, HGS, HC) |  |  | suma de filas por código | Hornfels (hipótesis: siglas HG, HGS, HC) |  | 107 | 642000 | 1757394 |  | 1.9
MR24 | SIMULACIONES_MR2024_V3 | toneladas (6000 m3 x MR24_BD); pct sobre toneladas | fase_LOM25_FASES_LE2 | 9B | litologia_tentativa | Intrusivo |  |  | suma de filas por código | Intrusivo |  | 2004 | 12024000 | 29276904 |  | 31.653
MR24 | SIMULACIONES_MR2024_V3 | toneladas (6000 m3 x MR24_BD); pct sobre toneladas | fase_LOM25_FASES_LE2 | 9B | litologia_tentativa | Mármol (hipótesis: sigla MDP) |  |  | suma de filas por código | Mármol (hipótesis: sigla MDP) |  | 103 | 618000 | 1723446 |  | 1.863
MR24 | SIMULACIONES_MR2024_V3 | toneladas (6000 m3 x MR24_BD); pct sobre toneladas | fase_LOM25_FASES_LE2 | 9B | litologia_tentativa | Mármol (hipótesis: siglas MC, MG, MGS, MPA, MCGB; 'Marble'~MCGB) |  |  | suma de filas por código | Mármol (hipótesis: siglas MC, MG, MGS, MPA, MCGB; 'Marble'~MCGB) |  | 3553 | 21318000 | 58050912 |  | 62.763
MR24 | SIMULACIONES_MR2024_V3 | toneladas (6000 m3 x MR24_BD); pct sobre toneladas | fase_LOM25_FASES_LE2 | 9B | litologia_tentativa | sin hipótesis |  |  | suma de filas por código | sin hipótesis |  | 92 | 552000 | 1439580 |  | 1.556
MR24 | SIMULACIONES_MR2024_V3 | toneladas (6000 m3 x MR24_BD); pct sobre toneladas | fase_LOM25_FASES_LE2 | 9C | litologia_tentativa | Hornfels (hipótesis: siglas HBV, HGV, HCB, HDP; 'Diop. Hornfels'~HGV) |  |  | suma de filas por código | Hornfels (hipótesis: siglas HBV, HGV, HCB, HDP; 'Diop. Hornfels'~HGV) |  | 70 | 420000 | 1186512 |  | 1.494
MR24 | SIMULACIONES_MR2024_V3 | toneladas (6000 m3 x MR24_BD); pct sobre toneladas | fase_LOM25_FASES_LE2 | 9C | litologia_tentativa | Hornfels (hipótesis: siglas HG, HGS, HC) |  |  | suma de filas por código | Hornfels (hipótesis: siglas HG, HGS, HC) |  | 209 | 1254000 | 3407730 |  | 4.291
MR24 | SIMULACIONES_MR2024_V3 | toneladas (6000 m3 x MR24_BD); pct sobre toneladas | fase_LOM25_FASES_LE2 | 9C | litologia_tentativa | Intrusivo |  |  | suma de filas por código | Intrusivo |  | 2113 | 12678000 | 30837846 |  | 38.831
MR24 | SIMULACIONES_MR2024_V3 | toneladas (6000 m3 x MR24_BD); pct sobre toneladas | fase_LOM25_FASES_LE2 | 9C | litologia_tentativa | Mármol (hipótesis: sigla MDP) |  |  | suma de filas por código | Mármol (hipótesis: sigla MDP) |  | 120 | 720000 | 2013204 |  | 2.535
MR24 | SIMULACIONES_MR2024_V3 | toneladas (6000 m3 x MR24_BD); pct sobre toneladas | fase_LOM25_FASES_LE2 | 9C | litologia_tentativa | Mármol (hipótesis: siglas MC, MG, MGS, MPA, MCGB; 'Marble'~MCGB) |  |  | suma de filas por código | Mármol (hipótesis: siglas MC, MG, MGS, MPA, MCGB; 'Marble'~MCGB) |  | 2540 | 15240000 | 41328924 |  | 52.041
MR24 | SIMULACIONES_MR2024_V3 | toneladas (6000 m3 x MR24_BD); pct sobre toneladas | fase_LOM25_FASES_LE2 | 9C | litologia_tentativa | sin hipótesis |  |  | suma de filas por código | sin hipótesis |  | 41 | 246000 | 641478 |  | 0.808
MR24 | SIMULACIONES_MR2024_V3 | toneladas (6000 m3 x MR24_BD); pct sobre toneladas | fase_LOM25_FASES_LE2 | 9D | litologia_tentativa | Hornfels (hipótesis: siglas HBV, HGV, HCB, HDP; 'Diop. Hornfels'~HGV) |  |  | suma de filas por código | Hornfels (hipótesis: siglas HBV, HGV, HCB, HDP; 'Diop. Hornfels'~HGV) |  | 324 | 1944000 | 5553906 |  | 16.255
MR24 | SIMULACIONES_MR2024_V3 | toneladas (6000 m3 x MR24_BD); pct sobre toneladas | fase_LOM25_FASES_LE2 | 9D | litologia_tentativa | Hornfels (hipótesis: siglas HG, HGS, HC) |  |  | suma de filas por código | Hornfels (hipótesis: siglas HG, HGS, HC) |  | 85 | 510000 | 1407786 |  | 4.12
MR24 | SIMULACIONES_MR2024_V3 | toneladas (6000 m3 x MR24_BD); pct sobre toneladas | fase_LOM25_FASES_LE2 | 9D | litologia_tentativa | Intrusivo |  |  | suma de filas por código | Intrusivo |  | 824 | 4944000 | 12200274 |  | 35.706
MR24 | SIMULACIONES_MR2024_V3 | toneladas (6000 m3 x MR24_BD); pct sobre toneladas | fase_LOM25_FASES_LE2 | 9D | litologia_tentativa | Mármol (hipótesis: sigla MDP) |  |  | suma de filas por código | Mármol (hipótesis: sigla MDP) |  | 509 | 3054000 | 8662272 |  | 25.352
MR24 | SIMULACIONES_MR2024_V3 | toneladas (6000 m3 x MR24_BD); pct sobre toneladas | fase_LOM25_FASES_LE2 | 9D | litologia_tentativa | Mármol (hipótesis: siglas MC, MG, MGS, MPA, MCGB; 'Marble'~MCGB) |  |  | suma de filas por código | Mármol (hipótesis: siglas MC, MG, MGS, MPA, MCGB; 'Marble'~MCGB) |  | 386 | 2316000 | 6344016 |  | 18.567
MR24 | SIMULACIONES_MR2024_V3 | toneladas (6000 m3 x MR24_BD); pct sobre toneladas | fase_LOM25_FASES_LE2 | sin dato | litologia_tentativa | Caliza (hipótesis: Sedimentario; RT11~NUMEQ10, siglas C*) |  |  | suma de filas por código | Caliza (hipótesis: Sedimentario; RT11~NUMEQ10, siglas C*) |  | 1990 | 11940000 | 32294328 |  | 21.775
MR24 | SIMULACIONES_MR2024_V3 | toneladas (6000 m3 x MR24_BD); pct sobre toneladas | fase_LOM25_FASES_LE2 | sin dato | litologia_tentativa | Caliza (hipótesis: siglas C*) |  |  | suma de filas por código | Caliza (hipótesis: siglas C*) |  | 992 | 5952000 | 16125510 |  | 10.873
MR24 | SIMULACIONES_MR2024_V3 | toneladas (6000 m3 x MR24_BD); pct sobre toneladas | fase_LOM25_FASES_LE2 | sin dato | litologia_tentativa | Hornfels (hipótesis: siglas HBV, HGV, HCB, HDP; 'Diop. Hornfels'~HGV) |  |  | suma de filas por código | Hornfels (hipótesis: siglas HBV, HGV, HCB, HDP; 'Diop. Hornfels'~HGV) |  | 12 | 72000 | 207048 |  | 0.14
MR24 | SIMULACIONES_MR2024_V3 | toneladas (6000 m3 x MR24_BD); pct sobre toneladas | fase_LOM25_FASES_LE2 | sin dato | litologia_tentativa | Hornfels (hipótesis: siglas HG, HGS, HC) |  |  | suma de filas por código | Hornfels (hipótesis: siglas HG, HGS, HC) |  | 373 | 2238000 | 6032706 |  | 4.068
MR24 | SIMULACIONES_MR2024_V3 | toneladas (6000 m3 x MR24_BD); pct sobre toneladas | fase_LOM25_FASES_LE2 | sin dato | litologia_tentativa | Intrusivo |  |  | suma de filas por código | Intrusivo |  | 2277 | 13662000 | 33585342 |  | 22.645
MR24 | SIMULACIONES_MR2024_V3 | toneladas (6000 m3 x MR24_BD); pct sobre toneladas | fase_LOM25_FASES_LE2 | sin dato | litologia_tentativa | Mármol (hipótesis: sigla MDP) |  |  | suma de filas por código | Mármol (hipótesis: sigla MDP) |  | 10 | 60000 | 169560 |  | 0.114
MR24 | SIMULACIONES_MR2024_V3 | toneladas (6000 m3 x MR24_BD); pct sobre toneladas | fase_LOM25_FASES_LE2 | sin dato | litologia_tentativa | Mármol (hipótesis: siglas MC, MG, MGS, MPA, MCGB; 'Marble'~MCGB) |  |  | suma de filas por código | Mármol (hipótesis: siglas MC, MG, MGS, MPA, MCGB; 'Marble'~MCGB) |  | 3701 | 22206000 | 59897010 |  | 40.386
MR24 | SIMULACIONES_MR2024_V3 | toneladas (6000 m3 x MR24_BD); pct sobre toneladas | periodo_XLE2WST_AMIN | 2025 | litologia_tentativa | Caliza (hipótesis: Sedimentario; RT11~NUMEQ10, siglas C*) |  |  | suma de filas por código | Caliza (hipótesis: Sedimentario; RT11~NUMEQ10, siglas C*) |  | 1986 | 11916000 | 32230674 |  | 16.895
MR24 | SIMULACIONES_MR2024_V3 | toneladas (6000 m3 x MR24_BD); pct sobre toneladas | periodo_XLE2WST_AMIN | 2025 | litologia_tentativa | Caliza (hipótesis: siglas C*) |  |  | suma de filas por código | Caliza (hipótesis: siglas C*) |  | 1887 | 11322000 | 30585570 |  | 16.032
MR24 | SIMULACIONES_MR2024_V3 | toneladas (6000 m3 x MR24_BD); pct sobre toneladas | periodo_XLE2WST_AMIN | 2025 | litologia_tentativa | Hornfels (hipótesis: siglas HBV, HGV, HCB, HDP; 'Diop. Hornfels'~HGV) |  |  | suma de filas por código | Hornfels (hipótesis: siglas HBV, HGV, HCB, HDP; 'Diop. Hornfels'~HGV) |  | 85 | 510000 | 1468158 |  | 0.77
MR24 | SIMULACIONES_MR2024_V3 | toneladas (6000 m3 x MR24_BD); pct sobre toneladas | periodo_XLE2WST_AMIN | 2025 | litologia_tentativa | Hornfels (hipótesis: siglas HG, HGS, HC) |  |  | suma de filas por código | Hornfels (hipótesis: siglas HG, HGS, HC) |  | 1605 | 9630000 | 25963122 |  | 13.609
MR24 | SIMULACIONES_MR2024_V3 | toneladas (6000 m3 x MR24_BD); pct sobre toneladas | periodo_XLE2WST_AMIN | 2025 | litologia_tentativa | Intrusivo |  |  | suma de filas por código | Intrusivo |  | 852 | 5112000 | 12553908 |  | 6.581
MR24 | SIMULACIONES_MR2024_V3 | toneladas (6000 m3 x MR24_BD); pct sobre toneladas | periodo_XLE2WST_AMIN | 2025 | litologia_tentativa | Mármol (hipótesis: sigla MDP) |  |  | suma de filas por código | Mármol (hipótesis: sigla MDP) |  | 267 | 1602000 | 4532958 |  | 2.376
MR24 | SIMULACIONES_MR2024_V3 | toneladas (6000 m3 x MR24_BD); pct sobre toneladas | periodo_XLE2WST_AMIN | 2025 | litologia_tentativa | Mármol (hipótesis: siglas MC, MG, MGS, MPA, MCGB; 'Marble'~MCGB) |  |  | suma de filas por código | Mármol (hipótesis: siglas MC, MG, MGS, MPA, MCGB; 'Marble'~MCGB) |  | 5106 | 30636000 | 83099964 |  | 43.559
MR24 | SIMULACIONES_MR2024_V3 | toneladas (6000 m3 x MR24_BD); pct sobre toneladas | periodo_XLE2WST_AMIN | 2025 | litologia_tentativa | sin hipótesis |  |  | suma de filas por código | sin hipótesis |  | 22 | 132000 | 340146 |  | 0.178
MR24 | SIMULACIONES_MR2024_V3 | toneladas (6000 m3 x MR24_BD); pct sobre toneladas | periodo_XLE2WST_AMIN | 2026 | litologia_tentativa | Caliza (hipótesis: Sedimentario; RT11~NUMEQ10, siglas C*) |  |  | suma de filas por código | Caliza (hipótesis: Sedimentario; RT11~NUMEQ10, siglas C*) |  | 2048 | 12288000 | 33317802 |  | 17.222
MR24 | SIMULACIONES_MR2024_V3 | toneladas (6000 m3 x MR24_BD); pct sobre toneladas | periodo_XLE2WST_AMIN | 2026 | litologia_tentativa | Caliza (hipótesis: siglas C*) |  |  | suma de filas por código | Caliza (hipótesis: siglas C*) |  | 560 | 3360000 | 9065682 |  | 4.686
MR24 | SIMULACIONES_MR2024_V3 | toneladas (6000 m3 x MR24_BD); pct sobre toneladas | periodo_XLE2WST_AMIN | 2026 | litologia_tentativa | Hornfels (hipótesis: siglas HBV, HGV, HCB, HDP; 'Diop. Hornfels'~HGV) |  |  | suma de filas por código | Hornfels (hipótesis: siglas HBV, HGV, HCB, HDP; 'Diop. Hornfels'~HGV) |  | 315 | 1890000 | 5415990 |  | 2.8
MR24 | SIMULACIONES_MR2024_V3 | toneladas (6000 m3 x MR24_BD); pct sobre toneladas | periodo_XLE2WST_AMIN | 2026 | litologia_tentativa | Hornfels (hipótesis: siglas HG, HGS, HC) |  |  | suma de filas por código | Hornfels (hipótesis: siglas HG, HGS, HC) |  | 1088 | 6528000 | 17595030 |  | 9.095
MR24 | SIMULACIONES_MR2024_V3 | toneladas (6000 m3 x MR24_BD); pct sobre toneladas | periodo_XLE2WST_AMIN | 2026 | litologia_tentativa | Intrusivo |  |  | suma de filas por código | Intrusivo |  | 1161 | 6966000 | 17100696 |  | 8.839
MR24 | SIMULACIONES_MR2024_V3 | toneladas (6000 m3 x MR24_BD); pct sobre toneladas | periodo_XLE2WST_AMIN | 2026 | litologia_tentativa | Mármol (hipótesis: sigla MDP) |  |  | suma de filas por código | Mármol (hipótesis: sigla MDP) |  | 517 | 3102000 | 8860056 |  | 4.58
MR24 | SIMULACIONES_MR2024_V3 | toneladas (6000 m3 x MR24_BD); pct sobre toneladas | periodo_XLE2WST_AMIN | 2026 | litologia_tentativa | Mármol (hipótesis: siglas MC, MG, MGS, MPA, MCGB; 'Marble'~MCGB) |  |  | suma de filas por código | Mármol (hipótesis: siglas MC, MG, MGS, MPA, MCGB; 'Marble'~MCGB) |  | 6252 | 37512000 | 101387838 |  | 52.408
MR24 | SIMULACIONES_MR2024_V3 | toneladas (6000 m3 x MR24_BD); pct sobre toneladas | periodo_XLE2WST_AMIN | 2026 | litologia_tentativa | sin hipótesis |  |  | suma de filas por código | sin hipótesis |  | 46 | 276000 | 715620 |  | 0.37
MR24 | SIMULACIONES_MR2024_V3 | toneladas (6000 m3 x MR24_BD); pct sobre toneladas | periodo_XLE2WST_AMIN | 2027 | litologia_tentativa | Caliza (hipótesis: Sedimentario; RT11~NUMEQ10, siglas C*) |  |  | suma de filas por código | Caliza (hipótesis: Sedimentario; RT11~NUMEQ10, siglas C*) |  | 269 | 1614000 | 4364520 |  | 2.618
MR24 | SIMULACIONES_MR2024_V3 | toneladas (6000 m3 x MR24_BD); pct sobre toneladas | periodo_XLE2WST_AMIN | 2027 | litologia_tentativa | Caliza (hipótesis: siglas C*) |  |  | suma de filas por código | Caliza (hipótesis: siglas C*) |  | 368 | 2208000 | 5970360 |  | 3.581
MR24 | SIMULACIONES_MR2024_V3 | toneladas (6000 m3 x MR24_BD); pct sobre toneladas | periodo_XLE2WST_AMIN | 2027 | litologia_tentativa | Hornfels (hipótesis: siglas HBV, HGV, HCB, HDP; 'Diop. Hornfels'~HGV) |  |  | suma de filas por código | Hornfels (hipótesis: siglas HBV, HGV, HCB, HDP; 'Diop. Hornfels'~HGV) |  | 252 | 1512000 | 4309038 |  | 2.585
MR24 | SIMULACIONES_MR2024_V3 | toneladas (6000 m3 x MR24_BD); pct sobre toneladas | periodo_XLE2WST_AMIN | 2027 | litologia_tentativa | Hornfels (hipótesis: siglas HG, HGS, HC) |  |  | suma de filas por código | Hornfels (hipótesis: siglas HG, HGS, HC) |  | 444 | 2664000 | 7221858 |  | 4.332
MR24 | SIMULACIONES_MR2024_V3 | toneladas (6000 m3 x MR24_BD); pct sobre toneladas | periodo_XLE2WST_AMIN | 2027 | litologia_tentativa | Intrusivo |  |  | suma de filas por código | Intrusivo |  | 1814 | 10884000 | 26616000 |  | 15.965
MR24 | SIMULACIONES_MR2024_V3 | toneladas (6000 m3 x MR24_BD); pct sobre toneladas | periodo_XLE2WST_AMIN | 2027 | litologia_tentativa | Mármol (hipótesis: sigla MDP) |  |  | suma de filas por código | Mármol (hipótesis: sigla MDP) |  | 528 | 3168000 | 9006792 |  | 5.403
MR24 | SIMULACIONES_MR2024_V3 | toneladas (6000 m3 x MR24_BD); pct sobre toneladas | periodo_XLE2WST_AMIN | 2027 | litologia_tentativa | Mármol (hipótesis: siglas MC, MG, MGS, MPA, MCGB; 'Marble'~MCGB) |  |  | suma de filas por código | Mármol (hipótesis: siglas MC, MG, MGS, MPA, MCGB; 'Marble'~MCGB) |  | 6685 | 40110000 | 108348132 |  | 64.992
MR24 | SIMULACIONES_MR2024_V3 | toneladas (6000 m3 x MR24_BD); pct sobre toneladas | periodo_XLE2WST_AMIN | 2027 | litologia_tentativa | sin hipótesis |  |  | suma de filas por código | sin hipótesis |  | 56 | 336000 | 872478 |  | 0.523
MR24 | SIMULACIONES_MR2024_V3 | toneladas (6000 m3 x MR24_BD); pct sobre toneladas | periodo_XLE2WST_AMIN | 2028 | litologia_tentativa | Caliza (hipótesis: Sedimentario; RT11~NUMEQ10, siglas C*) |  |  | suma de filas por código | Caliza (hipótesis: Sedimentario; RT11~NUMEQ10, siglas C*) |  | 1190 | 7140000 | 19359228 |  | 10.63
MR24 | SIMULACIONES_MR2024_V3 | toneladas (6000 m3 x MR24_BD); pct sobre toneladas | periodo_XLE2WST_AMIN | 2028 | litologia_tentativa | Caliza (hipótesis: siglas C*) |  |  | suma de filas por código | Caliza (hipótesis: siglas C*) |  | 367 | 2202000 | 5963622 |  | 3.274
MR24 | SIMULACIONES_MR2024_V3 | toneladas (6000 m3 x MR24_BD); pct sobre toneladas | periodo_XLE2WST_AMIN | 2028 | litologia_tentativa | Hornfels (hipótesis: siglas HBV, HGV, HCB, HDP; 'Diop. Hornfels'~HGV) |  |  | suma de filas por código | Hornfels (hipótesis: siglas HBV, HGV, HCB, HDP; 'Diop. Hornfels'~HGV) |  | 357 | 2142000 | 6118350 |  | 3.359
MR24 | SIMULACIONES_MR2024_V3 | toneladas (6000 m3 x MR24_BD); pct sobre toneladas | periodo_XLE2WST_AMIN | 2028 | litologia_tentativa | Hornfels (hipótesis: siglas HG, HGS, HC) |  |  | suma de filas por código | Hornfels (hipótesis: siglas HG, HGS, HC) |  | 1787 | 10722000 | 28982172 |  | 15.913
MR24 | SIMULACIONES_MR2024_V3 | toneladas (6000 m3 x MR24_BD); pct sobre toneladas | periodo_XLE2WST_AMIN | 2028 | litologia_tentativa | Intrusivo |  |  | suma de filas por código | Intrusivo |  | 1476 | 8856000 | 21660054 |  | 11.893
MR24 | SIMULACIONES_MR2024_V3 | toneladas (6000 m3 x MR24_BD); pct sobre toneladas | periodo_XLE2WST_AMIN | 2028 | litologia_tentativa | Mármol (hipótesis: sigla MDP) |  |  | suma de filas por código | Mármol (hipótesis: sigla MDP) |  | 497 | 2982000 | 8464314 |  | 4.648
MR24 | SIMULACIONES_MR2024_V3 | toneladas (6000 m3 x MR24_BD); pct sobre toneladas | periodo_XLE2WST_AMIN | 2028 | litologia_tentativa | Mármol (hipótesis: siglas MC, MG, MGS, MPA, MCGB; 'Marble'~MCGB) |  |  | suma de filas por código | Mármol (hipótesis: siglas MC, MG, MGS, MPA, MCGB; 'Marble'~MCGB) |  | 5628 | 33768000 | 91411968 |  | 50.192
MR24 | SIMULACIONES_MR2024_V3 | toneladas (6000 m3 x MR24_BD); pct sobre toneladas | periodo_XLE2WST_AMIN | 2028 | litologia_tentativa | sin hipótesis |  |  | suma de filas por código | sin hipótesis |  | 10 | 60000 | 164208 |  | 0.09
MR24 | SIMULACIONES_MR2024_V3 | toneladas (6000 m3 x MR24_BD); pct sobre toneladas | periodo_XLE2WST_AMIN | 2029 | litologia_tentativa | Caliza (hipótesis: Sedimentario; RT11~NUMEQ10, siglas C*) |  |  | suma de filas por código | Caliza (hipótesis: Sedimentario; RT11~NUMEQ10, siglas C*) |  | 2706 | 16236000 | 44087184 |  | 19.692
MR24 | SIMULACIONES_MR2024_V3 | toneladas (6000 m3 x MR24_BD); pct sobre toneladas | periodo_XLE2WST_AMIN | 2029 | litologia_tentativa | Caliza (hipótesis: siglas C*) |  |  | suma de filas por código | Caliza (hipótesis: siglas C*) |  | 421 | 2526000 | 6847050 |  | 3.058
MR24 | SIMULACIONES_MR2024_V3 | toneladas (6000 m3 x MR24_BD); pct sobre toneladas | periodo_XLE2WST_AMIN | 2029 | litologia_tentativa | Hornfels (hipótesis: siglas HBV, HGV, HCB, HDP; 'Diop. Hornfels'~HGV) |  |  | suma de filas por código | Hornfels (hipótesis: siglas HBV, HGV, HCB, HDP; 'Diop. Hornfels'~HGV) |  | 825 | 4950000 | 14278626 |  | 6.378
MR24 | SIMULACIONES_MR2024_V3 | toneladas (6000 m3 x MR24_BD); pct sobre toneladas | periodo_XLE2WST_AMIN | 2029 | litologia_tentativa | Hornfels (hipótesis: siglas HG, HGS, HC) |  |  | suma de filas por código | Hornfels (hipótesis: siglas HG, HGS, HC) |  | 2528 | 15168000 | 41065404 |  | 18.343
MR24 | SIMULACIONES_MR2024_V3 | toneladas (6000 m3 x MR24_BD); pct sobre toneladas | periodo_XLE2WST_AMIN | 2029 | litologia_tentativa | Intrusivo |  |  | suma de filas por código | Intrusivo |  | 2309 | 13854000 | 34037160 |  | 15.203
MR24 | SIMULACIONES_MR2024_V3 | toneladas (6000 m3 x MR24_BD); pct sobre toneladas | periodo_XLE2WST_AMIN | 2029 | litologia_tentativa | Mármol (hipótesis: sigla MDP) |  |  | suma de filas por código | Mármol (hipótesis: sigla MDP) |  | 208 | 1248000 | 3558720 |  | 1.59
MR24 | SIMULACIONES_MR2024_V3 | toneladas (6000 m3 x MR24_BD); pct sobre toneladas | periodo_XLE2WST_AMIN | 2029 | litologia_tentativa | Mármol (hipótesis: siglas MC, MG, MGS, MPA, MCGB; 'Marble'~MCGB) |  |  | suma de filas por código | Mármol (hipótesis: siglas MC, MG, MGS, MPA, MCGB; 'Marble'~MCGB) |  | 4883 | 29298000 | 79463760 |  | 35.494
MR24 | SIMULACIONES_MR2024_V3 | toneladas (6000 m3 x MR24_BD); pct sobre toneladas | periodo_XLE2WST_AMIN | 2029 | litologia_tentativa | sin hipótesis |  |  | suma de filas por código | sin hipótesis |  | 35 | 210000 | 541464 |  | 0.242
MR24 | SIMULACIONES_MR2024_V3 | toneladas (6000 m3 x MR24_BD); pct sobre toneladas | periodo_XLE2WST_AMIN | 2030 | litologia_tentativa | Caliza (hipótesis: Sedimentario; RT11~NUMEQ10, siglas C*) |  |  | suma de filas por código | Caliza (hipótesis: Sedimentario; RT11~NUMEQ10, siglas C*) |  | 1672 | 10032000 | 27206028 |  | 11.761
MR24 | SIMULACIONES_MR2024_V3 | toneladas (6000 m3 x MR24_BD); pct sobre toneladas | periodo_XLE2WST_AMIN | 2030 | litologia_tentativa | Caliza (hipótesis: siglas C*) |  |  | suma de filas por código | Caliza (hipótesis: siglas C*) |  | 588 | 3528000 | 9571734 |  | 4.138
MR24 | SIMULACIONES_MR2024_V3 | toneladas (6000 m3 x MR24_BD); pct sobre toneladas | periodo_XLE2WST_AMIN | 2030 | litologia_tentativa | Hornfels (hipótesis: siglas HBV, HGV, HCB, HDP; 'Diop. Hornfels'~HGV) |  |  | suma de filas por código | Hornfels (hipótesis: siglas HBV, HGV, HCB, HDP; 'Diop. Hornfels'~HGV) |  | 969 | 5814000 | 16584828 |  | 7.169
MR24 | SIMULACIONES_MR2024_V3 | toneladas (6000 m3 x MR24_BD); pct sobre toneladas | periodo_XLE2WST_AMIN | 2030 | litologia_tentativa | Hornfels (hipótesis: siglas HG, HGS, HC) |  |  | suma de filas por código | Hornfels (hipótesis: siglas HG, HGS, HC) |  | 5608 | 33648000 | 90970566 |  | 39.325
MR24 | SIMULACIONES_MR2024_V3 | toneladas (6000 m3 x MR24_BD); pct sobre toneladas | periodo_XLE2WST_AMIN | 2030 | litologia_tentativa | Intrusivo |  |  | suma de filas por código | Intrusivo |  | 2118 | 12708000 | 31323918 |  | 13.541
MR24 | SIMULACIONES_MR2024_V3 | toneladas (6000 m3 x MR24_BD); pct sobre toneladas | periodo_XLE2WST_AMIN | 2030 | litologia_tentativa | Mármol (hipótesis: sigla MDP) |  |  | suma de filas por código | Mármol (hipótesis: sigla MDP) |  | 463 | 2778000 | 7925844 |  | 3.426
MR24 | SIMULACIONES_MR2024_V3 | toneladas (6000 m3 x MR24_BD); pct sobre toneladas | periodo_XLE2WST_AMIN | 2030 | litologia_tentativa | Mármol (hipótesis: siglas MC, MG, MGS, MPA, MCGB; 'Marble'~MCGB) |  |  | suma de filas por código | Mármol (hipótesis: siglas MC, MG, MGS, MPA, MCGB; 'Marble'~MCGB) |  | 2889 | 17334000 | 47219022 |  | 20.412
MR24 | SIMULACIONES_MR2024_V3 | toneladas (6000 m3 x MR24_BD); pct sobre toneladas | periodo_XLE2WST_AMIN | 2030 | litologia_tentativa | sin hipótesis |  |  | suma de filas por código | sin hipótesis |  | 33 | 198000 | 526530 |  | 0.228
MR24 | SIMULACIONES_MR2024_V3 | toneladas (6000 m3 x MR24_BD); pct sobre toneladas | periodo_XLE2WST_AMIN | 2031 | litologia_tentativa | Caliza (hipótesis: Sedimentario; RT11~NUMEQ10, siglas C*) |  |  | suma de filas por código | Caliza (hipótesis: Sedimentario; RT11~NUMEQ10, siglas C*) |  | 862 | 5172000 | 13998144 |  | 6.626
MR24 | SIMULACIONES_MR2024_V3 | toneladas (6000 m3 x MR24_BD); pct sobre toneladas | periodo_XLE2WST_AMIN | 2031 | litologia_tentativa | Caliza (hipótesis: siglas C*) |  |  | suma de filas por código | Caliza (hipótesis: siglas C*) |  | 1076 | 6456000 | 17495310 |  | 8.281
MR24 | SIMULACIONES_MR2024_V3 | toneladas (6000 m3 x MR24_BD); pct sobre toneladas | periodo_XLE2WST_AMIN | 2031 | litologia_tentativa | Hornfels (hipótesis: siglas HBV, HGV, HCB, HDP; 'Diop. Hornfels'~HGV) |  |  | suma de filas por código | Hornfels (hipótesis: siglas HBV, HGV, HCB, HDP; 'Diop. Hornfels'~HGV) |  | 879 | 5274000 | 15077562 |  | 7.137
MR24 | SIMULACIONES_MR2024_V3 | toneladas (6000 m3 x MR24_BD); pct sobre toneladas | periodo_XLE2WST_AMIN | 2031 | litologia_tentativa | Hornfels (hipótesis: siglas HG, HGS, HC) |  |  | suma de filas por código | Hornfels (hipótesis: siglas HG, HGS, HC) |  | 4748 | 28488000 | 77486004 |  | 36.677
MR24 | SIMULACIONES_MR2024_V3 | toneladas (6000 m3 x MR24_BD); pct sobre toneladas | periodo_XLE2WST_AMIN | 2031 | litologia_tentativa | Intrusivo |  |  | suma de filas por código | Intrusivo |  | 2054 | 12324000 | 30599484 |  | 14.483
MR24 | SIMULACIONES_MR2024_V3 | toneladas (6000 m3 x MR24_BD); pct sobre toneladas | periodo_XLE2WST_AMIN | 2031 | litologia_tentativa | Mármol (hipótesis: sigla MDP) |  |  | suma de filas por código | Mármol (hipótesis: sigla MDP) |  | 287 | 1722000 | 4861896 |  | 2.301
MR24 | SIMULACIONES_MR2024_V3 | toneladas (6000 m3 x MR24_BD); pct sobre toneladas | periodo_XLE2WST_AMIN | 2031 | litologia_tentativa | Mármol (hipótesis: siglas MC, MG, MGS, MPA, MCGB; 'Marble'~MCGB) |  |  | suma de filas por código | Mármol (hipótesis: siglas MC, MG, MGS, MPA, MCGB; 'Marble'~MCGB) |  | 3136 | 18816000 | 51242904 |  | 24.255
MR24 | SIMULACIONES_MR2024_V3 | toneladas (6000 m3 x MR24_BD); pct sobre toneladas | periodo_XLE2WST_AMIN | 2031 | litologia_tentativa | sin hipótesis |  |  | suma de filas por código | sin hipótesis |  | 31 | 186000 | 504174 |  | 0.239
MR24 | SIMULACIONES_MR2024_V3 | toneladas (6000 m3 x MR24_BD); pct sobre toneladas | periodo_XLE2WST_AMIN | 2032 | litologia_tentativa | Caliza (hipótesis: Sedimentario; RT11~NUMEQ10, siglas C*) |  |  | suma de filas por código | Caliza (hipótesis: Sedimentario; RT11~NUMEQ10, siglas C*) |  | 1791 | 10746000 | 29108556 |  | 10.825
MR24 | SIMULACIONES_MR2024_V3 | toneladas (6000 m3 x MR24_BD); pct sobre toneladas | periodo_XLE2WST_AMIN | 2032 | litologia_tentativa | Caliza (hipótesis: siglas C*) |  |  | suma de filas por código | Caliza (hipótesis: siglas C*) |  | 2347 | 14082000 | 38104206 |  | 14.17
MR24 | SIMULACIONES_MR2024_V3 | toneladas (6000 m3 x MR24_BD); pct sobre toneladas | periodo_XLE2WST_AMIN | 2032 | litologia_tentativa | Hornfels (hipótesis: siglas HBV, HGV, HCB, HDP; 'Diop. Hornfels'~HGV) |  |  | suma de filas por código | Hornfels (hipótesis: siglas HBV, HGV, HCB, HDP; 'Diop. Hornfels'~HGV) |  | 830 | 4980000 | 14450226 |  | 5.374
MR24 | SIMULACIONES_MR2024_V3 | toneladas (6000 m3 x MR24_BD); pct sobre toneladas | periodo_XLE2WST_AMIN | 2032 | litologia_tentativa | Hornfels (hipótesis: siglas HG, HGS, HC) |  |  | suma de filas por código | Hornfels (hipótesis: siglas HG, HGS, HC) |  | 2966 | 17796000 | 48386100 |  | 17.993
MR24 | SIMULACIONES_MR2024_V3 | toneladas (6000 m3 x MR24_BD); pct sobre toneladas | periodo_XLE2WST_AMIN | 2032 | litologia_tentativa | Intrusivo |  |  | suma de filas por código | Intrusivo |  | 3634 | 21804000 | 54236736 |  | 20.169
MR24 | SIMULACIONES_MR2024_V3 | toneladas (6000 m3 x MR24_BD); pct sobre toneladas | periodo_XLE2WST_AMIN | 2032 | litologia_tentativa | Mármol (hipótesis: sigla MDP) |  |  | suma de filas por código | Mármol (hipótesis: sigla MDP) |  | 552 | 3312000 | 9452226 |  | 3.515
MR24 | SIMULACIONES_MR2024_V3 | toneladas (6000 m3 x MR24_BD); pct sobre toneladas | periodo_XLE2WST_AMIN | 2032 | litologia_tentativa | Mármol (hipótesis: siglas MC, MG, MGS, MPA, MCGB; 'Marble'~MCGB) |  |  | suma de filas por código | Mármol (hipótesis: siglas MC, MG, MGS, MPA, MCGB; 'Marble'~MCGB) |  | 4592 | 27552000 | 75040722 |  | 27.906
MR24 | SIMULACIONES_MR2024_V3 | toneladas (6000 m3 x MR24_BD); pct sobre toneladas | periodo_XLE2WST_AMIN | 2032 | litologia_tentativa | sin hipótesis |  |  | suma de filas por código | sin hipótesis |  | 8 | 48000 | 130884 |  | 0.049
MR24 | SIMULACIONES_MR2024_V3 | toneladas (6000 m3 x MR24_BD); pct sobre toneladas | periodo_XLE2WST_AMIN | 2033 | litologia_tentativa | Caliza (hipótesis: Sedimentario; RT11~NUMEQ10, siglas C*) |  |  | suma de filas por código | Caliza (hipótesis: Sedimentario; RT11~NUMEQ10, siglas C*) |  | 3854 | 23124000 | 62615964 |  | 25.591
MR24 | SIMULACIONES_MR2024_V3 | toneladas (6000 m3 x MR24_BD); pct sobre toneladas | periodo_XLE2WST_AMIN | 2033 | litologia_tentativa | Caliza (hipótesis: siglas C*) |  |  | suma de filas por código | Caliza (hipótesis: siglas C*) |  | 986 | 5916000 | 16000554 |  | 6.539
MR24 | SIMULACIONES_MR2024_V3 | toneladas (6000 m3 x MR24_BD); pct sobre toneladas | periodo_XLE2WST_AMIN | 2033 | litologia_tentativa | Hornfels (hipótesis: siglas HBV, HGV, HCB, HDP; 'Diop. Hornfels'~HGV) |  |  | suma de filas por código | Hornfels (hipótesis: siglas HBV, HGV, HCB, HDP; 'Diop. Hornfels'~HGV) |  | 1112 | 6672000 | 19156236 |  | 7.829
MR24 | SIMULACIONES_MR2024_V3 | toneladas (6000 m3 x MR24_BD); pct sobre toneladas | periodo_XLE2WST_AMIN | 2033 | litologia_tentativa | Hornfels (hipótesis: siglas HG, HGS, HC) |  |  | suma de filas por código | Hornfels (hipótesis: siglas HG, HGS, HC) |  | 1564 | 9384000 | 25408074 |  | 10.384
MR24 | SIMULACIONES_MR2024_V3 | toneladas (6000 m3 x MR24_BD); pct sobre toneladas | periodo_XLE2WST_AMIN | 2033 | litologia_tentativa | Intrusivo |  |  | suma de filas por código | Intrusivo |  | 1599 | 9594000 | 24220992 |  | 9.899
MR24 | SIMULACIONES_MR2024_V3 | toneladas (6000 m3 x MR24_BD); pct sobre toneladas | periodo_XLE2WST_AMIN | 2033 | litologia_tentativa | Mármol (hipótesis: sigla MDP) |  |  | suma de filas por código | Mármol (hipótesis: sigla MDP) |  | 792 | 4752000 | 13490844 |  | 5.514
MR24 | SIMULACIONES_MR2024_V3 | toneladas (6000 m3 x MR24_BD); pct sobre toneladas | periodo_XLE2WST_AMIN | 2033 | litologia_tentativa | Mármol (hipótesis: siglas MC, MG, MGS, MPA, MCGB; 'Marble'~MCGB) |  |  | suma de filas por código | Mármol (hipótesis: siglas MC, MG, MGS, MPA, MCGB; 'Marble'~MCGB) |  | 5131 | 30786000 | 83510988 |  | 34.131
MR24 | SIMULACIONES_MR2024_V3 | toneladas (6000 m3 x MR24_BD); pct sobre toneladas | periodo_XLE2WST_AMIN | 2033 | litologia_tentativa | sin hipótesis |  |  | suma de filas por código | sin hipótesis |  | 15 | 90000 | 273276 |  | 0.112
MR24 | SIMULACIONES_MR2024_V3 | toneladas (6000 m3 x MR24_BD); pct sobre toneladas | periodo_XLE2WST_AMIN | 2034 | litologia_tentativa | Caliza (hipótesis: Sedimentario; RT11~NUMEQ10, siglas C*) |  |  | suma de filas por código | Caliza (hipótesis: Sedimentario; RT11~NUMEQ10, siglas C*) |  | 5898 | 35388000 | 95928396 |  | 36.797
MR24 | SIMULACIONES_MR2024_V3 | toneladas (6000 m3 x MR24_BD); pct sobre toneladas | periodo_XLE2WST_AMIN | 2034 | litologia_tentativa | Caliza (hipótesis: siglas C*) |  |  | suma de filas por código | Caliza (hipótesis: siglas C*) |  | 400 | 2400000 | 6480342 |  | 2.486
MR24 | SIMULACIONES_MR2024_V3 | toneladas (6000 m3 x MR24_BD); pct sobre toneladas | periodo_XLE2WST_AMIN | 2034 | litologia_tentativa | Hornfels (hipótesis: siglas HBV, HGV, HCB, HDP; 'Diop. Hornfels'~HGV) |  |  | suma de filas por código | Hornfels (hipótesis: siglas HBV, HGV, HCB, HDP; 'Diop. Hornfels'~HGV) |  | 666 | 3996000 | 11448822 |  | 4.392
MR24 | SIMULACIONES_MR2024_V3 | toneladas (6000 m3 x MR24_BD); pct sobre toneladas | periodo_XLE2WST_AMIN | 2034 | litologia_tentativa | Hornfels (hipótesis: siglas HG, HGS, HC) |  |  | suma de filas por código | Hornfels (hipótesis: siglas HG, HGS, HC) |  | 3112 | 18672000 | 50256324 |  | 19.278
MR24 | SIMULACIONES_MR2024_V3 | toneladas (6000 m3 x MR24_BD); pct sobre toneladas | periodo_XLE2WST_AMIN | 2034 | litologia_tentativa | Intrusivo |  |  | suma de filas por código | Intrusivo |  | 817 | 4902000 | 12496002 |  | 4.793
MR24 | SIMULACIONES_MR2024_V3 | toneladas (6000 m3 x MR24_BD); pct sobre toneladas | periodo_XLE2WST_AMIN | 2034 | litologia_tentativa | Mármol (hipótesis: sigla MDP) |  |  | suma de filas por código | Mármol (hipótesis: sigla MDP) |  | 620 | 3720000 | 10660188 |  | 4.089
MR24 | SIMULACIONES_MR2024_V3 | toneladas (6000 m3 x MR24_BD); pct sobre toneladas | periodo_XLE2WST_AMIN | 2034 | litologia_tentativa | Mármol (hipótesis: siglas MC, MG, MGS, MPA, MCGB; 'Marble'~MCGB) |  |  | suma de filas por código | Mármol (hipótesis: siglas MC, MG, MGS, MPA, MCGB; 'Marble'~MCGB) |  | 4524 | 27144000 | 73397748 |  | 28.154
MR24 | SIMULACIONES_MR2024_V3 | toneladas (6000 m3 x MR24_BD); pct sobre toneladas | periodo_XLE2WST_AMIN | 2034 | litologia_tentativa | sin hipótesis |  |  | suma de filas por código | sin hipótesis |  | 2 | 12000 | 30420 |  | 0.012
MR24 | SIMULACIONES_MR2024_V3 | toneladas (6000 m3 x MR24_BD); pct sobre toneladas | periodo_XLE2WST_AMIN | 2035 | litologia_tentativa | Caliza (hipótesis: Sedimentario; RT11~NUMEQ10, siglas C*) |  |  | suma de filas por código | Caliza (hipótesis: Sedimentario; RT11~NUMEQ10, siglas C*) |  | 4157 | 24942000 | 67663500 |  | 27.207
MR24 | SIMULACIONES_MR2024_V3 | toneladas (6000 m3 x MR24_BD); pct sobre toneladas | periodo_XLE2WST_AMIN | 2035 | litologia_tentativa | Caliza (hipótesis: siglas C*) |  |  | suma de filas por código | Caliza (hipótesis: siglas C*) |  | 1753 | 10518000 | 28436094 |  | 11.434
MR24 | SIMULACIONES_MR2024_V3 | toneladas (6000 m3 x MR24_BD); pct sobre toneladas | periodo_XLE2WST_AMIN | 2035 | litologia_tentativa | Hornfels (hipótesis: siglas HBV, HGV, HCB, HDP; 'Diop. Hornfels'~HGV) |  |  | suma de filas por código | Hornfels (hipótesis: siglas HBV, HGV, HCB, HDP; 'Diop. Hornfels'~HGV) |  | 152 | 912000 | 2628306 |  | 1.057
MR24 | SIMULACIONES_MR2024_V3 | toneladas (6000 m3 x MR24_BD); pct sobre toneladas | periodo_XLE2WST_AMIN | 2035 | litologia_tentativa | Hornfels (hipótesis: siglas HG, HGS, HC) |  |  | suma de filas por código | Hornfels (hipótesis: siglas HG, HGS, HC) |  | 974 | 5844000 | 15775290 |  | 6.343
MR24 | SIMULACIONES_MR2024_V3 | toneladas (6000 m3 x MR24_BD); pct sobre toneladas | periodo_XLE2WST_AMIN | 2035 | litologia_tentativa | Intrusivo |  |  | suma de filas por código | Intrusivo |  | 2584 | 15504000 | 38322198 |  | 15.409
MR24 | SIMULACIONES_MR2024_V3 | toneladas (6000 m3 x MR24_BD); pct sobre toneladas | periodo_XLE2WST_AMIN | 2035 | litologia_tentativa | Mármol (hipótesis: sigla MDP) |  |  | suma de filas por código | Mármol (hipótesis: sigla MDP) |  | 645 | 3870000 | 11151570 |  | 4.484
MR24 | SIMULACIONES_MR2024_V3 | toneladas (6000 m3 x MR24_BD); pct sobre toneladas | periodo_XLE2WST_AMIN | 2035 | litologia_tentativa | Mármol (hipótesis: siglas MC, MG, MGS, MPA, MCGB; 'Marble'~MCGB) |  |  | suma de filas por código | Mármol (hipótesis: siglas MC, MG, MGS, MPA, MCGB; 'Marble'~MCGB) |  | 5172 | 31032000 | 83945304 |  | 33.754
MR24 | SIMULACIONES_MR2024_V3 | toneladas (6000 m3 x MR24_BD); pct sobre toneladas | periodo_XLE2WST_AMIN | 2035 | litologia_tentativa | sin hipótesis |  |  | suma de filas por código | sin hipótesis |  | 49 | 294000 | 773628 |  | 0.311
MR24 | SIMULACIONES_MR2024_V3 | toneladas (6000 m3 x MR24_BD); pct sobre toneladas | periodo_XLE2WST_AMIN | 203637 | litologia_tentativa | Caliza (hipótesis: Sedimentario; RT11~NUMEQ10, siglas C*) |  |  | suma de filas por código | Caliza (hipótesis: Sedimentario; RT11~NUMEQ10, siglas C*) |  | 6129 | 36774000 | 99886722 |  | 17.881
MR24 | SIMULACIONES_MR2024_V3 | toneladas (6000 m3 x MR24_BD); pct sobre toneladas | periodo_XLE2WST_AMIN | 203637 | litologia_tentativa | Caliza (hipótesis: siglas C*) |  |  | suma de filas por código | Caliza (hipótesis: siglas C*) |  | 2924 | 17544000 | 47563854 |  | 8.514
MR24 | SIMULACIONES_MR2024_V3 | toneladas (6000 m3 x MR24_BD); pct sobre toneladas | periodo_XLE2WST_AMIN | 203637 | litologia_tentativa | Hornfels (hipótesis: siglas HBV, HGV, HCB, HDP; 'Diop. Hornfels'~HGV) |  |  | suma de filas por código | Hornfels (hipótesis: siglas HBV, HGV, HCB, HDP; 'Diop. Hornfels'~HGV) |  | 1896 | 11376000 | 32396406 |  | 5.799
MR24 | SIMULACIONES_MR2024_V3 | toneladas (6000 m3 x MR24_BD); pct sobre toneladas | periodo_XLE2WST_AMIN | 203637 | litologia_tentativa | Hornfels (hipótesis: siglas HG, HGS, HC) |  |  | suma de filas por código | Hornfels (hipótesis: siglas HG, HGS, HC) |  | 6505 | 39030000 | 105723390 |  | 18.926
MR24 | SIMULACIONES_MR2024_V3 | toneladas (6000 m3 x MR24_BD); pct sobre toneladas | periodo_XLE2WST_AMIN | 203637 | litologia_tentativa | Intrusivo |  |  | suma de filas por código | Intrusivo |  | 3134 | 18804000 | 46401144 |  | 8.306
MR24 | SIMULACIONES_MR2024_V3 | toneladas (6000 m3 x MR24_BD); pct sobre toneladas | periodo_XLE2WST_AMIN | 203637 | litologia_tentativa | Mármol (hipótesis: sigla MDP) |  |  | suma de filas por código | Mármol (hipótesis: sigla MDP) |  | 1031 | 6186000 | 17748672 |  | 3.177
MR24 | SIMULACIONES_MR2024_V3 | toneladas (6000 m3 x MR24_BD); pct sobre toneladas | periodo_XLE2WST_AMIN | 203637 | litologia_tentativa | Mármol (hipótesis: siglas MC, MG, MGS, MPA, MCGB; 'Marble'~MCGB) |  |  | suma de filas por código | Mármol (hipótesis: siglas MC, MG, MGS, MPA, MCGB; 'Marble'~MCGB) |  | 12832 | 76992000 | 208302858 |  | 37.288
MR24 | SIMULACIONES_MR2024_V3 | toneladas (6000 m3 x MR24_BD); pct sobre toneladas | periodo_XLE2WST_AMIN | 203637 | litologia_tentativa | sin hipótesis |  |  | suma de filas por código | sin hipótesis |  | 38 | 228000 | 602250 |  | 0.108
MR24 | SIMULACIONES_MR2024_V3 | toneladas (6000 m3 x MR24_BD); pct sobre toneladas | periodo_XLE2WST_AMIN | 203839 | litologia_tentativa | Caliza (hipótesis: Sedimentario; RT11~NUMEQ10, siglas C*) |  |  | suma de filas por código | Caliza (hipótesis: Sedimentario; RT11~NUMEQ10, siglas C*) |  | 10166 | 60996000 | 165407838 |  | 28.845
MR24 | SIMULACIONES_MR2024_V3 | toneladas (6000 m3 x MR24_BD); pct sobre toneladas | periodo_XLE2WST_AMIN | 203839 | litologia_tentativa | Caliza (hipótesis: siglas C*) |  |  | suma de filas por código | Caliza (hipótesis: siglas C*) |  | 1765 | 10590000 | 28689378 |  | 5.003
MR24 | SIMULACIONES_MR2024_V3 | toneladas (6000 m3 x MR24_BD); pct sobre toneladas | periodo_XLE2WST_AMIN | 203839 | litologia_tentativa | Hornfels (hipótesis: siglas HBV, HGV, HCB, HDP; 'Diop. Hornfels'~HGV) |  |  | suma de filas por código | Hornfels (hipótesis: siglas HBV, HGV, HCB, HDP; 'Diop. Hornfels'~HGV) |  | 481 | 2886000 | 8189856 |  | 1.428
MR24 | SIMULACIONES_MR2024_V3 | toneladas (6000 m3 x MR24_BD); pct sobre toneladas | periodo_XLE2WST_AMIN | 203839 | litologia_tentativa | Hornfels (hipótesis: siglas HG, HGS, HC) |  |  | suma de filas por código | Hornfels (hipótesis: siglas HG, HGS, HC) |  | 4858 | 29148000 | 78902244 |  | 13.76
MR24 | SIMULACIONES_MR2024_V3 | toneladas (6000 m3 x MR24_BD); pct sobre toneladas | periodo_XLE2WST_AMIN | 203839 | litologia_tentativa | Intrusivo |  |  | suma de filas por código | Intrusivo |  | 5275 | 31650000 | 78765900 |  | 13.735
MR24 | SIMULACIONES_MR2024_V3 | toneladas (6000 m3 x MR24_BD); pct sobre toneladas | periodo_XLE2WST_AMIN | 203839 | litologia_tentativa | Mármol (hipótesis: sigla MDP) |  |  | suma de filas por código | Mármol (hipótesis: sigla MDP) |  | 692 | 4152000 | 11802438 |  | 2.058
MR24 | SIMULACIONES_MR2024_V3 | toneladas (6000 m3 x MR24_BD); pct sobre toneladas | periodo_XLE2WST_AMIN | 203839 | litologia_tentativa | Mármol (hipótesis: siglas MC, MG, MGS, MPA, MCGB; 'Marble'~MCGB) |  |  | suma de filas por código | Mármol (hipótesis: siglas MC, MG, MGS, MPA, MCGB; 'Marble'~MCGB) |  | 12363 | 74178000 | 201476658 |  | 35.135
MR24 | SIMULACIONES_MR2024_V3 | toneladas (6000 m3 x MR24_BD); pct sobre toneladas | periodo_XLE2WST_AMIN | 203839 | litologia_tentativa | sin hipótesis |  |  | suma de filas por código | sin hipótesis |  | 12 | 72000 | 199272 |  | 0.035
MR24 | SIMULACIONES_MR2024_V3 | toneladas (6000 m3 x MR24_BD); pct sobre toneladas | periodo_XLE2WST_AMIN | 204041 | litologia_tentativa | Caliza (hipótesis: Sedimentario; RT11~NUMEQ10, siglas C*) |  |  | suma de filas por código | Caliza (hipótesis: Sedimentario; RT11~NUMEQ10, siglas C*) |  | 11209 | 67254000 | 182177388 |  | 34.307
MR24 | SIMULACIONES_MR2024_V3 | toneladas (6000 m3 x MR24_BD); pct sobre toneladas | periodo_XLE2WST_AMIN | 204041 | litologia_tentativa | Caliza (hipótesis: siglas C*) |  |  | suma de filas por código | Caliza (hipótesis: siglas C*) |  | 3924 | 23544000 | 63854064 |  | 12.025
MR24 | SIMULACIONES_MR2024_V3 | toneladas (6000 m3 x MR24_BD); pct sobre toneladas | periodo_XLE2WST_AMIN | 204041 | litologia_tentativa | Hornfels (hipótesis: siglas HBV, HGV, HCB, HDP; 'Diop. Hornfels'~HGV) |  |  | suma de filas por código | Hornfels (hipótesis: siglas HBV, HGV, HCB, HDP; 'Diop. Hornfels'~HGV) |  | 296 | 1776000 | 4894014 |  | 0.922
MR24 | SIMULACIONES_MR2024_V3 | toneladas (6000 m3 x MR24_BD); pct sobre toneladas | periodo_XLE2WST_AMIN | 204041 | litologia_tentativa | Hornfels (hipótesis: siglas HG, HGS, HC) |  |  | suma de filas por código | Hornfels (hipótesis: siglas HG, HGS, HC) |  | 5071 | 30426000 | 82058970 |  | 15.453
MR24 | SIMULACIONES_MR2024_V3 | toneladas (6000 m3 x MR24_BD); pct sobre toneladas | periodo_XLE2WST_AMIN | 204041 | litologia_tentativa | Intrusivo |  |  | suma de filas por código | Intrusivo |  | 7437 | 44622000 | 111334950 |  | 20.966
MR24 | SIMULACIONES_MR2024_V3 | toneladas (6000 m3 x MR24_BD); pct sobre toneladas | periodo_XLE2WST_AMIN | 204041 | litologia_tentativa | Mármol (hipótesis: sigla MDP) |  |  | suma de filas por código | Mármol (hipótesis: sigla MDP) |  | 57 | 342000 | 962508 |  | 0.181
MR24 | SIMULACIONES_MR2024_V3 | toneladas (6000 m3 x MR24_BD); pct sobre toneladas | periodo_XLE2WST_AMIN | 204041 | litologia_tentativa | Mármol (hipótesis: siglas MC, MG, MGS, MPA, MCGB; 'Marble'~MCGB) |  |  | suma de filas por código | Mármol (hipótesis: siglas MC, MG, MGS, MPA, MCGB; 'Marble'~MCGB) |  | 5256 | 31536000 | 85600872 |  | 16.12
MR24 | SIMULACIONES_MR2024_V3 | toneladas (6000 m3 x MR24_BD); pct sobre toneladas | periodo_XLE2WST_AMIN | 204041 | litologia_tentativa | sin hipótesis |  |  | suma de filas por código | sin hipótesis |  | 9 | 54000 | 145518 |  | 0.027
MR24 | SIMULACIONES_MR2024_V3 | toneladas (6000 m3 x MR24_BD); pct sobre toneladas | periodo_XLE2WST_AMIN | 204245 | litologia_tentativa | Caliza (hipótesis: Sedimentario; RT11~NUMEQ10, siglas C*) |  |  | suma de filas por código | Caliza (hipótesis: Sedimentario; RT11~NUMEQ10, siglas C*) |  | 4167 | 25002000 | 67747746 |  | 9.424
MR24 | SIMULACIONES_MR2024_V3 | toneladas (6000 m3 x MR24_BD); pct sobre toneladas | periodo_XLE2WST_AMIN | 204245 | litologia_tentativa | Caliza (hipótesis: siglas C*) |  |  | suma de filas por código | Caliza (hipótesis: siglas C*) |  | 5068 | 30408000 | 82462710 |  | 11.47
MR24 | SIMULACIONES_MR2024_V3 | toneladas (6000 m3 x MR24_BD); pct sobre toneladas | periodo_XLE2WST_AMIN | 204245 | litologia_tentativa | Hornfels (hipótesis: siglas HBV, HGV, HCB, HDP; 'Diop. Hornfels'~HGV) |  |  | suma de filas por código | Hornfels (hipótesis: siglas HBV, HGV, HCB, HDP; 'Diop. Hornfels'~HGV) |  | 864 | 5184000 | 14798730 |  | 2.058
MR24 | SIMULACIONES_MR2024_V3 | toneladas (6000 m3 x MR24_BD); pct sobre toneladas | periodo_XLE2WST_AMIN | 204245 | litologia_tentativa | Hornfels (hipótesis: siglas HG, HGS, HC) |  |  | suma de filas por código | Hornfels (hipótesis: siglas HG, HGS, HC) |  | 5619 | 33714000 | 91413960 |  | 12.715
MR24 | SIMULACIONES_MR2024_V3 | toneladas (6000 m3 x MR24_BD); pct sobre toneladas | periodo_XLE2WST_AMIN | 204245 | litologia_tentativa | Intrusivo |  |  | suma de filas por código | Intrusivo |  | 6334 | 38004000 | 93787296 |  | 13.045
MR24 | SIMULACIONES_MR2024_V3 | toneladas (6000 m3 x MR24_BD); pct sobre toneladas | periodo_XLE2WST_AMIN | 204245 | litologia_tentativa | Mármol (hipótesis: sigla MDP) |  |  | suma de filas por código | Mármol (hipótesis: sigla MDP) |  | 762 | 4572000 | 12829626 |  | 1.785
MR24 | SIMULACIONES_MR2024_V3 | toneladas (6000 m3 x MR24_BD); pct sobre toneladas | periodo_XLE2WST_AMIN | 204245 | litologia_tentativa | Mármol (hipótesis: siglas MC, MG, MGS, MPA, MCGB; 'Marble'~MCGB) |  |  | suma de filas por código | Mármol (hipótesis: siglas MC, MG, MGS, MPA, MCGB; 'Marble'~MCGB) |  | 21832 | 130992000 | 355604100 |  | 49.464
MR24 | SIMULACIONES_MR2024_V3 | toneladas (6000 m3 x MR24_BD); pct sobre toneladas | periodo_XLE2WST_AMIN | 204245 | litologia_tentativa | sin hipótesis |  |  | suma de filas por código | sin hipótesis |  | 17 | 102000 | 277608 |  | 0.039
MR24 | SIMULACIONES_MR2024_V3 | toneladas (6000 m3 x MR24_BD); pct sobre toneladas | periodo_XLE2WST_AMIN | 204649 | litologia_tentativa | Hornfels (hipótesis: siglas HBV, HGV, HCB, HDP; 'Diop. Hornfels'~HGV) |  |  | suma de filas por código | Hornfels (hipótesis: siglas HBV, HGV, HCB, HDP; 'Diop. Hornfels'~HGV) |  | 4 | 24000 | 68286 |  | 0.037
MR24 | SIMULACIONES_MR2024_V3 | toneladas (6000 m3 x MR24_BD); pct sobre toneladas | periodo_XLE2WST_AMIN | 204649 | litologia_tentativa | Hornfels (hipótesis: siglas HG, HGS, HC) |  |  | suma de filas por código | Hornfels (hipótesis: siglas HG, HGS, HC) |  | 33 | 198000 | 545148 |  | 0.298
MR24 | SIMULACIONES_MR2024_V3 | toneladas (6000 m3 x MR24_BD); pct sobre toneladas | periodo_XLE2WST_AMIN | 204649 | litologia_tentativa | Intrusivo |  |  | suma de filas por código | Intrusivo |  | 7352 | 44112000 | 108394590 |  | 59.229
MR24 | SIMULACIONES_MR2024_V3 | toneladas (6000 m3 x MR24_BD); pct sobre toneladas | periodo_XLE2WST_AMIN | 204649 | litologia_tentativa | Mármol (hipótesis: sigla MDP) |  |  | suma de filas por código | Mármol (hipótesis: sigla MDP) |  | 102 | 612000 | 1713972 |  | 0.937
MR24 | SIMULACIONES_MR2024_V3 | toneladas (6000 m3 x MR24_BD); pct sobre toneladas | periodo_XLE2WST_AMIN | 204649 | litologia_tentativa | Mármol (hipótesis: siglas MC, MG, MGS, MPA, MCGB; 'Marble'~MCGB) |  |  | suma de filas por código | Mármol (hipótesis: siglas MC, MG, MGS, MPA, MCGB; 'Marble'~MCGB) |  | 4417 | 26502000 | 71958312 |  | 39.32
MR24 | SIMULACIONES_MR2024_V3 | toneladas (6000 m3 x MR24_BD); pct sobre toneladas | periodo_XLE2WST_AMIN | 204649 | litologia_tentativa | sin hipótesis |  |  | suma de filas por código | sin hipótesis |  | 20 | 120000 | 327894 |  | 0.179
MR24 | SIMULACIONES_MR2024_V3 | toneladas (6000 m3 x MR24_BD); pct sobre toneladas | total | total | litologia_tentativa | Caliza (hipótesis: Sedimentario; RT11~NUMEQ10, siglas C*) |  |  | suma de filas por código | Caliza (hipótesis: Sedimentario; RT11~NUMEQ10, siglas C*) |  | 58104 | 348624000 | 945099690 |  | 18.949
MR24 | SIMULACIONES_MR2024_V3 | toneladas (6000 m3 x MR24_BD); pct sobre toneladas | total | total | litologia_tentativa | Caliza (hipótesis: siglas C*) |  |  | suma de filas por código | Caliza (hipótesis: siglas C*) |  | 24434 | 146604000 | 397090530 |  | 7.962
MR24 | SIMULACIONES_MR2024_V3 | toneladas (6000 m3 x MR24_BD); pct sobre toneladas | total | total | litologia_tentativa | Hornfels (hipótesis: siglas HBV, HGV, HCB, HDP; 'Diop. Hornfels'~HGV) |  |  | suma de filas por código | Hornfels (hipótesis: siglas HBV, HGV, HCB, HDP; 'Diop. Hornfels'~HGV) |  | 9983 | 59898000 | 171283434 |  | 3.434
MR24 | SIMULACIONES_MR2024_V3 | toneladas (6000 m3 x MR24_BD); pct sobre toneladas | total | total | litologia_tentativa | Hornfels (hipótesis: siglas HG, HGS, HC) |  |  | suma de filas por código | Hornfels (hipótesis: siglas HG, HGS, HC) |  | 48510 | 291060000 | 787753656 |  | 15.794
MR24 | SIMULACIONES_MR2024_V3 | toneladas (6000 m3 x MR24_BD); pct sobre toneladas | total | total | litologia_tentativa | Intrusivo |  |  | suma de filas por código | Intrusivo |  | 49950 | 299700000 | 741851028 |  | 14.874
MR24 | SIMULACIONES_MR2024_V3 | toneladas (6000 m3 x MR24_BD); pct sobre toneladas | total | total | litologia_tentativa | Mármol (hipótesis: sigla MDP) |  |  | suma de filas por código | Mármol (hipótesis: sigla MDP) |  | 8020 | 48120000 | 137022624 |  | 2.747
MR24 | SIMULACIONES_MR2024_V3 | toneladas (6000 m3 x MR24_BD); pct sobre toneladas | total | total | litologia_tentativa | Mármol (hipótesis: siglas MC, MG, MGS, MPA, MCGB; 'Marble'~MCGB) |  |  | suma de filas por código | Mármol (hipótesis: siglas MC, MG, MGS, MPA, MCGB; 'Marble'~MCGB) |  | 110698 | 664188000 | 1801011150 |  | 36.11
MR24 | SIMULACIONES_MR2024_V3 | toneladas (6000 m3 x MR24_BD); pct sobre toneladas | total | total | litologia_tentativa | sin hipótesis |  |  | suma de filas por código | sin hipótesis |  | 403 | 2418000 | 6425370 |  | 0.129

## propiedades_modelo
fuente_id | archivo | variable | unidad | codigo_tipo | litologia_codigo | litologia_normalizada | subtipo | criterio_asignacion | litologia_tentativa | grupo_geologia_2024 | nota | n | media | desv_est | cv | min | p05 | p10 | p25 | p50 | p75 | p90 | p95 | max | media_pond
MR24 | SIMULACIONES_MR2024_V3 | MR24_BD | t/m3 | MR24_RT | 1 | Intrusivo | RT1 | Geologia_2024=Intrusivo_1 | Intrusivo | Intrusivo | estadística sobre bloques del modelo (cada bloque 6000 m3); valores modelados, no ensayos | 46813 | 2.4609 | 0.0758 | 0.0308 | 2.166 | 2.354 | 2.384 | 2.42 | 2.452 | 2.49 | 2.556 | 2.594 | 3.085
MR24 | SIMULACIONES_MR2024_V3 | MR24_BD | t/m3 | MR24_RT | 2 | Intrusivo | RT2 | Geologia_2024=Intrusivo_2 | Intrusivo | Intrusivo | estadística sobre bloques del modelo (cada bloque 6000 m3); valores modelados, no ensayos | 3137 | 2.6903 | 0.1003 | 0.0373 | 2.542 | 2.602 | 2.619 | 2.642 | 2.667 | 2.696 | 2.7814 | 2.9052 | 3.44
MR24 | SIMULACIONES_MR2024_V3 | MR24_BD | t/m3 | MR24_RT | 10 | sin asignar | Sedimentario_10 | Geologia_2024=Sedimentario_10 (no especifica caliza) | Caliza (hipótesis: siglas C*) | Sedimentario | estadística sobre bloques del modelo (cada bloque 6000 m3); valores modelados, no ensayos | 24434 | 2.7086 | 0.0106 | 0.0039 | 2.633 | 2.689 | 2.696 | 2.705 | 2.71 | 2.715 | 2.72 | 2.723 | 2.752
MR24 | SIMULACIONES_MR2024_V3 | MR24_BD | t/m3 | MR24_RT | 11 | sin asignar | Sedimentario_11 | Geologia_2024=Sedimentario_11 (no especifica caliza) | Caliza (hipótesis: Sedimentario; RT11~NUMEQ10, siglas C*) | Sedimentario | estadística sobre bloques del modelo (cada bloque 6000 m3); valores modelados, no ensayos | 58104 | 2.7109 | 0.0127 | 0.0047 | 2.59 | 2.686 | 2.697 | 2.706 | 2.71 | 2.718 | 2.727 | 2.731 | 2.77
MR24 | SIMULACIONES_MR2024_V3 | MR24_BD | t/m3 | MR24_RT | 13 | sin asignar | Metamorfico_13 | Geologia_2024=Metamorfico_13 (no distingue hornfels/mármol) | Hornfels (hipótesis: siglas HG, HGS, HC) | Metamorfico | estadística sobre bloques del modelo (cada bloque 6000 m3); valores modelados, no ensayos | 48510 | 2.7065 | 0.0318 | 0.0118 | 2.557 | 2.673 | 2.68 | 2.69 | 2.7 | 2.715 | 2.74 | 2.76 | 3.21
MR24 | SIMULACIONES_MR2024_V3 | MR24_BD | t/m3 | MR24_RT | 14 | sin asignar | Metamorfico_14 | Geologia_2024=Metamorfico_14 (no distingue hornfels/mármol) | Hornfels (hipótesis: siglas HBV, HGV, HCB, HDP; 'Diop. Hornfels'~HGV) | Metamorfico | estadística sobre bloques del modelo (cada bloque 6000 m3); valores modelados, no ensayos | 9983 | 2.8596 | 0.0661 | 0.0231 | 2.591 | 2.732 | 2.758 | 2.821 | 2.87 | 2.905 | 2.936 | 2.955 | 3.113
MR24 | SIMULACIONES_MR2024_V3 | MR24_BD | t/m3 | MR24_RT | 16 | sin asignar | Metamorfico_16 | Geologia_2024=Metamorfico_16 (no distingue hornfels/mármol) | Mármol (hipótesis: siglas MC, MG, MGS, MPA, MCGB; 'Marble'~MCGB) | Metamorfico | estadística sobre bloques del modelo (cada bloque 6000 m3); valores modelados, no ensayos | 110698 | 2.7116 | 0.0432 | 0.0159 | 2.559 | 2.678 | 2.683 | 2.69 | 2.7 | 2.718 | 2.746 | 2.776 | 3.458
MR24 | SIMULACIONES_MR2024_V3 | MR24_BD | t/m3 | MR24_RT | 19 | sin asignar | Metamorfico_19 | Geologia_2024=Metamorfico_19 (no distingue hornfels/mármol) | Mármol (hipótesis: sigla MDP) | Metamorfico | estadística sobre bloques del modelo (cada bloque 6000 m3); valores modelados, no ensayos | 8020 | 2.8475 | 0.0595 | 0.0209 | 2.62 | 2.739 | 2.768 | 2.811 | 2.851 | 2.887 | 2.918 | 2.936 | 3.195
MR24 | SIMULACIONES_MR2024_V3 | MR24_BD | t/m3 | MR24_RT | 53 | sin asignar | RT53 | código sin etiqueta en los datos | sin hipótesis | sin leyenda | estadística sobre bloques del modelo (cada bloque 6000 m3); valores modelados, no ensayos | 403 | 2.6573 | 0.1679 | 0.0632 | 2.368 | 2.4523 | 2.4772 | 2.533 | 2.619 | 2.748 | 2.8862 | 3.0007 | 3.351
MR24 | SIMULACIONES_MR2024_V3 | MR24_BD | t/m3 | MR24_RT | TODOS | [5 empty] | estadística sobre bloques del modelo (cada bloque 6000 m3); valores modelados, no ensayos | 310102 | 2.6806 | 0.1087 | 0.0406 | 2.166 | 2.432 | 2.473 | 2.686 | 2.703 | 2.717 | 2.749 | 2.834 | 3.458
MR24 | SIMULACIONES_MR2024_V3 | MR24_UCS | MPa | MR24_RT | 1 | Intrusivo | RT1 | Geologia_2024=Intrusivo_1 | Intrusivo | Intrusivo | estadística sobre bloques del modelo (cada bloque 6000 m3); valores modelados, no ensayos | 46813 | 63.2704 | 14.1581 | 0.2238 | 16.81 | 40.91 | 46.55 | 54.08 | 63.18 | 71.39 | 78.91 | 85.504 | 153.34
MR24 | SIMULACIONES_MR2024_V3 | MR24_UCS | MPa | MR24_RT | 2 | Intrusivo | RT2 | Geologia_2024=Intrusivo_2 | Intrusivo | Intrusivo | estadística sobre bloques del modelo (cada bloque 6000 m3); valores modelados, no ensayos | 3137 | 104.4651 | 19.3338 | 0.1851 | 46.51 | 75.838 | 81.208 | 92.4 | 103.3 | 113.28 | 130.738 | 140.484 | 196.41
MR24 | SIMULACIONES_MR2024_V3 | MR24_UCS | MPa | MR24_RT | 10 | sin asignar | Sedimentario_10 | Geologia_2024=Sedimentario_10 (no especifica caliza) | Caliza (hipótesis: siglas C*) | Sedimentario | estadística sobre bloques del modelo (cada bloque 6000 m3); valores modelados, no ensayos | 24434 | 81.3158 | 5.5011 | 0.0677 | 51.35 | 74.333 | 76.39 | 77.37 | 82.54 | 82.97 | 83.32 | 90.1035 | 123.98
MR24 | SIMULACIONES_MR2024_V3 | MR24_UCS | MPa | MR24_RT | 11 | sin asignar | Sedimentario_11 | Geologia_2024=Sedimentario_11 (no especifica caliza) | Caliza (hipótesis: Sedimentario; RT11~NUMEQ10, siglas C*) | Sedimentario | estadística sobre bloques del modelo (cada bloque 6000 m3); valores modelados, no ensayos | 58104 | 70.0287 | 7.8921 | 0.1127 | 28.1 | 55.54 | 60.92 | 68.32 | 69.24 | 72.17 | 79.337 | 84.38 | 121.52
MR24 | SIMULACIONES_MR2024_V3 | MR24_UCS | MPa | MR24_RT | 13 | sin asignar | Metamorfico_13 | Geologia_2024=Metamorfico_13 (no distingue hornfels/mármol) | Hornfels (hipótesis: siglas HG, HGS, HC) | Metamorfico | estadística sobre bloques del modelo (cada bloque 6000 m3); valores modelados, no ensayos | 48510 | 105.8541 | 16.5712 | 0.1565 | 28.85 | 79.89 | 87.37 | 97.2 | 104.93 | 115.31 | 125.77 | 136.84 | 200.24
MR24 | SIMULACIONES_MR2024_V3 | MR24_UCS | MPa | MR24_RT | 14 | sin asignar | Metamorfico_14 | Geologia_2024=Metamorfico_14 (no distingue hornfels/mármol) | Hornfels (hipótesis: siglas HBV, HGV, HCB, HDP; 'Diop. Hornfels'~HGV) | Metamorfico | estadística sobre bloques del modelo (cada bloque 6000 m3); valores modelados, no ensayos | 9983 | 116.9647 | 18.0013 | 0.1539 | 57.13 | 89.841 | 95.122 | 105.91 | 114.95 | 130.48 | 132.27 | 143.882 | 225.95
MR24 | SIMULACIONES_MR2024_V3 | MR24_UCS | MPa | MR24_RT | 16 | sin asignar | Metamorfico_16 | Geologia_2024=Metamorfico_16 (no distingue hornfels/mármol) | Mármol (hipótesis: siglas MC, MG, MGS, MPA, MCGB; 'Marble'~MCGB) | Metamorfico | estadística sobre bloques del modelo (cada bloque 6000 m3); valores modelados, no ensayos | 110698 | 74.0282 | 13.8658 | 0.1873 | 26.58 | 51.6 | 56.44 | 65.84 | 74.14 | 80.91 | 89.29 | 97.4 | 174.86
MR24 | SIMULACIONES_MR2024_V3 | MR24_UCS | MPa | MR24_RT | 19 | sin asignar | Metamorfico_19 | Geologia_2024=Metamorfico_19 (no distingue hornfels/mármol) | Mármol (hipótesis: sigla MDP) | Metamorfico | estadística sobre bloques del modelo (cada bloque 6000 m3); valores modelados, no ensayos | 8020 | 94.9076 | 11.1023 | 0.117 | 39.93 | 74.919 | 81.796 | 89.48 | 94.665 | 102.08 | 108.08 | 112.5805 | 153.71
MR24 | SIMULACIONES_MR2024_V3 | MR24_UCS | MPa | MR24_RT | 53 | sin asignar | RT53 | código sin etiqueta en los datos | sin hipótesis | sin leyenda | estadística sobre bloques del modelo (cada bloque 6000 m3); valores modelados, no ensayos | 403 | 57.3654 | 7.0621 | 0.1231 | 40.11 | 46.59 | 49.726 | 53.27 | 56.68 | 60.855 | 65.902 | 69.799 | 96.93
MR24 | SIMULACIONES_MR2024_V3 | MR24_UCS | MPa | MR24_RT | TODOS | [5 empty] | estadística sobre bloques del modelo (cada bloque 6000 m3); valores modelados, no ensayos | 310102 | 79.4161 | 20.1939 | 0.2543 | 16.81 | 51.42 | 56.8 | 68.32 | 74.14 | 88.74 | 106.42 | 115.6895 | 225.95
MR24 | SIMULACIONES_MR2024_V3 | MR24_ABRA | sin unidad declarada | MR24_RT | 1 | Intrusivo | RT1 | Geologia_2024=Intrusivo_1 | Intrusivo | Intrusivo | estadística sobre bloques del modelo (cada bloque 6000 m3); valores modelados, no ensayos | 46813 | 27.9132 | 3.2602 | 0.1168 | 23.52 | 26.54 | 26.54 | 26.54 | 26.54 | 27.27 | 30.736 | 38.31 | 38.31
MR24 | SIMULACIONES_MR2024_V3 | MR24_ABRA | sin unidad declarada | MR24_RT | 2 | Intrusivo | RT2 | Geologia_2024=Intrusivo_2 | Intrusivo | Intrusivo | estadística sobre bloques del modelo (cada bloque 6000 m3); valores modelados, no ensayos | 3137 | 29.3313 | 3.8479 | 0.1312 | 17.01 | 23.63 | 24.866 | 26.8 | 28.93 | 31.26 | 34.77 | 36.892 | 40.81
MR24 | SIMULACIONES_MR2024_V3 | MR24_ABRA | sin unidad declarada | MR24_RT | 10 | sin asignar | Sedimentario_10 | Geologia_2024=Sedimentario_10 (no especifica caliza) | Caliza (hipótesis: siglas C*) | Sedimentario | estadística sobre bloques del modelo (cada bloque 6000 m3); valores modelados, no ensayos | 24434 | 27.2018 | 1.6781 | 0.0617 | 20.92 | 25.45 | 25.68 | 26.13 | 26.41 | 28.49 | 28.49 | 29.23 | 48.82
MR24 | SIMULACIONES_MR2024_V3 | MR24_ABRA | sin unidad declarada | MR24_RT | 11 | sin asignar | Sedimentario_11 | Geologia_2024=Sedimentario_11 (no especifica caliza) | Caliza (hipótesis: Sedimentario; RT11~NUMEQ10, siglas C*) | Sedimentario | estadística sobre bloques del modelo (cada bloque 6000 m3); valores modelados, no ensayos | 58104 | 25.436 | 1.5749 | 0.0619 | 15.08 | 23.58 | 24.69 | 24.69 | 25.09 | 26.22 | 26.91 | 27.9 | 36.78
MR24 | SIMULACIONES_MR2024_V3 | MR24_ABRA | sin unidad declarada | MR24_RT | 13 | sin asignar | Metamorfico_13 | Geologia_2024=Metamorfico_13 (no distingue hornfels/mármol) | Hornfels (hipótesis: siglas HG, HGS, HC) | Metamorfico | estadística sobre bloques del modelo (cada bloque 6000 m3); valores modelados, no ensayos | 48510 | 23.4593 | 2.5752 | 0.1098 | 12.47 | 21.43 | 21.43 | 21.43 | 23.07 | 24.5 | 26.611 | 28.5455 | 43.09
MR24 | SIMULACIONES_MR2024_V3 | MR24_ABRA | sin unidad declarada | MR24_RT | 14 | sin asignar | Metamorfico_14 | Geologia_2024=Metamorfico_14 (no distingue hornfels/mármol) | Hornfels (hipótesis: siglas HBV, HGV, HCB, HDP; 'Diop. Hornfels'~HGV) | Metamorfico | estadística sobre bloques del modelo (cada bloque 6000 m3); valores modelados, no ensayos | 9983 | 22.6984 | 1.8159 | 0.08 | 15.25 | 20.33 | 20.33 | 21.09 | 22.86 | 23.58 | 24.878 | 25.859 | 32.38
MR24 | SIMULACIONES_MR2024_V3 | MR24_ABRA | sin unidad declarada | MR24_RT | 16 | sin asignar | Metamorfico_16 | Geologia_2024=Metamorfico_16 (no distingue hornfels/mármol) | Mármol (hipótesis: siglas MC, MG, MGS, MPA, MCGB; 'Marble'~MCGB) | Metamorfico | estadística sobre bloques del modelo (cada bloque 6000 m3); valores modelados, no ensayos | 110698 | 39.0657 | 7.3851 | 0.189 | 15.54 | 27.76 | 30.25 | 33.7225 | 40.81 | 40.81 | 47.24 | 53.93 | 66.85
MR24 | SIMULACIONES_MR2024_V3 | MR24_ABRA | sin unidad declarada | MR24_RT | 19 | sin asignar | Metamorfico_19 | Geologia_2024=Metamorfico_19 (no distingue hornfels/mármol) | Mármol (hipótesis: sigla MDP) | Metamorfico | estadística sobre bloques del modelo (cada bloque 6000 m3); valores modelados, no ensayos | 8020 | 27.8635 | 2.341 | 0.084 | 20.14 | 24.72 | 25.43 | 26.6175 | 27.45 | 28.85 | 30.23 | 32.261 | 54.58
MR24 | SIMULACIONES_MR2024_V3 | MR24_ABRA | sin unidad declarada | MR24_RT | 53 | sin asignar | RT53 | código sin etiqueta en los datos | sin hipótesis | sin leyenda | estadística sobre bloques del modelo (cada bloque 6000 m3); valores modelados, no ensayos | 403 | 29.4362 | 2.9971 | 0.1018 | 26.12 | 27.112 | 27.336 | 27.76 | 28.24 | 29.265 | 35.874 | 37.078 | 38.03
MR24 | SIMULACIONES_MR2024_V3 | MR24_ABRA | sin unidad declarada | MR24_RT | TODOS | [5 empty] | estadística sobre bloques del modelo (cada bloque 6000 m3); valores modelados, no ensayos | 310102 | 30.5246 | 8.1227 | 0.2661 | 12.47 | 21.43 | 22.77 | 24.87 | 26.58 | 38.31 | 40.81 | 41.69 | 66.85
MR24 | SIMULACIONES_MR2024_V3 | MR24_AXB | sin unidad declarada | MR24_RT | 1 | Intrusivo | RT1 | Geologia_2024=Intrusivo_1 | Intrusivo | Intrusivo | estadística sobre bloques del modelo (cada bloque 6000 m3); valores modelados, no ensayos | 46813 | 85.7652 | 11.0257 | 0.1286 | 43.62 | 60.04 | 71.56 | 82.7 | 87.03 | 91.17 | 96.33 | 100.784 | 151.54
MR24 | SIMULACIONES_MR2024_V3 | MR24_AXB | sin unidad declarada | MR24_RT | 2 | Intrusivo | RT2 | Geologia_2024=Intrusivo_2 | Intrusivo | Intrusivo | estadística sobre bloques del modelo (cada bloque 6000 m3); valores modelados, no ensayos | 3137 | 57.1681 | 16.1707 | 0.2829 | 31.31 | 41.098 | 43.122 | 46.9 | 51.02 | 64.66 | 81.798 | 89.52 | 143.2
MR24 | SIMULACIONES_MR2024_V3 | MR24_AXB | sin unidad declarada | MR24_RT | 10 | sin asignar | Sedimentario_10 | Geologia_2024=Sedimentario_10 (no especifica caliza) | Caliza (hipótesis: siglas C*) | Sedimentario | estadística sobre bloques del modelo (cada bloque 6000 m3); valores modelados, no ensayos | 24434 | 42.9484 | 3.7967 | 0.0884 | 33.02 | 39.7 | 40.4 | 41.93 | 42.69 | 42.69 | 42.881 | 48.99 | 82.41
MR24 | SIMULACIONES_MR2024_V3 | MR24_AXB | sin unidad declarada | MR24_RT | 11 | sin asignar | Sedimentario_11 | Geologia_2024=Sedimentario_11 (no especifica caliza) | Caliza (hipótesis: Sedimentario; RT11~NUMEQ10, siglas C*) | Sedimentario | estadística sobre bloques del modelo (cada bloque 6000 m3); valores modelados, no ensayos | 58104 | 37.0814 | 1.4666 | 0.0396 | 31.19 | 36.62 | 36.62 | 36.62 | 36.62 | 36.62 | 38.7 | 39.47 | 59.86
MR24 | SIMULACIONES_MR2024_V3 | MR24_AXB | sin unidad declarada | MR24_RT | 13 | sin asignar | Metamorfico_13 | Geologia_2024=Metamorfico_13 (no distingue hornfels/mármol) | Hornfels (hipótesis: siglas HG, HGS, HC) | Metamorfico | estadística sobre bloques del modelo (cada bloque 6000 m3); valores modelados, no ensayos | 48510 | 46.1986 | 7.9719 | 0.1726 | 30.46 | 35.2745 | 42.18 | 42.98 | 42.98 | 47.75 | 58.89 | 63.69 | 132.58
MR24 | SIMULACIONES_MR2024_V3 | MR24_AXB | sin unidad declarada | MR24_RT | 14 | sin asignar | Metamorfico_14 | Geologia_2024=Metamorfico_14 (no distingue hornfels/mármol) | Hornfels (hipótesis: siglas HBV, HGV, HCB, HDP; 'Diop. Hornfels'~HGV) | Metamorfico | estadística sobre bloques del modelo (cada bloque 6000 m3); valores modelados, no ensayos | 9983 | 48.418 | 9.2148 | 0.1903 | 30.4 | 35.61 | 43.722 | 44.08 | 45.29 | 50.84 | 58.436 | 69.068 | 124.13
MR24 | SIMULACIONES_MR2024_V3 | MR24_AXB | sin unidad declarada | MR24_RT | 16 | sin asignar | Metamorfico_16 | Geologia_2024=Metamorfico_16 (no distingue hornfels/mármol) | Mármol (hipótesis: siglas MC, MG, MGS, MPA, MCGB; 'Marble'~MCGB) | Metamorfico | estadística sobre bloques del modelo (cada bloque 6000 m3); valores modelados, no ensayos | 110698 | 93.4362 | 14.3613 | 0.1537 | 40.42 | 76.28 | 83.957 | 93.82 | 93.82 | 93.82 | 93.82 | 96.8015 | 304.96
MR24 | SIMULACIONES_MR2024_V3 | MR24_AXB | sin unidad declarada | MR24_RT | 19 | sin asignar | Metamorfico_19 | Geologia_2024=Metamorfico_19 (no distingue hornfels/mármol) | Mármol (hipótesis: sigla MDP) | Metamorfico | estadística sobre bloques del modelo (cada bloque 6000 m3); valores modelados, no ensayos | 8020 | 67.9829 | 8.7069 | 0.1281 | 44.08 | 56.5495 | 58.629 | 63.24 | 66.08 | 71.4825 | 78.83 | 84.22 | 179.89
MR24 | SIMULACIONES_MR2024_V3 | MR24_AXB | sin unidad declarada | MR24_RT | 53 | sin asignar | RT53 | código sin etiqueta en los datos | sin hipótesis | sin leyenda | estadística sobre bloques del modelo (cada bloque 6000 m3); valores modelados, no ensayos | 403 | 122.5058 | 15.2354 | 0.1244 | 78.31 | 97.47 | 101.962 | 112.68 | 123.1 | 132.425 | 140.896 | 145.919 | 170.75
MR24 | SIMULACIONES_MR2024_V3 | MR24_AXB | sin unidad declarada | MR24_RT | TODOS | [5 empty] | estadística sobre bloques del modelo (cada bloque 6000 m3); valores modelados, no ensayos | 310102 | 67.9147 | 26.646 | 0.3923 | 30.4 | 36.62 | 36.62 | 42.69 | 70.1 | 93.82 | 93.82 | 93.82 | 304.96
MR24 | SIMULACIONES_MR2024_V3 | MR24_BWI | sin unidad declarada (kWh/t?) | MR24_RT | 1 | Intrusivo | RT1 | Geologia_2024=Intrusivo_1 | Intrusivo | Intrusivo | estadística sobre bloques del modelo (cada bloque 6000 m3); valores modelados, no ensayos | 46813 | 9.4419 | 0.5082 | 0.0538 | 8.61 | 8.9 | 8.96 | 9.08 | 9.28 | 9.7 | 10.17 | 10.5 | 12.55
MR24 | SIMULACIONES_MR2024_V3 | MR24_BWI | sin unidad declarada (kWh/t?) | MR24_RT | 2 | Intrusivo | RT2 | Geologia_2024=Intrusivo_2 | Intrusivo | Intrusivo | estadística sobre bloques del modelo (cada bloque 6000 m3); valores modelados, no ensayos | 3137 | 13.0681 | 2.1786 | 0.1667 | 7.55 | 9.598 | 10.146 | 11.25 | 13.28 | 14.65 | 15.894 | 16.67 | 20.12
MR24 | SIMULACIONES_MR2024_V3 | MR24_BWI | sin unidad declarada (kWh/t?) | MR24_RT | 10 | sin asignar | Sedimentario_10 | Geologia_2024=Sedimentario_10 (no especifica caliza) | Caliza (hipótesis: siglas C*) | Sedimentario | estadística sobre bloques del modelo (cada bloque 6000 m3); valores modelados, no ensayos | 24434 | 14.7484 | 1.0396 | 0.0705 | 8.59 | 13.25 | 14.32 | 14.49 | 14.49 | 15.04 | 15.92 | 16.43 | 19.59
MR24 | SIMULACIONES_MR2024_V3 | MR24_BWI | sin unidad declarada (kWh/t?) | MR24_RT | 11 | sin asignar | Sedimentario_11 | Geologia_2024=Sedimentario_11 (no especifica caliza) | Caliza (hipótesis: Sedimentario; RT11~NUMEQ10, siglas C*) | Sedimentario | estadística sobre bloques del modelo (cada bloque 6000 m3); valores modelados, no ensayos | 58104 | 17.7667 | 0.8742 | 0.0492 | 8.89 | 16.16 | 16.69 | 17.78 | 18 | 18 | 18 | 18.9985 | 20.71
MR24 | SIMULACIONES_MR2024_V3 | MR24_BWI | sin unidad declarada (kWh/t?) | MR24_RT | 13 | sin asignar | Metamorfico_13 | Geologia_2024=Metamorfico_13 (no distingue hornfels/mármol) | Hornfels (hipótesis: siglas HG, HGS, HC) | Metamorfico | estadística sobre bloques del modelo (cada bloque 6000 m3); valores modelados, no ensayos | 48510 | 13.8885 | 2.238 | 0.1611 | 6.96 | 9.14 | 10.17 | 13.13 | 14.5 | 14.72 | 16.3 | 17.17 | 22.19
MR24 | SIMULACIONES_MR2024_V3 | MR24_BWI | sin unidad declarada (kWh/t?) | MR24_RT | 14 | sin asignar | Metamorfico_14 | Geologia_2024=Metamorfico_14 (no distingue hornfels/mármol) | Hornfels (hipótesis: siglas HBV, HGV, HCB, HDP; 'Diop. Hornfels'~HGV) | Metamorfico | estadística sobre bloques del modelo (cada bloque 6000 m3); valores modelados, no ensayos | 9983 | 10.22 | 1.8834 | 0.1843 | 6.7 | 7.97 | 8.252 | 8.81 | 10.17 | 10.81 | 12.178 | 14.18 | 22.64
MR24 | SIMULACIONES_MR2024_V3 | MR24_BWI | sin unidad declarada (kWh/t?) | MR24_RT | 16 | sin asignar | Metamorfico_16 | Geologia_2024=Metamorfico_16 (no distingue hornfels/mármol) | Mármol (hipótesis: siglas MC, MG, MGS, MPA, MCGB; 'Marble'~MCGB) | Metamorfico | estadística sobre bloques del modelo (cada bloque 6000 m3); valores modelados, no ensayos | 110698 | 9.163 | 1.2901 | 0.1408 | 6.69 | 7.63 | 7.85 | 8.31 | 9.04 | 9.45 | 10.8 | 11.73 | 20.41
MR24 | SIMULACIONES_MR2024_V3 | MR24_BWI | sin unidad declarada (kWh/t?) | MR24_RT | 19 | sin asignar | Metamorfico_19 | Geologia_2024=Metamorfico_19 (no distingue hornfels/mármol) | Mármol (hipótesis: sigla MDP) | Metamorfico | estadística sobre bloques del modelo (cada bloque 6000 m3); valores modelados, no ensayos | 8020 | 8.967 | 0.8868 | 0.0989 | 6.89 | 7.65 | 7.89 | 8.39 | 8.85 | 9.45 | 10.15 | 10.62 | 13.5
MR24 | SIMULACIONES_MR2024_V3 | MR24_BWI | sin unidad declarada (kWh/t?) | MR24_RT | 53 | sin asignar | RT53 | código sin etiqueta en los datos | sin hipótesis | sin leyenda | estadística sobre bloques del modelo (cada bloque 6000 m3); valores modelados, no ensayos | 403 | 10.4193 | 0.4634 | 0.0445 | 9.24 | 9.641 | 9.802 | 10.12 | 10.42 | 10.735 | 10.988 | 11.11 | 11.83
MR24 | SIMULACIONES_MR2024_V3 | MR24_BWI | sin unidad declarada (kWh/t?) | MR24_RT | TODOS | [5 empty] | estadística sobre bloques del modelo (cada bloque 6000 m3); valores modelados, no ensayos | 310102 | 12.0666 | 3.6637 | 0.3036 | 6.69 | 7.94 | 8.3 | 9.07 | 10.24 | 14.82 | 18 | 18 | 22.64
MR24 | Merged_Table_Assay_lito | UCS_MPa | MPa | RT_UCS | 10_No_ZD | sin asignar | Sedimentario_10 | Geologia_2024=Sedimentario_10 (no especifica caliza) | Caliza (hipótesis: siglas C*) | Sedimentario | todas las fuentes (Core_PLT + Core_UCS) | 412 | 82.0507 | 32.2123 | 0.3926 | 18.2789 | 30.932 | 41.7378 | 60.9 | 79.306 | 104.2428 | 122.6499 | 135.734 | 196.581
MR24 | Merged_Table_Assay_lito | UCS_MPa | MPa | RT_UCS | 10_ZD | sin asignar | Sedimentario_10 | Geologia_2024=Sedimentario_10 (no especifica caliza) | Caliza (hipótesis: siglas C*) | Sedimentario | todas las fuentes (Core_PLT + Core_UCS) | 45 | 78.3026 | 24.4515 | 0.3123 | 29.1005 | 42.1491 | 53.5263 | 59.015 | 78.3475 | 91.168 | 107.082 | 115.7472 | 151.811
MR24 | Merged_Table_Assay_lito | UCS_MPa | MPa | RT_UCS | 11_No_ZD | sin asignar | Sedimentario_11 | Geologia_2024=Sedimentario_11 (no especifica caliza) | Caliza (hipótesis: Sedimentario; RT11~NUMEQ10, siglas C*) | Sedimentario | todas las fuentes (Core_PLT + Core_UCS) | 1084 | 73.4512 | 31.135 | 0.4239 | 8.98 | 28.9068 | 35.2132 | 50.4171 | 71.0215 | 93.2516 | 115.5075 | 128.816 | 253.358
MR24 | Merged_Table_Assay_lito | UCS_MPa | MPa | RT_UCS | 11_ZD | sin asignar | Sedimentario_11 | Geologia_2024=Sedimentario_11 (no especifica caliza) | Caliza (hipótesis: Sedimentario; RT11~NUMEQ10, siglas C*) | Sedimentario | todas las fuentes (Core_PLT + Core_UCS) | 315 | 70.2688 | 27.8478 | 0.3963 | 21.98 | 32.6414 | 38.42 | 51.282 | 64.97 | 84.9613 | 106.4384 | 119.1447 | 188.034
MR24 | Merged_Table_Assay_lito | UCS_MPa | MPa | RT_UCS | 13_No_ZD | sin asignar | Metamorfico_13 | Geologia_2024=Metamorfico_13 (no distingue hornfels/mármol) | Hornfels (hipótesis: siglas HG, HGS, HC) | Metamorfico | todas las fuentes (Core_PLT + Core_UCS) | 1999 | 103.2553 | 47.8845 | 0.4637 | 9.8 | 35.8725 | 45.7423 | 69.3355 | 96.9687 | 130.283 | 166.4136 | 192.6969 | 300
MR24 | Merged_Table_Assay_lito | UCS_MPa | MPa | RT_UCS | 13_ZD | sin asignar | Metamorfico_13 | Geologia_2024=Metamorfico_13 (no distingue hornfels/mármol) | Hornfels (hipótesis: siglas HG, HGS, HC) | Metamorfico | todas las fuentes (Core_PLT + Core_UCS) | 1382 | 118.1527 | 55.2763 | 0.4678 | 20.2 | 44.5 | 57.7808 | 80.1348 | 108.2585 | 144.164 | 197.4871 | 233.7701 | 300
MR24 | Merged_Table_Assay_lito | UCS_MPa | MPa | RT_UCS | 14_No_ZD | sin asignar | Metamorfico_14 | Geologia_2024=Metamorfico_14 (no distingue hornfels/mármol) | Hornfels (hipótesis: siglas HBV, HGV, HCB, HDP; 'Diop. Hornfels'~HGV) | Metamorfico | todas las fuentes (Core_PLT + Core_UCS) | 567 | 104.7896 | 50.078 | 0.4779 | 18.9 | 38.8795 | 48.6628 | 71.7846 | 98.1585 | 125.96 | 167.6972 | 194.2549 | 300
MR24 | Merged_Table_Assay_lito | UCS_MPa | MPa | RT_UCS | 14_ZD | sin asignar | Metamorfico_14 | Geologia_2024=Metamorfico_14 (no distingue hornfels/mármol) | Hornfels (hipótesis: siglas HBV, HGV, HCB, HDP; 'Diop. Hornfels'~HGV) | Metamorfico | todas las fuentes (Core_PLT + Core_UCS) | 424 | 125.507 | 68.118 | 0.5427 | 20.4249 | 38.3016 | 48.1472 | 78.8738 | 112.535 | 155.6978 | 234.1083 | 275.6795 | 300
MR24 | Merged_Table_Assay_lito | UCS_MPa | MPa | RT_UCS | 16_No_ZD | sin asignar | Metamorfico_16 | Geologia_2024=Metamorfico_16 (no distingue hornfels/mármol) | Mármol (hipótesis: siglas MC, MG, MGS, MPA, MCGB; 'Marble'~MCGB) | Metamorfico | todas las fuentes (Core_PLT + Core_UCS) | 4602 | 73.1011 | 37.8654 | 0.518 | 10.1 | 27.8795 | 33.4019 | 45.584 | 64.9165 | 92.5925 | 124.4524 | 146.724 | 300
MR24 | Merged_Table_Assay_lito | UCS_MPa | MPa | RT_UCS | 16_ZD | sin asignar | Metamorfico_16 | Geologia_2024=Metamorfico_16 (no distingue hornfels/mármol) | Mármol (hipótesis: siglas MC, MG, MGS, MPA, MCGB; 'Marble'~MCGB) | Metamorfico | todas las fuentes (Core_PLT + Core_UCS) | 861 | 89.5156 | 41.6288 | 0.465 | 20.4381 | 33.4098 | 41.3 | 58.201 | 84.1 | 115.507 | 145.795 | 168.857 | 300
MR24 | Merged_Table_Assay_lito | UCS_MPa | MPa | RT_UCS | 19_No_ZD | sin asignar | Metamorfico_19 | Geologia_2024=Metamorfico_19 (no distingue hornfels/mármol) | Mármol (hipótesis: sigla MDP) | Metamorfico | todas las fuentes (Core_PLT + Core_UCS) | 767 | 88.2655 | 38.7459 | 0.439 | 15.47 | 32.46 | 42.1347 | 58.5 | 86.691 | 111.87 | 135.4094 | 154.0907 | 300
MR24 | Merged_Table_Assay_lito | UCS_MPa | MPa | RT_UCS | 19_ZD | sin asignar | Metamorfico_19 | Geologia_2024=Metamorfico_19 (no distingue hornfels/mármol) | Mármol (hipótesis: sigla MDP) | Metamorfico | todas las fuentes (Core_PLT + Core_UCS) | 207 | 101.1921 | 42.8979 | 0.4239 | 20.5535 | 42.0055 | 50.9971 | 71.0215 | 97.68 | 124.1355 | 147.8808 | 165.4241 | 300
MR24 | Merged_Table_Assay_lito | UCS_MPa | MPa | RT_UCS | 1_No_ZD | Intrusivo | RT1 | Geologia_2024=Intrusivo_1 | Intrusivo | Intrusivo | todas las fuentes (Core_PLT + Core_UCS) | 1562 | 66.0934 | 40.1381 | 0.6073 | 4.8 | 18.6981 | 22.4051 | 34.5567 | 57.0032 | 87.2961 | 124.8901 | 142.8972 | 260.943
MR24 | Merged_Table_Assay_lito | UCS_MPa | MPa | RT_UCS | 1_ZD | Intrusivo | RT1 | Geologia_2024=Intrusivo_1 | Intrusivo | Intrusivo | todas las fuentes (Core_PLT + Core_UCS) | 170 | 77.2389 | 48.1935 | 0.624 | 10.59 | 18.0913 | 25.2309 | 37.8924 | 64.7392 | 110.029 | 138.9572 | 174.4674 | 218.369
MR24 | Merged_Table_Assay_lito | UCS_MPa | MPa | RT_UCS | 20_No_ZD | Skarn | Endoskarn_20 | Geologia_2024=Endoskarn_20 | Skarn | Endoskarn | todas las fuentes (Core_PLT + Core_UCS) | 6 | 46.8264 | 37.4778 | 0.8004 | 15 | 15 | 15 | 18.2574 | 33.1591 | 67.7954 | 92.32 | 99.6645 | 107.009
MR24 | Merged_Table_Assay_lito | UCS_MPa | MPa | RT_UCS | 22_No_ZD | Skarn | Endoskarn_22 | Geologia_2024=Endoskarn_22 | Skarn | Endoskarn | todas las fuentes (Core_PLT + Core_UCS) | 59 | 44.9241 | 30.4435 | 0.6777 | 7.18 | 14.74 | 15.311 | 20.1906 | 35.7 | 58.5597 | 99.92 | 106.1216 | 127.929
MR24 | Merged_Table_Assay_lito | UCS_MPa | MPa | RT_UCS | 22_ZD | Skarn | Endoskarn_22 | Geologia_2024=Endoskarn_22 | Skarn | Endoskarn | todas las fuentes (Core_PLT + Core_UCS) | 6 | 53.2389 | 29.778 | 0.5593 | 21.0677 | 23.2204 | 25.373 | 30.1882 | 48.9722 | 74.1617 | 85.3715 | 89.654 | 93.9364
MR24 | Merged_Table_Assay_lito | UCS_MPa | MPa | RT_UCS | 23_No_ZD | Skarn | Endoskarn_23 | Geologia_2024=Endoskarn_23 | Skarn | Endoskarn | todas las fuentes (Core_PLT + Core_UCS) | 6 | 55.4164 | 25.7632 | 0.4649 | 18.8842 | 21.8832 | 24.8821 | 37.2092 | 61.0826 | 73.646 | 80.2844 | 82.324 | 84.3636
MR24 | Merged_Table_Assay_lito | UCS_MPa | MPa | RT_UCS | 2_No_ZD | Intrusivo | RT2 | Geologia_2024=Intrusivo_2 | Intrusivo | Intrusivo | todas las fuentes (Core_PLT + Core_UCS) | 231 | 121.6387 | 51.8424 | 0.4262 | 30.3203 | 50.7433 | 57.4986 | 79.9639 | 112.798 | 164.661 | 200.774 | 210.687 | 297.1
MR24 | Merged_Table_Assay_lito | UCS_MPa | MPa | RT_UCS | 2_ZD | Intrusivo | RT2 | Geologia_2024=Intrusivo_2 | Intrusivo | Intrusivo | todas las fuentes (Core_PLT + Core_UCS) | 123 | 135.3359 | 56.763 | 0.4194 | 25.2929 | 47.8066 | 55.0796 | 96.0667 | 133.692 | 175.89 | 205.0784 | 225.0775 | 300
MR24 | Merged_Table_Assay_lito | UCS_MPa | MPa | RT_UCS | 31_No_ZD | Skarn | Exoskarn_31 | Geologia_2024=Exoskarn_31 | Skarn | Exoskarn | todas las fuentes (Core_PLT + Core_UCS) | 2 | 20.2833 | 1.3366 | 0.0659 | 19.3382 | 19.4327 | 19.5272 | 19.8108 | 20.2833 | 20.7559 | 21.0394 | 21.1339 | 21.2284
MR24 | Merged_Table_Assay_lito | UCS_MPa | MPa | RT_UCS | 32_No_ZD | Skarn | Exoskarn_32 | Geologia_2024=Exoskarn_32 | Skarn | Exoskarn | todas las fuentes (Core_PLT + Core_UCS) | 13 | 59.9081 | 30.7007 | 0.5125 | 26.6328 | 32.4631 | 36.76 | 41.2 | 52.9256 | 72.8454 | 76.1024 | 105.2912 | 147.853
MR24 | Merged_Table_Assay_lito | UCS_MPa | MPa | RT_UCS | 32_ZD | Skarn | Exoskarn_32 | Geologia_2024=Exoskarn_32 | Skarn | Exoskarn | todas las fuentes (Core_PLT + Core_UCS) | 1 | 74.5932 |  |  | 74.5932 | 74.5932 | 74.5932 | 74.5932 | 74.5932 | 74.5932 | 74.5932 | 74.5932 | 74.5932
MR24 | Merged_Table_Assay_lito | UCS_MPa | MPa | RT_UCS | 34_No_ZD | Skarn | Exoskarn_34 | Geologia_2024=Exoskarn_34 | Skarn | Exoskarn | todas las fuentes (Core_PLT + Core_UCS) | 15 | 102.2453 | 41.2941 | 0.4039 | 58.1298 | 58.1298 | 62.8136 | 72.1395 | 86.428 | 128.806 | 156.351 | 167.1268 | 188.887
MR24 | Merged_Table_Assay_lito | UCS_MPa | MPa | RT_UCS | 34_ZD | Skarn | Exoskarn_34 | Geologia_2024=Exoskarn_34 | Skarn | Exoskarn | todas las fuentes (Core_PLT + Core_UCS) | 20 | 129.754 | 45.6732 | 0.352 | 27.183 | 55.523 | 70.746 | 106.1878 | 136.282 | 159.892 | 177.5956 | 184.0133 | 210.6
MR24 | Merged_Table_Assay_lito | UCS_MPa | MPa | RT_UCS | 35_No_ZD | Skarn | Exoskarn_35 | Geologia_2024=Exoskarn_35 | Skarn | Exoskarn | todas las fuentes (Core_PLT + Core_UCS) | 12 | 65.402 | 16.5564 | 0.2531 | 42.9352 | 47.1601 | 51.0196 | 55.4812 | 61.3994 | 70.8152 | 91.5161 | 94.1926 | 96.186
MR24 | Merged_Table_Assay_lito | UCS_MPa | MPa | RT_UCS | 35_ZD | Skarn | Exoskarn_35 | Geologia_2024=Exoskarn_35 | Skarn | Exoskarn | todas las fuentes (Core_PLT + Core_UCS) | 1 | 42.3776 |  |  | 42.3776 | 42.3776 | 42.3776 | 42.3776 | 42.3776 | 42.3776 | 42.3776 | 42.3776 | 42.3776
MR24 | Merged_Table_Assay_lito | UCS_MPa | MPa | RT_UCS | 36_No_ZD | Skarn | Exoskarn_36 | Geologia_2024=Exoskarn_36 | Skarn | Exoskarn | todas las fuentes (Core_PLT + Core_UCS) | 1 | 100.181 |  |  | 100.181 | 100.181 | 100.181 | 100.181 | 100.181 | 100.181 | 100.181 | 100.181 | 100.181
MR24 | Merged_Table_Assay_lito | UCS_MPa | MPa | RT_UCS | 36_ZD | Skarn | Exoskarn_36 | Geologia_2024=Exoskarn_36 | Skarn | Exoskarn | todas las fuentes (Core_PLT + Core_UCS) | 5 | 100.7608 | 46.5952 | 0.4624 | 41.7 | 51.34 | 60.98 | 89.9 | 99.3 | 100.896 | 143.5632 | 157.7856 | 172.008
MR24 | Merged_Table_Assay_lito | UCS_MPa | MPa | RT_UCS | 37_No_ZD | Skarn | Exoskarn_37 | Geologia_2024=Exoskarn_37 | Skarn | Exoskarn | todas las fuentes (Core_PLT + Core_UCS) | 7 | 59.5501 | 22.486 | 0.3776 | 25.8 | 30.84 | 35.88 | 44.3 | 58.4802 | 81.2005 | 81.5668 | 81.5681 | 81.5694
MR24 | Merged_Table_Assay_lito | UCS_MPa | MPa | RT_UCS | 37_ZD | Skarn | Exoskarn_37 | Geologia_2024=Exoskarn_37 | Skarn | Exoskarn | todas las fuentes (Core_PLT + Core_UCS) | 4 | 45.4516 | 38.0253 | 0.8366 | 15.59 | 15.59 | 15.59 | 15.59 | 35.635 | 65.4966 | 83.1663 | 89.0563 | 94.9462
MR24 | Merged_Table_Assay_lito | UCS_MPa | MPa | RT_UCS | 50_No_ZD | Otra | Brechas_50 | Geologia_2024=Brechas_50 | Otra (Brechas) | Brechas | todas las fuentes (Core_PLT + Core_UCS) | 1 | 43.1436 |  |  | 43.1436 | 43.1436 | 43.1436 | 43.1436 | 43.1436 | 43.1436 | 43.1436 | 43.1436 | 43.1436
MR24 | Merged_Table_Assay_lito | UCS_MPa | MPa | RT_UCS | TODOS | [5 empty] | todas las fuentes (Core_PLT + Core_UCS) | 14910 | 86.8768 | 47.0569 | 0.5417 | 4.8 | 27.7989 | 35.4081 | 52.2035 | 78.8712 | 111.111 | 146.544 | 174.5611 | 300
MR24 | Merged_Table_Assay_lito | UCS_MPa | MPa | RT_UCS¦Fuente | 10_No_ZD¦Core_PLT | sin asignar | Sedimentario_10 | Geologia_2024=Sedimentario_10 (no especifica caliza) | Caliza (hipótesis: siglas C*) | Sedimentario | separado por fuente: Core_PLT (carga puntual) / Core_UCS | 366 | 84.2434 | 32.5671 | 0.3866 | 18.2789 | 30.932 | 42.2133 | 62.4682 | 81.2982 | 108.211 | 123.2195 | 137.108 | 196.581
MR24 | Merged_Table_Assay_lito | UCS_MPa | MPa | RT_UCS¦Fuente | 10_No_ZD¦Core_UCS | sin asignar | Sedimentario_10 | Geologia_2024=Sedimentario_10 (no especifica caliza) | Caliza (hipótesis: siglas C*) | Sedimentario | separado por fuente: Core_PLT (carga puntual) / Core_UCS | 46 | 64.6043 | 22.892 | 0.3543 | 24.39 | 31.225 | 38.695 | 48.5 | 64.075 | 72.525 | 93.39 | 99.35 | 135.9
MR24 | Merged_Table_Assay_lito | UCS_MPa | MPa | RT_UCS¦Fuente | 10_ZD¦Core_PLT | sin asignar | Sedimentario_10 | Geologia_2024=Sedimentario_10 (no especifica caliza) | Caliza (hipótesis: siglas C*) | Sedimentario | separado por fuente: Core_PLT (carga puntual) / Core_UCS | 40 | 78.9317 | 24.7137 | 0.3131 | 29.1005 | 40.8018 | 52.8868 | 62.9832 | 80.2808 | 91.4733 | 104.3345 | 117.1757 | 151.811
MR24 | Merged_Table_Assay_lito | UCS_MPa | MPa | RT_UCS¦Fuente | 10_ZD¦Core_UCS | sin asignar | Sedimentario_10 | Geologia_2024=Sedimentario_10 (no especifica caliza) | Caliza (hipótesis: siglas C*) | Sedimentario | separado por fuente: Core_PLT (carga puntual) / Core_UCS | 5 | 73.27 | 24.2073 | 0.3304 | 58.2 | 58.22 | 58.24 | 58.3 | 58.41 | 77.5 | 99.364 | 106.652 | 113.94
MR24 | Merged_Table_Assay_lito | UCS_MPa | MPa | RT_UCS¦Fuente | 11_No_ZD¦Core_PLT | sin asignar | Sedimentario_11 | Geologia_2024=Sedimentario_11 (no especifica caliza) | Caliza (hipótesis: Sedimentario; RT11~NUMEQ10, siglas C*) | Sedimentario | separado por fuente: Core_PLT (carga puntual) / Core_UCS | 949 | 75.2663 | 30.8777 | 0.4102 | 20.5535 | 30.0732 | 37.444 | 53.1135 | 72.6495 | 94.017 | 115.8326 | 129.019 | 253.358
MR24 | Merged_Table_Assay_lito | UCS_MPa | MPa | RT_UCS¦Fuente | 11_No_ZD¦Core_UCS | sin asignar | Sedimentario_11 | Geologia_2024=Sedimentario_11 (no especifica caliza) | Caliza (hipótesis: Sedimentario; RT11~NUMEQ10, siglas C*) | Sedimentario | separado por fuente: Core_PLT (carga puntual) / Core_UCS | 135 | 60.6923 | 30.0362 | 0.4949 | 8.98 | 22.42 | 25.134 | 38.91 | 55.49 | 77.425 | 113.5 | 120.089 | 143.34
MR24 | Merged_Table_Assay_lito | UCS_MPa | MPa | RT_UCS¦Fuente | 11_ZD¦Core_PLT | sin asignar | Sedimentario_11 | Geologia_2024=Sedimentario_11 (no especifica caliza) | Caliza (hipótesis: Sedimentario; RT11~NUMEQ10, siglas C*) | Sedimentario | separado por fuente: Core_PLT (carga puntual) / Core_UCS | 236 | 72.824 | 28.5609 | 0.3922 | 22.5885 | 31.4916 | 38.665 | 53.9275 | 70.818 | 87.4508 | 107.1005 | 119.0628 | 188.034
MR24 | Merged_Table_Assay_lito | UCS_MPa | MPa | RT_UCS¦Fuente | 11_ZD¦Core_UCS | sin asignar | Sedimentario_11 | Geologia_2024=Sedimentario_11 (no especifica caliza) | Caliza (hipótesis: Sedimentario; RT11~NUMEQ10, siglas C*) | Sedimentario | separado por fuente: Core_PLT (carga puntual) / Core_UCS | 79 | 62.6354 | 24.1968 | 0.3863 | 21.98 | 34.086 | 37.85 | 45.86 | 58.72 | 72.415 | 82.162 | 115.643 | 142.26
MR24 | Merged_Table_Assay_lito | UCS_MPa | MPa | RT_UCS¦Fuente | 13_No_ZD¦Core_PLT | sin asignar | Metamorfico_13 | Geologia_2024=Metamorfico_13 (no distingue hornfels/mármol) | Hornfels (hipótesis: siglas HG, HGS, HC) | Metamorfico | separado por fuente: Core_PLT (carga puntual) / Core_UCS | 1704 | 109.2454 | 47.1867 | 0.4319 | 19.83 | 40.3139 | 53.3427 | 77.7307 | 103.4005 | 134.6955 | 169.2204 | 197.6753 | 300
MR24 | Merged_Table_Assay_lito | UCS_MPa | MPa | RT_UCS¦Fuente | 13_No_ZD¦Core_UCS | sin asignar | Metamorfico_13 | Geologia_2024=Metamorfico_13 (no distingue hornfels/mármol) | Hornfels (hipótesis: siglas HG, HGS, HC) | Metamorfico | separado por fuente: Core_PLT (carga puntual) / Core_UCS | 295 | 68.655 | 35.7174 | 0.5202 | 9.8 | 26.98 | 32.28 | 42.9 | 62.95 | 83.795 | 109.67 | 140.63 | 227.91
MR24 | Merged_Table_Assay_lito | UCS_MPa | MPa | RT_UCS¦Fuente | 13_ZD¦Core_PLT | sin asignar | Metamorfico_13 | Geologia_2024=Metamorfico_13 (no distingue hornfels/mármol) | Hornfels (hipótesis: siglas HG, HGS, HC) | Metamorfico | separado por fuente: Core_PLT (carga puntual) / Core_UCS | 1198 | 124.3206 | 54.9662 | 0.4421 | 20.8215 | 54.6921 | 66.6941 | 87.8234 | 112.291 | 147.8078 | 202.1274 | 241.1049 | 300
MR24 | Merged_Table_Assay_lito | UCS_MPa | MPa | RT_UCS¦Fuente | 13_ZD¦Core_UCS | sin asignar | Metamorfico_13 | Geologia_2024=Metamorfico_13 (no distingue hornfels/mármol) | Hornfels (hipótesis: siglas HG, HGS, HC) | Metamorfico | separado por fuente: Core_PLT (carga puntual) / Core_UCS | 184 | 77.9941 | 37.7515 | 0.484 | 20.2 | 38.645 | 42.2 | 49.4125 | 68.3334 | 92.95 | 124.12 | 151.6375 | 225.48
MR24 | Merged_Table_Assay_lito | UCS_MPa | MPa | RT_UCS¦Fuente | 14_No_ZD¦Core_PLT | sin asignar | Metamorfico_14 | Geologia_2024=Metamorfico_14 (no distingue hornfels/mármol) | Hornfels (hipótesis: siglas HBV, HGV, HCB, HDP; 'Diop. Hornfels'~HGV) | Metamorfico | separado por fuente: Core_PLT (carga puntual) / Core_UCS | 471 | 110.871 | 48.576 | 0.4381 | 20.2266 | 46.7988 | 58.2607 | 80.8668 | 104.901 | 130.44 | 171.529 | 203.7065 | 300
MR24 | Merged_Table_Assay_lito | UCS_MPa | MPa | RT_UCS¦Fuente | 14_No_ZD¦Core_UCS | sin asignar | Metamorfico_14 | Geologia_2024=Metamorfico_14 (no distingue hornfels/mármol) | Hornfels (hipótesis: siglas HBV, HGV, HCB, HDP; 'Diop. Hornfels'~HGV) | Metamorfico | separado por fuente: Core_PLT (carga puntual) / Core_UCS | 96 | 74.953 | 46.737 | 0.6236 | 18.9 | 25.45 | 34.5 | 47.35 | 60.55 | 92.2225 | 124.26 | 155.54 | 289.9
MR24 | Merged_Table_Assay_lito | UCS_MPa | MPa | RT_UCS¦Fuente | 14_ZD¦Core_PLT | sin asignar | Metamorfico_14 | Geologia_2024=Metamorfico_14 (no distingue hornfels/mármol) | Hornfels (hipótesis: siglas HBV, HGV, HCB, HDP; 'Diop. Hornfels'~HGV) | Metamorfico | separado por fuente: Core_PLT (carga puntual) / Core_UCS | 403 | 128.6979 | 68.0816 | 0.529 | 20.4249 | 38.0934 | 50.0113 | 82.1954 | 114.419 | 159.334 | 235.9694 | 276.5689 | 300
MR24 | Merged_Table_Assay_lito | UCS_MPa | MPa | RT_UCS¦Fuente | 14_ZD¦Core_UCS | sin asignar | Metamorfico_14 | Geologia_2024=Metamorfico_14 (no distingue hornfels/mármol) | Hornfels (hipótesis: siglas HBV, HGV, HCB, HDP; 'Diop. Hornfels'~HGV) | Metamorfico | separado por fuente: Core_PLT (carga puntual) / Core_UCS | 21 | 64.2719 | 28.7982 | 0.4481 | 39.2 | 41 | 44.1 | 49 | 58.5 | 64.5 | 82 | 125.9 | 160.17
MR24 | Merged_Table_Assay_lito | UCS_MPa | MPa | RT_UCS¦Fuente | 16_No_ZD¦Core_PLT | sin asignar | Metamorfico_16 | Geologia_2024=Metamorfico_16 (no distingue hornfels/mármol) | Mármol (hipótesis: siglas MC, MG, MGS, MPA, MCGB; 'Marble'~MCGB) | Metamorfico | separado por fuente: Core_PLT (carga puntual) / Core_UCS | 3999 | 76.0075 | 38.6524 | 0.5085 | 15 | 29.2933 | 35.0963 | 47.6126 | 67.562 | 95.0241 | 128.0292 | 150.4199 | 300
MR24 | Merged_Table_Assay_lito | UCS_MPa | MPa | RT_UCS¦Fuente | 16_No_ZD¦Core_UCS | sin asignar | Metamorfico_16 | Geologia_2024=Metamorfico_16 (no distingue hornfels/mármol) | Mármol (hipótesis: siglas MC, MG, MGS, MPA, MCGB; 'Marble'~MCGB) | Metamorfico | separado por fuente: Core_PLT (carga puntual) / Core_UCS | 603 | 53.8264 | 24.6571 | 0.4581 | 10.1 | 22.407 | 26.476 | 36.3 | 47.8 | 67.67 | 90.812 | 100.6 | 174.4
MR24 | Merged_Table_Assay_lito | UCS_MPa | MPa | RT_UCS¦Fuente | 16_ZD¦Core_PLT | sin asignar | Metamorfico_16 | Geologia_2024=Metamorfico_16 (no distingue hornfels/mármol) | Mármol (hipótesis: siglas MC, MG, MGS, MPA, MCGB; 'Marble'~MCGB) | Metamorfico | separado por fuente: Core_PLT (carga puntual) / Core_UCS | 758 | 93.2866 | 41.4468 | 0.4443 | 20.4381 | 35.3785 | 44.9124 | 62.1089 | 87.4299 | 118.59 | 147.3037 | 169.7518 | 300
MR24 | Merged_Table_Assay_lito | UCS_MPa | MPa | RT_UCS¦Fuente | 16_ZD¦Core_UCS | sin asignar | Metamorfico_16 | Geologia_2024=Metamorfico_16 (no distingue hornfels/mármol) | Mármol (hipótesis: siglas MC, MG, MGS, MPA, MCGB; 'Marble'~MCGB) | Metamorfico | separado por fuente: Core_PLT (carga puntual) / Core_UCS | 103 | 61.7647 | 31.2861 | 0.5065 | 21.01 | 26.002 | 29.54 | 37.96 | 58.7 | 80.3 | 95.514 | 108.12 | 179.695
MR24 | Merged_Table_Assay_lito | UCS_MPa | MPa | RT_UCS¦Fuente | 19_No_ZD¦Core_PLT | sin asignar | Metamorfico_19 | Geologia_2024=Metamorfico_19 (no distingue hornfels/mármol) | Mármol (hipótesis: sigla MDP) | Metamorfico | separado por fuente: Core_PLT (carga puntual) / Core_UCS | 625 | 95.304 | 37.858 | 0.3972 | 20.9605 | 41.5444 | 49.1249 | 67.969 | 94.831 | 116.809 | 138.99 | 162.0674 | 300
MR24 | Merged_Table_Assay_lito | UCS_MPa | MPa | RT_UCS¦Fuente | 19_No_ZD¦Core_UCS | sin asignar | Metamorfico_19 | Geologia_2024=Metamorfico_19 (no distingue hornfels/mármol) | Mármol (hipótesis: sigla MDP) | Metamorfico | separado por fuente: Core_PLT (carga puntual) / Core_UCS | 142 | 57.2861 | 25.0357 | 0.437 | 15.47 | 24.882 | 29.772 | 38.74 | 49.48 | 71.2 | 93.49 | 110.41 | 111.87
MR24 | Merged_Table_Assay_lito | UCS_MPa | MPa | RT_UCS¦Fuente | 19_ZD¦Core_PLT | sin asignar | Metamorfico_19 | Geologia_2024=Metamorfico_19 (no distingue hornfels/mármol) | Mármol (hipótesis: sigla MDP) | Metamorfico | separado por fuente: Core_PLT (carga puntual) / Core_UCS | 194 | 103.3006 | 42.9055 | 0.4153 | 20.5535 | 45.1902 | 55.4538 | 73.8196 | 98.494 | 125.763 | 149.1857 | 171.9376 | 300
MR24 | Merged_Table_Assay_lito | UCS_MPa | MPa | RT_UCS¦Fuente | 19_ZD¦Core_UCS | sin asignar | Metamorfico_19 | Geologia_2024=Metamorfico_19 (no distingue hornfels/mármol) | Mármol (hipótesis: sigla MDP) | Metamorfico | separado por fuente: Core_PLT (carga puntual) / Core_UCS | 13 | 69.7262 | 28.9602 | 0.4153 | 31.84 | 37.156 | 40.916 | 43.28 | 62.1 | 96.34 | 97.66 | 107.434 | 121.6
MR24 | Merged_Table_Assay_lito | UCS_MPa | MPa | RT_UCS¦Fuente | 1_No_ZD¦Core_PLT | Intrusivo | RT1 | Geologia_2024=Intrusivo_1 | Intrusivo | Intrusivo | separado por fuente: Core_PLT (carga puntual) / Core_UCS | 1235 | 68.0657 | 41.7678 | 0.6136 | 15.7519 | 19.4804 | 22.6476 | 34.8762 | 58.7554 | 90.8824 | 128.194 | 146.9492 | 260.943
MR24 | Merged_Table_Assay_lito | UCS_MPa | MPa | RT_UCS¦Fuente | 1_No_ZD¦Core_UCS | Intrusivo | RT1 | Geologia_2024=Intrusivo_1 | Intrusivo | Intrusivo | separado por fuente: Core_PLT (carga puntual) / Core_UCS | 327 | 58.6444 | 32.2545 | 0.55 | 4.8 | 15 | 21.06 | 33.665 | 52.6 | 78.945 | 105.448 | 121.48 | 168.48
MR24 | Merged_Table_Assay_lito | UCS_MPa | MPa | RT_UCS¦Fuente | 1_ZD¦Core_PLT | Intrusivo | RT1 | Geologia_2024=Intrusivo_1 | Intrusivo | Intrusivo | separado por fuente: Core_PLT (carga puntual) / Core_UCS | 149 | 81.8308 | 48.5431 | 0.5932 | 16.1047 | 23.2508 | 29.5034 | 41.1759 | 73.9854 | 112.124 | 141.5482 | 175.432 | 218.369
MR24 | Merged_Table_Assay_lito | UCS_MPa | MPa | RT_UCS¦Fuente | 1_ZD¦Core_UCS | Intrusivo | RT1 | Geologia_2024=Intrusivo_1 | Intrusivo | Intrusivo | separado por fuente: Core_PLT (carga puntual) / Core_UCS | 21 | 44.6586 | 30.2791 | 0.678 | 10.59 | 11.45 | 11.45 | 17.1 | 50.35 | 52.6 | 94 | 99.58 | 105.65
MR24 | Merged_Table_Assay_lito | UCS_MPa | MPa | RT_UCS¦Fuente | 20_No_ZD¦Core_PLT | Skarn | Endoskarn_20 | Geologia_2024=Endoskarn_20 | Skarn | Endoskarn | separado por fuente: Core_PLT (carga puntual) / Core_UCS | 6 | 46.8264 | 37.4778 | 0.8004 | 15 | 15 | 15 | 18.2574 | 33.1591 | 67.7954 | 92.32 | 99.6645 | 107.009
MR24 | Merged_Table_Assay_lito | UCS_MPa | MPa | RT_UCS¦Fuente | 22_No_ZD¦Core_PLT | Skarn | Endoskarn_22 | Geologia_2024=Endoskarn_22 | Skarn | Endoskarn | separado por fuente: Core_PLT (carga puntual) / Core_UCS | 42 | 44.9807 | 29.97 | 0.6663 | 15 | 15.0194 | 15.5415 | 20.9192 | 36.2512 | 58.5167 | 73.3876 | 111.7662 | 127.929
MR24 | Merged_Table_Assay_lito | UCS_MPa | MPa | RT_UCS¦Fuente | 22_No_ZD¦Core_UCS | Skarn | Endoskarn_22 | Geologia_2024=Endoskarn_22 | Skarn | Endoskarn | separado por fuente: Core_PLT (carga puntual) / Core_UCS | 17 | 44.7841 | 32.5271 | 0.7263 | 7.18 | 11.356 | 12.4 | 17.86 | 35.7 | 57.9 | 100.17 | 101.824 | 105.44
MR24 | Merged_Table_Assay_lito | UCS_MPa | MPa | RT_UCS¦Fuente | 22_ZD¦Core_PLT | Skarn | Endoskarn_22 | Geologia_2024=Endoskarn_22 | Skarn | Endoskarn | separado por fuente: Core_PLT (carga puntual) / Core_UCS | 6 | 53.2389 | 29.778 | 0.5593 | 21.0677 | 23.2204 | 25.373 | 30.1882 | 48.9722 | 74.1617 | 85.3715 | 89.654 | 93.9364
MR24 | Merged_Table_Assay_lito | UCS_MPa | MPa | RT_UCS¦Fuente | 23_No_ZD¦Core_PLT | Skarn | Endoskarn_23 | Geologia_2024=Endoskarn_23 | Skarn | Endoskarn | separado por fuente: Core_PLT (carga puntual) / Core_UCS | 5 | 60.3236 | 25.4768 | 0.4223 | 18.8842 | 26.3467 | 33.8092 | 56.1966 | 65.9686 | 76.2051 | 81.1002 | 82.7319 | 84.3636
MR24 | Merged_Table_Assay_lito | UCS_MPa | MPa | RT_UCS¦Fuente | 23_No_ZD¦Core_UCS | Skarn | Endoskarn_23 | Geologia_2024=Endoskarn_23 | Skarn | Endoskarn | separado por fuente: Core_PLT (carga puntual) / Core_UCS | 1 | 30.88 |  |  | 30.88 | 30.88 | 30.88 | 30.88 | 30.88 | 30.88 | 30.88 | 30.88 | 30.88
MR24 | Merged_Table_Assay_lito | UCS_MPa | MPa | RT_UCS¦Fuente | 2_No_ZD¦Core_PLT | Intrusivo | RT2 | Geologia_2024=Intrusivo_2 | Intrusivo | Intrusivo | separado por fuente: Core_PLT (carga puntual) / Core_UCS | 119 | 142.1179 | 51.3611 | 0.3614 | 30.3203 | 51.7802 | 71.3548 | 104.472 | 144.547 | 176.3445 | 210.135 | 214.3498 | 243.672
MR24 | Merged_Table_Assay_lito | UCS_MPa | MPa | RT_UCS¦Fuente | 2_No_ZD¦Core_UCS | Intrusivo | RT2 | Geologia_2024=Intrusivo_2 | Intrusivo | Intrusivo | separado por fuente: Core_PLT (carga puntual) / Core_UCS | 112 | 99.8795 | 42.8638 | 0.4292 | 36.1 | 49.096 | 53.54 | 73.875 | 88.89 | 117.605 | 171.31 | 171.7 | 297.1
MR24 | Merged_Table_Assay_lito | UCS_MPa | MPa | RT_UCS¦Fuente | 2_ZD¦Core_PLT | Intrusivo | RT2 | Geologia_2024=Intrusivo_2 | Intrusivo | Intrusivo | separado por fuente: Core_PLT (carga puntual) / Core_UCS | 80 | 147.7958 | 52.2626 | 0.3536 | 25.2929 | 53.8774 | 78.0159 | 119.1605 | 149.8065 | 182.1182 | 209.807 | 220.6702 | 300
MR24 | Merged_Table_Assay_lito | UCS_MPa | MPa | RT_UCS¦Fuente | 2_ZD¦Core_UCS | Intrusivo | RT2 | Geologia_2024=Intrusivo_2 | Intrusivo | Intrusivo | separado por fuente: Core_PLT (carga puntual) / Core_UCS | 43 | 112.1547 | 58.1013 | 0.518 | 33.24 | 43.704 | 49.54 | 60.995 | 109.2 | 154.9 | 189.818 | 224.64 | 263
MR24 | Merged_Table_Assay_lito | UCS_MPa | MPa | RT_UCS¦Fuente | 31_No_ZD¦Core_PLT | Skarn | Exoskarn_31 | Geologia_2024=Exoskarn_31 | Skarn | Exoskarn | separado por fuente: Core_PLT (carga puntual) / Core_UCS | 2 | 20.2833 | 1.3366 | 0.0659 | 19.3382 | 19.4327 | 19.5272 | 19.8108 | 20.2833 | 20.7559 | 21.0394 | 21.1339 | 21.2284
MR24 | Merged_Table_Assay_lito | UCS_MPa | MPa | RT_UCS¦Fuente | 32_No_ZD¦Core_PLT | Skarn | Exoskarn_32 | Geologia_2024=Exoskarn_32 | Skarn | Exoskarn | separado por fuente: Core_PLT (carga puntual) / Core_UCS | 10 | 65.7705 | 33.0241 | 0.5021 | 26.6328 | 31.0055 | 35.3783 | 52.5658 | 59.4452 | 72.8454 | 84.0102 | 115.9316 | 147.853
MR24 | Merged_Table_Assay_lito | UCS_MPa | MPa | RT_UCS¦Fuente | 32_No_ZD¦Core_UCS | Skarn | Exoskarn_32 | Geologia_2024=Exoskarn_32 | Skarn | Exoskarn | separado por fuente: Core_PLT (carga puntual) / Core_UCS | 3 | 40.3667 | 1.7098 | 0.0424 | 38.4 | 38.68 | 38.96 | 39.8 | 41.2 | 41.35 | 41.44 | 41.47 | 41.5
MR24 | Merged_Table_Assay_lito | UCS_MPa | MPa | RT_UCS¦Fuente | 32_ZD¦Core_PLT | Skarn | Exoskarn_32 | Geologia_2024=Exoskarn_32 | Skarn | Exoskarn | separado por fuente: Core_PLT (carga puntual) / Core_UCS | 1 | 74.5932 |  |  | 74.5932 | 74.5932 | 74.5932 | 74.5932 | 74.5932 | 74.5932 | 74.5932 | 74.5932 | 74.5932
MR24 | Merged_Table_Assay_lito | UCS_MPa | MPa | RT_UCS¦Fuente | 34_No_ZD¦Core_PLT | Skarn | Exoskarn_34 | Geologia_2024=Exoskarn_34 | Skarn | Exoskarn | separado por fuente: Core_PLT (carga puntual) / Core_UCS | 15 | 102.2453 | 41.2941 | 0.4039 | 58.1298 | 58.1298 | 62.8136 | 72.1395 | 86.428 | 128.806 | 156.351 | 167.1268 | 188.887
MR24 | Merged_Table_Assay_lito | UCS_MPa | MPa | RT_UCS¦Fuente | 34_ZD¦Core_PLT | Skarn | Exoskarn_34 | Geologia_2024=Exoskarn_34 | Skarn | Exoskarn | separado por fuente: Core_PLT (carga puntual) / Core_UCS | 17 | 123.0694 | 44.3749 | 0.3606 | 27.183 | 51.0483 | 66.1689 | 97.3012 | 133.685 | 159.892 | 166.7504 | 178.1532 | 182.614
MR24 | Merged_Table_Assay_lito | UCS_MPa | MPa | RT_UCS¦Fuente | 34_ZD¦Core_UCS | Skarn | Exoskarn_34 | Geologia_2024=Exoskarn_34 | Skarn | Exoskarn | separado por fuente: Core_PLT (carga puntual) / Core_UCS | 3 | 167.6333 | 39.1436 | 0.2335 | 134 | 136.43 | 138.86 | 146.15 | 158.3 | 184.45 | 200.14 | 205.37 | 210.6
MR24 | Merged_Table_Assay_lito | UCS_MPa | MPa | RT_UCS¦Fuente | 35_No_ZD¦Core_PLT | Skarn | Exoskarn_35 | Geologia_2024=Exoskarn_35 | Skarn | Exoskarn | separado por fuente: Core_PLT (carga puntual) / Core_UCS | 12 | 65.402 | 16.5564 | 0.2531 | 42.9352 | 47.1601 | 51.0196 | 55.4812 | 61.3994 | 70.8152 | 91.5161 | 94.1926 | 96.186
MR24 | Merged_Table_Assay_lito | UCS_MPa | MPa | RT_UCS¦Fuente | 35_ZD¦Core_PLT | Skarn | Exoskarn_35 | Geologia_2024=Exoskarn_35 | Skarn | Exoskarn | separado por fuente: Core_PLT (carga puntual) / Core_UCS | 1 | 42.3776 |  |  | 42.3776 | 42.3776 | 42.3776 | 42.3776 | 42.3776 | 42.3776 | 42.3776 | 42.3776 | 42.3776
MR24 | Merged_Table_Assay_lito | UCS_MPa | MPa | RT_UCS¦Fuente | 36_No_ZD¦Core_PLT | Skarn | Exoskarn_36 | Geologia_2024=Exoskarn_36 | Skarn | Exoskarn | separado por fuente: Core_PLT (carga puntual) / Core_UCS | 1 | 100.181 |  |  | 100.181 | 100.181 | 100.181 | 100.181 | 100.181 | 100.181 | 100.181 | 100.181 | 100.181
MR24 | Merged_Table_Assay_lito | UCS_MPa | MPa | RT_UCS¦Fuente | 36_ZD¦Core_PLT | Skarn | Exoskarn_36 | Geologia_2024=Exoskarn_36 | Skarn | Exoskarn | separado por fuente: Core_PLT (carga puntual) / Core_UCS | 2 | 136.452 | 50.2838 | 0.3685 | 100.896 | 104.4516 | 108.0072 | 118.674 | 136.452 | 154.23 | 164.8968 | 168.4524 | 172.008
MR24 | Merged_Table_Assay_lito | UCS_MPa | MPa | RT_UCS¦Fuente | 36_ZD¦Core_UCS | Skarn | Exoskarn_36 | Geologia_2024=Exoskarn_36 | Skarn | Exoskarn | separado por fuente: Core_PLT (carga puntual) / Core_UCS | 3 | 76.9667 | 30.9013 | 0.4015 | 41.7 | 46.52 | 51.34 | 65.8 | 89.9 | 94.6 | 97.42 | 98.36 | 99.3
MR24 | Merged_Table_Assay_lito | UCS_MPa | MPa | RT_UCS¦Fuente | 37_No_ZD¦Core_PLT | Skarn | Exoskarn_37 | Geologia_2024=Exoskarn_37 | Skarn | Exoskarn | separado por fuente: Core_PLT (carga puntual) / Core_UCS | 4 | 75.6127 | 11.4269 | 0.1511 | 58.4802 | 61.8336 | 65.1869 | 75.247 | 81.2005 | 81.5662 | 81.5681 | 81.5688 | 81.5694
MR24 | Merged_Table_Assay_lito | UCS_MPa | MPa | RT_UCS¦Fuente | 37_No_ZD¦Core_UCS | Skarn | Exoskarn_37 | Geologia_2024=Exoskarn_37 | Skarn | Exoskarn | separado por fuente: Core_PLT (carga puntual) / Core_UCS | 3 | 38.1333 | 10.8154 | 0.2836 | 25.8 | 27.48 | 29.16 | 34.2 | 42.6 | 44.3 | 45.32 | 45.66 | 46
MR24 | Merged_Table_Assay_lito | UCS_MPa | MPa | RT_UCS¦Fuente | 37_ZD¦Core_PLT | Skarn | Exoskarn_37 | Geologia_2024=Exoskarn_37 | Skarn | Exoskarn | separado por fuente: Core_PLT (carga puntual) / Core_UCS | 1 | 94.9462 |  |  | 94.9462 | 94.9462 | 94.9462 | 94.9462 | 94.9462 | 94.9462 | 94.9462 | 94.9462 | 94.9462
MR24 | Merged_Table_Assay_lito | UCS_MPa | MPa | RT_UCS¦Fuente | 37_ZD¦Core_UCS | Skarn | Exoskarn_37 | Geologia_2024=Exoskarn_37 | Skarn | Exoskarn | separado por fuente: Core_PLT (carga puntual) / Core_UCS | 3 | 28.9533 | 23.146 | 0.7994 | 15.59 | 15.59 | 15.59 | 15.59 | 15.59 | 35.635 | 47.662 | 51.671 | 55.68
MR24 | Merged_Table_Assay_lito | UCS_MPa | MPa | RT_UCS¦Fuente | 50_No_ZD¦Core_PLT | Otra | Brechas_50 | Geologia_2024=Brechas_50 | Otra (Brechas) | Brechas | separado por fuente: Core_PLT (carga puntual) / Core_UCS | 1 | 43.1436 |  |  | 43.1436 | 43.1436 | 43.1436 | 43.1436 | 43.1436 | 43.1436 | 43.1436 | 43.1436 | 43.1436
MR24 | Merged_Table_Assay_lito | UCS_MPa | MPa | RT_UCS¦Fuente | TODOS | [5 empty] | separado por fuente: Core_PLT (carga puntual) / Core_UCS | 14910 | 86.8768 | 47.0569 | 0.5417 | 4.8 | 27.7989 | 35.4081 | 52.2035 | 78.8712 | 111.111 | 146.544 | 174.5611 | 300
MR24 | Merged_Table_Assay_lito | UCS_MPa | MPa | Lithology | C | sin asignar | C | ROCKCODE agrupado en ROCKCODE_NUMEQ=10; sigla sin leyenda | Caliza (hipótesis: siglas C*) | Sedimentario | UCS por código Lithology (texto libre de la base geotécnica) | 19 | 76.1304 | 26.8312 | 0.3524 | 42.1245 | 42.674 | 43.549 | 59.1168 | 73.0565 | 82.8245 | 110.5004 | 132.7019 | 134.717
MR24 | Merged_Table_Assay_lito | UCS_MPa | MPa | Lithology | CA | sin asignar | CA | ROCKCODE agrupado en ROCKCODE_NUMEQ=10; sigla sin leyenda | Caliza (hipótesis: siglas C*) | Sedimentario | UCS por código Lithology (texto libre de la base geotécnica) | 96 | 54.8658 | 21.8855 | 0.3989 | 21.571 | 25.2199 | 27.4725 | 37.851 | 54.4362 | 66.0358 | 82.214 | 93.9152 | 143.34
MR24 | Merged_Table_Assay_lito | UCS_MPa | MPa | Lithology | CBMN | sin asignar | CBMN | ROCKCODE agrupado en ROCKCODE_NUMEQ=10; sigla sin leyenda | Caliza (hipótesis: siglas C*) | Sedimentario | UCS por código Lithology (texto libre de la base geotécnica) | 13 | 64.3182 | 20.2019 | 0.3141 | 25.8445 | 34.2694 | 41.7175 | 51.689 | 67.3585 | 75.702 | 84.508 | 92.6044 | 102.361
MR24 | Merged_Table_Assay_lito | UCS_MPa | MPa | Lithology | CF | sin asignar | CF | ROCKCODE agrupado en ROCKCODE_NUMEQ=10; sigla sin leyenda | Caliza (hipótesis: siglas C*) | Sedimentario | UCS por código Lithology (texto libre de la base geotécnica) | 15 | 73.1682 | 36.8259 | 0.5033 | 26.5476 | 33.3665 | 36.413 | 46.8184 | 58.201 | 100.3258 | 125.5436 | 138.9905 | 140.415
MR24 | Merged_Table_Assay_lito | UCS_MPa | MPa | Lithology | CG | sin asignar | CG | ROCKCODE agrupado en ROCKCODE_NUMEQ=10; sigla sin leyenda | Caliza (hipótesis: siglas C*) | Sedimentario | UCS por código Lithology (texto libre de la base geotécnica) | 1005 | 78.1141 | 33.4311 | 0.428 | 8.98 | 30.3572 | 38.759 | 53 | 73.9437 | 99.5115 | 122.2234 | 135.9028 | 253.358
MR24 | Merged_Table_Assay_lito | UCS_MPa | MPa | Lithology | CG & NGR3 | sin asignar | CG & NGR3 | texto Lithology compuesto | Caliza (hipótesis: siglas C*) (mezcla) | sin leyenda | UCS por código Lithology (texto libre de la base geotécnica) | 1 | 60.59 |  |  | 60.59 | 60.59 | 60.59 | 60.59 | 60.59 | 60.59 | 60.59 | 60.59 | 60.59
MR24 | Merged_Table_Assay_lito | UCS_MPa | MPa | Lithology | CGS | sin asignar | CGS | ROCKCODE agrupado en ROCKCODE_NUMEQ=10; sigla sin leyenda | Caliza (hipótesis: siglas C*) | Sedimentario | UCS por código Lithology (texto libre de la base geotécnica) | 770 | 75.1542 | 28.8209 | 0.3835 | 19 | 30.118 | 37.6948 | 54.5785 | 73.9722 | 93.8135 | 112.5563 | 124.0129 | 186.72
MR24 | Merged_Table_Assay_lito | UCS_MPa | MPa | Lithology | CGS & MGS | sin asignar | CGS & MGS | texto Lithology compuesto | Caliza (hipótesis: siglas C*) (mezcla) | sin leyenda | UCS por código Lithology (texto libre de la base geotécnica) | 1 | 159.39 |  |  | 159.39 | 159.39 | 159.39 | 159.39 | 159.39 | 159.39 | 159.39 | 159.39 | 159.39
MR24 | Merged_Table_Assay_lito | UCS_MPa | MPa | Lithology | CN | sin asignar | CN | ROCKCODE agrupado en ROCKCODE_NUMEQ=10; sigla sin leyenda | Caliza (hipótesis: siglas C*) | Sedimentario | UCS por código Lithology (texto libre de la base geotécnica) | 126 | 73.3288 | 30.8821 | 0.4211 | 20.5757 | 29.5075 | 35.409 | 48.2446 | 69.597 | 94.6063 | 117.5855 | 125.407 | 145.261
MR24 | Merged_Table_Assay_lito | UCS_MPa | MPa | Lithology | Diop. Hornfels | Hornfels | Diop. Hornfels | texto Lithology explícito | Hornfels | sin leyenda | UCS por código Lithology (texto libre de la base geotécnica) | 1 | 59.21 |  |  | 59.21 | 59.21 | 59.21 | 59.21 | 59.21 | 59.21 | 59.21 | 59.21 | 59.21
MR24 | Merged_Table_Assay_lito | UCS_MPa | MPa | Lithology | EXO | sin asignar | EXO | texto Lithology sin equivalente ROCKCODE | sin hipótesis | sin leyenda | UCS por código Lithology (texto libre de la base geotécnica) | 14 | 98.7308 | 64.8939 | 0.6573 | 29.6784 | 33.9324 | 37.3219 | 57.9056 | 80.2637 | 99.6136 | 209.5872 | 213.9782 | 218.369
MR24 | Merged_Table_Assay_lito | UCS_MPa | MPa | Lithology | HBV | sin asignar | HBV | ROCKCODE agrupado en ROCKCODE_NUMEQ=14; sigla sin leyenda | Hornfels (hipótesis: siglas H*) | Metamorfico | UCS por código Lithology (texto libre de la base geotécnica) | 100 | 169.9393 | 75.0275 | 0.4415 | 36.2889 | 48.8699 | 89.9342 | 116.2675 | 151.4945 | 230.6228 | 289.5874 | 296.973 | 300
MR24 | Merged_Table_Assay_lito | UCS_MPa | MPa | Lithology | HC | sin asignar | HC | ROCKCODE agrupado en ROCKCODE_NUMEQ=13; sigla sin leyenda | Hornfels (hipótesis: siglas H*) | Metamorfico | UCS por código Lithology (texto libre de la base geotécnica) | 515 | 120.2779 | 52.4725 | 0.4363 | 22.036 | 46.4122 | 58.7381 | 84.0799 | 113.372 | 148.4675 | 198.4028 | 218.1104 | 300
MR24 | Merged_Table_Assay_lito | UCS_MPa | MPa | Lithology | HC & HGS | sin asignar | HC & HGS | texto Lithology compuesto | Hornfels (hipótesis: siglas H*) (mezcla) | sin leyenda | UCS por código Lithology (texto libre de la base geotécnica) | 2 | 108.28 | 0 | 0 | 108.28 | 108.28 | 108.28 | 108.28 | 108.28 | 108.28 | 108.28 | 108.28 | 108.28
MR24 | Merged_Table_Assay_lito | UCS_MPa | MPa | Lithology | HCB | sin asignar | HCB | ROCKCODE agrupado en ROCKCODE_NUMEQ=14; sigla sin leyenda | Hornfels (hipótesis: siglas H*) | Metamorfico | UCS por código Lithology (texto libre de la base geotécnica) | 57 | 151.315 | 73.893 | 0.4883 | 24.2165 | 51.68 | 61.2306 | 93.1001 | 134.646 | 193.585 | 268.762 | 284.045 | 300
MR24 | Merged_Table_Assay_lito | UCS_MPa | MPa | Lithology | HDP | sin asignar | HDP | ROCKCODE agrupado en ROCKCODE_NUMEQ=14; sigla sin leyenda | Hornfels (hipótesis: siglas H*) | Metamorfico | UCS por código Lithology (texto libre de la base geotécnica) | 33 | 161.1816 | 59.0859 | 0.3666 | 37.6475 | 64.6723 | 99.9388 | 120.423 | 160.41 | 201.274 | 238.2 | 253.3238 | 286.588
MR24 | Merged_Table_Assay_lito | UCS_MPa | MPa | Lithology | HDV | sin asignar | HDV | texto Lithology sin equivalente ROCKCODE | sin hipótesis | sin leyenda | UCS por código Lithology (texto libre de la base geotécnica) | 1 | 161.813 |  |  | 161.813 | 161.813 | 161.813 | 161.813 | 161.813 | 161.813 | 161.813 | 161.813 | 161.813
MR24 | Merged_Table_Assay_lito | UCS_MPa | MPa | Lithology | HG | sin asignar | HG | ROCKCODE agrupado en ROCKCODE_NUMEQ=13; sigla sin leyenda | Hornfels (hipótesis: siglas H*) | Metamorfico | UCS por código Lithology (texto libre de la base geotécnica) | 1383 | 115.8886 | 51.1683 | 0.4415 | 20.8 | 45.8662 | 60.2079 | 81.9339 | 106.838 | 139.527 | 185.101 | 220.906 | 300
MR24 | Merged_Table_Assay_lito | UCS_MPa | MPa | Lithology | HG & HGS | sin asignar | HG & HGS | texto Lithology compuesto | Hornfels (hipótesis: siglas H*) (mezcla) | sin leyenda | UCS por código Lithology (texto libre de la base geotécnica) | 2 | 59.4722 | 0 | 0 | 59.4722 | 59.4722 | 59.4722 | 59.4722 | 59.4722 | 59.4722 | 59.4722 | 59.4722 | 59.4722
MR24 | Merged_Table_Assay_lito | UCS_MPa | MPa | Lithology | HG/HGS | sin asignar | HG/HGS | texto Lithology compuesto | Hornfels (hipótesis: siglas H*) (mezcla) | sin leyenda | UCS por código Lithology (texto libre de la base geotécnica) | 3 | 118.4333 | 8.2246 | 0.0694 | 112 | 112.36 | 112.72 | 113.8 | 115.6 | 121.65 | 125.28 | 126.49 | 127.7
MR24 | Merged_Table_Assay_lito | UCS_MPa | MPa | Lithology | HGS | sin asignar | HGS | ROCKCODE agrupado en ROCKCODE_NUMEQ=13; sigla sin leyenda | Hornfels (hipótesis: siglas H*) | Metamorfico | UCS por código Lithology (texto libre de la base geotécnica) | 513 | 99.5828 | 37.7379 | 0.379 | 23.054 | 48.5459 | 57.022 | 75.295 | 95.184 | 117.394 | 146.4952 | 168.67 | 300
MR24 | Merged_Table_Assay_lito | UCS_MPa | MPa | Lithology | HGS/HC | sin asignar | HGS/HC | texto Lithology compuesto | Hornfels (hipótesis: siglas H*) (mezcla) | sin leyenda | UCS por código Lithology (texto libre de la base geotécnica) | 3 | 87.4667 | 21.8532 | 0.2498 | 65.4 | 67.65 | 69.9 | 76.65 | 87.9 | 98.5 | 104.86 | 106.98 | 109.1
MR24 | Merged_Table_Assay_lito | UCS_MPa | MPa | Lithology | HGV | sin asignar | HGV | ROCKCODE agrupado en ROCKCODE_NUMEQ=14; sigla sin leyenda | Hornfels (hipótesis: siglas H*) | Metamorfico | UCS por código Lithology (texto libre de la base geotécnica) | 126 | 140.2285 | 64.4431 | 0.4596 | 24.7925 | 55.3652 | 61.6748 | 91.6146 | 130.3805 | 184.8648 | 224.178 | 265.8207 | 300
MR24 | Merged_Table_Assay_lito | UCS_MPa | MPa | Lithology | HMGV | sin asignar | HMGV | ROCKCODE agrupado en ROCKCODE_NUMEQ=14; sigla sin leyenda | Hornfels (hipótesis: siglas H*) | Metamorfico | UCS por código Lithology (texto libre de la base geotécnica) | 27 | 215.0932 | 66.3967 | 0.3087 | 37.1401 | 96.6481 | 132.7552 | 175.887 | 226.657 | 266.317 | 285.0194 | 296.8272 | 300
MR24 | Merged_Table_Assay_lito | UCS_MPa | MPa | Lithology | HV | sin asignar | HV | ROCKCODE agrupado en ROCKCODE_NUMEQ=14; sigla sin leyenda | Hornfels (hipótesis: siglas H*) | Metamorfico | UCS por código Lithology (texto libre de la base geotécnica) | 1 | 192.537 |  |  | 192.537 | 192.537 | 192.537 | 192.537 | 192.537 | 192.537 | 192.537 | 192.537 | 192.537
MR24 | Merged_Table_Assay_lito | UCS_MPa | MPa | Lithology | INT | sin asignar | INT | texto Lithology sin equivalente ROCKCODE | sin hipótesis | sin leyenda | UCS por código Lithology (texto libre de la base geotécnica) | 132 | 82.1469 | 56.0311 | 0.6821 | 12.5 | 18.5378 | 19.9674 | 34.6798 | 68.26 | 123.1 | 171.5439 | 171.9876 | 260.943
MR24 | Merged_Table_Assay_lito | UCS_MPa | MPa | Lithology | IPHPE | Intrusivo | IPHPE | ROCKCODE agrupado en ROCKCODE_NUMEQ=1 (Intrusivo_1) | Intrusivo | Intrusivo | UCS por código Lithology (texto libre de la base geotécnica) | 10 | 123.9766 | 66.2273 | 0.5342 | 43.2 | 50.13 | 57.06 | 60.6 | 129.133 | 159.2 | 212.35 | 220.225 | 228.1
MR24 | Merged_Table_Assay_lito | UCS_MPa | MPa | Lithology | IPP4 | sin asignar | IPP4 | texto Lithology sin equivalente ROCKCODE | sin hipótesis | sin leyenda | UCS por código Lithology (texto libre de la base geotécnica) | 3 | 68.2167 | 5.6437 | 0.0827 | 64.1 | 64.28 | 64.46 | 65 | 65.9 | 70.275 | 72.9 | 73.775 | 74.65
MR24 | Merged_Table_Assay_lito | UCS_MPa | MPa | Lithology | IPPA | Intrusivo | IPPA | ROCKCODE agrupado en ROCKCODE_NUMEQ=1 (Intrusivo_1) | Intrusivo | Intrusivo | UCS por código Lithology (texto libre de la base geotécnica) | 1338 | 77.8913 | 50.7388 | 0.6514 | 4.8 | 19.4256 | 22.8491 | 37.7159 | 64.8389 | 106.0035 | 153.0479 | 180.2651 | 300
MR24 | Merged_Table_Assay_lito | UCS_MPa | MPa | Lithology | IPPA/NPL | sin asignar | IPPA/NPL | texto Lithology compuesto | Intrusivo (mezcla) | sin leyenda | UCS por código Lithology (texto libre de la base geotécnica) | 3 | 100.9333 | 35.3483 | 0.3502 | 61.7 | 66.61 | 71.52 | 86.25 | 110.8 | 120.55 | 126.4 | 128.35 | 130.3
MR24 | Merged_Table_Assay_lito | UCS_MPa | MPa | Lithology | IPPAMO | Intrusivo | IPPAMO | ROCKCODE agrupado en ROCKCODE_NUMEQ=1 (Intrusivo_1) | Intrusivo | Intrusivo | UCS por código Lithology (texto libre de la base geotécnica) | 181 | 66.2479 | 33.8021 | 0.5102 | 14.9 | 17.5952 | 23.4079 | 37.6855 | 65.2786 | 87.3014 | 111.506 | 127.679 | 153.986
MR24 | Merged_Table_Assay_lito | UCS_MPa | MPa | Lithology | IPPAO | Intrusivo | IPPAO | ROCKCODE agrupado en ROCKCODE_NUMEQ=1 (Intrusivo_1) | Intrusivo | Intrusivo | UCS por código Lithology (texto libre de la base geotécnica) | 466 | 71.2462 | 44.8309 | 0.6292 | 7.18 | 19.005 | 24.1094 | 38.0822 | 60.3168 | 93.7768 | 130.079 | 148.924 | 267.507
MR24 | Merged_Table_Assay_lito | UCS_MPa | MPa | Lithology | IPPAO & MGS | sin asignar | IPPAO & MGS | texto Lithology compuesto | Intrusivo (mezcla) | sin leyenda | UCS por código Lithology (texto libre de la base geotécnica) | 1 | 159.88 |  |  | 159.88 | 159.88 | 159.88 | 159.88 | 159.88 | 159.88 | 159.88 | 159.88 | 159.88
MR24 | Merged_Table_Assay_lito | UCS_MPa | MPa | Lithology | IPPEO | Intrusivo | IPPEO | ROCKCODE agrupado en ROCKCODE_NUMEQ=1 (Intrusivo_1) | Intrusivo | Intrusivo | UCS por código Lithology (texto libre de la base geotécnica) | 63 | 125.815 | 62.7889 | 0.4991 | 25.2929 | 33.9108 | 49.902 | 84.947 | 118.453 | 165.2285 | 190.1744 | 244.4475 | 300
MR24 | Merged_Table_Assay_lito | UCS_MPa | MPa | Lithology | IQM | sin asignar | IQM | texto Lithology sin equivalente ROCKCODE | sin hipótesis | sin leyenda | UCS por código Lithology (texto libre de la base geotécnica) | 3 | 173.805 | 17.57 | 0.1011 | 153.644 | 156.4718 | 159.2996 | 167.783 | 181.922 | 183.8855 | 185.0636 | 185.4563 | 185.849
MR24 | Merged_Table_Assay_lito | UCS_MPa | MPa | Lithology | LMH | sin asignar | LMH | texto Lithology sin equivalente ROCKCODE | sin hipótesis | sin leyenda | UCS por código Lithology (texto libre de la base geotécnica) | 362 | 91.8562 | 36.0001 | 0.3919 | 21.978 | 44.1697 | 48.2295 | 64.9165 | 88.0138 | 117.394 | 138.99 | 157.509 | 231.583
MR24 | Merged_Table_Assay_lito | UCS_MPa | MPa | Lithology | M | sin asignar | M | ROCKCODE agrupado en ROCKCODE_NUMEQ=16; sigla sin leyenda | Mármol (hipótesis: siglas M*) | Metamorfico | UCS por código Lithology (texto libre de la base geotécnica) | 66 | 91.8828 | 42.8155 | 0.466 | 22.9955 | 39.1177 | 44.8158 | 62.4745 | 86.5567 | 114.794 | 140.008 | 156.848 | 259.463
MR24 | Merged_Table_Assay_lito | UCS_MPa | MPa | Lithology | MC | sin asignar | MC | ROCKCODE agrupado en ROCKCODE_NUMEQ=16; sigla sin leyenda | Mármol (hipótesis: siglas M*) | Metamorfico | UCS por código Lithology (texto libre de la base geotécnica) | 2053 | 71.5596 | 37.3684 | 0.5222 | 11.95 | 28.2907 | 34.188 | 45.08 | 62.6628 | 89.54 | 120.2678 | 141.848 | 300
MR24 | Merged_Table_Assay_lito | UCS_MPa | MPa | Lithology | MCB | sin asignar | MCB | ROCKCODE agrupado en ROCKCODE_NUMEQ=16; sigla sin leyenda | Mármol (hipótesis: siglas M*) | Metamorfico | UCS por código Lithology (texto libre de la base geotécnica) | 198 | 57.9765 | 30.6204 | 0.5282 | 19.3382 | 24.8489 | 29.711 | 37.1388 | 51.7252 | 71.8864 | 91.7989 | 109.3308 | 258.445
MR24 | Merged_Table_Assay_lito | UCS_MPa | MPa | Lithology | MCD | sin asignar | MCD | texto Lithology sin equivalente ROCKCODE | sin hipótesis | sin leyenda | UCS por código Lithology (texto libre de la base geotécnica) | 4 | 62.05 | 0 | 0 | 62.05 | 62.05 | 62.05 | 62.05 | 62.05 | 62.05 | 62.05 | 62.05 | 62.05
MR24 | Merged_Table_Assay_lito | UCS_MPa | MPa | Lithology | MCG | sin asignar | MCG | texto Lithology sin equivalente ROCKCODE | sin hipótesis | sin leyenda | UCS por código Lithology (texto libre de la base geotécnica) | 30 | 56.6206 | 19.6082 | 0.3463 | 22.5885 | 32.1225 | 36.7318 | 43.2946 | 54.6398 | 64.6621 | 78.2548 | 86.6707 | 115.746
MR24 | Merged_Table_Assay_lito | UCS_MPa | MPa | Lithology | MCGB | sin asignar | MCGB | ROCKCODE agrupado en ROCKCODE_NUMEQ=16; sigla sin leyenda | Mármol (hipótesis: siglas M*) | Metamorfico | UCS por código Lithology (texto libre de la base geotécnica) | 783 | 57.4884 | 30.4739 | 0.5301 | 10.1 | 24.1801 | 28.7127 | 37.2087 | 49.4516 | 70.611 | 94.2823 | 113.4318 | 278.816
MR24 | Merged_Table_Assay_lito | UCS_MPa | MPa | Lithology | MDP | sin asignar | MDP | ROCKCODE agrupado en ROCKCODE_NUMEQ=19; sigla sin leyenda | Mármol (hipótesis: sigla MDP) | Metamorfico | UCS por código Lithology (texto libre de la base geotécnica) | 1753 | 93.7518 | 40.4153 | 0.4311 | 15 | 35.4983 | 44 | 63.4689 | 92.5616 | 116.809 | 143.6258 | 161.588 | 300
MR24 | Merged_Table_Assay_lito | UCS_MPa | MPa | Lithology | MG | sin asignar | MG | ROCKCODE agrupado en ROCKCODE_NUMEQ=16; sigla sin leyenda | Mármol (hipótesis: siglas M*) | Metamorfico | UCS por código Lithology (texto libre de la base geotécnica) | 896 | 79.5187 | 43.0521 | 0.5414 | 20.757 | 29.9186 | 35.4062 | 49.0376 | 68.8931 | 96.1415 | 141.4325 | 166.104 | 300
MR24 | Merged_Table_Assay_lito | UCS_MPa | MPa | Lithology | MG & MGS | sin asignar | MG & MGS | texto Lithology compuesto | Mármol (hipótesis: siglas M*) (mezcla) | sin leyenda | UCS por código Lithology (texto libre de la base geotécnica) | 1 | 179.695 |  |  | 179.695 | 179.695 | 179.695 | 179.695 | 179.695 | 179.695 | 179.695 | 179.695 | 179.695
MR24 | Merged_Table_Assay_lito | UCS_MPa | MPa | Lithology | MG/MC | sin asignar | MG/MC | texto Lithology compuesto | Mármol (hipótesis: siglas M*) (mezcla) | sin leyenda | UCS por código Lithology (texto libre de la base geotécnica) | 3 | 37.9667 | 22.5965 | 0.5952 | 19.6 | 20.75 | 21.9 | 25.35 | 31.1 | 47.15 | 56.78 | 59.99 | 63.2
MR24 | Merged_Table_Assay_lito | UCS_MPa | MPa | Lithology | MGCB | sin asignar | MGCB | texto Lithology sin equivalente ROCKCODE | sin hipótesis | sin leyenda | UCS por código Lithology (texto libre de la base geotécnica) | 3 | 30.97 | 8.0744 | 0.2607 | 22.68 | 23.554 | 24.428 | 27.05 | 31.42 | 35.115 | 37.332 | 38.071 | 38.81
MR24 | Merged_Table_Assay_lito | UCS_MPa | MPa | Lithology | MGS | sin asignar | MGS | ROCKCODE agrupado en ROCKCODE_NUMEQ=16; sigla sin leyenda | Mármol (hipótesis: siglas M*) | Metamorfico | UCS por código Lithology (texto libre de la base geotécnica) | 696 | 84.6503 | 39.2248 | 0.4634 | 19.2 | 30.2525 | 37.0405 | 53.2496 | 79.5685 | 110.1342 | 138.462 | 152.7405 | 288.626
MR24 | Merged_Table_Assay_lito | UCS_MPa | MPa | Lithology | MGS/MC | sin asignar | MGS/MC | texto Lithology compuesto | Mármol (hipótesis: siglas M*) (mezcla) | sin leyenda | UCS por código Lithology (texto libre de la base geotécnica) | 3 | 47.4667 | 6.5363 | 0.1377 | 40.3 | 41.17 | 42.04 | 44.65 | 49 | 51.05 | 52.28 | 52.69 | 53.1
MR24 | Merged_Table_Assay_lito | UCS_MPa | MPa | Lithology | MPA | sin asignar | MPA | ROCKCODE agrupado en ROCKCODE_NUMEQ=16; sigla sin leyenda | Mármol (hipótesis: siglas M*) | Metamorfico | UCS por código Lithology (texto libre de la base geotécnica) | 925 | 95.5492 | 44.4665 | 0.4654 | 19.83 | 31.911 | 43.6044 | 62.9021 | 90.2893 | 121.013 | 151.3146 | 177.0178 | 300
MR24 | Merged_Table_Assay_lito | UCS_MPa | MPa | Lithology | MPA & XGVDP | sin asignar | MPA & XGVDP | texto Lithology compuesto | Mármol (hipótesis: siglas M*) (mezcla) | sin leyenda | UCS por código Lithology (texto libre de la base geotécnica) | 3 | 103.2333 | 4.5611 | 0.0442 | 100.6 | 100.6 | 100.6 | 100.6 | 100.6 | 104.55 | 106.92 | 107.71 | 108.5
MR24 | Merged_Table_Assay_lito | UCS_MPa | MPa | Lithology | Marble | Mármol | Marble | texto Lithology explícito | Mármol | sin leyenda | UCS por código Lithology (texto libre de la base geotécnica) | 4 | 65.5025 | 16.9444 | 0.2587 | 44.27 | 46.55 | 48.83 | 55.67 | 68.75 | 78.5825 | 79.577 | 79.9085 | 80.24
MR24 | Merged_Table_Assay_lito | UCS_MPa | MPa | Lithology | NC | sin asignar | NC | texto Lithology sin equivalente ROCKCODE | sin hipótesis | sin leyenda | UCS por código Lithology (texto libre de la base geotécnica) | 1 | 78.9234 |  |  | 78.9234 | 78.9234 | 78.9234 | 78.9234 | 78.9234 | 78.9234 | 78.9234 | 78.9234 | 78.9234
MR24 | Merged_Table_Assay_lito | UCS_MPa | MPa | Lithology | NG | sin asignar | NG | texto Lithology sin equivalente ROCKCODE | sin hipótesis | sin leyenda | UCS por código Lithology (texto libre de la base geotécnica) | 2 | 142.44 | 0 | 0 | 142.44 | 142.44 | 142.44 | 142.44 | 142.44 | 142.44 | 142.44 | 142.44 | 142.44
MR24 | Merged_Table_Assay_lito | UCS_MPa | MPa | Lithology | NGR3 | sin asignar | NGR3 | texto Lithology sin equivalente ROCKCODE | sin hipótesis | sin leyenda | UCS por código Lithology (texto libre de la base geotécnica) | 2 | 69.925 | 5.8619 | 0.0838 | 65.78 | 66.1945 | 66.609 | 67.8525 | 69.925 | 71.9975 | 73.241 | 73.6555 | 74.07
MR24 | Merged_Table_Assay_lito | UCS_MPa | MPa | Lithology | NGRD | sin asignar | NGRD | texto Lithology sin equivalente ROCKCODE | sin hipótesis | sin leyenda | UCS por código Lithology (texto libre de la base geotécnica) | 2 | 37.4071 | 14.1946 | 0.3795 | 27.37 | 28.3737 | 29.3774 | 32.3886 | 37.4071 | 42.4257 | 45.4368 | 46.4405 | 47.4442
MR24 | Merged_Table_Assay_lito | UCS_MPa | MPa | Lithology | NGRDW | sin asignar | NGRDW | texto Lithology sin equivalente ROCKCODE | sin hipótesis | sin leyenda | UCS por código Lithology (texto libre de la base geotécnica) | 4 | 18.005 | 10.2713 | 0.5705 | 9.8 | 10.31 | 10.82 | 12.35 | 14.65 | 20.305 | 27.874 | 30.397 | 32.92
MR24 | Merged_Table_Assay_lito | UCS_MPa | MPa | Lithology | NPL | sin asignar | NPL | texto Lithology sin equivalente ROCKCODE | sin hipótesis | sin leyenda | UCS por código Lithology (texto libre de la base geotécnica) | 5 | 75.165 | 41.4724 | 0.5518 | 35.1125 | 35.1125 | 35.1125 | 35.1125 | 71.7 | 107.8 | 118.78 | 122.44 | 126.1
MR24 | Merged_Table_Assay_lito | UCS_MPa | MPa | Lithology | XBV | sin asignar | XBV | texto Lithology sin equivalente ROCKCODE | sin hipótesis | sin leyenda | UCS por código Lithology (texto libre de la base geotécnica) | 1 | 251.444 |  |  | 251.444 | 251.444 | 251.444 | 251.444 | 251.444 | 251.444 | 251.444 | 251.444 | 251.444
MR24 | Merged_Table_Assay_lito | UCS_MPa | MPa | Lithology | XGRD | sin asignar | XGRD | texto Lithology sin equivalente ROCKCODE | sin hipótesis | sin leyenda | UCS por código Lithology (texto libre de la base geotécnica) | 2 | 289.9 | 0 | 0 | 289.9 | 289.9 | 289.9 | 289.9 | 289.9 | 289.9 | 289.9 | 289.9 | 289.9
MR24 | Merged_Table_Assay_lito | UCS_MPa | MPa | Lithology | XGRDP | sin asignar | XGRDP | texto Lithology sin equivalente ROCKCODE | sin hipótesis | sin leyenda | UCS por código Lithology (texto libre de la base geotécnica) | 1 | 148.71 |  |  | 148.71 | 148.71 | 148.71 | 148.71 | 148.71 | 148.71 | 148.71 | 148.71 | 148.71
MR24 | Merged_Table_Assay_lito | UCS_MPa | MPa | Lithology | XGRDW | sin asignar | XGRDW | texto Lithology sin equivalente ROCKCODE | sin hipótesis | sin leyenda | UCS por código Lithology (texto libre de la base geotécnica) | 63 | 121.5147 | 46.75 | 0.3847 | 46.398 | 50.8045 | 66.4216 | 97.9853 | 112.238 | 152.592 | 173.7426 | 202.4786 | 284.362
MR24 | Merged_Table_Assay_lito | UCS_MPa | MPa | Lithology | XGVDP | sin asignar | XGVDP | texto Lithology sin equivalente ROCKCODE | sin hipótesis | sin leyenda | UCS por código Lithology (texto libre de la base geotécnica) | 7 | 125.1408 | 75.202 | 0.6009 | 43.0311 | 48.3257 | 53.6203 | 66.8271 | 132.464 | 154.2255 | 207.994 | 233.1895 | 258.385
MR24 | Merged_Table_Assay_lito | UCS_MPa | MPa | Lithology | XWGCV | sin asignar | XWGCV | texto Lithology sin equivalente ROCKCODE | sin hipótesis | sin leyenda | UCS por código Lithology (texto libre de la base geotécnica) | 1 | 100.181 |  |  | 100.181 | 100.181 | 100.181 | 100.181 | 100.181 | 100.181 | 100.181 | 100.181 | 100.181
MR24 | Merged_Table_Assay_lito | UCS_MPa | MPa | Lithology | XWGV | sin asignar | XWGV | texto Lithology sin equivalente ROCKCODE | sin hipótesis | sin leyenda | UCS por código Lithology (texto libre de la base geotécnica) | 8 | 42.19 | 19.2921 | 0.4573 | 15.59 | 15.59 | 15.59 | 32.3975 | 41.5 | 59.3875 | 62.737 | 63.8535 | 64.97
MR24 | Merged_Table_Assay_lito | UCS_MPa | MPa | Lithology | XWGVC | sin asignar | XWGVC | texto Lithology sin equivalente ROCKCODE | sin hipótesis | sin leyenda | UCS por código Lithology (texto libre de la base geotécnica) | 1 | 138.75 |  |  | 138.75 | 138.75 | 138.75 | 138.75 | 138.75 | 138.75 | 138.75 | 138.75 | 138.75
MR24 | Merged_Table_Assay_lito | UCS_MPa | MPa | Lithology | TODOS |  |  |  |  | sin leyenda | UCS por código Lithology (texto libre de la base geotécnica) | 14910 | 86.8768 | 47.0569 | 0.5417 | 4.8 | 27.7989 | 35.4081 | 52.2035 | 78.8712 | 111.111 | 146.544 | 174.5611 | 300
MR24 | Merged_Table_Assay_lito | RQD_pc | % | RT_RQD | 10_No_ZD | sin asignar | Sedimentario_10 | Geologia_2024=Sedimentario_10 (no especifica caliza) | Caliza (hipótesis: siglas C*) | Sedimentario | media_pond = ponderada por largo de intervalo | 4062 | 96.3482 | 10.4305 | 0.1083 | 0 | 79.694 | 90 | 97.78 | 100 | 100 | 100 | 100 | 100 | 95.9131
MR24 | Merged_Table_Assay_lito | RQD_pc | % | RT_RQD | 10_ZD | sin asignar | Sedimentario_10 | Geologia_2024=Sedimentario_10 (no especifica caliza) | Caliza (hipótesis: siglas C*) | Sedimentario | media_pond = ponderada por largo de intervalo | 517 | 97.777 | 9.3277 | 0.0954 | 15 | 91.67 | 96.43 | 99.3333 | 100 | 100 | 100 | 100 | 100 | 97.5138
MR24 | Merged_Table_Assay_lito | RQD_pc | % | RT_RQD | 11_No_ZD | sin asignar | Sedimentario_11 | Geologia_2024=Sedimentario_11 (no especifica caliza) | Caliza (hipótesis: Sedimentario; RT11~NUMEQ10, siglas C*) | Sedimentario | media_pond = ponderada por largo de intervalo | 11913 | 97.107 | 8.0761 | 0.0832 | 0 | 84.258 | 91.3893 | 98.096 | 100 | 100 | 100 | 100 | 100 | 97.0127
MR24 | Merged_Table_Assay_lito | RQD_pc | % | RT_RQD | 11_ZD | sin asignar | Sedimentario_11 | Geologia_2024=Sedimentario_11 (no especifica caliza) | Caliza (hipótesis: Sedimentario; RT11~NUMEQ10, siglas C*) | Sedimentario | media_pond = ponderada por largo de intervalo | 7924 | 96.8708 | 8.6029 | 0.0888 | 0 | 86 | 92.11 | 97.2225 | 100 | 100 | 100 | 100 | 100 | 96.6761
MR24 | Merged_Table_Assay_lito | RQD_pc | % | RT_RQD | 13_No_ZD | sin asignar | Metamorfico_13 | Geologia_2024=Metamorfico_13 (no distingue hornfels/mármol) | Hornfels (hipótesis: siglas HG, HGS, HC) | Metamorfico | media_pond = ponderada por largo de intervalo | 23927 | 95.8793 | 10.2005 | 0.1064 | 0 | 80 | 89.1264 | 96.5517 | 100 | 100 | 100 | 100 | 100 | 95.4997
MR24 | Merged_Table_Assay_lito | RQD_pc | % | RT_RQD | 13_ZD | sin asignar | Metamorfico_13 | Geologia_2024=Metamorfico_13 (no distingue hornfels/mármol) | Hornfels (hipótesis: siglas HG, HGS, HC) | Metamorfico | media_pond = ponderada por largo de intervalo | 20614 | 95.1978 | 10.6245 | 0.1116 | 0 | 76.1926 | 86.8628 | 95.3333 | 99.5547 | 100 | 100 | 100 | 100 | 94.8684
MR24 | Merged_Table_Assay_lito | RQD_pc | % | RT_RQD | 14_No_ZD | sin asignar | Metamorfico_14 | Geologia_2024=Metamorfico_14 (no distingue hornfels/mármol) | Hornfels (hipótesis: siglas HBV, HGV, HCB, HDP; 'Diop. Hornfels'~HGV) | Metamorfico | media_pond = ponderada por largo de intervalo | 8704 | 94.276 | 12.884 | 0.1367 | 0 | 70.28 | 83.33 | 95 | 100 | 100 | 100 | 100 | 100 | 93.6544
MR24 | Merged_Table_Assay_lito | RQD_pc | % | RT_RQD | 14_ZD | sin asignar | Metamorfico_14 | Geologia_2024=Metamorfico_14 (no distingue hornfels/mármol) | Hornfels (hipótesis: siglas HBV, HGV, HCB, HDP; 'Diop. Hornfels'~HGV) | Metamorfico | media_pond = ponderada por largo de intervalo | 6711 | 94.1001 | 13.2468 | 0.1408 | 0 | 67.2233 | 82.616 | 95 | 100 | 100 | 100 | 100 | 100 | 93.6188
MR24 | Merged_Table_Assay_lito | RQD_pc | % | RT_RQD | 16_No_ZD | sin asignar | Metamorfico_16 | Geologia_2024=Metamorfico_16 (no distingue hornfels/mármol) | Mármol (hipótesis: siglas MC, MG, MGS, MPA, MCGB; 'Marble'~MCGB) | Metamorfico | media_pond = ponderada por largo de intervalo | 48363 | 96.9336 | 8.5302 | 0.088 | 0 | 83.81 | 91.9824 | 97.8467 | 100 | 100 | 100 | 100 | 100 | 96.7867
MR24 | Merged_Table_Assay_lito | RQD_pc | % | RT_RQD | 16_ZD | sin asignar | Metamorfico_16 | Geologia_2024=Metamorfico_16 (no distingue hornfels/mármol) | Mármol (hipótesis: siglas MC, MG, MGS, MPA, MCGB; 'Marble'~MCGB) | Metamorfico | media_pond = ponderada por largo de intervalo | 8920 | 96.5561 | 8.9142 | 0.0923 | 0 | 83.33 | 90.6196 | 96.8767 | 100 | 100 | 100 | 100 | 100 | 96.1491
MR24 | Merged_Table_Assay_lito | RQD_pc | % | RT_RQD | 19_No_ZD | sin asignar | Metamorfico_19 | Geologia_2024=Metamorfico_19 (no distingue hornfels/mármol) | Mármol (hipótesis: sigla MDP) | Metamorfico | media_pond = ponderada por largo de intervalo | 12262 | 94.4869 | 12.6071 | 0.1334 | 0 | 69.5196 | 83.67 | 95.24 | 100 | 100 | 100 | 100 | 100 | 94.0823
MR24 | Merged_Table_Assay_lito | RQD_pc | % | RT_RQD | 19_ZD | sin asignar | Metamorfico_19 | Geologia_2024=Metamorfico_19 (no distingue hornfels/mármol) | Mármol (hipótesis: sigla MDP) | Metamorfico | media_pond = ponderada por largo de intervalo | 3179 | 95.9032 | 9.5866 | 0.1 | 0 | 81.67 | 89 | 95.8567 | 100 | 100 | 100 | 100 | 100 | 95.6508
MR24 | Merged_Table_Assay_lito | RQD_pc | % | RT_RQD | 1_No_ZD | Intrusivo | RT1 | Geologia_2024=Intrusivo_1 | Intrusivo | Intrusivo | media_pond = ponderada por largo de intervalo | 29431 | 81.1583 | 28.3369 | 0.3492 | 0 | 8.6667 | 31.1358 | 75 | 95.3072 | 100 | 100 | 100 | 100 | 79.3391
MR24 | Merged_Table_Assay_lito | RQD_pc | % | RT_RQD | 1_ZD | Intrusivo | RT1 | Geologia_2024=Intrusivo_1 | Intrusivo | Intrusivo | media_pond = ponderada por largo de intervalo | 2528 | 85.3089 | 24.6966 | 0.2895 | 0 | 24.666 | 45.967 | 83.8482 | 96.8889 | 100 | 100 | 100 | 100 | 83.2542
MR24 | Merged_Table_Assay_lito | RQD_pc | % | RT_RQD | 20_No_ZD | Skarn | Endoskarn_20 | Geologia_2024=Endoskarn_20 | Skarn | Endoskarn | media_pond = ponderada por largo de intervalo | 698 | 57.6359 | 35.8028 | 0.6212 | 0 | 0 | 1.3333 | 25.1 | 64.645 | 93.33 | 100 | 100 | 100 | 56.5813
MR24 | Merged_Table_Assay_lito | RQD_pc | % | RT_RQD | 20_ZD | Skarn | Endoskarn_20 | Geologia_2024=Endoskarn_20 | Skarn | Endoskarn | media_pond = ponderada por largo de intervalo | 74 | 78.9739 | 24.538 | 0.3107 | 0 | 30.956 | 40 | 66.9525 | 88.192 | 100 | 100 | 100 | 100 | 78.2843
MR24 | Merged_Table_Assay_lito | RQD_pc | % | RT_RQD | 22_No_ZD | Skarn | Endoskarn_22 | Geologia_2024=Endoskarn_22 | Skarn | Endoskarn | media_pond = ponderada por largo de intervalo | 1722 | 78.4582 | 28.1086 | 0.3583 | 0 | 8.9835 | 31.03 | 68.0225 | 91.33 | 100 | 100 | 100 | 100 | 76.2396
MR24 | Merged_Table_Assay_lito | RQD_pc | % | RT_RQD | 22_ZD | Skarn | Endoskarn_22 | Geologia_2024=Endoskarn_22 | Skarn | Endoskarn | media_pond = ponderada por largo de intervalo | 92 | 86.2783 | 22.7226 | 0.2634 | 3.636 | 27.32 | 65 | 86.085 | 95.8824 | 100 | 100 | 100 | 100 | 84.1617
MR24 | Merged_Table_Assay_lito | RQD_pc | % | RT_RQD | 23_No_ZD | Skarn | Endoskarn_23 | Geologia_2024=Endoskarn_23 | Skarn | Endoskarn | media_pond = ponderada por largo de intervalo | 156 | 90.0792 | 20.1948 | 0.2242 | 0 | 43.1225 | 66.67 | 92.6675 | 100 | 100 | 100 | 100 | 100 | 89.2293
MR24 | Merged_Table_Assay_lito | RQD_pc | % | RT_RQD | 23_ZD | Skarn | Endoskarn_23 | Geologia_2024=Endoskarn_23 | Skarn | Endoskarn | media_pond = ponderada por largo de intervalo | 62 | 92.7987 | 18.8322 | 0.2029 | 6.67 | 50.197 | 88.33 | 95.905 | 100 | 100 | 100 | 100 | 100 | 92.6032
MR24 | Merged_Table_Assay_lito | RQD_pc | % | RT_RQD | 2_No_ZD | Intrusivo | RT2 | Geologia_2024=Intrusivo_2 | Intrusivo | Intrusivo | media_pond = ponderada por largo de intervalo | 2870 | 96.5059 | 9.4203 | 0.0976 | 0 | 80.264 | 90 | 97.67 | 100 | 100 | 100 | 100 | 100 | 96.3428
MR24 | Merged_Table_Assay_lito | RQD_pc | % | RT_RQD | 2_ZD | Intrusivo | RT2 | Geologia_2024=Intrusivo_2 | Intrusivo | Intrusivo | media_pond = ponderada por largo de intervalo | 1591 | 93.9362 | 15.1586 | 0.1614 | 0 | 68 | 82.76 | 95.2367 | 100 | 100 | 100 | 100 | 100 | 93.1242
MR24 | Merged_Table_Assay_lito | RQD_pc | % | RT_RQD | 31_No_ZD | Skarn | Exoskarn_31 | Geologia_2024=Exoskarn_31 | Skarn | Exoskarn | media_pond = ponderada por largo de intervalo | 136 | 78.539 | 28.8768 | 0.3677 | 0 | 14.412 | 33.33 | 64.29 | 93.215 | 100 | 100 | 100 | 100 | 82.3691
MR24 | Merged_Table_Assay_lito | RQD_pc | % | RT_RQD | 31_ZD | Skarn | Exoskarn_31 | Geologia_2024=Exoskarn_31 | Skarn | Exoskarn | media_pond = ponderada por largo de intervalo | 58 | 86.9899 | 22.8748 | 0.263 | 12.6954 | 34.286 | 49.669 | 84.6675 | 100 | 100 | 100 | 100 | 100 | 87.7331
MR24 | Merged_Table_Assay_lito | RQD_pc | % | RT_RQD | 32_No_ZD | Skarn | Exoskarn_32 | Geologia_2024=Exoskarn_32 | Skarn | Exoskarn | media_pond = ponderada por largo de intervalo | 257 | 85.8995 | 20.9879 | 0.2443 | 8.7967 | 33.33 | 53.516 | 81.67 | 95.2381 | 100 | 100 | 100 | 100 | 87.0883
MR24 | Merged_Table_Assay_lito | RQD_pc | % | RT_RQD | 32_ZD | Skarn | Exoskarn_32 | Geologia_2024=Exoskarn_32 | Skarn | Exoskarn | media_pond = ponderada por largo de intervalo | 50 | 78.8434 | 27.5466 | 0.3494 | 19.8413 | 26.67 | 32.5471 | 56.738 | 96.0016 | 100 | 100 | 100 | 100 | 76.2681
MR24 | Merged_Table_Assay_lito | RQD_pc | % | RT_RQD | 34_No_ZD | Skarn | Exoskarn_34 | Geologia_2024=Exoskarn_34 | Skarn | Exoskarn | media_pond = ponderada por largo de intervalo | 567 | 94.7187 | 11.7763 | 0.1243 | 14.2857 | 68.75 | 84.6193 | 95 | 100 | 100 | 100 | 100 | 100 | 95.1133
MR24 | Merged_Table_Assay_lito | RQD_pc | % | RT_RQD | 34_ZD | Skarn | Exoskarn_34 | Geologia_2024=Exoskarn_34 | Skarn | Exoskarn | media_pond = ponderada por largo de intervalo | 652 | 95.4645 | 10.7118 | 0.1122 | 9.17 | 77.129 | 87.5 | 95.889 | 100 | 100 | 100 | 100 | 100 | 95.6539
MR24 | Merged_Table_Assay_lito | RQD_pc | % | RT_RQD | 35_No_ZD | Skarn | Exoskarn_35 | Geologia_2024=Exoskarn_35 | Skarn | Exoskarn | media_pond = ponderada por largo de intervalo | 199 | 97.853 | 4.9887 | 0.051 | 50 | 91.603 | 93.26 | 96.67 | 100 | 100 | 100 | 100 | 100 | 97.7912
MR24 | Merged_Table_Assay_lito | RQD_pc | % | RT_RQD | 35_ZD | Skarn | Exoskarn_35 | Geologia_2024=Exoskarn_35 | Skarn | Exoskarn | media_pond = ponderada por largo de intervalo | 53 | 93.3385 | 15.1711 | 0.1625 | 21.498 | 64.998 | 78.3744 | 93.33 | 100 | 100 | 100 | 100 | 100 | 94.5307
MR24 | Merged_Table_Assay_lito | RQD_pc | % | RT_RQD | 36_No_ZD | Skarn | Exoskarn_36 | Geologia_2024=Exoskarn_36 | Skarn | Exoskarn | media_pond = ponderada por largo de intervalo | 64 | 91.9839 | 14.0315 | 0.1525 | 36.67 | 58.986 | 69.729 | 91.5518 | 98.33 | 100 | 100 | 100 | 100 | 90.2743
MR24 | Merged_Table_Assay_lito | RQD_pc | % | RT_RQD | 36_ZD | Skarn | Exoskarn_36 | Geologia_2024=Exoskarn_36 | Skarn | Exoskarn | media_pond = ponderada por largo de intervalo | 66 | 97.4216 | 5.2255 | 0.0536 | 70.6897 | 88.2143 | 93.1818 | 96.04 | 100 | 100 | 100 | 100 | 100 | 97.2263
MR24 | Merged_Table_Assay_lito | RQD_pc | % | RT_RQD | 37_No_ZD | Skarn | Exoskarn_37 | Geologia_2024=Exoskarn_37 | Skarn | Exoskarn | media_pond = ponderada por largo de intervalo | 355 | 93.3874 | 15.9251 | 0.1705 | 0 | 59.301 | 80.144 | 95.4984 | 100 | 100 | 100 | 100 | 100 | 94.0316
MR24 | Merged_Table_Assay_lito | RQD_pc | % | RT_RQD | 37_ZD | Skarn | Exoskarn_37 | Geologia_2024=Exoskarn_37 | Skarn | Exoskarn | media_pond = ponderada por largo de intervalo | 129 | 92.0568 | 11.8584 | 0.1288 | 33.33 | 67.67 | 73.33 | 89.234 | 98.33 | 100 | 100 | 100 | 100 | 93.8715
MR24 | Merged_Table_Assay_lito | RQD_pc | % | RT_RQD | 50_No_ZD | Otra | Brechas_50 | Geologia_2024=Brechas_50 | Otra (Brechas) | Brechas | media_pond = ponderada por largo de intervalo | 46 | 43.2979 | 35.0303 | 0.8091 | 0 | 0 | 0 | 18.33 | 29.984 | 82.6725 | 95 | 98.75 | 100 | 36.7516
MR24 | Merged_Table_Assay_lito | RQD_pc | % | RT_RQD | 51_No_ZD | sin asignar | RT51 | código sin etiqueta en los datos | sin hipótesis | sin leyenda | media_pond = ponderada por largo de intervalo | 13 | 71.256 | 32.6465 | 0.4582 | 3.7931 | 12.0412 | 21.032 | 57.931 | 85 | 90.3547 | 100 | 100 | 100 | 78.2059
MR24 | Merged_Table_Assay_lito | RQD_pc | % | RT_RQD | 51_ZD | sin asignar | RT51 | código sin etiqueta en los datos | sin hipótesis | sin leyenda | media_pond = ponderada por largo de intervalo | 12 | 70.5946 | 26.7067 | 0.3783 | 16 | 24.9048 | 33.8237 | 54.1305 | 81.4881 | 87.1267 | 96.4197 | 98.1685 | 100 | 73.682
MR24 | Merged_Table_Assay_lito | RQD_pc | % | RT_RQD | 52_No_ZD | sin asignar | RT52 | código sin etiqueta en los datos | sin hipótesis | sin leyenda | media_pond = ponderada por largo de intervalo | 14 | 51.7203 | 31.7767 | 0.6144 | 0 | 0 | 4.3762 | 28.33 | 60.9087 | 72.68 | 86.4 | 89.5655 | 94.33 | 52.9745
MR24 | Merged_Table_Assay_lito | RQD_pc | % | RT_RQD | 52_ZD | sin asignar | RT52 | código sin etiqueta en los datos | sin hipótesis | sin leyenda | media_pond = ponderada por largo de intervalo | 2 | 21.9556 | 31.0499 | 1.4142 | 0 | 2.1956 | 4.3911 | 10.9778 | 21.9556 | 32.9334 | 39.52 | 41.7156 | 43.9111 | 22.6209
MR24 | Merged_Table_Assay_lito | RQD_pc | % | RT_RQD | 53_No_ZD | sin asignar | RT53 | código sin etiqueta en los datos | sin hipótesis | sin leyenda | media_pond = ponderada por largo de intervalo | 79 | 41.7596 | 40.6751 | 0.974 | 0 | 0 | 0 | 0 | 30 | 80.4783 | 100 | 100 | 100 | 38.3547
MR24 | Merged_Table_Assay_lito | RQD_pc | % | RT_RQD | 53_ZD | sin asignar | RT53 | código sin etiqueta en los datos | sin hipótesis | sin leyenda | media_pond = ponderada por largo de intervalo | 4 | 40.5 | 46.7654 | 1.1547 | 0 | 0 | 0 | 0 | 40.5 | 81 | 81 | 81 | 81 | 50.3514
MR24 | Merged_Table_Assay_lito | RQD_pc | % | RT_RQD | TODOS | [5 empty] | media_pond = ponderada por largo de intervalo | 199076 | 93.3047 | 16.2235 | 0.1739 | 0 | 60.74 | 81.4808 | 95.044 | 100 | 100 | 100 | 100 | 100 | 92.6272
MR24 | Merged_Table_Assay_lito | RQD_pc | % | ROCKCODE | BCHG | sin asignar | BCHG | ROCKCODE agrupado en ROCKCODE_NUMEQ=13; sigla sin leyenda | Hornfels (hipótesis: siglas H*) | Metamorfico | media_pond = ponderada por largo de intervalo | 4 | 98.0775 | 3.845 | 0.0392 | 92.31 | 93.4635 | 94.617 | 98.0775 | 100 | 100 | 100 | 100 | 100 | 97.5089
MR24 | Merged_Table_Assay_lito | RQD_pc | % | ROCKCODE | BCIPPA | Intrusivo | BCIPPA | ROCKCODE agrupado en ROCKCODE_NUMEQ=1 (Intrusivo_1) | Intrusivo | Intrusivo | media_pond = ponderada por largo de intervalo | 6 | 40.9504 | 34.9113 | 0.8525 | 0 | 6.465 | 12.93 | 25.86 | 25.86 | 67.337 | 84.0613 | 85.5107 | 86.96 | 36.2639
MR24 | Merged_Table_Assay_lito | RQD_pc | % | ROCKCODE | BCIPPAO | Intrusivo | BCIPPAO | ROCKCODE agrupado en ROCKCODE_NUMEQ=1 (Intrusivo_1) | Intrusivo | Intrusivo | media_pond = ponderada por largo de intervalo | 10 | 32.5103 | 29.5578 | 0.9092 | 2.7778 | 4.928 | 7.0782 | 10 | 15.1895 | 60.4875 | 70.028 | 73.349 | 76.67 | 27.6146
MR24 | Merged_Table_Assay_lito | RQD_pc | % | ROCKCODE | BCIPPEO | Intrusivo | BCIPPEO | ROCKCODE agrupado en ROCKCODE_NUMEQ=1 (Intrusivo_1) | Intrusivo | Intrusivo | media_pond = ponderada por largo de intervalo | 4 | 48.6148 | 36.9382 | 0.7598 | 5.1107 | 10.0436 | 14.9765 | 29.7752 | 48.0093 | 66.849 | 82.7376 | 88.0338 | 93.33 | 47.9126
MR24 | Merged_Table_Assay_lito | RQD_pc | % | ROCKCODE | BCM | sin asignar | BCM | ROCKCODE agrupado en ROCKCODE_NUMEQ=16; sigla sin leyenda | Mármol (hipótesis: siglas M*) | Metamorfico | media_pond = ponderada por largo de intervalo | 13 | 71.3938 | 38.6383 | 0.5412 | 0 | 0 | 5.0711 | 58.06 | 96.664 | 100 | 100 | 100 | 100 | 63.1344
MR24 | Merged_Table_Assay_lito | RQD_pc | % | ROCKCODE | BMHG | sin asignar | BMHG | ROCKCODE agrupado en ROCKCODE_NUMEQ=13; sigla sin leyenda | Hornfels (hipótesis: siglas H*) | Metamorfico | media_pond = ponderada por largo de intervalo | 9 | 97.3757 | 2.948 | 0.0303 | 92.31 | 92.31 | 92.31 | 98.33 | 98.33 | 98.4413 | 99.9109 | 99.9555 | 100 | 97.4136
MR24 | Merged_Table_Assay_lito | RQD_pc | % | ROCKCODE | BMIPPA | Intrusivo | BMIPPA | ROCKCODE agrupado en ROCKCODE_NUMEQ=1 (Intrusivo_1) | Intrusivo | Intrusivo | media_pond = ponderada por largo de intervalo | 1 | 54.84 |  |  | 54.84 | 54.84 | 54.84 | 54.84 | 54.84 | 54.84 | 54.84 | 54.84 | 54.84 | 54.84
MR24 | Merged_Table_Assay_lito | RQD_pc | % | ROCKCODE | CA | sin asignar | CA | ROCKCODE agrupado en ROCKCODE_NUMEQ=10; sigla sin leyenda | Caliza (hipótesis: siglas C*) | Sedimentario | media_pond = ponderada por largo de intervalo | 1491 | 97.6258 | 7.6713 | 0.0786 | 25.948 | 86.6153 | 93.33 | 99.722 | 100 | 100 | 100 | 100 | 100 | 97.4037
MR24 | Merged_Table_Assay_lito | RQD_pc | % | ROCKCODE | CBMN | sin asignar | CBMN | ROCKCODE agrupado en ROCKCODE_NUMEQ=10; sigla sin leyenda | Caliza (hipótesis: siglas C*) | Sedimentario | media_pond = ponderada por largo de intervalo | 220 | 93.946 | 14.4183 | 0.1535 | 0 | 66.5 | 82.9839 | 95.8333 | 100 | 100 | 100 | 100 | 100 | 92.7111
MR24 | Merged_Table_Assay_lito | RQD_pc | % | ROCKCODE | CF | sin asignar | CF | ROCKCODE agrupado en ROCKCODE_NUMEQ=10; sigla sin leyenda | Caliza (hipótesis: siglas C*) | Sedimentario | media_pond = ponderada por largo de intervalo | 149 | 97.4055 | 11.7287 | 0.1204 | 0 | 94.5867 | 96.5999 | 98.664 | 100 | 100 | 100 | 100 | 100 | 95.9754
MR24 | Merged_Table_Assay_lito | RQD_pc | % | ROCKCODE | CG | sin asignar | CG | ROCKCODE agrupado en ROCKCODE_NUMEQ=10; sigla sin leyenda | Caliza (hipótesis: siglas C*) | Sedimentario | media_pond = ponderada por largo de intervalo | 14412 | 96.721 | 8.974 | 0.0928 | 0 | 83.1868 | 90.9092 | 97.4358 | 100 | 100 | 100 | 100 | 100 | 96.5342
MR24 | Merged_Table_Assay_lito | RQD_pc | % | ROCKCODE | CGS | sin asignar | CGS | ROCKCODE agrupado en ROCKCODE_NUMEQ=10; sigla sin leyenda | Caliza (hipótesis: siglas C*) | Sedimentario | media_pond = ponderada por largo de intervalo | 8488 | 97.1595 | 7.8121 | 0.0804 | 0 | 86 | 91.8 | 97.7041 | 100 | 100 | 100 | 100 | 100 | 97.0517
MR24 | Merged_Table_Assay_lito | RQD_pc | % | ROCKCODE | CN | sin asignar | CN | ROCKCODE agrupado en ROCKCODE_NUMEQ=10; sigla sin leyenda | Caliza (hipótesis: siglas C*) | Sedimentario | media_pond = ponderada por largo de intervalo | 1716 | 97.3607 | 8.2096 | 0.0843 | 0 | 84.0975 | 92.855 | 99 | 100 | 100 | 100 | 100 | 100 | 97.1197
MR24 | Merged_Table_Assay_lito | RQD_pc | % | ROCKCODE | DI | Intrusivo | DI | ROCKCODE agrupado en ROCKCODE_NUMEQ=1 (Intrusivo_1) | Intrusivo | Intrusivo | media_pond = ponderada por largo de intervalo | 6 | 97.9019 | 1.6583 | 0.0169 | 96.4444 | 96.4953 | 96.5462 | 96.7082 | 97.1594 | 99.3575 | 100 | 100 | 100 | 97.9016
MR24 | Merged_Table_Assay_lito | RQD_pc | % | ROCKCODE | HBV | sin asignar | HBV | ROCKCODE agrupado en ROCKCODE_NUMEQ=14; sigla sin leyenda | Hornfels (hipótesis: siglas H*) | Metamorfico | media_pond = ponderada por largo de intervalo | 1845 | 94.9028 | 11.2803 | 0.1189 | 0 | 73.6575 | 83.9286 | 95.3333 | 100 | 100 | 100 | 100 | 100 | 94.6785
MR24 | Merged_Table_Assay_lito | RQD_pc | % | ROCKCODE | HC | sin asignar | HC | ROCKCODE agrupado en ROCKCODE_NUMEQ=13; sigla sin leyenda | Hornfels (hipótesis: siglas H*) | Metamorfico | media_pond = ponderada por largo de intervalo | 6377 | 95.5896 | 9.4366 | 0.0987 | 0 | 78.6505 | 87.5 | 95.5555 | 99.4444 | 100 | 100 | 100 | 100 | 95.2179
MR24 | Merged_Table_Assay_lito | RQD_pc | % | ROCKCODE | HCB | sin asignar | HCB | ROCKCODE agrupado en ROCKCODE_NUMEQ=14; sigla sin leyenda | Hornfels (hipótesis: siglas H*) | Metamorfico | media_pond = ponderada por largo de intervalo | 792 | 94.8485 | 11.6583 | 0.1229 | 0 | 71.562 | 84.3447 | 95.307 | 100 | 100 | 100 | 100 | 100 | 94.1687
MR24 | Merged_Table_Assay_lito | RQD_pc | % | ROCKCODE | HDP | sin asignar | HDP | ROCKCODE agrupado en ROCKCODE_NUMEQ=14; sigla sin leyenda | Hornfels (hipótesis: siglas H*) | Metamorfico | media_pond = ponderada por largo de intervalo | 401 | 95.2488 | 10.8885 | 0.1143 | 26.4178 | 74.67 | 86.0715 | 95.114 | 100 | 100 | 100 | 100 | 100 | 95.1462
MR24 | Merged_Table_Assay_lito | RQD_pc | % | ROCKCODE | HG | sin asignar | HG | ROCKCODE agrupado en ROCKCODE_NUMEQ=13; sigla sin leyenda | Hornfels (hipótesis: siglas H*) | Metamorfico | media_pond = ponderada por largo de intervalo | 20396 | 95.2203 | 10.3999 | 0.1092 | 0 | 76.7834 | 87.002 | 95 | 99.334 | 100 | 100 | 100 | 100 | 94.9353
MR24 | Merged_Table_Assay_lito | RQD_pc | % | ROCKCODE | HGS | sin asignar | HGS | ROCKCODE agrupado en ROCKCODE_NUMEQ=13; sigla sin leyenda | Hornfels (hipótesis: siglas H*) | Metamorfico | media_pond = ponderada por largo de intervalo | 7212 | 96.9312 | 7.9061 | 0.0816 | 0 | 85.6528 | 92 | 96.9191 | 100 | 100 | 100 | 100 | 100 | 96.7984
MR24 | Merged_Table_Assay_lito | RQD_pc | % | ROCKCODE | HGV | sin asignar | HGV | ROCKCODE agrupado en ROCKCODE_NUMEQ=14; sigla sin leyenda | Hornfels (hipótesis: siglas H*) | Metamorfico | media_pond = ponderada por largo de intervalo | 1800 | 95.8576 | 10.3264 | 0.1077 | 0 | 80 | 88.878 | 96.1424 | 100 | 100 | 100 | 100 | 100 | 95.3123
MR24 | Merged_Table_Assay_lito | RQD_pc | % | ROCKCODE | HMGV | sin asignar | HMGV | ROCKCODE agrupado en ROCKCODE_NUMEQ=14; sigla sin leyenda | Hornfels (hipótesis: siglas H*) | Metamorfico | media_pond = ponderada por largo de intervalo | 210 | 96.8959 | 7.1496 | 0.0738 | 54.5455 | 77.7681 | 83.822 | 100 | 100 | 100 | 100 | 100 | 100 | 96.9109
MR24 | Merged_Table_Assay_lito | RQD_pc | % | ROCKCODE | HV | sin asignar | HV | ROCKCODE agrupado en ROCKCODE_NUMEQ=14; sigla sin leyenda | Hornfels (hipótesis: siglas H*) | Metamorfico | media_pond = ponderada por largo de intervalo | 62 | 98.9936 | 2.9495 | 0.0298 | 86.714 | 89.6036 | 97.956 | 100 | 100 | 100 | 100 | 100 | 100 | 98.762
MR24 | Merged_Table_Assay_lito | RQD_pc | % | ROCKCODE | IPHPE | Intrusivo | IPHPE | ROCKCODE agrupado en ROCKCODE_NUMEQ=1 (Intrusivo_1) | Intrusivo | Intrusivo | media_pond = ponderada por largo de intervalo | 99 | 98.6204 | 3.9763 | 0.0403 | 71.1111 | 92.5937 | 96.1441 | 100 | 100 | 100 | 100 | 100 | 100 | 98.0536
MR24 | Merged_Table_Assay_lito | RQD_pc | % | ROCKCODE | IPPA | Intrusivo | IPPA | ROCKCODE agrupado en ROCKCODE_NUMEQ=1 (Intrusivo_1) | Intrusivo | Intrusivo | media_pond = ponderada por largo de intervalo | 21886 | 83.038 | 28.0166 | 0.3374 | 0 | 7 | 33.3333 | 81 | 96.67 | 100 | 100 | 100 | 100 | 80.9304
MR24 | Merged_Table_Assay_lito | RQD_pc | % | ROCKCODE | IPPAMO | Intrusivo | IPPAMO | ROCKCODE agrupado en ROCKCODE_NUMEQ=1 (Intrusivo_1) | Intrusivo | Intrusivo | media_pond = ponderada por largo de intervalo | 3244 | 87.1553 | 20.3463 | 0.2334 | 0 | 40 | 56.6677 | 84 | 96.4445 | 100 | 100 | 100 | 100 | 86.4018
MR24 | Merged_Table_Assay_lito | RQD_pc | % | ROCKCODE | IPPAO | Intrusivo | IPPAO | ROCKCODE agrupado en ROCKCODE_NUMEQ=1 (Intrusivo_1) | Intrusivo | Intrusivo | media_pond = ponderada por largo de intervalo | 13556 | 79.9246 | 28.4171 | 0.3555 | 0 | 10.8873 | 31.225 | 70 | 94.4777 | 100 | 100 | 100 | 100 | 78.7237
MR24 | Merged_Table_Assay_lito | RQD_pc | % | ROCKCODE | IPPEO | Intrusivo | IPPEO | ROCKCODE agrupado en ROCKCODE_NUMEQ=1 (Intrusivo_1) | Intrusivo | Intrusivo | media_pond = ponderada por largo de intervalo | 946 | 92.7962 | 17.9874 | 0.1938 | 0 | 49.336 | 80 | 95.3333 | 100 | 100 | 100 | 100 | 100 | 92.1059
MR24 | Merged_Table_Assay_lito | RQD_pc | % | ROCKCODE | M | sin asignar | M | ROCKCODE agrupado en ROCKCODE_NUMEQ=16; sigla sin leyenda | Mármol (hipótesis: siglas M*) | Metamorfico | media_pond = ponderada por largo de intervalo | 41 | 94.9242 | 15.6155 | 0.1645 | 0 | 88.89 | 91.252 | 96.67 | 97.778 | 100 | 100 | 100 | 100 | 92.8742
MR24 | Merged_Table_Assay_lito | RQD_pc | % | ROCKCODE | MC | sin asignar | MC | ROCKCODE agrupado en ROCKCODE_NUMEQ=16; sigla sin leyenda | Mármol (hipótesis: siglas M*) | Metamorfico | media_pond = ponderada por largo de intervalo | 24265 | 96.509 | 9.6364 | 0.0999 | 0 | 81.5123 | 90.6667 | 97.67 | 100 | 100 | 100 | 100 | 100 | 96.3089
MR24 | Merged_Table_Assay_lito | RQD_pc | % | ROCKCODE | MCB | sin asignar | MCB | ROCKCODE agrupado en ROCKCODE_NUMEQ=16; sigla sin leyenda | Mármol (hipótesis: siglas M*) | Metamorfico | media_pond = ponderada por largo de intervalo | 2524 | 92.4521 | 16.8445 | 0.1822 | 0 | 55.03 | 73.1727 | 95 | 100 | 100 | 100 | 100 | 100 | 92.0587
MR24 | Merged_Table_Assay_lito | RQD_pc | % | ROCKCODE | MCGB | sin asignar | MCGB | ROCKCODE agrupado en ROCKCODE_NUMEQ=16; sigla sin leyenda | Mármol (hipótesis: siglas M*) | Metamorfico | media_pond = ponderada por largo de intervalo | 9009 | 96.5702 | 9.5789 | 0.0992 | 0 | 80 | 90.1453 | 98 | 100 | 100 | 100 | 100 | 100 | 96.5337
MR24 | Merged_Table_Assay_lito | RQD_pc | % | ROCKCODE | MDL | sin asignar | MDL | ROCKCODE agrupado en ROCKCODE_NUMEQ=16; sigla sin leyenda | Mármol (hipótesis: siglas M*) | Metamorfico | media_pond = ponderada por largo de intervalo | 1 | 100 |  |  | 100 | 100 | 100 | 100 | 100 | 100 | 100 | 100 | 100 | 100
MR24 | Merged_Table_Assay_lito | RQD_pc | % | ROCKCODE | MDP | sin asignar | MDP | ROCKCODE agrupado en ROCKCODE_NUMEQ=19; sigla sin leyenda | Mármol (hipótesis: sigla MDP) | Metamorfico | media_pond = ponderada por largo de intervalo | 29342 | 94.4149 | 12.7267 | 0.1348 | 0 | 69.6242 | 84.2473 | 95 | 100 | 100 | 100 | 100 | 100 | 93.998
MR24 | Merged_Table_Assay_lito | RQD_pc | % | ROCKCODE | MG | sin asignar | MG | ROCKCODE agrupado en ROCKCODE_NUMEQ=16; sigla sin leyenda | Mármol (hipótesis: siglas M*) | Metamorfico | media_pond = ponderada por largo de intervalo | 11140 | 97.0259 | 8.5109 | 0.0877 | 0 | 85.5565 | 92.4984 | 98 | 100 | 100 | 100 | 100 | 100 | 96.815
MR24 | Merged_Table_Assay_lito | RQD_pc | % | ROCKCODE | MGS | sin asignar | MGS | ROCKCODE agrupado en ROCKCODE_NUMEQ=16; sigla sin leyenda | Mármol (hipótesis: siglas M*) | Metamorfico | media_pond = ponderada por largo de intervalo | 6741 | 97.1586 | 7.9992 | 0.0823 | 0 | 85.641 | 92.9853 | 97.7778 | 100 | 100 | 100 | 100 | 100 | 96.6702
MR24 | Merged_Table_Assay_lito | RQD_pc | % | ROCKCODE | MPA | sin asignar | MPA | ROCKCODE agrupado en ROCKCODE_NUMEQ=16; sigla sin leyenda | Mármol (hipótesis: siglas M*) | Metamorfico | media_pond = ponderada por largo de intervalo | 10658 | 96.6518 | 8.4413 | 0.0873 | 0 | 83.3333 | 91.29 | 96.67 | 100 | 100 | 100 | 100 | 100 | 96.3958
MR24 | Merged_Table_Assay_lito | RQD_pc | % | ROCKCODE | TODOS |  |  |  |  | sin leyenda | media_pond = ponderada por largo de intervalo | 199076 | 93.3047 | 16.2235 | 0.1739 | 0 | 60.74 | 81.4808 | 95.044 | 100 | 100 | 100 | 100 | 100 | 92.6272
MR24 | Merged_Table_Assay_lito | ABRASION_pc | % | RT_Abrasion | 1 | Intrusivo | RT1 | Geologia_2024=Intrusivo_1 | Intrusivo | Intrusivo |  | 33 | 24.4325 | 2.0538 | 0.0841 | 21.9756 | 21.9756 | 21.9756 | 21.9912 | 24.4902 | 26.5441 | 27.4145 | 27.4145 | 27.4145
MR24 | Merged_Table_Assay_lito | ABRASION_pc | % | RT_Abrasion | 10 | sin asignar | Sedimentario_10 | Geologia_2024=Sedimentario_10 (no especifica caliza) | Caliza (hipótesis: siglas C*) | Sedimentario |  | 42 | 16.3609 | 2.3768 | 0.1453 | 13 | 13 | 13 | 15.1 | 16.417 | 17.156 | 19.2254 | 20.9711 | 20.9711
MR24 | Merged_Table_Assay_lito | ABRASION_pc | % | RT_Abrasion | 11 | sin asignar | Sedimentario_11 | Geologia_2024=Sedimentario_11 (no especifica caliza) | Caliza (hipótesis: Sedimentario; RT11~NUMEQ10, siglas C*) | Sedimentario |  | 319 | 23.1681 | 8.3984 | 0.3625 | 12 | 15 | 16.7 | 19 | 21.7851 | 25.6 | 28.5386 | 32.7105 | 83.2
MR24 | Merged_Table_Assay_lito | ABRASION_pc | % | RT_Abrasion | 13 | sin asignar | Metamorfico_13 | Geologia_2024=Metamorfico_13 (no distingue hornfels/mármol) | Hornfels (hipótesis: siglas HG, HGS, HC) | Metamorfico |  | 429 | 19.6959 | 5.9821 | 0.3037 | 11.1211 | 12.4131 | 13.2238 | 15.4682 | 19.2 | 21.9 | 28.0642 | 31.7459 | 55.9
MR24 | Merged_Table_Assay_lito | ABRASION_pc | % | RT_Abrasion | 14 | sin asignar | Metamorfico_14 | Geologia_2024=Metamorfico_14 (no distingue hornfels/mármol) | Hornfels (hipótesis: siglas HBV, HGV, HCB, HDP; 'Diop. Hornfels'~HGV) | Metamorfico |  | 117 | 23.7074 | 6.408 | 0.2703 | 11.6 | 13 | 13 | 21.2046 | 23.8 | 26.9258 | 33.2306 | 33.6189 | 37.5675
MR24 | Merged_Table_Assay_lito | ABRASION_pc | % | RT_Abrasion | 16 | sin asignar | Metamorfico_16 | Geologia_2024=Metamorfico_16 (no distingue hornfels/mármol) | Mármol (hipótesis: siglas MC, MG, MGS, MPA, MCGB; 'Marble'~MCGB) | Metamorfico |  | 705 | 38.6914 | 18.0497 | 0.4665 | 2.6584 | 15.8237 | 18.1 | 23.6 | 36 | 53.1138 | 63.6164 | 71.3844 | 82.9134
MR24 | Merged_Table_Assay_lito | ABRASION_pc | % | RT_Abrasion | 16_MN | sin asignar | Metamorfico_16 | Geologia_2024=Metamorfico_16 (no distingue hornfels/mármol) | Mármol (hipótesis: siglas MC, MG, MGS, MPA, MCGB; 'Marble'~MCGB) | Metamorfico |  | 98 | 30.924 | 10.6158 | 0.3433 | 13.789 | 17.2002 | 18.6407 | 25.2112 | 29.0884 | 36 | 43.6945 | 46.6653 | 63.5
MR24 | Merged_Table_Assay_lito | ABRASION_pc | % | RT_Abrasion | 19 | sin asignar | Metamorfico_19 | Geologia_2024=Metamorfico_19 (no distingue hornfels/mármol) | Mármol (hipótesis: sigla MDP) | Metamorfico |  | 194 | 26.1419 | 6.6579 | 0.2547 | 15.09 | 18.9765 | 20.114 | 21.1958 | 24.2 | 28.8504 | 34.9 | 38.7052 | 48.7479
MR24 | Merged_Table_Assay_lito | ABRASION_pc | % | RT_Abrasion | 2 | Intrusivo | RT2 | Geologia_2024=Intrusivo_2 | Intrusivo | Intrusivo |  | 23 | 22.7737 | 8.1915 | 0.3597 | 12.7175 | 12.7175 | 12.7175 | 15.011 | 27.6689 | 30 | 31.9 | 31.9 | 31.9
MR24 | Merged_Table_Assay_lito | ABRASION_pc | % | RT_Abrasion | TODOS | [6 empty] | 1960 | 28.5769 | 14.652 | 0.5127 | 2.6584 | 13.5973 | 15.1 | 19.1042 | 23.95 | 32.9288 | 52.6515 | 62.2347 | 83.2
MR24 | Merged_Table_Assay_lito | DTADJ | t/m3 (supuesto) | ROCA | 1 | Intrusivo | RT1 | Geologia_2024=Intrusivo_1 | Intrusivo | Intrusivo | densidad ajustada (DTADJ) por código ROCA | 3059 | 2.4632 | 0.0947 | 0.0384 | 2.0708 | 2.2965 | 2.3554 | 2.4142 | 2.4633 | 2.5222 | 2.5713 | 2.5909 | 2.8341
MR24 | Merged_Table_Assay_lito | DTADJ | t/m3 (supuesto) | ROCA | 2 | Intrusivo | RT2 | Geologia_2024=Intrusivo_2 | Intrusivo | Intrusivo | densidad ajustada (DTADJ) por código ROCA | 314 | 2.5928 | 0.062 | 0.0239 | 2.2867 | 2.5181 | 2.532 | 2.563 | 2.5872 | 2.6153 | 2.6685 | 2.7058 | 2.8242
MR24 | Merged_Table_Assay_lito | DTADJ | t/m3 (supuesto) | ROCA | 10 | sin asignar | Sedimentario_10 | Geologia_2024=Sedimentario_10 (no especifica caliza) | Caliza (hipótesis: siglas C*) | Sedimentario | densidad ajustada (DTADJ) por código ROCA | 362 | 2.7118 | 0.0183 | 0.0067 | 2.5995 | 2.6786 | 2.6884 | 2.6983 | 2.7173 | 2.7273 | 2.7273 | 2.7373 | 2.7572
MR24 | Merged_Table_Assay_lito | DTADJ | t/m3 (supuesto) | ROCA | 11 | sin asignar | Sedimentario_11 | Geologia_2024=Sedimentario_11 (no especifica caliza) | Caliza (hipótesis: Sedimentario; RT11~NUMEQ10, siglas C*) | Sedimentario | densidad ajustada (DTADJ) por código ROCA | 1178 | 2.7194 | 0.0183 | 0.0067 | 2.625 | 2.6851 | 2.695 | 2.7049 | 2.7248 | 2.7348 | 2.7348 | 2.7448 | 2.7847
MR24 | Merged_Table_Assay_lito | DTADJ | t/m3 (supuesto) | ROCA | 13 | sin asignar | Metamorfico_13 | Geologia_2024=Metamorfico_13 (no distingue hornfels/mármol) | Hornfels (hipótesis: siglas HG, HGS, HC) | Metamorfico | densidad ajustada (DTADJ) por código ROCA | 2546 | 2.7084 | 0.0325 | 0.012 | 2.5654 | 2.6735 | 2.6833 | 2.6931 | 2.703 | 2.7217 | 2.7514 | 2.7718 | 2.8602
MR24 | Merged_Table_Assay_lito | DTADJ | t/m3 (supuesto) | ROCA | 14 | sin asignar | Metamorfico_14 | Geologia_2024=Metamorfico_14 (no distingue hornfels/mármol) | Hornfels (hipótesis: siglas HBV, HGV, HCB, HDP; 'Diop. Hornfels'~HGV) | Metamorfico | densidad ajustada (DTADJ) por código ROCA | 980 | 2.837 | 0.1213 | 0.0428 | 2.5126 | 2.6697 | 2.6988 | 2.7375 | 2.8267 | 2.9249 | 3.0034 | 3.0525 | 3.2193
MR24 | Merged_Table_Assay_lito | DTADJ | t/m3 (supuesto) | ROCA | 16 | sin asignar | Metamorfico_16 | Geologia_2024=Metamorfico_16 (no distingue hornfels/mármol) | Mármol (hipótesis: siglas MC, MG, MGS, MPA, MCGB; 'Marble'~MCGB) | Metamorfico | densidad ajustada (DTADJ) por código ROCA | 4788 | 2.7132 | 0.0416 | 0.0153 | 2.4899 | 2.6688 | 2.6787 | 2.6883 | 2.7082 | 2.728 | 2.7578 | 2.787 | 2.9661
MR24 | Merged_Table_Assay_lito | DTADJ | t/m3 (supuesto) | ROCA | 19 | sin asignar | Metamorfico_19 | Geologia_2024=Metamorfico_19 (no distingue hornfels/mármol) | Mármol (hipótesis: sigla MDP) | Metamorfico | densidad ajustada (DTADJ) por código ROCA | 1064 | 2.821 | 0.1177 | 0.0417 | 2.493 | 2.6697 | 2.6795 | 2.7255 | 2.8052 | 2.8954 | 2.9936 | 3.0321 | 3.3077
MR24 | Merged_Table_Assay_lito | DTADJ | t/m3 (supuesto) | ROCA | 20 | Skarn | Endoskarn_20 | Geologia_2024=Endoskarn_20 | Skarn | Endoskarn | densidad ajustada (DTADJ) por código ROCA | 24 | 2.3718 | 0.1773 | 0.0748 | 2.0162 | 2.0611 | 2.1571 | 2.2248 | 2.4094 | 2.5059 | 2.5461 | 2.5698 | 2.7114
MR24 | Merged_Table_Assay_lito | DTADJ | t/m3 (supuesto) | ROCA | 22 | Skarn | Endoskarn_22 | Geologia_2024=Endoskarn_22 | Skarn | Endoskarn | densidad ajustada (DTADJ) por código ROCA | 126 | 2.3904 | 0.2 | 0.0837 | 1.9487 | 2.1221 | 2.1561 | 2.2604 | 2.3774 | 2.4986 | 2.5837 | 2.7373 | 3.4384
MR24 | Merged_Table_Assay_lito | DTADJ | t/m3 (supuesto) | ROCA | 23 | Skarn | Endoskarn_23 | Geologia_2024=Endoskarn_23 | Skarn | Endoskarn | densidad ajustada (DTADJ) por código ROCA | 8 | 2.4756 | 0.1309 | 0.0529 | 2.2006 | 2.2677 | 2.3349 | 2.4214 | 2.5297 | 2.5665 | 2.5768 | 2.5803 | 2.5837
MR24 | Merged_Table_Assay_lito | DTADJ | t/m3 (supuesto) | ROCA | 31 | Skarn | Exoskarn_31 | Geologia_2024=Exoskarn_31 | Skarn | Exoskarn | densidad ajustada (DTADJ) por código ROCA | 5 | 2.6163 | 0.2058 | 0.0787 | 2.3534 | 2.395 | 2.4365 | 2.5611 | 2.5776 | 2.6682 | 2.8201 | 2.8708 | 2.9214
MR24 | Merged_Table_Assay_lito | DTADJ | t/m3 (supuesto) | ROCA | 32 | Skarn | Exoskarn_32 | Geologia_2024=Exoskarn_32 | Skarn | Exoskarn | densidad ajustada (DTADJ) por código ROCA | 9 | 2.5712 | 0.1586 | 0.0617 | 2.3161 | 2.3161 | 2.3161 | 2.5589 | 2.5903 | 2.678 | 2.7108 | 2.7376 | 2.7643
MR24 | Merged_Table_Assay_lito | DTADJ | t/m3 (supuesto) | ROCA | 34 | Skarn | Exoskarn_34 | Geologia_2024=Exoskarn_34 | Skarn | Exoskarn | densidad ajustada (DTADJ) por código ROCA | 20 | 2.8032 | 0.2735 | 0.0976 | 2.4375 | 2.5272 | 2.5394 | 2.5781 | 2.7753 | 2.9798 | 3.0665 | 3.2479 | 3.5301
MR24 | Merged_Table_Assay_lito | DTADJ | t/m3 (supuesto) | ROCA | 35 | Skarn | Exoskarn_35 | Geologia_2024=Exoskarn_35 | Skarn | Exoskarn | densidad ajustada (DTADJ) por código ROCA | 10 | 2.8575 | 0.1556 | 0.0544 | 2.5869 | 2.6279 | 2.6688 | 2.7431 | 2.8971 | 2.9871 | 3.0198 | 3.0241 | 3.0285
MR24 | Merged_Table_Assay_lito | DTADJ | t/m3 (supuesto) | ROCA | 36 | Skarn | Exoskarn_36 | Geologia_2024=Exoskarn_36 | Skarn | Exoskarn | densidad ajustada (DTADJ) por código ROCA | 2 | 2.3254 | 0.1453 | 0.0625 | 2.2227 | 2.233 | 2.2432 | 2.274 | 2.3254 | 2.3768 | 2.4076 | 2.4179 | 2.4281
MR24 | Merged_Table_Assay_lito | DTADJ | t/m3 (supuesto) | ROCA | 37 | Skarn | Exoskarn_37 | Geologia_2024=Exoskarn_37 | Skarn | Exoskarn | densidad ajustada (DTADJ) por código ROCA | 15 | 2.7076 | 0.115 | 0.0425 | 2.5319 | 2.5442 | 2.5542 | 2.6383 | 2.6974 | 2.7802 | 2.854 | 2.8739 | 2.9117
MR24 | Merged_Table_Assay_lito | DTADJ | t/m3 (supuesto) | ROCA | 50 | Otra | Brechas_50 | Geologia_2024=Brechas_50 | Otra (Brechas) | Brechas | densidad ajustada (DTADJ) por código ROCA | 4 | 2.3656 | 0.1115 | 0.0471 | 2.199 | 2.2303 | 2.2616 | 2.3557 | 2.4178 | 2.4278 | 2.4278 | 2.4278 | 2.4278
MR24 | Merged_Table_Assay_lito | DTADJ | t/m3 (supuesto) | ROCA | 51 | sin asignar | RT51 | código sin etiqueta en los datos | sin hipótesis | sin leyenda | densidad ajustada (DTADJ) por código ROCA | 1 | 2.8656 |  |  | 2.8656 | 2.8656 | 2.8656 | 2.8656 | 2.8656 | 2.8656 | 2.8656 | 2.8656 | 2.8656
MR24 | Merged_Table_Assay_lito | DTADJ | t/m3 (supuesto) | ROCA | 53 | sin asignar | RT53 | código sin etiqueta en los datos | sin hipótesis | sin leyenda | densidad ajustada (DTADJ) por código ROCA | 6 | 2.4825 | 0.0644 | 0.0259 | 2.4178 | 2.4203 | 2.4228 | 2.4378 | 2.4776 | 2.495 | 2.5472 | 2.5721 | 2.597
MR24 | Merged_Table_Assay_lito | DTADJ | t/m3 (supuesto) | ROCA | TODOS | [5 empty] | densidad ajustada (DTADJ) por código ROCA | 14521 | 2.6702 | 0.1418 | 0.0531 | 1.9487 | 2.4044 | 2.4535 | 2.6504 | 2.6983 | 2.728 | 2.7914 | 2.8826 | 3.5301

## externos_ovalle2020
fuente_id | fuente | anio | autor_informe | laboratorio | set_id | ensayo_id | litologia_informe | litologia | litologia_detalle | litologia_proporcion | alteracion | tipo_material | clase_desmonte | tipo_ensayo | saturado | diametro_mm | altura_mm | Dmax_mm | D10_mm | D30_mm | D50_mm | D60_mm | Cu | Cc | grava_pct | arena_pct | finos_pct | escalamiento | Gs | gamma_d_kNm3 | e0 | e0_origen | Dr_pct | w_pct | UCS_MPa | sigma3_kPa | sigma1_kPa | q_kPa | criterio_falla | phi_sec_deg | eps_axial_falla_pct | eps_vol_falla_pct | u_falla_kPa | p_falla_kPa | q_falla_und_kPa | Su_kPa | Bg_pct | Br | finos_post_pct | sigma_n_kPa | tau_kPa | pagina | verificado_imagen | notas
OV2020 | 2020_Ovalle_Data Compilation from Large ICDTx on Coarse Crushable Rockfill Materials.pdf | 2020 | Ovalle, Linero, Dano, Bard, Hicher y Osses (2020), JGGE 146(9) 06020013 | CFE (México), inferido de p.3 | Infiernillo Rockfill (dry) | 1 | Silified conglomerate | Conglomerado | conglomerado silicificado |  |  | Enrocado |  | CID (compresión triaxial drenada) | no | 1130 |  | 200 |  |  |  |  | 4.25 | [7 empty] | 0.69 | informe |  |  |  | 36 | 260 | 224 | máximo (φmax, σ1 máximo) | 49.3 | [11 empty] | Zenodo xlsx; material y dmax en p.4 (Fig. 2a) | no (valores del xlsx; nombre, litología y dmax verificados en imagen p.4) | Ref. original: Marsal et al., 1965 ¦ Material en la fuente: «Infiernillo Rockfill (dry)» ¦ Datos por ensayo del repositorio Zenodo doi:10.5281/zenodo.3625778 (xlsx v1; ensayo_id = N° de fila); el artículo solo trae la lista de materiales (Fig. 2a) ¦ q calculado = σ1−σ3 ¦ E50 = 12.0 MPa ¦ SÍ en base Cylwik, equivalente probable: Marsal et al. (1965)¦a¦119
OV2020 | 2020_Ovalle_Data Compilation from Large ICDTx on Coarse Crushable Rockfill Materials.pdf | 2020 | Ovalle, Linero, Dano, Bard, Hicher y Osses (2020), JGGE 146(9) 06020013 | CFE (México), inferido de p.3 | Infiernillo Rockfill (dry) | 2 | Silified conglomerate | Conglomerado | conglomerado silicificado |  |  | Enrocado |  | CID (compresión triaxial drenada) | no | 1130 |  | 200 |  |  |  |  | 4.25 | [7 empty] | 0.7 | informe |  |  |  | 73 | 461 | 388 | máximo (φmax, σ1 máximo) | 46.5 | [11 empty] | Zenodo xlsx; material y dmax en p.4 (Fig. 2a) | no (valores del xlsx; nombre, litología y dmax verificados en imagen p.4) | Ref. original: Marsal et al., 1965 ¦ Material en la fuente: «Infiernillo Rockfill (dry)» ¦ Datos por ensayo del repositorio Zenodo doi:10.5281/zenodo.3625778 (xlsx v1; ensayo_id = N° de fila); el artículo solo trae la lista de materiales (Fig. 2a) ¦ q calculado = σ1−σ3 ¦ E50 = 18.6 MPa ¦ SÍ en base Cylwik, equivalente probable: Marsal et al. (1965)¦a¦120
OV2020 | 2020_Ovalle_Data Compilation from Large ICDTx on Coarse Crushable Rockfill Materials.pdf | 2020 | Ovalle, Linero, Dano, Bard, Hicher y Osses (2020), JGGE 146(9) 06020013 | CFE (México), inferido de p.3 | Infiernillo Rockfill (dry) | 3 | Silified conglomerate | Conglomerado | conglomerado silicificado |  |  | Enrocado |  | CID (compresión triaxial drenada) | no | 1130 |  | 200 |  |  |  |  | 4.25 | [7 empty] | 0.65 | informe |  |  |  | 35 | 246 | 211 | máximo (φmax, σ1 máximo) | 48.8 | [11 empty] | Zenodo xlsx; material y dmax en p.4 (Fig. 2a) | no (valores del xlsx; nombre, litología y dmax verificados en imagen p.4) | Ref. original: Marsal et al., 1965 ¦ Material en la fuente: «Infiernillo Rockfill (dry)» ¦ Datos por ensayo del repositorio Zenodo doi:10.5281/zenodo.3625778 (xlsx v1; ensayo_id = N° de fila); el artículo solo trae la lista de materiales (Fig. 2a) ¦ q calculado = σ1−σ3 ¦ E50 = 14.0 MPa ¦ SÍ en base Cylwik, equivalente probable: Marsal et al. (1965)¦a¦119
OV2020 | 2020_Ovalle_Data Compilation from Large ICDTx on Coarse Crushable Rockfill Materials.pdf | 2020 | Ovalle, Linero, Dano, Bard, Hicher y Osses (2020), JGGE 146(9) 06020013 | CFE (México), inferido de p.3 | Infiernillo Rockfill (dry) | 4 | Silified conglomerate | Conglomerado | conglomerado silicificado |  |  | Enrocado |  | CID (compresión triaxial drenada) | no | 1130 |  | 200 |  |  |  |  | 4.25 | [7 empty] | 0.7 | informe |  |  |  | 50 | 309 | 259 | máximo (φmax, σ1 máximo) | 46.2 | [11 empty] | Zenodo xlsx; material y dmax en p.4 (Fig. 2a) | no (valores del xlsx; nombre, litología y dmax verificados en imagen p.4) | Ref. original: Marsal et al., 1965 ¦ Material en la fuente: «Infiernillo Rockfill (dry)» ¦ Datos por ensayo del repositorio Zenodo doi:10.5281/zenodo.3625778 (xlsx v1; ensayo_id = N° de fila); el artículo solo trae la lista de materiales (Fig. 2a) ¦ q calculado = σ1−σ3 ¦ E50 = 12.3 MPa ¦ SÍ en base Cylwik, equivalente probable: Marsal et al. (1965)¦a¦122
OV2020 | 2020_Ovalle_Data Compilation from Large ICDTx on Coarse Crushable Rockfill Materials.pdf | 2020 | Ovalle, Linero, Dano, Bard, Hicher y Osses (2020), JGGE 146(9) 06020013 | CFE (México), inferido de p.3 | Infiernillo Rockfill (dry) | 5 | Silified conglomerate | Conglomerado | conglomerado silicificado |  |  | Enrocado |  | CID (compresión triaxial drenada) | no | 1130 |  | 200 |  |  |  |  | 4.25 | [7 empty] | 0.6 | informe |  |  |  | 68 | 422 | 354 | máximo (φmax, σ1 máximo) | 46.2 | [11 empty] | Zenodo xlsx; material y dmax en p.4 (Fig. 2a) | no (valores del xlsx; nombre, litología y dmax verificados en imagen p.4) | Ref. original: Marsal et al., 1965 ¦ Material en la fuente: «Infiernillo Rockfill (dry)» ¦ Datos por ensayo del repositorio Zenodo doi:10.5281/zenodo.3625778 (xlsx v1; ensayo_id = N° de fila); el artículo solo trae la lista de materiales (Fig. 2a) ¦ q calculado = σ1−σ3 ¦ E50 = 14.7 MPa ¦ SÍ en base Cylwik, equivalente probable: Marsal et al. (1965)¦a¦123
OV2020 | 2020_Ovalle_Data Compilation from Large ICDTx on Coarse Crushable Rockfill Materials.pdf | 2020 | Ovalle, Linero, Dano, Bard, Hicher y Osses (2020), JGGE 146(9) 06020013 | CFE (México), inferido de p.3 | Infiernillo Rockfill (dry) | 6 | Silified conglomerate | Conglomerado | conglomerado silicificado |  |  | Enrocado |  | CID (compresión triaxial drenada) | no | 1130 |  | 200 |  |  |  |  | 4.25 | [7 empty] | 0.62 | informe |  |  |  | 68 | 421 | 353 | máximo (φmax, σ1 máximo) | 46.1 | [11 empty] | Zenodo xlsx; material y dmax en p.4 (Fig. 2a) | no (valores del xlsx; nombre, litología y dmax verificados en imagen p.4) | Ref. original: Marsal et al., 1965 ¦ Material en la fuente: «Infiernillo Rockfill (dry)» ¦ Datos por ensayo del repositorio Zenodo doi:10.5281/zenodo.3625778 (xlsx v1; ensayo_id = N° de fila); el artículo solo trae la lista de materiales (Fig. 2a) ¦ q calculado = σ1−σ3 ¦ E50 = 14.7 MPa ¦ SÍ en base Cylwik, equivalente probable: Marsal et al. (1965)¦a¦123
OV2020 | 2020_Ovalle_Data Compilation from Large ICDTx on Coarse Crushable Rockfill Materials.pdf | 2020 | Ovalle, Linero, Dano, Bard, Hicher y Osses (2020), JGGE 146(9) 06020013 | CFE (México), inferido de p.3 | Infiernillo Rockfill (dry) | 7 | Silified conglomerate | Conglomerado | conglomerado silicificado |  |  | Enrocado |  | CID (compresión triaxial drenada) | no | 1130 |  | 200 |  |  |  |  | 4.25 | [7 empty] | 0.55 | informe |  |  |  | 192 | 1148 | 956 | máximo (φmax, σ1 máximo) | 45.6 | [11 empty] | Zenodo xlsx; material y dmax en p.4 (Fig. 2a) | no (valores del xlsx; nombre, litología y dmax verificados en imagen p.4) | Ref. original: Marsal et al., 1965 ¦ Material en la fuente: «Infiernillo Rockfill (dry)» ¦ Datos por ensayo del repositorio Zenodo doi:10.5281/zenodo.3625778 (xlsx v1; ensayo_id = N° de fila); el artículo solo trae la lista de materiales (Fig. 2a) ¦ q calculado = σ1−σ3 ¦ E50 = 24.5 MPa ¦ SÍ en base Cylwik, equivalente probable: Marsal et al. (1965)¦b¦125
OV2020 | 2020_Ovalle_Data Compilation from Large ICDTx on Coarse Crushable Rockfill Materials.pdf | 2020 | Ovalle, Linero, Dano, Bard, Hicher y Osses (2020), JGGE 146(9) 06020013 | CFE (México), inferido de p.3 | Infiernillo Rockfill (dry) | 8 | Silified conglomerate | Conglomerado | conglomerado silicificado |  |  | Enrocado |  | CID (compresión triaxial drenada) | no | 1130 |  | 200 |  |  |  |  | 4.25 | [7 empty] | 0.55 | informe |  |  |  | 497 | 2393 | 1896 | máximo (φmax, σ1 máximo) | 41 | [6 empty] | 13.8 |  |  |  |  | Zenodo xlsx; material y dmax en p.4 (Fig. 2a) | no (valores del xlsx; nombre, litología y dmax verificados en imagen p.4) | Ref. original: Marsal et al., 1965 ¦ Material en la fuente: «Infiernillo Rockfill (dry)» ¦ Datos por ensayo del repositorio Zenodo doi:10.5281/zenodo.3625778 (xlsx v1; ensayo_id = N° de fila); el artículo solo trae la lista de materiales (Fig. 2a) ¦ q calculado = σ1−σ3 ¦ E50 = 32.7 MPa ¦ SÍ en base Cylwik, equivalente probable: Marsal et al. (1965)¦b¦126
OV2020 | 2020_Ovalle_Data Compilation from Large ICDTx on Coarse Crushable Rockfill Materials.pdf | 2020 | Ovalle, Linero, Dano, Bard, Hicher y Osses (2020), JGGE 146(9) 06020013 | CFE (México), inferido de p.3 | Infiernillo Rockfill (dry) | 9 | Silified conglomerate | Conglomerado | conglomerado silicificado |  |  | Enrocado |  | CID (compresión triaxial drenada) | no | 1130 |  | 200 |  |  |  |  | 4.25 | [7 empty] | 0.62 | informe |  |  |  | 1017 | 4558 | 3541 | máximo (φmax, σ1 máximo) | 39.4 | [11 empty] | Zenodo xlsx; material y dmax en p.4 (Fig. 2a) | no (valores del xlsx; nombre, litología y dmax verificados en imagen p.4) | Ref. original: Marsal et al., 1965 ¦ Material en la fuente: «Infiernillo Rockfill (dry)» ¦ Datos por ensayo del repositorio Zenodo doi:10.5281/zenodo.3625778 (xlsx v1; ensayo_id = N° de fila); el artículo solo trae la lista de materiales (Fig. 2a) ¦ q calculado = σ1−σ3 ¦ E50 = 46.6 MPa ¦ SÍ en base Cylwik, equivalente probable: Marsal et al. (1965)¦b¦127
OV2020 | 2020_Ovalle_Data Compilation from Large ICDTx on Coarse Crushable Rockfill Materials.pdf | 2020 | Ovalle, Linero, Dano, Bard, Hicher y Osses (2020), JGGE 146(9) 06020013 | CFE (México), inferido de p.3 | Infiernillo Rockfill (dry) | 10 | Silified conglomerate | Conglomerado | conglomerado silicificado |  |  | Enrocado |  | CID (compresión triaxial drenada) | no | 1130 |  | 200 |  |  |  |  | 4.25 | [7 empty] | 0.51 | informe |  |  |  | 1721 | 7192 | 5471 | máximo (φmax, σ1 máximo) | 37.9 | [11 empty] | Zenodo xlsx; material y dmax en p.4 (Fig. 2a) | no (valores del xlsx; nombre, litología y dmax verificados en imagen p.4) | Ref. original: Marsal et al., 1965 ¦ Material en la fuente: «Infiernillo Rockfill (dry)» ¦ Datos por ensayo del repositorio Zenodo doi:10.5281/zenodo.3625778 (xlsx v1; ensayo_id = N° de fila); el artículo solo trae la lista de materiales (Fig. 2a) ¦ q calculado = σ1−σ3 ¦ E50 = 70.6 MPa ¦ SÍ en base Cylwik, equivalente probable: Marsal et al. (1965)¦b¦128
OV2020 | 2020_Ovalle_Data Compilation from Large ICDTx on Coarse Crushable Rockfill Materials.pdf | 2020 | Ovalle, Linero, Dano, Bard, Hicher y Osses (2020), JGGE 146(9) 06020013 | CFE (México), inferido de p.3 | Infiernillo Rockfill (dry) | 11 | Silified conglomerate | Conglomerado | conglomerado silicificado |  |  | Enrocado |  | CID (compresión triaxial drenada) | no | 1130 |  | 200 |  |  |  |  | 4.25 | [7 empty] | 0.45 | informe |  |  |  | 2537 | 10225 | 7688 | máximo (φmax, σ1 máximo) | 37 | [6 empty] | 10.6 |  |  |  |  | Zenodo xlsx; material y dmax en p.4 (Fig. 2a) | no (valores del xlsx; nombre, litología y dmax verificados en imagen p.4) | Ref. original: Marsal et al., 1965 ¦ Material en la fuente: «Infiernillo Rockfill (dry)» ¦ Datos por ensayo del repositorio Zenodo doi:10.5281/zenodo.3625778 (xlsx v1; ensayo_id = N° de fila); el artículo solo trae la lista de materiales (Fig. 2a) ¦ q calculado = σ1−σ3 ¦ E50 = 91.1 MPa ¦ SÍ en base Cylwik, equivalente probable: Marsal et al. (1965)¦d¦132
OV2020 | 2020_Ovalle_Data Compilation from Large ICDTx on Coarse Crushable Rockfill Materials.pdf | 2020 | Ovalle, Linero, Dano, Bard, Hicher y Osses (2020), JGGE 146(9) 06020013 | CFE (México), inferido de p.3 | Infiernillo Rockfill (dry) | 12 | Silified conglomerate | Conglomerado | conglomerado silicificado |  |  | Enrocado |  | CID (compresión triaxial drenada) | no | 1130 |  | 200 |  |  |  |  | 4.25 | [7 empty] | 0.51 | informe |  |  |  | 192 | 1152 | 960 | máximo (φmax, σ1 máximo) | 45.6 | [11 empty] | Zenodo xlsx; material y dmax en p.4 (Fig. 2a) | no (valores del xlsx; nombre, litología y dmax verificados en imagen p.4) | Ref. original: Marsal et al., 1965 ¦ Material en la fuente: «Infiernillo Rockfill (dry)» ¦ Datos por ensayo del repositorio Zenodo doi:10.5281/zenodo.3625778 (xlsx v1; ensayo_id = N° de fila); el artículo solo trae la lista de materiales (Fig. 2a) ¦ q calculado = σ1−σ3 ¦ E50 = 24.5 MPa ¦ SÍ en base Cylwik, equivalente probable: Marsal et al. (1965)¦b¦125
OV2020 | 2020_Ovalle_Data Compilation from Large ICDTx on Coarse Crushable Rockfill Materials.pdf | 2020 | Ovalle, Linero, Dano, Bard, Hicher y Osses (2020), JGGE 146(9) 06020013 | CFE (México), inferido de p.3 | Infiernillo Rockfill (dry) | 13 | Silified conglomerate | Conglomerado | conglomerado silicificado |  |  | Enrocado |  | CID (compresión triaxial drenada) | no | 1130 |  | 200 |  |  |  |  | 4.25 | [7 empty] | 0.5 | informe |  |  |  | 497 | 2537 | 2040 | máximo (φmax, σ1 máximo) | 42.2 | [6 empty] | 6.3 |  |  |  |  | Zenodo xlsx; material y dmax en p.4 (Fig. 2a) | no (valores del xlsx; nombre, litología y dmax verificados en imagen p.4) | Ref. original: Marsal et al., 1965 ¦ Material en la fuente: «Infiernillo Rockfill (dry)» ¦ Datos por ensayo del repositorio Zenodo doi:10.5281/zenodo.3625778 (xlsx v1; ensayo_id = N° de fila); el artículo solo trae la lista de materiales (Fig. 2a) ¦ q calculado = σ1−σ3 ¦ E50 = 34.3 MPa ¦ SÍ en base Cylwik, equivalente probable: Marsal et al. (1965)¦d¦134
OV2020 | 2020_Ovalle_Data Compilation from Large ICDTx on Coarse Crushable Rockfill Materials.pdf | 2020 | Ovalle, Linero, Dano, Bard, Hicher y Osses (2020), JGGE 146(9) 06020013 | CFE (México), inferido de p.3 | Infiernillo Rockfill (dry) | 14 | Silified conglomerate | Conglomerado | conglomerado silicificado |  |  | Enrocado |  | CID (compresión triaxial drenada) | no | 1130 |  | 200 |  |  |  |  | 4.25 | [7 empty] | 0.4 | informe |  |  |  | 1017 | 4537 | 3520 | máximo (φmax, σ1 máximo) | 39.3 | [6 empty] | 15.3 |  |  |  |  | Zenodo xlsx; material y dmax en p.4 (Fig. 2a) | no (valores del xlsx; nombre, litología y dmax verificados en imagen p.4) | Ref. original: Marsal et al., 1965 ¦ Material en la fuente: «Infiernillo Rockfill (dry)» ¦ Datos por ensayo del repositorio Zenodo doi:10.5281/zenodo.3625778 (xlsx v1; ensayo_id = N° de fila); el artículo solo trae la lista de materiales (Fig. 2a) ¦ q calculado = σ1−σ3 ¦ E50 = 60.5 MPa ¦ SÍ en base Cylwik, equivalente probable: Marsal et al. (1965)¦b¦127
OV2020 | 2020_Ovalle_Data Compilation from Large ICDTx on Coarse Crushable Rockfill Materials.pdf | 2020 | Ovalle, Linero, Dano, Bard, Hicher y Osses (2020), JGGE 146(9) 06020013 | CFE (México), inferido de p.3 | Infiernillo Rockfill (dry) | 15 | Silified conglomerate | Conglomerado | conglomerado silicificado |  |  | Enrocado |  | CID (compresión triaxial drenada) | no | 1130 |  | 200 |  |  |  |  | 4.25 | [7 empty] | 0.4 | informe |  |  |  | 1721 | 7141 | 5420 | máximo (φmax, σ1 máximo) | 37.7 | [6 empty] | 14.3 |  |  |  |  | Zenodo xlsx; material y dmax en p.4 (Fig. 2a) | no (valores del xlsx; nombre, litología y dmax verificados en imagen p.4) | Ref. original: Marsal et al., 1965 ¦ Material en la fuente: «Infiernillo Rockfill (dry)» ¦ Datos por ensayo del repositorio Zenodo doi:10.5281/zenodo.3625778 (xlsx v1; ensayo_id = N° de fila); el artículo solo trae la lista de materiales (Fig. 2a) ¦ q calculado = σ1−σ3 ¦ E50 = 77.1 MPa ¦ SÍ en base Cylwik, equivalente probable: Marsal et al. (1965)¦b¦128
OV2020 | 2020_Ovalle_Data Compilation from Large ICDTx on Coarse Crushable Rockfill Materials.pdf | 2020 | Ovalle, Linero, Dano, Bard, Hicher y Osses (2020), JGGE 146(9) 06020013 | CFE (México), inferido de p.3 | Infiernillo Rockfill (dry) | 16 | Silified conglomerate | Conglomerado | conglomerado silicificado |  |  | Enrocado |  | CID (compresión triaxial drenada) | no | 1130 |  | 200 |  |  |  |  | 4.25 | [7 empty] | 0.46 | informe |  |  |  | 2537 | 9920 | 7383 | máximo (φmax, σ1 máximo) | 36.3 | [6 empty] | 14.1 |  |  |  |  | Zenodo xlsx; material y dmax en p.4 (Fig. 2a) | no (valores del xlsx; nombre, litología y dmax verificados en imagen p.4) | Ref. original: Marsal et al., 1965 ¦ Material en la fuente: «Infiernillo Rockfill (dry)» ¦ Datos por ensayo del repositorio Zenodo doi:10.5281/zenodo.3625778 (xlsx v1; ensayo_id = N° de fila); el artículo solo trae la lista de materiales (Fig. 2a) ¦ q calculado = σ1−σ3 ¦ E50 = 88.3 MPa ¦ SÍ en base Cylwik, equivalente probable: Marsal et al. (1965)¦d¦132
OV2020 | 2020_Ovalle_Data Compilation from Large ICDTx on Coarse Crushable Rockfill Materials.pdf | 2020 | Ovalle, Linero, Dano, Bard, Hicher y Osses (2020), JGGE 146(9) 06020013 | CFE (México), inferido de p.3 | Infiernillo Cantera N°5 (dry) | 17 | Diorite | Diorita | [5 empty] | CID (compresión triaxial drenada) | no | 1130 |  | 200 |  |  |  |  | 4.83 | [7 empty] | 0.45 | informe |  |  |  | 41 | 308 | 267 | máximo (φmax, σ1 máximo) | 50 | [6 empty] | 7.9 |  |  |  |  | Zenodo xlsx; material y dmax en p.4 (Fig. 2a) | no (valores del xlsx; nombre, litología y dmax verificados en imagen p.4) | Ref. original: Marsal et al., 1965 ¦ Material en la fuente: «Infiernillo Cantera N°5 (dry)» (clase ROM/Chancado/Enrocado no indicada) ¦ Datos por ensayo del repositorio Zenodo doi:10.5281/zenodo.3625778 (xlsx v1; ensayo_id = N° de fila); el artículo solo trae la lista de materiales (Fig. 2a) ¦ q calculado = σ1−σ3 ¦ E50 = 12.8 MPa ¦ SÍ en base Cylwik, equivalente probable: Marsal et al. (1965)¦e¦138
OV2020 | 2020_Ovalle_Data Compilation from Large ICDTx on Coarse Crushable Rockfill Materials.pdf | 2020 | Ovalle, Linero, Dano, Bard, Hicher y Osses (2020), JGGE 146(9) 06020013 | CFE (México), inferido de p.3 | Infiernillo Cantera N°5 (dry) | 18 | Diorite | Diorita | [5 empty] | CID (compresión triaxial drenada) | no | 1130 |  | 200 |  |  |  |  | 7.62 | [7 empty] | 0.61 | informe |  |  |  | 92 | 564 | 472 | máximo (φmax, σ1 máximo) | 46.1 | [6 empty] | 10.8 |  |  |  |  | Zenodo xlsx; material y dmax en p.4 (Fig. 2a) | no (valores del xlsx; nombre, litología y dmax verificados en imagen p.4) | Ref. original: Marsal et al., 1965 ¦ Material en la fuente: «Infiernillo Cantera N°5 (dry)» (clase ROM/Chancado/Enrocado no indicada) ¦ Datos por ensayo del repositorio Zenodo doi:10.5281/zenodo.3625778 (xlsx v1; ensayo_id = N° de fila); el artículo solo trae la lista de materiales (Fig. 2a) ¦ q calculado = σ1−σ3 ¦ E50 = 15.1 MPa ¦ SÍ en base Cylwik, equivalente probable: Marsal et al. (1965)¦c¦129
OV2020 | 2020_Ovalle_Data Compilation from Large ICDTx on Coarse Crushable Rockfill Materials.pdf | 2020 | Ovalle, Linero, Dano, Bard, Hicher y Osses (2020), JGGE 146(9) 06020013 | CFE (México), inferido de p.3 | Infiernillo Cantera N°5 (dry) | 19 | Diorite | Diorita | [5 empty] | CID (compresión triaxial drenada) | no | 1130 |  | 200 |  |  |  |  | 7 | [7 empty] | 0.62 | informe |  |  |  | 192 | 1087 | 895 | máximo (φmax, σ1 máximo) | 44.4 | [6 empty] | 8.8 |  |  |  |  | Zenodo xlsx; material y dmax en p.4 (Fig. 2a) | no (valores del xlsx; nombre, litología y dmax verificados en imagen p.4) | Ref. original: Marsal et al., 1965 ¦ Material en la fuente: «Infiernillo Cantera N°5 (dry)» (clase ROM/Chancado/Enrocado no indicada) ¦ Datos por ensayo del repositorio Zenodo doi:10.5281/zenodo.3625778 (xlsx v1; ensayo_id = N° de fila); el artículo solo trae la lista de materiales (Fig. 2a) ¦ q calculado = σ1−σ3 ¦ E50 = 21.5 MPa ¦ SÍ en base Cylwik, equivalente probable: Marsal et al. (1965)¦c¦130
OV2020 | 2020_Ovalle_Data Compilation from Large ICDTx on Coarse Crushable Rockfill Materials.pdf | 2020 | Ovalle, Linero, Dano, Bard, Hicher y Osses (2020), JGGE 146(9) 06020013 | CFE (México), inferido de p.3 | Infiernillo Cantera N°5 (dry) | 20 | Diorite | Diorita | [5 empty] | CID (compresión triaxial drenada) | no | 1130 |  | 200 |  |  |  |  | 4.52 | [7 empty] | 0.73 | informe |  |  |  | 497 | 2378 | 1881 | máximo (φmax, σ1 máximo) | 40.8 | [6 empty] | 15.1 |  |  |  |  | Zenodo xlsx; material y dmax en p.4 (Fig. 2a) | no (valores del xlsx; nombre, litología y dmax verificados en imagen p.4) | Ref. original: Marsal et al., 1965 ¦ Material en la fuente: «Infiernillo Cantera N°5 (dry)» (clase ROM/Chancado/Enrocado no indicada) ¦ Datos por ensayo del repositorio Zenodo doi:10.5281/zenodo.3625778 (xlsx v1; ensayo_id = N° de fila); el artículo solo trae la lista de materiales (Fig. 2a) ¦ q calculado = σ1−σ3 ¦ E50 = 30.1 MPa ¦ SÍ en base Cylwik, equivalente probable: Marsal et al. (1965)¦b¦126
OV2020 | 2020_Ovalle_Data Compilation from Large ICDTx on Coarse Crushable Rockfill Materials.pdf | 2020 | Ovalle, Linero, Dano, Bard, Hicher y Osses (2020), JGGE 146(9) 06020013 | CFE (México), inferido de p.3 | Infiernillo Cantera N°5 (dry) | 21 | Diorite | Diorita | [5 empty] | CID (compresión triaxial drenada) | no | 1130 |  | 200 |  |  |  |  | 4.95 | [7 empty] | 0.55 | informe |  |  |  | 1017 | 4120 | 3103 | máximo (φmax, σ1 máximo) | 37.2 | [6 empty] | 21.2 |  |  |  |  | Zenodo xlsx; material y dmax en p.4 (Fig. 2a) | no (valores del xlsx; nombre, litología y dmax verificados en imagen p.4) | Ref. original: Marsal et al., 1965 ¦ Material en la fuente: «Infiernillo Cantera N°5 (dry)» (clase ROM/Chancado/Enrocado no indicada) ¦ Datos por ensayo del repositorio Zenodo doi:10.5281/zenodo.3625778 (xlsx v1; ensayo_id = N° de fila); el artículo solo trae la lista de materiales (Fig. 2a) ¦ q calculado = σ1−σ3 ¦ E50 = 42.7 MPa ¦ SÍ en base Cylwik, equivalente probable: Marsal et al. (1965)¦e¦139
OV2020 | 2020_Ovalle_Data Compilation from Large ICDTx on Coarse Crushable Rockfill Materials.pdf | 2020 | Ovalle, Linero, Dano, Bard, Hicher y Osses (2020), JGGE 146(9) 06020013 | CFE (México), inferido de p.3 | Infiernillo Cantera N°5 (dry) | 22 | Diorite | Diorita | [5 empty] | CID (compresión triaxial drenada) | no | 1130 |  | 200 |  |  |  |  | 6.83 | [7 empty] | 0.51 | informe |  |  |  | 1721 | 6349 | 4628 | máximo (φmax, σ1 máximo) | 35 | [6 empty] | 18.1 |  |  |  |  | Zenodo xlsx; material y dmax en p.4 (Fig. 2a) | no (valores del xlsx; nombre, litología y dmax verificados en imagen p.4) | Ref. original: Marsal et al., 1965 ¦ Material en la fuente: «Infiernillo Cantera N°5 (dry)» (clase ROM/Chancado/Enrocado no indicada) ¦ Datos por ensayo del repositorio Zenodo doi:10.5281/zenodo.3625778 (xlsx v1; ensayo_id = N° de fila); el artículo solo trae la lista de materiales (Fig. 2a) ¦ q calculado = σ1−σ3 ¦ E50 = 53.2 MPa ¦ SÍ en base Cylwik, equivalente probable: Marsal et al. (1965)¦e¦140
OV2020 | 2020_Ovalle_Data Compilation from Large ICDTx on Coarse Crushable Rockfill Materials.pdf | 2020 | Ovalle, Linero, Dano, Bard, Hicher y Osses (2020), JGGE 146(9) 06020013 | CFE (México), inferido de p.3 | Infiernillo Cantera N°5 (dry) | 23 | Diorite | Diorita | [5 empty] | CID (compresión triaxial drenada) | no | 1130 |  | 200 |  |  |  |  | 8.35 | [7 empty] | 0.5 | informe |  |  |  | 2537 | 9235 | 6698 | máximo (φmax, σ1 máximo) | 34.7 | [6 empty] | 24.4 |  |  |  |  | Zenodo xlsx; material y dmax en p.4 (Fig. 2a) | no (valores del xlsx; nombre, litología y dmax verificados en imagen p.4) | Ref. original: Marsal et al., 1965 ¦ Material en la fuente: «Infiernillo Cantera N°5 (dry)» (clase ROM/Chancado/Enrocado no indicada) ¦ Datos por ensayo del repositorio Zenodo doi:10.5281/zenodo.3625778 (xlsx v1; ensayo_id = N° de fila); el artículo solo trae la lista de materiales (Fig. 2a) ¦ q calculado = σ1−σ3 ¦ E50 = 70.2 MPa ¦ SÍ en base Cylwik, equivalente probable: Marsal et al. (1965)¦e¦141
OV2020 | 2020_Ovalle_Data Compilation from Large ICDTx on Coarse Crushable Rockfill Materials.pdf | 2020 | Ovalle, Linero, Dano, Bard, Hicher y Osses (2020), JGGE 146(9) 06020013 | CFE (México), inferido de p.3 | Malpaso (dry) | 24 | Conglomerate | Conglomerado | [5 empty] | CID (compresión triaxial drenada) | no | 1130 |  | 200 |  |  |  |  | 49.3 | [7 empty] | 0.42 | informe |  |  |  | 41 | 315 | 274 | máximo (φmax, σ1 máximo) | 50.4 | [6 empty] | 2.1 |  |  |  |  | Zenodo xlsx; material y dmax en p.4 (Fig. 2a) | no (valores del xlsx; nombre, litología y dmax verificados en imagen p.4) | Ref. original: Marsal et al., 1965 ¦ Material en la fuente: «Malpaso (dry)» (clase ROM/Chancado/Enrocado no indicada) ¦ Datos por ensayo del repositorio Zenodo doi:10.5281/zenodo.3625778 (xlsx v1; ensayo_id = N° de fila); el artículo solo trae la lista de materiales (Fig. 2a) ¦ q calculado = σ1−σ3 ¦ E50 sin dato ¦ SÍ en base Cylwik, equivalente probable: Marsal et al. (1965)¦e¦138
OV2020 | 2020_Ovalle_Data Compilation from Large ICDTx on Coarse Crushable Rockfill Materials.pdf | 2020 | Ovalle, Linero, Dano, Bard, Hicher y Osses (2020), JGGE 146(9) 06020013 | CFE (México), inferido de p.3 | Malpaso (dry) | 25 | Conglomerate | Conglomerado | [5 empty] | CID (compresión triaxial drenada) | no | 1130 |  | 200 |  |  |  |  | 98 | [7 empty] | 0.35 | informe |  |  |  | 82 | 589 | 507 | máximo (φmax, σ1 máximo) | 49.2 | [6 empty] | 7.5 |  |  |  |  | Zenodo xlsx; material y dmax en p.4 (Fig. 2a) | no (valores del xlsx; nombre, litología y dmax verificados en imagen p.4) | Ref. original: Marsal et al., 1965 ¦ Material en la fuente: «Malpaso (dry)» (clase ROM/Chancado/Enrocado no indicada) ¦ Datos por ensayo del repositorio Zenodo doi:10.5281/zenodo.3625778 (xlsx v1; ensayo_id = N° de fila); el artículo solo trae la lista de materiales (Fig. 2a) ¦ q calculado = σ1−σ3 ¦ E50 = 34.3 MPa ¦ SÍ en base Cylwik, equivalente probable: Marsal et al. (1965)¦g¦148
OV2020 | 2020_Ovalle_Data Compilation from Large ICDTx on Coarse Crushable Rockfill Materials.pdf | 2020 | Ovalle, Linero, Dano, Bard, Hicher y Osses (2020), JGGE 146(9) 06020013 | CFE (México), inferido de p.3 | Malpaso (dry) | 26 | Conglomerate | Conglomerado | [5 empty] | CID (compresión triaxial drenada) | no | 1130 |  | 200 |  |  |  |  | 38 | [7 empty] | 0.42 | informe |  |  |  | 192 | 1315 | 1123 | máximo (φmax, σ1 máximo) | 48.2 | [6 empty] | 3.4 |  |  |  |  | Zenodo xlsx; material y dmax en p.4 (Fig. 2a) | no (valores del xlsx; nombre, litología y dmax verificados en imagen p.4) | Ref. original: Marsal et al., 1965 ¦ Material en la fuente: «Malpaso (dry)» (clase ROM/Chancado/Enrocado no indicada) ¦ Datos por ensayo del repositorio Zenodo doi:10.5281/zenodo.3625778 (xlsx v1; ensayo_id = N° de fila); el artículo solo trae la lista de materiales (Fig. 2a) ¦ q calculado = σ1−σ3 ¦ E50 = 45.0 MPa ¦ SÍ en base Cylwik, equivalente probable: Marsal et al. (1965)¦f¦143
OV2020 | 2020_Ovalle_Data Compilation from Large ICDTx on Coarse Crushable Rockfill Materials.pdf | 2020 | Ovalle, Linero, Dano, Bard, Hicher y Osses (2020), JGGE 146(9) 06020013 | CFE (México), inferido de p.3 | Malpaso (dry) | 27 | Conglomerate | Conglomerado | [5 empty] | CID (compresión triaxial drenada) | no | 1130 |  | 200 |  |  |  |  | 82 | [7 empty] | 0.32 | informe |  |  |  | 497 | 2950 | 2453 | máximo (φmax, σ1 máximo) | 45.3 | [11 empty] | Zenodo xlsx; material y dmax en p.4 (Fig. 2a) | no (valores del xlsx; nombre, litología y dmax verificados en imagen p.4) | Ref. original: Marsal et al., 1965 ¦ Material en la fuente: «Malpaso (dry)» (clase ROM/Chancado/Enrocado no indicada) ¦ Datos por ensayo del repositorio Zenodo doi:10.5281/zenodo.3625778 (xlsx v1; ensayo_id = N° de fila); el artículo solo trae la lista de materiales (Fig. 2a) ¦ q calculado = σ1−σ3 ¦ E50 = 84.4 MPa ¦ SÍ en base Cylwik, equivalente probable: Marsal et al. (1965)¦g¦149
OV2020 | 2020_Ovalle_Data Compilation from Large ICDTx on Coarse Crushable Rockfill Materials.pdf | 2020 | Ovalle, Linero, Dano, Bard, Hicher y Osses (2020), JGGE 146(9) 06020013 | CFE (México), inferido de p.3 | Malpaso (dry) | 28 | Conglomerate | Conglomerado | [5 empty] | CID (compresión triaxial drenada) | no | 1130 |  | 200 |  |  |  |  | 33.5 | [7 empty] | 0.44 | informe |  |  |  | 1017 | 4476 | 3459 | máximo (φmax, σ1 máximo) | 39 | [6 empty] | 8.1 |  |  |  |  | Zenodo xlsx; material y dmax en p.4 (Fig. 2a) | no (valores del xlsx; nombre, litología y dmax verificados en imagen p.4) | Ref. original: Marsal et al., 1965 ¦ Material en la fuente: «Malpaso (dry)» (clase ROM/Chancado/Enrocado no indicada) ¦ Datos por ensayo del repositorio Zenodo doi:10.5281/zenodo.3625778 (xlsx v1; ensayo_id = N° de fila); el artículo solo trae la lista de materiales (Fig. 2a) ¦ q calculado = σ1−σ3 ¦ E50 = 87.7 MPa ¦ SÍ en base Cylwik, equivalente probable: Marsal et al. (1965)¦b¦127
OV2020 | 2020_Ovalle_Data Compilation from Large ICDTx on Coarse Crushable Rockfill Materials.pdf | 2020 | Ovalle, Linero, Dano, Bard, Hicher y Osses (2020), JGGE 146(9) 06020013 | CFE (México), inferido de p.3 | Malpaso (dry) | 29 | Conglomerate | Conglomerado | [5 empty] | CID (compresión triaxial drenada) | no | 1130 |  | 200 |  |  |  |  | 77 | [7 empty] | 0.38 | informe |  |  |  | 1721 | 7588 | 5867 | máximo (φmax, σ1 máximo) | 39.1 | [6 empty] | 8.9 |  |  |  |  | Zenodo xlsx; material y dmax en p.4 (Fig. 2a) | no (valores del xlsx; nombre, litología y dmax verificados en imagen p.4) | Ref. original: Marsal et al., 1965 ¦ Material en la fuente: «Malpaso (dry)» (clase ROM/Chancado/Enrocado no indicada) ¦ Datos por ensayo del repositorio Zenodo doi:10.5281/zenodo.3625778 (xlsx v1; ensayo_id = N° de fila); el artículo solo trae la lista de materiales (Fig. 2a) ¦ q calculado = σ1−σ3 ¦ E50 = 114.0 MPa ¦ SÍ en base Cylwik, equivalente probable: Marsal et al. (1965)¦g¦150
OV2020 | 2020_Ovalle_Data Compilation from Large ICDTx on Coarse Crushable Rockfill Materials.pdf | 2020 | Ovalle, Linero, Dano, Bard, Hicher y Osses (2020), JGGE 146(9) 06020013 | CFE (México), inferido de p.3 | Malpaso (dry) | 30 | Conglomerate | Conglomerado | [5 empty] | CID (compresión triaxial drenada) | no | 1130 |  | 200 |  |  |  |  | 35.6 | [7 empty] | 0.4 | informe |  |  |  | 2537 | 10149 | 7612 | máximo (φmax, σ1 máximo) | 36.9 | [6 empty] | 12.3 |  |  |  |  | Zenodo xlsx; material y dmax en p.4 (Fig. 2a) | no (valores del xlsx; nombre, litología y dmax verificados en imagen p.4) | Ref. original: Marsal et al., 1965 ¦ Material en la fuente: «Malpaso (dry)» (clase ROM/Chancado/Enrocado no indicada) ¦ Datos por ensayo del repositorio Zenodo doi:10.5281/zenodo.3625778 (xlsx v1; ensayo_id = N° de fila); el artículo solo trae la lista de materiales (Fig. 2a) ¦ q calculado = σ1−σ3 ¦ E50 = 122.0 MPa ¦ SÍ en base Cylwik, equivalente probable: Marsal et al. (1965)¦d¦132
OV2020 | 2020_Ovalle_Data Compilation from Large ICDTx on Coarse Crushable Rockfill Materials.pdf | 2020 | Ovalle, Linero, Dano, Bard, Hicher y Osses (2020), JGGE 146(9) 06020013 | CFE (México), inferido de p.3 | Malpaso (dry) | 31 | Conglomerate | Conglomerado | [5 empty] | CID (compresión triaxial drenada) | no | 1130 |  | 200 |  |  |  |  | 49.3 | [7 empty] | 0.43 | informe |  |  |  | 2537 | 10301 | 7764 | máximo (φmax, σ1 máximo) | 37.2 | [6 empty] | 14.2 |  |  |  |  | Zenodo xlsx; material y dmax en p.4 (Fig. 2a) | no (valores del xlsx; nombre, litología y dmax verificados en imagen p.4) | Ref. original: Marsal et al., 1965 ¦ Material en la fuente: «Malpaso (dry)» (clase ROM/Chancado/Enrocado no indicada) ¦ Datos por ensayo del repositorio Zenodo doi:10.5281/zenodo.3625778 (xlsx v1; ensayo_id = N° de fila); el artículo solo trae la lista de materiales (Fig. 2a) ¦ q calculado = σ1−σ3 ¦ E50 = 124.5 MPa ¦ SÍ en base Cylwik, equivalente probable: Marsal et al. (1965)¦d¦132
OV2020 | 2020_Ovalle_Data Compilation from Large ICDTx on Coarse Crushable Rockfill Materials.pdf | 2020 | Ovalle, Linero, Dano, Bard, Hicher y Osses (2020), JGGE 146(9) 06020013 | CFE (México), inferido de p.3 | Malpaso (dry) | 32 | Conglomerate | Conglomerado | [5 empty] | CID (compresión triaxial drenada) | no | 1130 |  | 200 |  |  |  |  | 82.8 | [7 empty] | 0.42 | informe |  |  |  | 2537 | 10428 | 7891 | máximo (φmax, σ1 máximo) | 37.5 | [11 empty] | Zenodo xlsx; material y dmax en p.4 (Fig. 2a) | no (valores del xlsx; nombre, litología y dmax verificados en imagen p.4) | Ref. original: Marsal et al., 1965 ¦ Material en la fuente: «Malpaso (dry)» (clase ROM/Chancado/Enrocado no indicada) ¦ Datos por ensayo del repositorio Zenodo doi:10.5281/zenodo.3625778 (xlsx v1; ensayo_id = N° de fila); el artículo solo trae la lista de materiales (Fig. 2a) ¦ q calculado = σ1−σ3 ¦ E50 = 151.9 MPa ¦ SÍ en base Cylwik, equivalente probable: Marsal et al. (1965)¦d¦132
OV2020 | 2020_Ovalle_Data Compilation from Large ICDTx on Coarse Crushable Rockfill Materials.pdf | 2020 | Ovalle, Linero, Dano, Bard, Hicher y Osses (2020), JGGE 146(9) 06020013 | CFE (México), inferido de p.3 | Malpaso (dry) | 33 | Conglomerate | Conglomerado | [5 empty] | CID (compresión triaxial drenada) | no | 1130 |  | 200 |  |  |  |  | 112 | [7 empty] | 0.33 | informe |  |  |  | 2537 | 11113 | 8576 | máximo (φmax, σ1 máximo) | 38.9 | [11 empty] | Zenodo xlsx; material y dmax en p.4 (Fig. 2a) | no (valores del xlsx; nombre, litología y dmax verificados en imagen p.4) | Ref. original: Marsal et al., 1965 ¦ Material en la fuente: «Malpaso (dry)» (clase ROM/Chancado/Enrocado no indicada) ¦ Datos por ensayo del repositorio Zenodo doi:10.5281/zenodo.3625778 (xlsx v1; ensayo_id = N° de fila); el artículo solo trae la lista de materiales (Fig. 2a) ¦ q calculado = σ1−σ3 ¦ E50 sin dato ¦ SÍ en base Cylwik, equivalente probable: Marsal et al. (1965)¦g¦151
OV2020 | 2020_Ovalle_Data Compilation from Large ICDTx on Coarse Crushable Rockfill Materials.pdf | 2020 | Ovalle, Linero, Dano, Bard, Hicher y Osses (2020), JGGE 146(9) 06020013 | CFE (México), inferido de p.3 | Malpaso (dry) | 34 | Conglomerate | Conglomerado | [5 empty] | CID (compresión triaxial drenada) | no | 1130 |  | 200 |  |  |  |  | 91 | [7 empty] | 0.33 | informe |  |  |  | 2537 | 11417 | 8880 | máximo (φmax, σ1 máximo) | 39.5 | [11 empty] | Zenodo xlsx; material y dmax en p.4 (Fig. 2a) | no (valores del xlsx; nombre, litología y dmax verificados en imagen p.4) | Ref. original: Marsal et al., 1965 ¦ Material en la fuente: «Malpaso (dry)» (clase ROM/Chancado/Enrocado no indicada) ¦ Datos por ensayo del repositorio Zenodo doi:10.5281/zenodo.3625778 (xlsx v1; ensayo_id = N° de fila); el artículo solo trae la lista de materiales (Fig. 2a) ¦ q calculado = σ1−σ3 ¦ E50 sin dato ¦ SÍ en base Cylwik, equivalente probable: Marsal et al. (1965)¦g¦151
OV2020 | 2020_Ovalle_Data Compilation from Large ICDTx on Coarse Crushable Rockfill Materials.pdf | 2020 | Ovalle, Linero, Dano, Bard, Hicher y Osses (2020), JGGE 146(9) 06020013 | CFE (México), inferido de p.3 | San Francisco grad. 2 | 35 | Basalt | Basalto | [5 empty] | CID (compresión triaxial drenada) | no indicado | 1130 |  | 180 |  |  |  |  | 18 | [7 empty] | 0.389 | informe |  |  |  | 460 | 2834 | 2374 | máximo (φmax, σ1 máximo) | 46.1 | [6 empty] | 13.6 |  |  |  |  | Zenodo xlsx; material y dmax en p.4 (Fig. 2a) | no (valores del xlsx; nombre, litología y dmax verificados en imagen p.4) | Ref. original: Marsal, 1973 ¦ Material en la fuente: «San Francisco grad. 2» (clase ROM/Chancado/Enrocado no indicada) ¦ Datos por ensayo del repositorio Zenodo doi:10.5281/zenodo.3625778 (xlsx v1; ensayo_id = N° de fila); el artículo solo trae la lista de materiales (Fig. 2a) ¦ q calculado = σ1−σ3 ¦ E50 = 61.3 MPa ¦ SÍ en base Cylwik, equivalente probable: Marsal (1973)¦M6¦440
OV2020 | 2020_Ovalle_Data Compilation from Large ICDTx on Coarse Crushable Rockfill Materials.pdf | 2020 | Ovalle, Linero, Dano, Bard, Hicher y Osses (2020), JGGE 146(9) 06020013 | CFE (México), inferido de p.3 | San Francisco grad. 2 | 36 | Basalt | Basalto | [5 empty] | CID (compresión triaxial drenada) | no indicado | 1130 |  | 180 |  |  |  |  | 18 | [7 empty] | 0.333 | informe |  |  |  | 960 | 4886 | 3926 | máximo (φmax, σ1 máximo) | 42.2 | [6 empty] | 11.4 |  |  |  |  | Zenodo xlsx; material y dmax en p.4 (Fig. 2a) | no (valores del xlsx; nombre, litología y dmax verificados en imagen p.4) | Ref. original: Marsal, 1973 ¦ Material en la fuente: «San Francisco grad. 2» (clase ROM/Chancado/Enrocado no indicada) ¦ Datos por ensayo del repositorio Zenodo doi:10.5281/zenodo.3625778 (xlsx v1; ensayo_id = N° de fila); el artículo solo trae la lista de materiales (Fig. 2a) ¦ q calculado = σ1−σ3 ¦ E50 = 78.5 MPa ¦ SÍ en base Cylwik, equivalente probable: Marsal (1973)¦M6¦441
OV2020 | 2020_Ovalle_Data Compilation from Large ICDTx on Coarse Crushable Rockfill Materials.pdf | 2020 | Ovalle, Linero, Dano, Bard, Hicher y Osses (2020), JGGE 146(9) 06020013 | CFE (México), inferido de p.3 | San Francisco grad. 2 | 37 | Basalt | Basalto | [5 empty] | CID (compresión triaxial drenada) | no indicado | 1130 |  | 180 |  |  |  |  | 18 | [7 empty] | 0.351 | informe |  |  |  | 2420 | 10261 | 7841 | máximo (φmax, σ1 máximo) | 38.2 | [6 empty] | 12.6 |  |  |  |  | Zenodo xlsx; material y dmax en p.4 (Fig. 2a) | no (valores del xlsx; nombre, litología y dmax verificados en imagen p.4) | Ref. original: Marsal, 1973 ¦ Material en la fuente: «San Francisco grad. 2» (clase ROM/Chancado/Enrocado no indicada) ¦ Datos por ensayo del repositorio Zenodo doi:10.5281/zenodo.3625778 (xlsx v1; ensayo_id = N° de fila); el artículo solo trae la lista de materiales (Fig. 2a) ¦ q calculado = σ1−σ3 ¦ E50 = 88.7 MPa ¦ SÍ en base Cylwik, equivalente probable: Marsal (1973)¦M5¦439
OV2020 | 2020_Ovalle_Data Compilation from Large ICDTx on Coarse Crushable Rockfill Materials.pdf | 2020 | Ovalle, Linero, Dano, Bard, Hicher y Osses (2020), JGGE 146(9) 06020013 | CFE (México), inferido de p.3 | Mica grad. X | 38 | Granitic gneiss | Gneis | gneis granítico |  |  |  |  | CID (compresión triaxial drenada) | no indicado | 1130 |  | 200 |  |  |  |  | 14 | [7 empty] | 0.33 | informe |  |  |  | 451 | 1826 | 1375 | máximo (φmax, σ1 máximo) | 37.2 | [6 empty] | 10.5 |  |  |  |  | Zenodo xlsx; material y dmax en p.4 (Fig. 2a) | no (valores del xlsx; nombre, litología y dmax verificados en imagen p.4) | Ref. original: Marsal, 1973 ¦ Material en la fuente: «Mica grad. X» (clase ROM/Chancado/Enrocado no indicada) ¦ Datos por ensayo del repositorio Zenodo doi:10.5281/zenodo.3625778 (xlsx v1; ensayo_id = N° de fila); el artículo solo trae la lista de materiales (Fig. 2a) ¦ q calculado = σ1−σ3 ¦ E50 = 39.2 MPa ¦ SÍ en base Cylwik, equivalente probable: Marsal (1973)¦M11¦403
OV2020 | 2020_Ovalle_Data Compilation from Large ICDTx on Coarse Crushable Rockfill Materials.pdf | 2020 | Ovalle, Linero, Dano, Bard, Hicher y Osses (2020), JGGE 146(9) 06020013 | CFE (México), inferido de p.3 | Mica grad. X | 39 | Granitic gneiss | Gneis | gneis granítico |  |  |  |  | CID (compresión triaxial drenada) | no indicado | 1130 |  | 200 |  |  |  |  | 14 | [7 empty] | 0.36 | informe |  |  |  | 941 | 3330 | 2389 | máximo (φmax, σ1 máximo) | 34 | [6 empty] | 16.8 |  |  |  |  | Zenodo xlsx; material y dmax en p.4 (Fig. 2a) | no (valores del xlsx; nombre, litología y dmax verificados en imagen p.4) | Ref. original: Marsal, 1973 ¦ Material en la fuente: «Mica grad. X» (clase ROM/Chancado/Enrocado no indicada) ¦ Datos por ensayo del repositorio Zenodo doi:10.5281/zenodo.3625778 (xlsx v1; ensayo_id = N° de fila); el artículo solo trae la lista de materiales (Fig. 2a) ¦ q calculado = σ1−σ3 ¦ E50 = 51.0 MPa ¦ SÍ en base Cylwik, equivalente probable: Marsal (1973)¦M11¦404
OV2020 | 2020_Ovalle_Data Compilation from Large ICDTx on Coarse Crushable Rockfill Materials.pdf | 2020 | Ovalle, Linero, Dano, Bard, Hicher y Osses (2020), JGGE 146(9) 06020013 | CFE (México), inferido de p.3 | Mica grad. X | 40 | Granitic gneiss | Gneis | gneis granítico |  |  |  |  | CID (compresión triaxial drenada) | no indicado | 1130 |  | 200 |  |  |  |  | 14 | [7 empty] | 0.38 | informe |  |  |  | 1617 | 5433 | 3816 | máximo (φmax, σ1 máximo) | 32.8 | [6 empty] | 19 |  |  |  |  | Zenodo xlsx; material y dmax en p.4 (Fig. 2a) | no (valores del xlsx; nombre, litología y dmax verificados en imagen p.4) | Ref. original: Marsal, 1973 ¦ Material en la fuente: «Mica grad. X» (clase ROM/Chancado/Enrocado no indicada) ¦ Datos por ensayo del repositorio Zenodo doi:10.5281/zenodo.3625778 (xlsx v1; ensayo_id = N° de fila); el artículo solo trae la lista de materiales (Fig. 2a) ¦ q calculado = σ1−σ3 ¦ E50 sin dato ¦ SÍ en base Cylwik, equivalente probable: Marsal (1973)¦M11¦405
OV2020 | 2020_Ovalle_Data Compilation from Large ICDTx on Coarse Crushable Rockfill Materials.pdf | 2020 | Ovalle, Linero, Dano, Bard, Hicher y Osses (2020), JGGE 146(9) 06020013 | CFE (México), inferido de p.3 | Mica grad. X | 41 | Granitic gneiss | Gneis | gneis granítico |  |  |  |  | CID (compresión triaxial drenada) | no indicado | 1130 |  | 200 |  |  |  |  | 14 | [7 empty] | 0.36 | informe |  |  |  | 2421 | 7964 | 5543 | máximo (φmax, σ1 máximo) | 32.3 | [6 empty] | 23.9 |  |  |  |  | Zenodo xlsx; material y dmax en p.4 (Fig. 2a) | no (valores del xlsx; nombre, litología y dmax verificados en imagen p.4) | Ref. original: Marsal, 1973 ¦ Material en la fuente: «Mica grad. X» (clase ROM/Chancado/Enrocado no indicada) ¦ Datos por ensayo del repositorio Zenodo doi:10.5281/zenodo.3625778 (xlsx v1; ensayo_id = N° de fila); el artículo solo trae la lista de materiales (Fig. 2a) ¦ q calculado = σ1−σ3 ¦ E50 = 96.3 MPa ¦ SÍ en base Cylwik, equivalente probable: Marsal (1973)¦M11¦406
OV2020 | 2020_Ovalle_Data Compilation from Large ICDTx on Coarse Crushable Rockfill Materials.pdf | 2020 | Ovalle, Linero, Dano, Bard, Hicher y Osses (2020), JGGE 146(9) 06020013 | CFE (México), inferido de p.3 | Mica grad. Y | 42 | Granitic gneiss | Gneis | gneis granítico |  |  |  |  | CID (compresión triaxial drenada) | no indicado | 1130 |  | 200 |  |  |  |  | 2.5 | [7 empty] | 0.66 | informe |  |  |  | 449 | 1580 | 1131 | máximo (φmax, σ1 máximo) | 33.9 | [6 empty] | 23.5 |  |  |  |  | Zenodo xlsx; material y dmax en p.4 (Fig. 2a) | no (valores del xlsx; nombre, litología y dmax verificados en imagen p.4) | Ref. original: Marsal, 1973 ¦ Material en la fuente: «Mica grad. Y» (clase ROM/Chancado/Enrocado no indicada) ¦ Datos por ensayo del repositorio Zenodo doi:10.5281/zenodo.3625778 (xlsx v1; ensayo_id = N° de fila); el artículo solo trae la lista de materiales (Fig. 2a) ¦ q calculado = σ1−σ3 ¦ E50 = 13.5 MPa ¦ SÍ en base Cylwik, equivalente probable: Marsal (1973)¦M12¦407
OV2020 | 2020_Ovalle_Data Compilation from Large ICDTx on Coarse Crushable Rockfill Materials.pdf | 2020 | Ovalle, Linero, Dano, Bard, Hicher y Osses (2020), JGGE 146(9) 06020013 | CFE (México), inferido de p.3 | Mica grad. Y | 43 | Granitic gneiss | Gneis | gneis granítico |  |  |  |  | CID (compresión triaxial drenada) | no indicado | 1130 |  | 200 |  |  |  |  | 2.5 | [7 empty] | 0.63 | informe |  |  |  | 937 | 3204 | 2267 | máximo (φmax, σ1 máximo) | 33.2 | [6 empty] | 32.9 |  |  |  |  | Zenodo xlsx; material y dmax en p.4 (Fig. 2a) | no (valores del xlsx; nombre, litología y dmax verificados en imagen p.4) | Ref. original: Marsal, 1973 ¦ Material en la fuente: «Mica grad. Y» (clase ROM/Chancado/Enrocado no indicada) ¦ Datos por ensayo del repositorio Zenodo doi:10.5281/zenodo.3625778 (xlsx v1; ensayo_id = N° de fila); el artículo solo trae la lista de materiales (Fig. 2a) ¦ q calculado = σ1−σ3 ¦ E50 = 16.3 MPa ¦ SÍ en base Cylwik, equivalente probable: Marsal (1973)¦M12¦408
OV2020 | 2020_Ovalle_Data Compilation from Large ICDTx on Coarse Crushable Rockfill Materials.pdf | 2020 | Ovalle, Linero, Dano, Bard, Hicher y Osses (2020), JGGE 146(9) 06020013 | CFE (México), inferido de p.3 | Mica grad. Y | 44 | Granitic gneiss | Gneis | gneis granítico |  |  |  |  | CID (compresión triaxial drenada) | no indicado | 1130 |  | 200 |  |  |  |  | 2.5 | [7 empty] | 0.68 | informe |  |  |  | 1627 | 5222 | 3595 | máximo (φmax, σ1 máximo) | 31.7 | [6 empty] | 43.2 |  |  |  |  | Zenodo xlsx; material y dmax en p.4 (Fig. 2a) | no (valores del xlsx; nombre, litología y dmax verificados en imagen p.4) | Ref. original: Marsal, 1973 ¦ Material en la fuente: «Mica grad. Y» (clase ROM/Chancado/Enrocado no indicada) ¦ Datos por ensayo del repositorio Zenodo doi:10.5281/zenodo.3625778 (xlsx v1; ensayo_id = N° de fila); el artículo solo trae la lista de materiales (Fig. 2a) ¦ q calculado = σ1−σ3 ¦ E50 = 36.1 MPa ¦ SÍ en base Cylwik, equivalente probable: Marsal (1973)¦M12¦409
OV2020 | 2020_Ovalle_Data Compilation from Large ICDTx on Coarse Crushable Rockfill Materials.pdf | 2020 | Ovalle, Linero, Dano, Bard, Hicher y Osses (2020), JGGE 146(9) 06020013 | CFE (México), inferido de p.3 | San Francisco grad. 1 | 45 | Basalt | Basalto | [5 empty] | CID (compresión triaxial drenada) | no indicado | 1130 |  | 80 |  |  |  |  | 11 | [7 empty] | 0.39 | informe |  |  |  | 460 | 2668 | 2208 | máximo (φmax, σ1 máximo) | 44.9 | [6 empty] | 8.3 |  |  |  |  | Zenodo xlsx; material y dmax en p.4 (Fig. 2a) | no (valores del xlsx; nombre, litología y dmax verificados en imagen p.4) | Ref. original: Marsal, 1973 ¦ Material en la fuente: «San Francisco grad. 1» (clase ROM/Chancado/Enrocado no indicada) ¦ Datos por ensayo del repositorio Zenodo doi:10.5281/zenodo.3625778 (xlsx v1; ensayo_id = N° de fila); el artículo solo trae la lista de materiales (Fig. 2a) ¦ q calculado = σ1−σ3 ¦ E50 sin dato ¦ SÍ en base Cylwik, equivalente probable: Marsal (1973)¦M5¦437
OV2020 | 2020_Ovalle_Data Compilation from Large ICDTx on Coarse Crushable Rockfill Materials.pdf | 2020 | Ovalle, Linero, Dano, Bard, Hicher y Osses (2020), JGGE 146(9) 06020013 | CFE (México), inferido de p.3 | San Francisco grad. 1 | 46 | Basalt | Basalto | [5 empty] | CID (compresión triaxial drenada) | no indicado | 1130 |  | 80 |  |  |  |  | 14 | [7 empty] | 0.33 | informe |  |  |  | 960 | 4550 | 3590 | máximo (φmax, σ1 máximo) | 40.7 | [6 empty] | 7.7 |  |  |  |  | Zenodo xlsx; material y dmax en p.4 (Fig. 2a) | no (valores del xlsx; nombre, litología y dmax verificados en imagen p.4) | Ref. original: Marsal, 1973 ¦ Material en la fuente: «San Francisco grad. 1» (clase ROM/Chancado/Enrocado no indicada) ¦ Datos por ensayo del repositorio Zenodo doi:10.5281/zenodo.3625778 (xlsx v1; ensayo_id = N° de fila); el artículo solo trae la lista de materiales (Fig. 2a) ¦ q calculado = σ1−σ3 ¦ E50 sin dato ¦ SÍ en base Cylwik, equivalente probable: Marsal (1973)¦M1¦395
OV2020 | 2020_Ovalle_Data Compilation from Large ICDTx on Coarse Crushable Rockfill Materials.pdf | 2020 | Ovalle, Linero, Dano, Bard, Hicher y Osses (2020), JGGE 146(9) 06020013 | CFE (México), inferido de p.3 | San Francisco grad. 1 | 47 | Basalt | Basalto | [5 empty] | CID (compresión triaxial drenada) | no indicado | 1130 |  | 80 |  |  |  |  | 14 | [7 empty] | 0.38 | informe |  |  |  | 2420 | 10188 | 7768 | máximo (φmax, σ1 máximo) | 38 | [6 empty] | 15 |  |  |  |  | Zenodo xlsx; material y dmax en p.4 (Fig. 2a) | no (valores del xlsx; nombre, litología y dmax verificados en imagen p.4) | Ref. original: Marsal, 1973 ¦ Material en la fuente: «San Francisco grad. 1» (clase ROM/Chancado/Enrocado no indicada) ¦ Datos por ensayo del repositorio Zenodo doi:10.5281/zenodo.3625778 (xlsx v1; ensayo_id = N° de fila); el artículo solo trae la lista de materiales (Fig. 2a) ¦ q calculado = σ1−σ3 ¦ E50 sin dato ¦ SÍ en base Cylwik, equivalente probable: Marsal (1973)¦M4¦436
OV2020 | 2020_Ovalle_Data Compilation from Large ICDTx on Coarse Crushable Rockfill Materials.pdf | 2020 | Ovalle, Linero, Dano, Bard, Hicher y Osses (2020), JGGE 146(9) 06020013 | CFE (México), inferido de p.3 | Infiernillo (dry) | 48 | Basalt | Basalto | [5 empty] | CID (compresión triaxial drenada) | no | 1130 |  | 200 |  |  |  |  | 19 | [7 empty] | 0.3 | informe |  |  |  | 2548 | 7951 | 5403 | máximo (φmax, σ1 máximo) | 31 | [6 empty] | 12 |  |  |  |  | Zenodo xlsx; material y dmax en p.4 (Fig. 2a) | no (valores del xlsx; nombre, litología y dmax verificados en imagen p.4) | Ref. original: Marsal, 1967 ¦ Material en la fuente: «Infiernillo (dry)» (clase ROM/Chancado/Enrocado no indicada) ¦ Datos por ensayo del repositorio Zenodo doi:10.5281/zenodo.3625778 (xlsx v1; ensayo_id = N° de fila); el artículo solo trae la lista de materiales (Fig. 2a) ¦ q calculado = σ1−σ3 ¦ E50 = 96.9 MPa ¦ NO en base Cylwik (Infiernillo basalto no figura; las coincidencias numéricas son con otros materiales)
OV2020 | 2020_Ovalle_Data Compilation from Large ICDTx on Coarse Crushable Rockfill Materials.pdf | 2020 | Ovalle, Linero, Dano, Bard, Hicher y Osses (2020), JGGE 146(9) 06020013 | CFE (México), inferido de p.3 | Infiernillo (dry) | 49 | Basalt | Basalto | [5 empty] | CID (compresión triaxial drenada) | no | 1130 |  | 200 |  |  |  |  | 19 | [7 empty] | 0.3 | informe |  |  |  | 1019 | 4036 | 3017 | máximo (φmax, σ1 máximo) | 36.6 | [6 empty] | 11 |  |  |  |  | Zenodo xlsx; material y dmax en p.4 (Fig. 2a) | no (valores del xlsx; nombre, litología y dmax verificados en imagen p.4) | Ref. original: Marsal, 1967 ¦ Material en la fuente: «Infiernillo (dry)» (clase ROM/Chancado/Enrocado no indicada) ¦ Datos por ensayo del repositorio Zenodo doi:10.5281/zenodo.3625778 (xlsx v1; ensayo_id = N° de fila); el artículo solo trae la lista de materiales (Fig. 2a) ¦ q calculado = σ1−σ3 ¦ E50 = 78.5 MPa ¦ NO en base Cylwik (Infiernillo basalto no figura; las coincidencias numéricas son con otros materiales)
OV2020 | 2020_Ovalle_Data Compilation from Large ICDTx on Coarse Crushable Rockfill Materials.pdf | 2020 | Ovalle, Linero, Dano, Bard, Hicher y Osses (2020), JGGE 146(9) 06020013 | CFE (México), inferido de p.3 | Infiernillo (dry) | 50 | Basalt | Basalto | [5 empty] | CID (compresión triaxial drenada) | no | 1130 |  | 200 |  |  |  |  | 19 | [7 empty] | 0.3 | informe |  |  |  | 510 | 2548 | 2038 | máximo (φmax, σ1 máximo) | 41.8 | [6 empty] | 13 |  |  |  |  | Zenodo xlsx; material y dmax en p.4 (Fig. 2a) | no (valores del xlsx; nombre, litología y dmax verificados en imagen p.4) | Ref. original: Marsal, 1967 ¦ Material en la fuente: «Infiernillo (dry)» (clase ROM/Chancado/Enrocado no indicada) ¦ Datos por ensayo del repositorio Zenodo doi:10.5281/zenodo.3625778 (xlsx v1; ensayo_id = N° de fila); el artículo solo trae la lista de materiales (Fig. 2a) ¦ q calculado = σ1−σ3 ¦ E50 = 61.3 MPa ¦ NO en base Cylwik (Infiernillo basalto no figura; las coincidencias numéricas son con otros materiales)
OV2020 | 2020_Ovalle_Data Compilation from Large ICDTx on Coarse Crushable Rockfill Materials.pdf | 2020 | Ovalle, Linero, Dano, Bard, Hicher y Osses (2020), JGGE 146(9) 06020013 | CFE (México), inferido de p.3 | Infiernillo (dry) | 51 | Basalt | Basalto | [5 empty] | CID (compresión triaxial drenada) | no | 1130 |  | 200 |  |  |  |  | 19 | [7 empty] | 0.3 | informe |  |  |  | 41 | 571 | 530 | máximo (φmax, σ1 máximo) | 60.1 | [11 empty] | Zenodo xlsx; material y dmax en p.4 (Fig. 2a) | no (valores del xlsx; nombre, litología y dmax verificados en imagen p.4) | Ref. original: Marsal, 1967 ¦ Material en la fuente: «Infiernillo (dry)» (clase ROM/Chancado/Enrocado no indicada) ¦ Datos por ensayo del repositorio Zenodo doi:10.5281/zenodo.3625778 (xlsx v1; ensayo_id = N° de fila); el artículo solo trae la lista de materiales (Fig. 2a) ¦ q calculado = σ1−σ3 ¦ E50 sin dato ¦ NO en base Cylwik (Infiernillo basalto no figura; las coincidencias numéricas son con otros materiales)
OV2020 | 2020_Ovalle_Data Compilation from Large ICDTx on Coarse Crushable Rockfill Materials.pdf | 2020 | Ovalle, Linero, Dano, Bard, Hicher y Osses (2020), JGGE 146(9) 06020013 | CFE (México), inferido de p.3 | Infiernillo (dry) | 52 | Basalt | Basalto | [5 empty] | CID (compresión triaxial drenada) | no | 1130 |  | 200 |  |  |  |  | 19 | [7 empty] | 0.3 | informe |  |  |  | 92 | 963 | 871 | máximo (φmax, σ1 máximo) | 55.7 | [11 empty] | Zenodo xlsx; material y dmax en p.4 (Fig. 2a) | no (valores del xlsx; nombre, litología y dmax verificados en imagen p.4) | Ref. original: Marsal, 1967 ¦ Material en la fuente: «Infiernillo (dry)» (clase ROM/Chancado/Enrocado no indicada) ¦ Datos por ensayo del repositorio Zenodo doi:10.5281/zenodo.3625778 (xlsx v1; ensayo_id = N° de fila); el artículo solo trae la lista de materiales (Fig. 2a) ¦ q calculado = σ1−σ3 ¦ E50 sin dato ¦ NO en base Cylwik (Infiernillo basalto no figura; las coincidencias numéricas son con otros materiales)
OV2020 | 2020_Ovalle_Data Compilation from Large ICDTx on Coarse Crushable Rockfill Materials.pdf | 2020 | Ovalle, Linero, Dano, Bard, Hicher y Osses (2020), JGGE 146(9) 06020013 | UC Berkeley, inferido de p.3 | Crushed Basalt | 53 | Basalt | Basalto |  |  |  | Chancado |  | CID (compresión triaxial drenada) | no indicado | 914.4 |  | 152.4 |  |  |  |  | 5.7 | [7 empty] | 0.418 | informe |  |  |  | 207 | 1360 | 1153 | máximo (φmax, σ1 máximo) | 47.4 | [6 empty] | 8.5 |  |  |  |  | Zenodo xlsx; material y dmax en p.4 (Fig. 2a) | no (valores del xlsx; nombre, litología y dmax verificados en imagen p.4) | Ref. original: Marachi et al., 1969 ¦ Material en la fuente: «Crushed Basalt» ¦ Datos por ensayo del repositorio Zenodo doi:10.5281/zenodo.3625778 (xlsx v1; ensayo_id = N° de fila); el artículo solo trae la lista de materiales (Fig. 2a) ¦ q calculado = σ1−σ3 ¦ E50 = 57.9 MPa ¦ SÍ en base Cylwik, equivalente probable: Marachi et al. (1972)¦BL¦356
OV2020 | 2020_Ovalle_Data Compilation from Large ICDTx on Coarse Crushable Rockfill Materials.pdf | 2020 | Ovalle, Linero, Dano, Bard, Hicher y Osses (2020), JGGE 146(9) 06020013 | UC Berkeley, inferido de p.3 | Crushed Basalt | 54 | Basalt | Basalto |  |  |  | Chancado |  | CID (compresión triaxial drenada) | no indicado | 914.4 |  | 152.4 |  |  |  |  | 5.7 | [7 empty] | 0.407 | informe |  |  |  | 965 | 4615 | 3650 | máximo (φmax, σ1 máximo) | 40.9 | [6 empty] | 14.8 |  |  |  |  | Zenodo xlsx; material y dmax en p.4 (Fig. 2a) | no (valores del xlsx; nombre, litología y dmax verificados en imagen p.4) | Ref. original: Marachi et al., 1969 ¦ Material en la fuente: «Crushed Basalt» ¦ Datos por ensayo del repositorio Zenodo doi:10.5281/zenodo.3625778 (xlsx v1; ensayo_id = N° de fila); el artículo solo trae la lista de materiales (Fig. 2a) ¦ q calculado = σ1−σ3 ¦ E50 = 91.7 MPa ¦ SÍ en base Cylwik, equivalente probable: Marachi et al. (1972)¦BL¦357
OV2020 | 2020_Ovalle_Data Compilation from Large ICDTx on Coarse Crushable Rockfill Materials.pdf | 2020 | Ovalle, Linero, Dano, Bard, Hicher y Osses (2020), JGGE 146(9) 06020013 | UC Berkeley, inferido de p.3 | Crushed Basalt | 55 | Basalt | Basalto |  |  |  | Chancado |  | CID (compresión triaxial drenada) | no indicado | 914.4 |  | 152.4 |  |  |  |  | 5.7 | [7 empty] | 0.366 | informe |  |  |  | 2896 | 11724 | 8828 | máximo (φmax, σ1 máximo) | 37.1 | [6 empty] | 27.6 |  |  |  |  | Zenodo xlsx; material y dmax en p.4 (Fig. 2a) | no (valores del xlsx; nombre, litología y dmax verificados en imagen p.4) | Ref. original: Marachi et al., 1969 ¦ Material en la fuente: «Crushed Basalt» ¦ Datos por ensayo del repositorio Zenodo doi:10.5281/zenodo.3625778 (xlsx v1; ensayo_id = N° de fila); el artículo solo trae la lista de materiales (Fig. 2a) ¦ q calculado = σ1−σ3 ¦ E50 = 110.4 MPa ¦ SÍ en base Cylwik, equivalente probable: Marachi et al. (1972)¦BL¦358
OV2020 | 2020_Ovalle_Data Compilation from Large ICDTx on Coarse Crushable Rockfill Materials.pdf | 2020 | Ovalle, Linero, Dano, Bard, Hicher y Osses (2020), JGGE 146(9) 06020013 | UC Berkeley, inferido de p.3 | Crushed Basalt | 56 | Basalt | Basalto |  |  |  | Chancado |  | CID (compresión triaxial drenada) | no indicado | 914.4 |  | 152.4 |  |  |  |  | 5.7 | [7 empty] | 0.323 | informe |  |  |  | 4482 | 17387 | 12905 | máximo (φmax, σ1 máximo) | 36.2 | [6 empty] | 33.8 |  |  |  |  | Zenodo xlsx; material y dmax en p.4 (Fig. 2a) | no (valores del xlsx; nombre, litología y dmax verificados en imagen p.4) | Ref. original: Marachi et al., 1969 ¦ Material en la fuente: «Crushed Basalt» ¦ Datos por ensayo del repositorio Zenodo doi:10.5281/zenodo.3625778 (xlsx v1; ensayo_id = N° de fila); el artículo solo trae la lista de materiales (Fig. 2a) ¦ q calculado = σ1−σ3 ¦ E50 = 130.0 MPa ¦ SÍ en base Cylwik, equivalente probable: Marachi et al. (1972)¦BL¦359
OV2020 | 2020_Ovalle_Data Compilation from Large ICDTx on Coarse Crushable Rockfill Materials.pdf | 2020 | Ovalle, Linero, Dano, Bard, Hicher y Osses (2020), JGGE 146(9) 06020013 | UC Berkeley, inferido de p.3 | Oroville Dam | 57 | Augite, biotite and quartz | Otra: no indicada | solo mineralogía en la fuente: augita, biotita y cuarzo |  |  |  |  | CID (compresión triaxial drenada) | no indicado | 914.4 |  | 152.4 |  |  |  |  | 5 | [7 empty] | 0.22 | informe |  |  |  | 207 | 1347 | 1140 | máximo (φmax, σ1 máximo) | 47.2 | [6 empty] | 2.2 |  |  |  |  | Zenodo xlsx; material y dmax en p.4 (Fig. 2a) | no (valores del xlsx; nombre, litología y dmax verificados en imagen p.4) | Ref. original: Marachi et al., 1969 ¦ Material en la fuente: «Oroville Dam» (clase ROM/Chancado/Enrocado no indicada) ¦ Datos por ensayo del repositorio Zenodo doi:10.5281/zenodo.3625778 (xlsx v1; ensayo_id = N° de fila); el artículo solo trae la lista de materiales (Fig. 2a) ¦ q calculado = σ1−σ3 ¦ E50 sin dato ¦ SÍ en base Cylwik, equivalente probable: Marachi et al. (1972)¦OL¦368
OV2020 | 2020_Ovalle_Data Compilation from Large ICDTx on Coarse Crushable Rockfill Materials.pdf | 2020 | Ovalle, Linero, Dano, Bard, Hicher y Osses (2020), JGGE 146(9) 06020013 | UC Berkeley, inferido de p.3 | Oroville Dam | 58 | Augite, biotite and quartz | Otra: no indicada | solo mineralogía en la fuente: augita, biotita y cuarzo |  |  |  |  | CID (compresión triaxial drenada) | no indicado | 914.4 |  | 152.4 |  |  |  |  | 5 | [7 empty] | 0.214 | informe |  |  |  | 965 | 5197 | 4232 | máximo (φmax, σ1 máximo) | 43.4 | [6 empty] | 6.4 |  |  |  |  | Zenodo xlsx; material y dmax en p.4 (Fig. 2a) | no (valores del xlsx; nombre, litología y dmax verificados en imagen p.4) | Ref. original: Marachi et al., 1969 ¦ Material en la fuente: «Oroville Dam» (clase ROM/Chancado/Enrocado no indicada) ¦ Datos por ensayo del repositorio Zenodo doi:10.5281/zenodo.3625778 (xlsx v1; ensayo_id = N° de fila); el artículo solo trae la lista de materiales (Fig. 2a) ¦ q calculado = σ1−σ3 ¦ E50 sin dato ¦ SÍ en base Cylwik, equivalente probable: Marachi et al. (1972)¦OL¦369
OV2020 | 2020_Ovalle_Data Compilation from Large ICDTx on Coarse Crushable Rockfill Materials.pdf | 2020 | Ovalle, Linero, Dano, Bard, Hicher y Osses (2020), JGGE 146(9) 06020013 | UC Berkeley, inferido de p.3 | Oroville Dam | 59 | Augite, biotite and quartz | Otra: no indicada | solo mineralogía en la fuente: augita, biotita y cuarzo |  |  |  |  | CID (compresión triaxial drenada) | no indicado | 914.4 |  | 152.4 |  |  |  |  | 5 | [7 empty] | 0.209 | informe |  |  |  | 2896 | 13259 | 10363 | máximo (φmax, σ1 máximo) | 39.9 | [6 empty] | 14 |  |  |  |  | Zenodo xlsx; material y dmax en p.4 (Fig. 2a) | no (valores del xlsx; nombre, litología y dmax verificados en imagen p.4) | Ref. original: Marachi et al., 1969 ¦ Material en la fuente: «Oroville Dam» (clase ROM/Chancado/Enrocado no indicada) ¦ Datos por ensayo del repositorio Zenodo doi:10.5281/zenodo.3625778 (xlsx v1; ensayo_id = N° de fila); el artículo solo trae la lista de materiales (Fig. 2a) ¦ q calculado = σ1−σ3 ¦ E50 sin dato ¦ SÍ en base Cylwik, equivalente probable: Marachi et al. (1972)¦OL¦370
OV2020 | 2020_Ovalle_Data Compilation from Large ICDTx on Coarse Crushable Rockfill Materials.pdf | 2020 | Ovalle, Linero, Dano, Bard, Hicher y Osses (2020), JGGE 146(9) 06020013 | UC Berkeley, inferido de p.3 | Oroville Dam | 60 | Augite, biotite and quartz | Otra: no indicada | solo mineralogía en la fuente: augita, biotita y cuarzo |  |  |  |  | CID (compresión triaxial drenada) | no indicado | 914.4 |  | 152.4 |  |  |  |  | 5 | [7 empty] | 0.191 | informe |  |  |  | 4482 | 19213 | 14731 | máximo (φmax, σ1 máximo) | 38.4 | [6 empty] | 18 |  |  |  |  | Zenodo xlsx; material y dmax en p.4 (Fig. 2a) | no (valores del xlsx; nombre, litología y dmax verificados en imagen p.4) | Ref. original: Marachi et al., 1969 ¦ Material en la fuente: «Oroville Dam» (clase ROM/Chancado/Enrocado no indicada) ¦ Datos por ensayo del repositorio Zenodo doi:10.5281/zenodo.3625778 (xlsx v1; ensayo_id = N° de fila); el artículo solo trae la lista de materiales (Fig. 2a) ¦ q calculado = σ1−σ3 ¦ E50 sin dato ¦ SÍ en base Cylwik, equivalente probable: Marachi et al. (1972)¦OL¦371
OV2020 | 2020_Ovalle_Data Compilation from Large ICDTx on Coarse Crushable Rockfill Materials.pdf | 2020 | Ovalle, Linero, Dano, Bard, Hicher y Osses (2020), JGGE 146(9) 06020013 | UC Berkeley, inferido de p.3 | Pyramid Dam | 61 | Argillite | Argilita | [5 empty] | CID (compresión triaxial drenada) | no indicado | 914.4 |  | 152.4 |  |  |  |  | 10 | [7 empty] | 0.439 | informe |  |  |  | 207 | 1335 | 1128 | máximo (φmax, σ1 máximo) | 47 | [6 empty] | 13.6 |  |  |  |  | Zenodo xlsx; material y dmax en p.4 (Fig. 2a) | no (valores del xlsx; nombre, litología y dmax verificados en imagen p.4) | Ref. original: Marachi et al., 1969 ¦ Material en la fuente: «Pyramid Dam» (clase ROM/Chancado/Enrocado no indicada) ¦ Datos por ensayo del repositorio Zenodo doi:10.5281/zenodo.3625778 (xlsx v1; ensayo_id = N° de fila); el artículo solo trae la lista de materiales (Fig. 2a) ¦ q calculado = σ1−σ3 ¦ E50 sin dato ¦ SÍ en base Cylwik, equivalente probable: Marachi et al. (1972)¦OL¦368
OV2020 | 2020_Ovalle_Data Compilation from Large ICDTx on Coarse Crushable Rockfill Materials.pdf | 2020 | Ovalle, Linero, Dano, Bard, Hicher y Osses (2020), JGGE 146(9) 06020013 | UC Berkeley, inferido de p.3 | Pyramid Dam | 62 | Argillite | Argilita | [5 empty] | CID (compresión triaxial drenada) | no indicado | 914.4 |  | 152.4 |  |  |  |  | 10 | [7 empty] | 0.417 | informe |  |  |  | 965 | 4415 | 3450 | máximo (φmax, σ1 máximo) | 39.9 | [6 empty] | 21.3 |  |  |  |  | Zenodo xlsx; material y dmax en p.4 (Fig. 2a) | no (valores del xlsx; nombre, litología y dmax verificados en imagen p.4) | Ref. original: Marachi et al., 1969 ¦ Material en la fuente: «Pyramid Dam» (clase ROM/Chancado/Enrocado no indicada) ¦ Datos por ensayo del repositorio Zenodo doi:10.5281/zenodo.3625778 (xlsx v1; ensayo_id = N° de fila); el artículo solo trae la lista de materiales (Fig. 2a) ¦ q calculado = σ1−σ3 ¦ E50 = 57.9 MPa ¦ SÍ en base Cylwik (Marachi et al. (1972) PL, case 381) pero σ1 difiere: Cylwik 3.46 MPa vs Zenodo 4.415 MPa
OV2020 | 2020_Ovalle_Data Compilation from Large ICDTx on Coarse Crushable Rockfill Materials.pdf | 2020 | Ovalle, Linero, Dano, Bard, Hicher y Osses (2020), JGGE 146(9) 06020013 | UC Berkeley, inferido de p.3 | Pyramid Dam | 63 | Argillite | Argilita | [5 empty] | CID (compresión triaxial drenada) | no indicado | 914.4 |  | 152.4 |  |  |  |  | 10 | [7 empty] | 0.362 | informe |  |  |  | 2896 | 11698 | 8802 | máximo (φmax, σ1 máximo) | 37.1 | [6 empty] | 36.4 |  |  |  |  | Zenodo xlsx; material y dmax en p.4 (Fig. 2a) | no (valores del xlsx; nombre, litología y dmax verificados en imagen p.4) | Ref. original: Marachi et al., 1969 ¦ Material en la fuente: «Pyramid Dam» (clase ROM/Chancado/Enrocado no indicada) ¦ Datos por ensayo del repositorio Zenodo doi:10.5281/zenodo.3625778 (xlsx v1; ensayo_id = N° de fila); el artículo solo trae la lista de materiales (Fig. 2a) ¦ q calculado = σ1−σ3 ¦ E50 = 96.5 MPa ¦ SÍ en base Cylwik, equivalente probable: Marachi et al. (1972)¦BL¦358
OV2020 | 2020_Ovalle_Data Compilation from Large ICDTx on Coarse Crushable Rockfill Materials.pdf | 2020 | Ovalle, Linero, Dano, Bard, Hicher y Osses (2020), JGGE 146(9) 06020013 | UC Berkeley, inferido de p.3 | Pyramid Dam | 64 | Argillite | Argilita | [5 empty] | CID (compresión triaxial drenada) | no indicado | 914.4 |  | 152.4 |  |  |  |  | 10 | [7 empty] | 0.321 | informe |  |  |  | 4482 | 16853 | 12371 | máximo (φmax, σ1 máximo) | 35.4 | [6 empty] | 42.3 |  |  |  |  | Zenodo xlsx; material y dmax en p.4 (Fig. 2a) | no (valores del xlsx; nombre, litología y dmax verificados en imagen p.4) | Ref. original: Marachi et al., 1969 ¦ Material en la fuente: «Pyramid Dam» (clase ROM/Chancado/Enrocado no indicada) ¦ Datos por ensayo del repositorio Zenodo doi:10.5281/zenodo.3625778 (xlsx v1; ensayo_id = N° de fila); el artículo solo trae la lista de materiales (Fig. 2a) ¦ q calculado = σ1−σ3 ¦ E50 = 125.5 MPa ¦ SÍ en base Cylwik, equivalente probable: Marachi et al. (1972)¦BL¦359
OV2020 | 2020_Ovalle_Data Compilation from Large ICDTx on Coarse Crushable Rockfill Materials.pdf | 2020 | Ovalle, Linero, Dano, Bard, Hicher y Osses (2020), JGGE 146(9) 06020013 | IDIEM (Chile), inferido de p.3 | CAD waste Truncated GSD | 65 | Granodiorite | Granodiorita | [5 empty] | CID (compresión triaxial drenada) | no indicado | 1000 |  | 200 |  |  |  |  | 9 |  |  |  |  | truncado (según nombre del material) |  |  | 0.44 | informe |  |  |  | 1000 | 4500 | 3500 | máximo (φmax, σ1 máximo) | 38 | [6 empty] | 16.4 |  |  |  |  | Zenodo xlsx; material y dmax en p.4 (Fig. 2a) | no (valores del xlsx; nombre, litología y dmax verificados en imagen p.4) | Ref. original: Linero et al., 2007 ¦ Material en la fuente: «CAD waste Truncated GSD» (clase ROM/Chancado/Enrocado no indicada) ¦ Datos por ensayo del repositorio Zenodo doi:10.5281/zenodo.3625778 (xlsx v1; ensayo_id = N° de fila); el artículo solo trae la lista de materiales (Fig. 2a) ¦ q calculado = σ1−σ3 ¦ E50 = 45.0 MPa ¦ NO en base Cylwik
OV2020 | 2020_Ovalle_Data Compilation from Large ICDTx on Coarse Crushable Rockfill Materials.pdf | 2020 | Ovalle, Linero, Dano, Bard, Hicher y Osses (2020), JGGE 146(9) 06020013 | IDIEM (Chile), inferido de p.3 | CAD waste Truncated GSD | 66 | Granodiorite | Granodiorita | [5 empty] | CID (compresión triaxial drenada) | no indicado | 1000 |  | 200 |  |  |  |  | 9 |  |  |  |  | truncado (según nombre del material) |  |  | 0.37 | informe |  |  |  | 1600 | 8000 | 6400 | máximo (φmax, σ1 máximo) | 40 | [6 empty] | 24.1 |  |  |  |  | Zenodo xlsx; material y dmax en p.4 (Fig. 2a) | no (valores del xlsx; nombre, litología y dmax verificados en imagen p.4) | Ref. original: Linero et al., 2007 ¦ Material en la fuente: «CAD waste Truncated GSD» (clase ROM/Chancado/Enrocado no indicada) ¦ Datos por ensayo del repositorio Zenodo doi:10.5281/zenodo.3625778 (xlsx v1; ensayo_id = N° de fila); el artículo solo trae la lista de materiales (Fig. 2a) ¦ q calculado = σ1−σ3 ¦ E50 = 64.0 MPa ¦ NO en base Cylwik
OV2020 | 2020_Ovalle_Data Compilation from Large ICDTx on Coarse Crushable Rockfill Materials.pdf | 2020 | Ovalle, Linero, Dano, Bard, Hicher y Osses (2020), JGGE 146(9) 06020013 | IDIEM (Chile), inferido de p.3 | CAD waste Truncated GSD | 67 | Granodiorite | Granodiorita | [5 empty] | CID (compresión triaxial drenada) | no indicado | 1000 |  | 200 |  |  |  |  | 9 |  |  |  |  | truncado (según nombre del material) |  |  | 0.36 | informe |  |  |  | 2500 | 10000 | 7500 | máximo (φmax, σ1 máximo) | 36 | [6 empty] | 30 |  |  |  |  | Zenodo xlsx; material y dmax en p.4 (Fig. 2a) | no (valores del xlsx; nombre, litología y dmax verificados en imagen p.4) | Ref. original: Linero et al., 2007 ¦ Material en la fuente: «CAD waste Truncated GSD» (clase ROM/Chancado/Enrocado no indicada) ¦ Datos por ensayo del repositorio Zenodo doi:10.5281/zenodo.3625778 (xlsx v1; ensayo_id = N° de fila); el artículo solo trae la lista de materiales (Fig. 2a) ¦ q calculado = σ1−σ3 ¦ E50 = 63.3 MPa ¦ NO en base Cylwik
OV2020 | 2020_Ovalle_Data Compilation from Large ICDTx on Coarse Crushable Rockfill Materials.pdf | 2020 | Ovalle, Linero, Dano, Bard, Hicher y Osses (2020), JGGE 146(9) 06020013 | IDIEM (Chile), inferido de p.3 | CAD waste Parallel PSD | 68 | Granodiorite | Granodiorita | [5 empty] | CID (compresión triaxial drenada) | no indicado | 1000 |  | 200 |  |  |  |  | 16 |  |  |  |  | paralelo (según nombre del material) |  |  | 0.45 | informe |  |  |  | 100 | 730 | 630 | máximo (φmax, σ1 máximo) | 51 | [6 empty] | 6.4 |  |  |  |  | Zenodo xlsx; material y dmax en p.4 (Fig. 2a) | no (valores del xlsx; nombre, litología y dmax verificados en imagen p.4) | Ref. original: Linero et al., 2007 ¦ Material en la fuente: «CAD waste Parallel PSD» (clase ROM/Chancado/Enrocado no indicada) ¦ Datos por ensayo del repositorio Zenodo doi:10.5281/zenodo.3625778 (xlsx v1; ensayo_id = N° de fila); el artículo solo trae la lista de materiales (Fig. 2a) ¦ q calculado = σ1−σ3 ¦ E50 = 13.3 MPa ¦ NO en base Cylwik
OV2020 | 2020_Ovalle_Data Compilation from Large ICDTx on Coarse Crushable Rockfill Materials.pdf | 2020 | Ovalle, Linero, Dano, Bard, Hicher y Osses (2020), JGGE 146(9) 06020013 | IDIEM (Chile), inferido de p.3 | CAD waste Parallel PSD | 69 | Granodiorite | Granodiorita | [5 empty] | CID (compresión triaxial drenada) | no indicado | 1000 |  | 200 |  |  |  |  | 16 |  |  |  |  | paralelo (según nombre del material) |  |  | 0.44 | informe |  |  |  | 200 | 1200 | 1000 | máximo (φmax, σ1 máximo) | 47 | [6 empty] | 7.7 |  |  |  |  | Zenodo xlsx; material y dmax en p.4 (Fig. 2a) | no (valores del xlsx; nombre, litología y dmax verificados en imagen p.4) | Ref. original: Linero et al., 2007 ¦ Material en la fuente: «CAD waste Parallel PSD» (clase ROM/Chancado/Enrocado no indicada) ¦ Datos por ensayo del repositorio Zenodo doi:10.5281/zenodo.3625778 (xlsx v1; ensayo_id = N° de fila); el artículo solo trae la lista de materiales (Fig. 2a) ¦ q calculado = σ1−σ3 ¦ E50 = 10.0 MPa ¦ NO en base Cylwik
OV2020 | 2020_Ovalle_Data Compilation from Large ICDTx on Coarse Crushable Rockfill Materials.pdf | 2020 | Ovalle, Linero, Dano, Bard, Hicher y Osses (2020), JGGE 146(9) 06020013 | IDIEM (Chile), inferido de p.3 | CAD waste Parallel PSD | 70 | Granodiorite | Granodiorita | [5 empty] | CID (compresión triaxial drenada) | no indicado | 1000 |  | 200 |  |  |  |  | 16 |  |  |  |  | paralelo (según nombre del material) |  |  | 0.43 | informe |  |  |  | 500 | 2300 | 1800 | máximo (φmax, σ1 máximo) | 40 | [6 empty] | 9.4 |  |  |  |  | Zenodo xlsx; material y dmax en p.4 (Fig. 2a) | no (valores del xlsx; nombre, litología y dmax verificados en imagen p.4) | Ref. original: Linero et al., 2007 ¦ Material en la fuente: «CAD waste Parallel PSD» (clase ROM/Chancado/Enrocado no indicada) ¦ Datos por ensayo del repositorio Zenodo doi:10.5281/zenodo.3625778 (xlsx v1; ensayo_id = N° de fila); el artículo solo trae la lista de materiales (Fig. 2a) ¦ q calculado = σ1−σ3 ¦ E50 = 18.0 MPa ¦ NO en base Cylwik
OV2020 | 2020_Ovalle_Data Compilation from Large ICDTx on Coarse Crushable Rockfill Materials.pdf | 2020 | Ovalle, Linero, Dano, Bard, Hicher y Osses (2020), JGGE 146(9) 06020013 | IDIEM (Chile), inferido de p.3 | CAD waste Parallel PSD | 71 | Granodiorite | Granodiorita | [5 empty] | CID (compresión triaxial drenada) | no indicado | 1000 |  | 200 |  |  |  |  | 16 |  |  |  |  | paralelo (según nombre del material) |  |  | 0.39 | informe |  |  |  | 1000 | 4400 | 3400 | máximo (φmax, σ1 máximo) | 39 | [6 empty] | 13.6 |  |  |  |  | Zenodo xlsx; material y dmax en p.4 (Fig. 2a) | no (valores del xlsx; nombre, litología y dmax verificados en imagen p.4) | Ref. original: Linero et al., 2007 ¦ Material en la fuente: «CAD waste Parallel PSD» (clase ROM/Chancado/Enrocado no indicada) ¦ Datos por ensayo del repositorio Zenodo doi:10.5281/zenodo.3625778 (xlsx v1; ensayo_id = N° de fila); el artículo solo trae la lista de materiales (Fig. 2a) ¦ q calculado = σ1−σ3 ¦ E50 = 40.0 MPa ¦ NO en base Cylwik
OV2020 | 2020_Ovalle_Data Compilation from Large ICDTx on Coarse Crushable Rockfill Materials.pdf | 2020 | Ovalle, Linero, Dano, Bard, Hicher y Osses (2020), JGGE 146(9) 06020013 | IDIEM (Chile), inferido de p.3 | CAD waste Parallel PSD | 72 | Granodiorite | Granodiorita | [5 empty] | CID (compresión triaxial drenada) | no indicado | 1000 |  | 200 |  |  |  |  | 16 |  |  |  |  | paralelo (según nombre del material) |  |  | 0.34 | informe |  |  |  | 2000 | 6600 | 4600 | máximo (φmax, σ1 máximo) | 32 | [6 empty] | 15 |  |  |  |  | Zenodo xlsx; material y dmax en p.4 (Fig. 2a) | no (valores del xlsx; nombre, litología y dmax verificados en imagen p.4) | Ref. original: Linero et al., 2007 ¦ Material en la fuente: «CAD waste Parallel PSD» (clase ROM/Chancado/Enrocado no indicada) ¦ Datos por ensayo del repositorio Zenodo doi:10.5281/zenodo.3625778 (xlsx v1; ensayo_id = N° de fila); el artículo solo trae la lista de materiales (Fig. 2a) ¦ q calculado = σ1−σ3 ¦ E50 = 51.1 MPa ¦ NO en base Cylwik
OV2020 | 2020_Ovalle_Data Compilation from Large ICDTx on Coarse Crushable Rockfill Materials.pdf | 2020 | Ovalle, Linero, Dano, Bard, Hicher y Osses (2020), JGGE 146(9) 06020013 | IDIEM (Chile), inferido de p.3 | Andina waste rock 1 | 73 | Granodiorite | Granodiorita | [5 empty] | CID (compresión triaxial drenada) | no indicado | 1000 |  | 152.4 |  |  |  |  | 30 | [7 empty] | 0.39 | informe |  |  |  | 800 | 3312 | 2512 | máximo (φmax, σ1 máximo) | 37 | [6 empty] | 13 |  |  |  |  | Zenodo xlsx; material y dmax en p.4 (Fig. 2a) | no (valores del xlsx; nombre, litología y dmax verificados en imagen p.4) | Ref. original: Palma et al., 2009 ¦ Material en la fuente: «Andina waste rock 1» (clase ROM/Chancado/Enrocado no indicada) ¦ Datos por ensayo del repositorio Zenodo doi:10.5281/zenodo.3625778 (xlsx v1; ensayo_id = N° de fila); el artículo solo trae la lista de materiales (Fig. 2a) ¦ q calculado = σ1−σ3 ¦ E50 = 22.0 MPa ¦ NO en base Cylwik
OV2020 | 2020_Ovalle_Data Compilation from Large ICDTx on Coarse Crushable Rockfill Materials.pdf | 2020 | Ovalle, Linero, Dano, Bard, Hicher y Osses (2020), JGGE 146(9) 06020013 | IDIEM (Chile), inferido de p.3 | Andina waste rock 1 | 74 | Granodiorite | Granodiorita | [5 empty] | CID (compresión triaxial drenada) | no indicado | 1000 |  | 152.4 |  |  |  |  | 30 | [7 empty] | 0.36 | informe |  |  |  | 1500 | 7185 | 5685 | máximo (φmax, σ1 máximo) | 40 | [6 empty] | 14 |  |  |  |  | Zenodo xlsx; material y dmax en p.4 (Fig. 2a) | no (valores del xlsx; nombre, litología y dmax verificados en imagen p.4) | Ref. original: Palma et al., 2009 ¦ Material en la fuente: «Andina waste rock 1» (clase ROM/Chancado/Enrocado no indicada) ¦ Datos por ensayo del repositorio Zenodo doi:10.5281/zenodo.3625778 (xlsx v1; ensayo_id = N° de fila); el artículo solo trae la lista de materiales (Fig. 2a) ¦ q calculado = σ1−σ3 ¦ E50 = 46.9 MPa ¦ NO en base Cylwik
OV2020 | 2020_Ovalle_Data Compilation from Large ICDTx on Coarse Crushable Rockfill Materials.pdf | 2020 | Ovalle, Linero, Dano, Bard, Hicher y Osses (2020), JGGE 146(9) 06020013 | IDIEM (Chile), inferido de p.3 | Andina waste rock 1 | 75 | Granodiorite | Granodiorita | [5 empty] | CID (compresión triaxial drenada) | no indicado | 1000 |  | 152.4 |  |  |  |  | 30 | [7 empty] | 0.33 | informe |  |  |  | 2000 | 8980 | 6980 | máximo (φmax, σ1 máximo) | 40 | [6 empty] | 18 |  |  |  |  | Zenodo xlsx; material y dmax en p.4 (Fig. 2a) | no (valores del xlsx; nombre, litología y dmax verificados en imagen p.4) | Ref. original: Palma et al., 2009 ¦ Material en la fuente: «Andina waste rock 1» (clase ROM/Chancado/Enrocado no indicada) ¦ Datos por ensayo del repositorio Zenodo doi:10.5281/zenodo.3625778 (xlsx v1; ensayo_id = N° de fila); el artículo solo trae la lista de materiales (Fig. 2a) ¦ q calculado = σ1−σ3 ¦ E50 = 65.6 MPa ¦ NO en base Cylwik
OV2020 | 2020_Ovalle_Data Compilation from Large ICDTx on Coarse Crushable Rockfill Materials.pdf | 2020 | Ovalle, Linero, Dano, Bard, Hicher y Osses (2020), JGGE 146(9) 06020013 | IDIEM (Chile), inferido de p.3 | Andina waste rock 1 | 76 | Granodiorite | Granodiorita | [5 empty] | CID (compresión triaxial drenada) | no indicado | 1000 |  | 152.4 |  |  |  |  | 30 | [7 empty] | 0.33 | informe |  |  |  | 2500 | 11875 | 9375 | máximo (φmax, σ1 máximo) | 40 | [6 empty] | 19 |  |  |  |  | Zenodo xlsx; material y dmax en p.4 (Fig. 2a) | no (valores del xlsx; nombre, litología y dmax verificados en imagen p.4) | Ref. original: Palma et al., 2009 ¦ Material en la fuente: «Andina waste rock 1» (clase ROM/Chancado/Enrocado no indicada) ¦ Datos por ensayo del repositorio Zenodo doi:10.5281/zenodo.3625778 (xlsx v1; ensayo_id = N° de fila); el artículo solo trae la lista de materiales (Fig. 2a) ¦ q calculado = σ1−σ3 ¦ E50 = 72.2 MPa ¦ NO en base Cylwik
OV2020 | 2020_Ovalle_Data Compilation from Large ICDTx on Coarse Crushable Rockfill Materials.pdf | 2020 | Ovalle, Linero, Dano, Bard, Hicher y Osses (2020), JGGE 146(9) 06020013 | IDIEM (Chile), inferido de p.3 | Andina waste rock 2 | 77 | Porphyry | Pórfido | [5 empty] | CID (compresión triaxial drenada) | no indicado | 1000 |  | 152.4 |  |  |  |  | 8 | [7 empty] | 0.37 | informe |  |  |  | 1000 | 6370 | 5370 | máximo (φmax, σ1 máximo) | 46 | [6 empty] | 19 |  |  |  |  | Zenodo xlsx; material y dmax en p.4 (Fig. 2a) | no (valores del xlsx; nombre, litología y dmax verificados en imagen p.4) | Ref. original: Palma et al., 2009 ¦ Material en la fuente: «Andina waste rock 2» (clase ROM/Chancado/Enrocado no indicada) ¦ Datos por ensayo del repositorio Zenodo doi:10.5281/zenodo.3625778 (xlsx v1; ensayo_id = N° de fila); el artículo solo trae la lista de materiales (Fig. 2a) ¦ q calculado = σ1−σ3 ¦ E50 = 51.3 MPa ¦ NO en base Cylwik
OV2020 | 2020_Ovalle_Data Compilation from Large ICDTx on Coarse Crushable Rockfill Materials.pdf | 2020 | Ovalle, Linero, Dano, Bard, Hicher y Osses (2020), JGGE 146(9) 06020013 | IDIEM (Chile), inferido de p.3 | Andina waste rock 2 | 78 | Porphyry | Pórfido | [5 empty] | CID (compresión triaxial drenada) | no indicado | 1000 |  | 152.4 |  |  |  |  | 8 | [7 empty] | 0.35 | informe |  |  |  | 1500 | 8325 | 6825 | máximo (φmax, σ1 máximo) | 43 | [6 empty] | 21 |  |  |  |  | Zenodo xlsx; material y dmax en p.4 (Fig. 2a) | no (valores del xlsx; nombre, litología y dmax verificados en imagen p.4) | Ref. original: Palma et al., 2009 ¦ Material en la fuente: «Andina waste rock 2» (clase ROM/Chancado/Enrocado no indicada) ¦ Datos por ensayo del repositorio Zenodo doi:10.5281/zenodo.3625778 (xlsx v1; ensayo_id = N° de fila); el artículo solo trae la lista de materiales (Fig. 2a) ¦ q calculado = σ1−σ3 ¦ E50 = 80.3 MPa ¦ NO en base Cylwik
OV2020 | 2020_Ovalle_Data Compilation from Large ICDTx on Coarse Crushable Rockfill Materials.pdf | 2020 | Ovalle, Linero, Dano, Bard, Hicher y Osses (2020), JGGE 146(9) 06020013 | IDIEM (Chile), inferido de p.3 | Andina waste rock 2 | 79 | Porphyry | Pórfido | [5 empty] | CID (compresión triaxial drenada) | no indicado | 1000 |  | 152.4 |  |  |  |  | 8 | [7 empty] | 0.33 | informe |  |  |  | 2000 | 11360 | 9360 | máximo (φmax, σ1 máximo) | 44 | [6 empty] | 25 |  |  |  |  | Zenodo xlsx; material y dmax en p.4 (Fig. 2a) | no (valores del xlsx; nombre, litología y dmax verificados en imagen p.4) | Ref. original: Palma et al., 2009 ¦ Material en la fuente: «Andina waste rock 2» (clase ROM/Chancado/Enrocado no indicada) ¦ Datos por ensayo del repositorio Zenodo doi:10.5281/zenodo.3625778 (xlsx v1; ensayo_id = N° de fila); el artículo solo trae la lista de materiales (Fig. 2a) ¦ q calculado = σ1−σ3 ¦ E50 = 88.0 MPa ¦ NO en base Cylwik
OV2020 | 2020_Ovalle_Data Compilation from Large ICDTx on Coarse Crushable Rockfill Materials.pdf | 2020 | Ovalle, Linero, Dano, Bard, Hicher y Osses (2020), JGGE 146(9) 06020013 | IDIEM (Chile), inferido de p.3 | Andina waste rock 2 | 80 | Porphyry | Pórfido | [5 empty] | CID (compresión triaxial drenada) | no indicado | 1000 |  | 152.4 |  |  |  |  | 8 | [7 empty] | 0.32 | informe |  |  |  | 2500 | 13450 | 10950 | máximo (φmax, σ1 máximo) | 42 | [6 empty] | 27 |  |  |  |  | Zenodo xlsx; material y dmax en p.4 (Fig. 2a) | no (valores del xlsx; nombre, litología y dmax verificados en imagen p.4) | Ref. original: Palma et al., 2009 ¦ Material en la fuente: «Andina waste rock 2» (clase ROM/Chancado/Enrocado no indicada) ¦ Datos por ensayo del repositorio Zenodo doi:10.5281/zenodo.3625778 (xlsx v1; ensayo_id = N° de fila); el artículo solo trae la lista de materiales (Fig. 2a) ¦ q calculado = σ1−σ3 ¦ E50 = 113.6 MPa ¦ NO en base Cylwik
OV2020 | 2020_Ovalle_Data Compilation from Large ICDTx on Coarse Crushable Rockfill Materials.pdf | 2020 | Ovalle, Linero, Dano, Bard, Hicher y Osses (2020), JGGE 146(9) 06020013 | IDIEM (Chile), inferido de p.3 | Rancagua rockfill | 81 | Andesite | Andesita |  |  |  | Enrocado |  | CID (compresión triaxial drenada) | no indicado | 1000 |  | 175 |  |  |  |  | 4.4 | [7 empty] | 0.414 | informe |  |  |  | 392 | 1511 | 1119 | máximo (φmax, σ1 máximo) | 36 | [11 empty] | Zenodo xlsx; material y dmax en p.4 (Fig. 2a) | no (valores del xlsx; nombre, litología y dmax verificados en imagen p.4) | Ref. original: Dorador, 2010 ¦ Material en la fuente: «Rancagua rockfill» ¦ Datos por ensayo del repositorio Zenodo doi:10.5281/zenodo.3625778 (xlsx v1; ensayo_id = N° de fila); el artículo solo trae la lista de materiales (Fig. 2a) ¦ q calculado = σ1−σ3 ¦ E50 = 10.8 MPa ¦ NO en base Cylwik
OV2020 | 2020_Ovalle_Data Compilation from Large ICDTx on Coarse Crushable Rockfill Materials.pdf | 2020 | Ovalle, Linero, Dano, Bard, Hicher y Osses (2020), JGGE 146(9) 06020013 | IDIEM (Chile), inferido de p.3 | Rancagua rockfill | 82 | Andesite | Andesita |  |  |  | Enrocado |  | CID (compresión triaxial drenada) | no indicado | 1000 |  | 175 |  |  |  |  | 4.4 | [7 empty] | 0.414 | informe |  |  |  | 785 | 3076 | 2291 | máximo (φmax, σ1 máximo) | 36.4 | [11 empty] | Zenodo xlsx; material y dmax en p.4 (Fig. 2a) | no (valores del xlsx; nombre, litología y dmax verificados en imagen p.4) | Ref. original: Dorador, 2010 ¦ Material en la fuente: «Rancagua rockfill» ¦ Datos por ensayo del repositorio Zenodo doi:10.5281/zenodo.3625778 (xlsx v1; ensayo_id = N° de fila); el artículo solo trae la lista de materiales (Fig. 2a) ¦ q calculado = σ1−σ3 ¦ E50 = 19.0 MPa ¦ NO en base Cylwik
OV2020 | 2020_Ovalle_Data Compilation from Large ICDTx on Coarse Crushable Rockfill Materials.pdf | 2020 | Ovalle, Linero, Dano, Bard, Hicher y Osses (2020), JGGE 146(9) 06020013 | IDIEM (Chile), inferido de p.3 | Rancagua rockfill | 83 | Andesite | Andesita |  |  |  | Enrocado |  | CID (compresión triaxial drenada) | no indicado | 1000 |  | 175 |  |  |  |  | 4.4 | [7 empty] | 0.414 | informe |  |  |  | 1570 | 6259 | 4689 | máximo (φmax, σ1 máximo) | 36.8 | [11 empty] | Zenodo xlsx; material y dmax en p.4 (Fig. 2a) | no (valores del xlsx; nombre, litología y dmax verificados en imagen p.4) | Ref. original: Dorador, 2010 ¦ Material en la fuente: «Rancagua rockfill» ¦ Datos por ensayo del repositorio Zenodo doi:10.5281/zenodo.3625778 (xlsx v1; ensayo_id = N° de fila); el artículo solo trae la lista de materiales (Fig. 2a) ¦ q calculado = σ1−σ3 ¦ E50 = 37.3 MPa ¦ NO en base Cylwik
OV2020 | 2020_Ovalle_Data Compilation from Large ICDTx on Coarse Crushable Rockfill Materials.pdf | 2020 | Ovalle, Linero, Dano, Bard, Hicher y Osses (2020), JGGE 146(9) 06020013 | IDIEM (Chile), inferido de p.3 | Leached rockfill | 84 | Altered granite | Granito |  |  | alterado (según el nombre «Altered granite»); lixiviado (leached) | Enrocado |  | CID (compresión triaxial drenada) | no indicado | 1000 |  | 152 |  |  |  |  | 91 | [7 empty] | 0.486 | informe |  |  |  | 785 | 3941 | 3156 | máximo (φmax, σ1 máximo) | 41.9 | [11 empty] | Zenodo xlsx; material y dmax en p.4 (Fig. 2a) | no (valores del xlsx; nombre, litología y dmax verificados en imagen p.4) | Ref. original: Dorador, 2010 ¦ Material en la fuente: «Leached rockfill» ¦ Datos por ensayo del repositorio Zenodo doi:10.5281/zenodo.3625778 (xlsx v1; ensayo_id = N° de fila); el artículo solo trae la lista de materiales (Fig. 2a) ¦ q calculado = σ1−σ3 ¦ E50 = 39.2 MPa ¦ NO en base Cylwik
OV2020 | 2020_Ovalle_Data Compilation from Large ICDTx on Coarse Crushable Rockfill Materials.pdf | 2020 | Ovalle, Linero, Dano, Bard, Hicher y Osses (2020), JGGE 146(9) 06020013 | IDIEM (Chile), inferido de p.3 | Leached rockfill | 85 | Altered granite | Granito |  |  | alterado (según el nombre «Altered granite»); lixiviado (leached) | Enrocado |  | CID (compresión triaxial drenada) | no indicado | 1000 |  | 152 |  |  |  |  | 91 | [7 empty] | 0.486 | informe |  |  |  | 1962 | 9898 | 7936 | máximo (φmax, σ1 máximo) | 42 | [11 empty] | Zenodo xlsx; material y dmax en p.4 (Fig. 2a) | no (valores del xlsx; nombre, litología y dmax verificados en imagen p.4) | Ref. original: Dorador, 2010 ¦ Material en la fuente: «Leached rockfill» ¦ Datos por ensayo del repositorio Zenodo doi:10.5281/zenodo.3625778 (xlsx v1; ensayo_id = N° de fila); el artículo solo trae la lista de materiales (Fig. 2a) ¦ q calculado = σ1−σ3 ¦ E50 = 58.2 MPa ¦ NO en base Cylwik
OV2020 | 2020_Ovalle_Data Compilation from Large ICDTx on Coarse Crushable Rockfill Materials.pdf | 2020 | Ovalle, Linero, Dano, Bard, Hicher y Osses (2020), JGGE 146(9) 06020013 | IDIEM (Chile), inferido de p.3 | Leached rockfill | 86 | Altered granite | Granito |  |  | alterado (según el nombre «Altered granite»); lixiviado (leached) | Enrocado |  | CID (compresión triaxial drenada) | no indicado | 1000 |  | 152 |  |  |  |  | 91 | [7 empty] | 0.486 | informe |  |  |  | 2453 | 12372 | 9919 | máximo (φmax, σ1 máximo) | 42 | [11 empty] | Zenodo xlsx; material y dmax en p.4 (Fig. 2a) | no (valores del xlsx; nombre, litología y dmax verificados en imagen p.4) | Ref. original: Dorador, 2010 ¦ Material en la fuente: «Leached rockfill» ¦ Datos por ensayo del repositorio Zenodo doi:10.5281/zenodo.3625778 (xlsx v1; ensayo_id = N° de fila); el artículo solo trae la lista de materiales (Fig. 2a) ¦ q calculado = σ1−σ3 ¦ E50 = 83.6 MPa ¦ NO en base Cylwik
OV2020 | 2020_Ovalle_Data Compilation from Large ICDTx on Coarse Crushable Rockfill Materials.pdf | 2020 | Ovalle, Linero, Dano, Bard, Hicher y Osses (2020), JGGE 146(9) 06020013 | IDIEM (Chile), inferido de p.3 | Natural waste rock | 87 | Felsic and andesíte | Mezcla | félsico y andesita | no indicada |  |  |  | CID (compresión triaxial drenada) | no indicado | 1000 |  | 200 |  |  |  |  | 17.4 | [7 empty] | 0.5 | informe |  |  |  | 98 | 814 | 716 | máximo (φmax, σ1 máximo) | 51.7 | [6 empty] | 6.5 |  |  |  |  | Zenodo xlsx; material y dmax en p.4 (Fig. 2a) | no (valores del xlsx; nombre, litología y dmax verificados en imagen p.4) | Ref. original: Contreras, 2011 ¦ Material en la fuente: «Natural waste rock» (clase ROM/Chancado/Enrocado no indicada) ¦ Datos por ensayo del repositorio Zenodo doi:10.5281/zenodo.3625778 (xlsx v1; ensayo_id = N° de fila); el artículo solo trae la lista de materiales (Fig. 2a) ¦ q calculado = σ1−σ3 ¦ E50 = 13.6 MPa ¦ NO en base Cylwik
OV2020 | 2020_Ovalle_Data Compilation from Large ICDTx on Coarse Crushable Rockfill Materials.pdf | 2020 | Ovalle, Linero, Dano, Bard, Hicher y Osses (2020), JGGE 146(9) 06020013 | IDIEM (Chile), inferido de p.3 | Natural waste rock | 88 | Felsic and andesíte | Mezcla | félsico y andesita | no indicada |  |  |  | CID (compresión triaxial drenada) | no indicado | 1000 |  | 200 |  |  |  |  | 17.4 | [7 empty] | 0.5 | informe |  |  |  | 196 | 1240 | 1044 | máximo (φmax, σ1 máximo) | 46.6 | [6 empty] | 7.5 |  |  |  |  | Zenodo xlsx; material y dmax en p.4 (Fig. 2a) | no (valores del xlsx; nombre, litología y dmax verificados en imagen p.4) | Ref. original: Contreras, 2011 ¦ Material en la fuente: «Natural waste rock» (clase ROM/Chancado/Enrocado no indicada) ¦ Datos por ensayo del repositorio Zenodo doi:10.5281/zenodo.3625778 (xlsx v1; ensayo_id = N° de fila); el artículo solo trae la lista de materiales (Fig. 2a) ¦ q calculado = σ1−σ3 ¦ E50 = 12.7 MPa ¦ NO en base Cylwik
OV2020 | 2020_Ovalle_Data Compilation from Large ICDTx on Coarse Crushable Rockfill Materials.pdf | 2020 | Ovalle, Linero, Dano, Bard, Hicher y Osses (2020), JGGE 146(9) 06020013 | IDIEM (Chile), inferido de p.3 | Natural waste rock | 89 | Felsic and andesíte | Mezcla | félsico y andesita | no indicada |  |  |  | CID (compresión triaxial drenada) | no indicado | 1000 |  | 200 |  |  |  |  | 17.4 | [7 empty] | 0.5 | informe |  |  |  | 490 | 2242 | 1752 | máximo (φmax, σ1 máximo) | 40 | [6 empty] | 9.5 |  |  |  |  | Zenodo xlsx; material y dmax en p.4 (Fig. 2a) | no (valores del xlsx; nombre, litología y dmax verificados en imagen p.4) | Ref. original: Contreras, 2011 ¦ Material en la fuente: «Natural waste rock» (clase ROM/Chancado/Enrocado no indicada) ¦ Datos por ensayo del repositorio Zenodo doi:10.5281/zenodo.3625778 (xlsx v1; ensayo_id = N° de fila); el artículo solo trae la lista de materiales (Fig. 2a) ¦ q calculado = σ1−σ3 ¦ E50 = 19.7 MPa ¦ NO en base Cylwik
OV2020 | 2020_Ovalle_Data Compilation from Large ICDTx on Coarse Crushable Rockfill Materials.pdf | 2020 | Ovalle, Linero, Dano, Bard, Hicher y Osses (2020), JGGE 146(9) 06020013 | IDIEM (Chile), inferido de p.3 | Natural waste rock | 90 | Felsic and andesíte | Mezcla | félsico y andesita | no indicada |  |  |  | CID (compresión triaxial drenada) | no indicado | 1000 |  | 200 |  |  |  |  | 17.4 | [7 empty] | 0.5 | informe |  |  |  | 981 | 4267 | 3286 | máximo (φmax, σ1 máximo) | 38.8 | [6 empty] | 13.5 |  |  |  |  | Zenodo xlsx; material y dmax en p.4 (Fig. 2a) | no (valores del xlsx; nombre, litología y dmax verificados en imagen p.4) | Ref. original: Contreras, 2011 ¦ Material en la fuente: «Natural waste rock» (clase ROM/Chancado/Enrocado no indicada) ¦ Datos por ensayo del repositorio Zenodo doi:10.5281/zenodo.3625778 (xlsx v1; ensayo_id = N° de fila); el artículo solo trae la lista de materiales (Fig. 2a) ¦ q calculado = σ1−σ3 ¦ E50 = 34.1 MPa ¦ NO en base Cylwik
OV2020 | 2020_Ovalle_Data Compilation from Large ICDTx on Coarse Crushable Rockfill Materials.pdf | 2020 | Ovalle, Linero, Dano, Bard, Hicher y Osses (2020), JGGE 146(9) 06020013 | IDIEM (Chile), inferido de p.3 | Natural waste rock | 91 | Felsic and andesíte | Mezcla | félsico y andesita | no indicada |  |  |  | CID (compresión triaxial drenada) | no indicado | 1000 |  | 200 |  |  |  |  | 17.4 | [7 empty] | 0.5 | informe |  |  |  | 1961 | 7551 | 5590 | máximo (φmax, σ1 máximo) | 36 | [6 empty] | 15 |  |  |  |  | Zenodo xlsx; material y dmax en p.4 (Fig. 2a) | no (valores del xlsx; nombre, litología y dmax verificados en imagen p.4) | Ref. original: Contreras, 2011 ¦ Material en la fuente: «Natural waste rock» (clase ROM/Chancado/Enrocado no indicada) ¦ Datos por ensayo del repositorio Zenodo doi:10.5281/zenodo.3625778 (xlsx v1; ensayo_id = N° de fila); el artículo solo trae la lista de materiales (Fig. 2a) ¦ q calculado = σ1−σ3 ¦ E50 = 53.6 MPa ¦ NO en base Cylwik
OV2020 | 2020_Ovalle_Data Compilation from Large ICDTx on Coarse Crushable Rockfill Materials.pdf | 2020 | Ovalle, Linero, Dano, Bard, Hicher y Osses (2020), JGGE 146(9) 06020013 | IDIEM (Chile), inferido de p.3 | Leached waste rock | 92 | Felsic and andesíte | Mezcla | félsico y andesita | no indicada | lixiviado (leached) |  |  | CID (compresión triaxial drenada) | no indicado | 1000 |  | 200 |  |  |  |  | 17.5 | [7 empty] | 0.45 | informe |  |  |  | 196 | 918 | 722 | máximo (φmax, σ1 máximo) | 40.4 | [6 empty] | 6.5 |  |  |  |  | Zenodo xlsx; material y dmax en p.4 (Fig. 2a) | no (valores del xlsx; nombre, litología y dmax verificados en imagen p.4) | Ref. original: Contreras, 2011 ¦ Material en la fuente: «Leached waste rock» (clase ROM/Chancado/Enrocado no indicada) ¦ Datos por ensayo del repositorio Zenodo doi:10.5281/zenodo.3625778 (xlsx v1; ensayo_id = N° de fila); el artículo solo trae la lista de materiales (Fig. 2a) ¦ q calculado = σ1−σ3 ¦ E50 = 9.2 MPa ¦ NO en base Cylwik
OV2020 | 2020_Ovalle_Data Compilation from Large ICDTx on Coarse Crushable Rockfill Materials.pdf | 2020 | Ovalle, Linero, Dano, Bard, Hicher y Osses (2020), JGGE 146(9) 06020013 | IDIEM (Chile), inferido de p.3 | Leached waste rock | 93 | Felsic and andesíte | Mezcla | félsico y andesita | no indicada | lixiviado (leached) |  |  | CID (compresión triaxial drenada) | no indicado | 1000 |  | 200 |  |  |  |  | 17.5 | [7 empty] | 0.45 | informe |  |  |  | 981 | 4163 | 3182 | máximo (φmax, σ1 máximo) | 38.2 | [6 empty] | 16 |  |  |  |  | Zenodo xlsx; material y dmax en p.4 (Fig. 2a) | no (valores del xlsx; nombre, litología y dmax verificados en imagen p.4) | Ref. original: Contreras, 2011 ¦ Material en la fuente: «Leached waste rock» (clase ROM/Chancado/Enrocado no indicada) ¦ Datos por ensayo del repositorio Zenodo doi:10.5281/zenodo.3625778 (xlsx v1; ensayo_id = N° de fila); el artículo solo trae la lista de materiales (Fig. 2a) ¦ q calculado = σ1−σ3 ¦ E50 = 31.3 MPa ¦ NO en base Cylwik
OV2020 | 2020_Ovalle_Data Compilation from Large ICDTx on Coarse Crushable Rockfill Materials.pdf | 2020 | Ovalle, Linero, Dano, Bard, Hicher y Osses (2020), JGGE 146(9) 06020013 | IDIEM (Chile), inferido de p.3 | Leached waste rock | 94 | Felsic and andesíte | Mezcla | félsico y andesita | no indicada | lixiviado (leached) |  |  | CID (compresión triaxial drenada) | no indicado | 1000 |  | 200 |  |  |  |  | 17.5 | [7 empty] | 0.45 | informe |  |  |  | 1471 | 7364 | 5893 | máximo (φmax, σ1 máximo) | 41.8 | [6 empty] | 19 |  |  |  |  | Zenodo xlsx; material y dmax en p.4 (Fig. 2a) | no (valores del xlsx; nombre, litología y dmax verificados en imagen p.4) | Ref. original: Contreras, 2011 ¦ Material en la fuente: «Leached waste rock» (clase ROM/Chancado/Enrocado no indicada) ¦ Datos por ensayo del repositorio Zenodo doi:10.5281/zenodo.3625778 (xlsx v1; ensayo_id = N° de fila); el artículo solo trae la lista de materiales (Fig. 2a) ¦ q calculado = σ1−σ3 ¦ E50 = 41.6 MPa ¦ NO en base Cylwik
OV2020 | 2020_Ovalle_Data Compilation from Large ICDTx on Coarse Crushable Rockfill Materials.pdf | 2020 | Ovalle, Linero, Dano, Bard, Hicher y Osses (2020), JGGE 146(9) 06020013 | IDIEM (Chile), inferido de p.3 | Leached waste rock | 95 | Felsic and andesíte | Mezcla | félsico y andesita | no indicada | lixiviado (leached) |  |  | CID (compresión triaxial drenada) | no indicado | 1000 |  | 200 |  |  |  |  | 17.5 | [7 empty] | 0.45 | informe |  |  |  | 2452 | 8554 | 6102 | máximo (φmax, σ1 máximo) | 35.5 | [6 empty] | 18.5 |  |  |  |  | Zenodo xlsx; material y dmax en p.4 (Fig. 2a) | no (valores del xlsx; nombre, litología y dmax verificados en imagen p.4) | Ref. original: Contreras, 2011 ¦ Material en la fuente: «Leached waste rock» (clase ROM/Chancado/Enrocado no indicada) ¦ Datos por ensayo del repositorio Zenodo doi:10.5281/zenodo.3625778 (xlsx v1; ensayo_id = N° de fila); el artículo solo trae la lista de materiales (Fig. 2a) ¦ q calculado = σ1−σ3 ¦ E50 = 58.3 MPa ¦ NO en base Cylwik
OV2020 | 2020_Ovalle_Data Compilation from Large ICDTx on Coarse Crushable Rockfill Materials.pdf | 2020 | Ovalle, Linero, Dano, Bard, Hicher y Osses (2020), JGGE 146(9) 06020013 | IDIEM (Chile), inferido de p.3 | Crushed waste rock | 96 | Felsic and andesíte | Mezcla | félsico y andesita | no indicada |  | Chancado |  | CID (compresión triaxial drenada) | no indicado | 1000 |  | 200 |  |  |  |  | 9.1 | [7 empty] | 0.45 | informe |  |  |  | 981 | 4527 | 3546 | máximo (φmax, σ1 máximo) | 40.1 | [6 empty] | 21.5 |  |  |  |  | Zenodo xlsx; material y dmax en p.4 (Fig. 2a) | no (valores del xlsx; nombre, litología y dmax verificados en imagen p.4) | Ref. original: Contreras, 2011 ¦ Material en la fuente: «Crushed waste rock» ¦ Datos por ensayo del repositorio Zenodo doi:10.5281/zenodo.3625778 (xlsx v1; ensayo_id = N° de fila); el artículo solo trae la lista de materiales (Fig. 2a) ¦ q calculado = σ1−σ3 ¦ E50 = 38.8 MPa ¦ NO en base Cylwik
OV2020 | 2020_Ovalle_Data Compilation from Large ICDTx on Coarse Crushable Rockfill Materials.pdf | 2020 | Ovalle, Linero, Dano, Bard, Hicher y Osses (2020), JGGE 146(9) 06020013 | IDIEM (Chile), inferido de p.3 | Crushed waste rock | 97 | Felsic and andesíte | Mezcla | félsico y andesita | no indicada |  | Chancado |  | CID (compresión triaxial drenada) | no indicado | 1000 |  | 200 |  |  |  |  | 9.1 | [7 empty] | 0.45 | informe |  |  |  | 1569 | 7767 | 6198 | máximo (φmax, σ1 máximo) | 41.6 | [6 empty] | 28 |  |  |  |  | Zenodo xlsx; material y dmax en p.4 (Fig. 2a) | no (valores del xlsx; nombre, litología y dmax verificados en imagen p.4) | Ref. original: Contreras, 2011 ¦ Material en la fuente: «Crushed waste rock» ¦ Datos por ensayo del repositorio Zenodo doi:10.5281/zenodo.3625778 (xlsx v1; ensayo_id = N° de fila); el artículo solo trae la lista de materiales (Fig. 2a) ¦ q calculado = σ1−σ3 ¦ E50 = 67.3 MPa ¦ NO en base Cylwik
OV2020 | 2020_Ovalle_Data Compilation from Large ICDTx on Coarse Crushable Rockfill Materials.pdf | 2020 | Ovalle, Linero, Dano, Bard, Hicher y Osses (2020), JGGE 146(9) 06020013 | IDIEM (Chile), inferido de p.3 | Crushed waste rock | 98 | Felsic and andesíte | Mezcla | félsico y andesita | no indicada |  | Chancado |  | CID (compresión triaxial drenada) | no indicado | 1000 |  | 200 |  |  |  |  | 9.1 | [7 empty] | 0.45 | informe |  |  |  | 2452 | 9860 | 7408 | máximo (φmax, σ1 máximo) | 37 | [6 empty] | 32 |  |  |  |  | Zenodo xlsx; material y dmax en p.4 (Fig. 2a) | no (valores del xlsx; nombre, litología y dmax verificados en imagen p.4) | Ref. original: Contreras, 2011 ¦ Material en la fuente: «Crushed waste rock» ¦ Datos por ensayo del repositorio Zenodo doi:10.5281/zenodo.3625778 (xlsx v1; ensayo_id = N° de fila); el artículo solo trae la lista de materiales (Fig. 2a) ¦ q calculado = σ1−σ3 ¦ E50 = 71.9 MPa ¦ NO en base Cylwik
OV2020 | 2020_Ovalle_Data Compilation from Large ICDTx on Coarse Crushable Rockfill Materials.pdf | 2020 | Ovalle, Linero, Dano, Bard, Hicher y Osses (2020), JGGE 146(9) 06020013 | IDIEM (Chile), inferido de p.3 | ROM waste rock | 99 | Porphyry | Pórfido |  |  |  | ROM |  | CID (compresión triaxial drenada) | no indicado | 1000 |  | 200 |  |  |  |  | 9.3 | [7 empty] | 0.459 | informe |  |  |  | 100 | 810 | 710 | máximo (φmax, σ1 máximo) | 51.3 | [6 empty] | 6.3 |  |  |  |  | Zenodo xlsx; material y dmax en p.4 (Fig. 2a) | no (valores del xlsx; nombre, litología y dmax verificados en imagen p.4) | Ref. original: Bard et al., 2012 ¦ Material en la fuente: «ROM waste rock» ¦ Datos por ensayo del repositorio Zenodo doi:10.5281/zenodo.3625778 (xlsx v1; ensayo_id = N° de fila); el artículo solo trae la lista de materiales (Fig. 2a) ¦ q calculado = σ1−σ3 ¦ E50 = 12.0 MPa ¦ NO en base Cylwik
OV2020 | 2020_Ovalle_Data Compilation from Large ICDTx on Coarse Crushable Rockfill Materials.pdf | 2020 | Ovalle, Linero, Dano, Bard, Hicher y Osses (2020), JGGE 146(9) 06020013 | IDIEM (Chile), inferido de p.3 | ROM waste rock | 100 | Porphyry | Pórfido |  |  |  | ROM |  | CID (compresión triaxial drenada) | no indicado | 1000 |  | 200 |  |  |  |  | 9.3 | [7 empty] | 0.459 | informe |  |  |  | 200 | 1268 | 1068 | máximo (φmax, σ1 máximo) | 46.7 | [6 empty] | 7.6 |  |  |  |  | Zenodo xlsx; material y dmax en p.4 (Fig. 2a) | no (valores del xlsx; nombre, litología y dmax verificados en imagen p.4) | Ref. original: Bard et al., 2012 ¦ Material en la fuente: «ROM waste rock» ¦ Datos por ensayo del repositorio Zenodo doi:10.5281/zenodo.3625778 (xlsx v1; ensayo_id = N° de fila); el artículo solo trae la lista de materiales (Fig. 2a) ¦ q calculado = σ1−σ3 ¦ E50 = 12.5 MPa ¦ NO en base Cylwik
OV2020 | 2020_Ovalle_Data Compilation from Large ICDTx on Coarse Crushable Rockfill Materials.pdf | 2020 | Ovalle, Linero, Dano, Bard, Hicher y Osses (2020), JGGE 146(9) 06020013 | IDIEM (Chile), inferido de p.3 | ROM waste rock | 101 | Porphyry | Pórfido |  |  |  | ROM |  | CID (compresión triaxial drenada) | no indicado | 1000 |  | 200 |  |  |  |  | 9.3 | [7 empty] | 0.459 | informe |  |  |  | 500 | 2320 | 1820 | máximo (φmax, σ1 máximo) | 40.2 | [6 empty] | 9.4 |  |  |  |  | Zenodo xlsx; material y dmax en p.4 (Fig. 2a) | no (valores del xlsx; nombre, litología y dmax verificados en imagen p.4) | Ref. original: Bard et al., 2012 ¦ Material en la fuente: «ROM waste rock» ¦ Datos por ensayo del repositorio Zenodo doi:10.5281/zenodo.3625778 (xlsx v1; ensayo_id = N° de fila); el artículo solo trae la lista de materiales (Fig. 2a) ¦ q calculado = σ1−σ3 ¦ E50 = 17.0 MPa ¦ NO en base Cylwik
OV2020 | 2020_Ovalle_Data Compilation from Large ICDTx on Coarse Crushable Rockfill Materials.pdf | 2020 | Ovalle, Linero, Dano, Bard, Hicher y Osses (2020), JGGE 146(9) 06020013 | IDIEM (Chile), inferido de p.3 | ROM waste rock | 102 | Porphyry | Pórfido |  |  |  | ROM |  | CID (compresión triaxial drenada) | no indicado | 1000 |  | 200 |  |  |  |  | 9.3 | [7 empty] | 0.459 | informe |  |  |  | 1000 | 4390 | 3390 | máximo (φmax, σ1 máximo) | 39 | [6 empty] | 13.6 |  |  |  |  | Zenodo xlsx; material y dmax en p.4 (Fig. 2a) | no (valores del xlsx; nombre, litología y dmax verificados en imagen p.4) | Ref. original: Bard et al., 2012 ¦ Material en la fuente: «ROM waste rock» ¦ Datos por ensayo del repositorio Zenodo doi:10.5281/zenodo.3625778 (xlsx v1; ensayo_id = N° de fila); el artículo solo trae la lista de materiales (Fig. 2a) ¦ q calculado = σ1−σ3 ¦ E50 = 35.0 MPa ¦ NO en base Cylwik
OV2020 | 2020_Ovalle_Data Compilation from Large ICDTx on Coarse Crushable Rockfill Materials.pdf | 2020 | Ovalle, Linero, Dano, Bard, Hicher y Osses (2020), JGGE 146(9) 06020013 | IDIEM (Chile), inferido de p.3 | ROM waste rock | 103 | Porphyry | Pórfido |  |  |  | ROM |  | CID (compresión triaxial drenada) | no indicado | 1000 |  | 200 |  |  |  |  | 9.3 | [7 empty] | 0.459 | informe |  |  |  | 2000 | 6610 | 4610 | máximo (φmax, σ1 máximo) | 32.4 | [6 empty] | 15 |  |  |  |  | Zenodo xlsx; material y dmax en p.4 (Fig. 2a) | no (valores del xlsx; nombre, litología y dmax verificados en imagen p.4) | Ref. original: Bard et al., 2012 ¦ Material en la fuente: «ROM waste rock» ¦ Datos por ensayo del repositorio Zenodo doi:10.5281/zenodo.3625778 (xlsx v1; ensayo_id = N° de fila); el artículo solo trae la lista de materiales (Fig. 2a) ¦ q calculado = σ1−σ3 ¦ E50 = 48.7 MPa ¦ NO en base Cylwik
OV2020 | 2020_Ovalle_Data Compilation from Large ICDTx on Coarse Crushable Rockfill Materials.pdf | 2020 | Ovalle, Linero, Dano, Bard, Hicher y Osses (2020), JGGE 146(9) 06020013 | IDIEM (Chile), inferido de p.3 | Leached waste rock | 104 | Porphyry | Pórfido |  |  | lixiviado (leached) |  |  | CID (compresión triaxial drenada) | no indicado | 1000 |  | 200 |  |  |  |  | 16 | [7 empty] | 0.462 | informe |  |  |  | 200 | 968 | 768 | máximo (φmax, σ1 máximo) | 41.1 | [6 empty] | 6 |  |  |  |  | Zenodo xlsx; material y dmax en p.4 (Fig. 2a) | no (valores del xlsx; nombre, litología y dmax verificados en imagen p.4) | Ref. original: Bard et al., 2012 ¦ Material en la fuente: «Leached waste rock» (clase ROM/Chancado/Enrocado no indicada) ¦ Datos por ensayo del repositorio Zenodo doi:10.5281/zenodo.3625778 (xlsx v1; ensayo_id = N° de fila); el artículo solo trae la lista de materiales (Fig. 2a) ¦ q calculado = σ1−σ3 ¦ E50 = 9.8 MPa ¦ NO en base Cylwik
OV2020 | 2020_Ovalle_Data Compilation from Large ICDTx on Coarse Crushable Rockfill Materials.pdf | 2020 | Ovalle, Linero, Dano, Bard, Hicher y Osses (2020), JGGE 146(9) 06020013 | IDIEM (Chile), inferido de p.3 | Leached waste rock | 105 | Porphyry | Pórfido |  |  | lixiviado (leached) |  |  | CID (compresión triaxial drenada) | no indicado | 1000 |  | 200 |  |  |  |  | 16 | [7 empty] | 0.462 | informe |  |  |  | 1000 | 4640 | 3640 | máximo (φmax, σ1 máximo) | 40.2 | [6 empty] | 16 |  |  |  |  | Zenodo xlsx; material y dmax en p.4 (Fig. 2a) | no (valores del xlsx; nombre, litología y dmax verificados en imagen p.4) | Ref. original: Bard et al., 2012 ¦ Material en la fuente: «Leached waste rock» (clase ROM/Chancado/Enrocado no indicada) ¦ Datos por ensayo del repositorio Zenodo doi:10.5281/zenodo.3625778 (xlsx v1; ensayo_id = N° de fila); el artículo solo trae la lista de materiales (Fig. 2a) ¦ q calculado = σ1−σ3 ¦ E50 = 38.0 MPa ¦ NO en base Cylwik
OV2020 | 2020_Ovalle_Data Compilation from Large ICDTx on Coarse Crushable Rockfill Materials.pdf | 2020 | Ovalle, Linero, Dano, Bard, Hicher y Osses (2020), JGGE 146(9) 06020013 | IDIEM (Chile), inferido de p.3 | Leached waste rock | 106 | Porphyry | Pórfido |  |  | lixiviado (leached) |  |  | CID (compresión triaxial drenada) | no indicado | 1000 |  | 200 |  |  |  |  | 16 | [7 empty] | 0.462 | informe |  |  |  | 1500 | 7280 | 5780 | máximo (φmax, σ1 máximo) | 41.2 | [6 empty] | 19 |  |  |  |  | Zenodo xlsx; material y dmax en p.4 (Fig. 2a) | no (valores del xlsx; nombre, litología y dmax verificados en imagen p.4) | Ref. original: Bard et al., 2012 ¦ Material en la fuente: «Leached waste rock» (clase ROM/Chancado/Enrocado no indicada) ¦ Datos por ensayo del repositorio Zenodo doi:10.5281/zenodo.3625778 (xlsx v1; ensayo_id = N° de fila); el artículo solo trae la lista de materiales (Fig. 2a) ¦ q calculado = σ1−σ3 ¦ E50 = 43.0 MPa ¦ NO en base Cylwik
OV2020 | 2020_Ovalle_Data Compilation from Large ICDTx on Coarse Crushable Rockfill Materials.pdf | 2020 | Ovalle, Linero, Dano, Bard, Hicher y Osses (2020), JGGE 146(9) 06020013 | IDIEM (Chile), inferido de p.3 | Leached waste rock | 107 | Porphyry | Pórfido |  |  | lixiviado (leached) |  |  | CID (compresión triaxial drenada) | no indicado | 1000 |  | 200 |  |  |  |  | 16 | [7 empty] | 0.462 | informe |  |  |  | 2500 | 9420 | 6920 | máximo (φmax, σ1 máximo) | 35.5 | [6 empty] | 19 |  |  |  |  | Zenodo xlsx; material y dmax en p.4 (Fig. 2a) | no (valores del xlsx; nombre, litología y dmax verificados en imagen p.4) | Ref. original: Bard et al., 2012 ¦ Material en la fuente: «Leached waste rock» (clase ROM/Chancado/Enrocado no indicada) ¦ Datos por ensayo del repositorio Zenodo doi:10.5281/zenodo.3625778 (xlsx v1; ensayo_id = N° de fila); el artículo solo trae la lista de materiales (Fig. 2a) ¦ q calculado = σ1−σ3 ¦ E50 = 59.5 MPa ¦ NO en base Cylwik
OV2020 | 2020_Ovalle_Data Compilation from Large ICDTx on Coarse Crushable Rockfill Materials.pdf | 2020 | Ovalle, Linero, Dano, Bard, Hicher y Osses (2020), JGGE 146(9) 06020013 | IDIEM (Chile), inferido de p.3 | Leached waste rock | 108 | Porphyry | Pórfido |  |  | lixiviado (leached) |  |  | CID (compresión triaxial drenada) | no indicado | 1000 |  | 200 |  |  |  |  | 123 | [7 empty] | 0.462 | informe |  |  |  | 1200 | 5320 | 4120 | máximo (φmax, σ1 máximo) | 39.2 | [11 empty] | Zenodo xlsx; material y dmax en p.4 (Fig. 2a) | no (valores del xlsx; nombre, litología y dmax verificados en imagen p.4) | Ref. original: Bard et al., 2012 ¦ Material en la fuente: «Leached waste rock» (clase ROM/Chancado/Enrocado no indicada) ¦ Datos por ensayo del repositorio Zenodo doi:10.5281/zenodo.3625778 (xlsx v1; ensayo_id = N° de fila); el artículo solo trae la lista de materiales (Fig. 2a) ¦ q calculado = σ1−σ3 ¦ E50 = 41.3 MPa ¦ NO en base Cylwik
OV2020 | 2020_Ovalle_Data Compilation from Large ICDTx on Coarse Crushable Rockfill Materials.pdf | 2020 | Ovalle, Linero, Dano, Bard, Hicher y Osses (2020), JGGE 146(9) 06020013 | IDIEM (Chile), inferido de p.3 | Leached waste rock | 109 | Porphyry | Pórfido |  |  | lixiviado (leached) |  |  | CID (compresión triaxial drenada) | no indicado | 1000 |  | 200 |  |  |  |  | 123 | [7 empty] | 0.462 | informe |  |  |  | 2000 | 7950 | 5950 | máximo (φmax, σ1 máximo) | 36.7 | [11 empty] | Zenodo xlsx; material y dmax en p.4 (Fig. 2a) | no (valores del xlsx; nombre, litología y dmax verificados en imagen p.4) | Ref. original: Bard et al., 2012 ¦ Material en la fuente: «Leached waste rock» (clase ROM/Chancado/Enrocado no indicada) ¦ Datos por ensayo del repositorio Zenodo doi:10.5281/zenodo.3625778 (xlsx v1; ensayo_id = N° de fila); el artículo solo trae la lista de materiales (Fig. 2a) ¦ q calculado = σ1−σ3 ¦ E50 = 69.7 MPa ¦ NO en base Cylwik
OV2020 | 2020_Ovalle_Data Compilation from Large ICDTx on Coarse Crushable Rockfill Materials.pdf | 2020 | Ovalle, Linero, Dano, Bard, Hicher y Osses (2020), JGGE 146(9) 06020013 | IDIEM (Chile), inferido de p.3 | Crushed waste rock | 110 | Porphyry | Pórfido |  |  |  | Chancado |  | CID (compresión triaxial drenada) | no indicado | 1000 |  | 200 |  |  |  |  | 9.06 | [7 empty] | 0.464 | informe |  |  |  | 1000 | 5010 | 4010 | máximo (φmax, σ1 máximo) | 41.9 | [6 empty] | 23 |  |  |  |  | Zenodo xlsx; material y dmax en p.4 (Fig. 2a) | no (valores del xlsx; nombre, litología y dmax verificados en imagen p.4) | Ref. original: Bard et al., 2012 ¦ Material en la fuente: «Crushed waste rock» ¦ Datos por ensayo del repositorio Zenodo doi:10.5281/zenodo.3625778 (xlsx v1; ensayo_id = N° de fila); el artículo solo trae la lista de materiales (Fig. 2a) ¦ q calculado = σ1−σ3 ¦ E50 = 36.5 MPa ¦ NO en base Cylwik
OV2020 | 2020_Ovalle_Data Compilation from Large ICDTx on Coarse Crushable Rockfill Materials.pdf | 2020 | Ovalle, Linero, Dano, Bard, Hicher y Osses (2020), JGGE 146(9) 06020013 | IDIEM (Chile), inferido de p.3 | Crushed waste rock | 111 | Porphyry | Pórfido |  |  |  | Chancado |  | CID (compresión triaxial drenada) | no indicado | 1000 |  | 200 |  |  |  |  | 9.06 | [7 empty] | 0.464 | informe |  |  |  | 1000 | 4550 | 3550 | máximo (φmax, σ1 máximo) | 39.8 | [6 empty] | 21 |  |  |  |  | Zenodo xlsx; material y dmax en p.4 (Fig. 2a) | no (valores del xlsx; nombre, litología y dmax verificados en imagen p.4) | Ref. original: Bard et al., 2012 ¦ Material en la fuente: «Crushed waste rock» ¦ Datos por ensayo del repositorio Zenodo doi:10.5281/zenodo.3625778 (xlsx v1; ensayo_id = N° de fila); el artículo solo trae la lista de materiales (Fig. 2a) ¦ q calculado = σ1−σ3 ¦ E50 = 40.4 MPa ¦ NO en base Cylwik
OV2020 | 2020_Ovalle_Data Compilation from Large ICDTx on Coarse Crushable Rockfill Materials.pdf | 2020 | Ovalle, Linero, Dano, Bard, Hicher y Osses (2020), JGGE 146(9) 06020013 | IDIEM (Chile), inferido de p.3 | Crushed waste rock | 112 | Porphyry | Pórfido |  |  |  | Chancado |  | CID (compresión triaxial drenada) | no indicado | 1000 |  | 200 |  |  |  |  | 9.06 | [7 empty] | 0.464 | informe |  |  |  | 1600 | 8000 | 6400 | máximo (φmax, σ1 máximo) | 41.8 | [6 empty] | 28 |  |  |  |  | Zenodo xlsx; material y dmax en p.4 (Fig. 2a) | no (valores del xlsx; nombre, litología y dmax verificados en imagen p.4) | Ref. original: Bard et al., 2012 ¦ Material en la fuente: «Crushed waste rock» ¦ Datos por ensayo del repositorio Zenodo doi:10.5281/zenodo.3625778 (xlsx v1; ensayo_id = N° de fila); el artículo solo trae la lista de materiales (Fig. 2a) ¦ q calculado = σ1−σ3 ¦ E50 = 66.4 MPa ¦ NO en base Cylwik
OV2020 | 2020_Ovalle_Data Compilation from Large ICDTx on Coarse Crushable Rockfill Materials.pdf | 2020 | Ovalle, Linero, Dano, Bard, Hicher y Osses (2020), JGGE 146(9) 06020013 | IDIEM (Chile), inferido de p.3 | Crushed waste rock | 113 | Porphyry | Pórfido |  |  |  | Chancado |  | CID (compresión triaxial drenada) | no indicado | 1000 |  | 200 |  |  |  |  | 9.06 | [7 empty] | 0.326 | informe |  |  |  | 2500 | 9990 | 7490 | máximo (φmax, σ1 máximo) | 36.8 | [6 empty] | 33 |  |  |  |  | Zenodo xlsx; material y dmax en p.4 (Fig. 2a) | no (valores del xlsx; nombre, litología y dmax verificados en imagen p.4) | Ref. original: Bard et al., 2012 ¦ Material en la fuente: «Crushed waste rock» ¦ Datos por ensayo del repositorio Zenodo doi:10.5281/zenodo.3625778 (xlsx v1; ensayo_id = N° de fila); el artículo solo trae la lista de materiales (Fig. 2a) ¦ q calculado = σ1−σ3 ¦ E50 = 73.0 MPa ¦ NO en base Cylwik
OV2020 | 2020_Ovalle_Data Compilation from Large ICDTx on Coarse Crushable Rockfill Materials.pdf | 2020 | Ovalle, Linero, Dano, Bard, Hicher y Osses (2020), JGGE 146(9) 06020013 | ECN (Francia), inferido de p.3 | STV | 114 | Shale | Lutita | [5 empty] | CID (compresión triaxial drenada) | no indicado | 1000 |  | 160 |  |  |  |  | 3.7 | [7 empty] | 0.53 | informe |  |  |  | 400 | 1953 | 1553 | máximo (φmax, σ1 máximo) | 41.3 | [6 empty] | 11.5 |  |  |  |  | Zenodo xlsx; material y dmax en p.4 (Fig. 2a) | no (valores del xlsx; nombre, litología y dmax verificados en imagen p.4) | Ref. original: Ovalle et al., 2014 ¦ Material en la fuente: «STV» (clase ROM/Chancado/Enrocado no indicada) ¦ Datos por ensayo del repositorio Zenodo doi:10.5281/zenodo.3625778 (xlsx v1; ensayo_id = N° de fila); el artículo solo trae la lista de materiales (Fig. 2a) ¦ q calculado = σ1−σ3 ¦ E50 = 27.9 MPa ¦ SÍ en base Cylwik, equivalente probable: Ovalle et al (2014)¦CP1¦897
OV2020 | 2020_Ovalle_Data Compilation from Large ICDTx on Coarse Crushable Rockfill Materials.pdf | 2020 | Ovalle, Linero, Dano, Bard, Hicher y Osses (2020), JGGE 146(9) 06020013 | ECN (Francia), inferido de p.3 | STV | 115 | Shale | Lutita | [5 empty] | CID (compresión triaxial drenada) | no indicado | 1000 |  | 160 |  |  |  |  | 4.3 | [7 empty] | 0.53 | informe |  |  |  | 300 | 1663 | 1363 | máximo (φmax, σ1 máximo) | 44 | [6 empty] | 10.2 |  |  |  |  | Zenodo xlsx; material y dmax en p.4 (Fig. 2a) | no (valores del xlsx; nombre, litología y dmax verificados en imagen p.4) | Ref. original: Ovalle et al., 2014 ¦ Material en la fuente: «STV» (clase ROM/Chancado/Enrocado no indicada) ¦ Datos por ensayo del repositorio Zenodo doi:10.5281/zenodo.3625778 (xlsx v1; ensayo_id = N° de fila); el artículo solo trae la lista de materiales (Fig. 2a) ¦ q calculado = σ1−σ3 ¦ E50 = 21.2 MPa ¦ SÍ en base Cylwik, equivalente probable: Ovalle et al (2014)¦STV2¦905
OV2020 | 2020_Ovalle_Data Compilation from Large ICDTx on Coarse Crushable Rockfill Materials.pdf | 2020 | Ovalle, Linero, Dano, Bard, Hicher y Osses (2020), JGGE 146(9) 06020013 | ECN (Francia), inferido de p.3 | STV | 116 | Shale | Lutita | [5 empty] | CID (compresión triaxial drenada) | no indicado | 1000 |  | 160 |  |  |  |  | 4.4 | [7 empty] | 0.51 | informe |  |  |  | 200 | 1198 | 998 | máximo (φmax, σ1 máximo) | 45.6 | [6 empty] | 9.1 |  |  |  |  | Zenodo xlsx; material y dmax en p.4 (Fig. 2a) | no (valores del xlsx; nombre, litología y dmax verificados en imagen p.4) | Ref. original: Ovalle et al., 2014 ¦ Material en la fuente: «STV» (clase ROM/Chancado/Enrocado no indicada) ¦ Datos por ensayo del repositorio Zenodo doi:10.5281/zenodo.3625778 (xlsx v1; ensayo_id = N° de fila); el artículo solo trae la lista de materiales (Fig. 2a) ¦ q calculado = σ1−σ3 ¦ E50 = 21.2 MPa ¦ SÍ en base Cylwik, equivalente probable: Ovalle et al (2014)¦STV2¦904
OV2020 | 2020_Ovalle_Data Compilation from Large ICDTx on Coarse Crushable Rockfill Materials.pdf | 2020 | Ovalle, Linero, Dano, Bard, Hicher y Osses (2020), JGGE 146(9) 06020013 | ECN (Francia), inferido de p.3 | STV | 117 | Shale | Lutita | [5 empty] | CID (compresión triaxial drenada) | no indicado | 1000 |  | 160 |  |  |  |  | 3.8 | [7 empty] | 0.59 | informe |  |  |  | 300 | 1449 | 1149 | máximo (φmax, σ1 máximo) | 41.1 | [6 empty] | 7.3 |  |  |  |  | Zenodo xlsx; material y dmax en p.4 (Fig. 2a) | no (valores del xlsx; nombre, litología y dmax verificados en imagen p.4) | Ref. original: Ovalle et al., 2014 ¦ Material en la fuente: «STV» (clase ROM/Chancado/Enrocado no indicada) ¦ Datos por ensayo del repositorio Zenodo doi:10.5281/zenodo.3625778 (xlsx v1; ensayo_id = N° de fila); el artículo solo trae la lista de materiales (Fig. 2a) ¦ q calculado = σ1−σ3 ¦ E50 = 26.4 MPa ¦ NO en base Cylwik (STV2 de Ovalle et al. (2014) tiene 3 ensayos; este, e0=0.59, falta)
OV2020 | 2020_Ovalle_Data Compilation from Large ICDTx on Coarse Crushable Rockfill Materials.pdf | 2020 | Ovalle, Linero, Dano, Bard, Hicher y Osses (2020), JGGE 146(9) 06020013 | UC Berkeley, inferido de p.3 | Venato | 118 | Sandstone | Arenisca | [5 empty] | CID (compresión triaxial drenada) | no indicado | 914.4 |  | 152 |  |  |  |  | 7 | [7 empty] | 0.476 | informe |  |  |  | 207 | 963 | 756 | máximo (φmax, σ1 máximo) | 40.2 | [6 empty] | 12.4 |  |  |  |  | Zenodo xlsx; material y dmax en p.4 (Fig. 2a) | no (valores del xlsx; nombre, litología y dmax verificados en imagen p.4) | Ref. original: Becker et al., 1972 ¦ Material en la fuente: «Venato» (clase ROM/Chancado/Enrocado no indicada) ¦ Datos por ensayo del repositorio Zenodo doi:10.5281/zenodo.3625778 (xlsx v1; ensayo_id = N° de fila); el artículo solo trae la lista de materiales (Fig. 2a) ¦ q calculado = σ1−σ3 ¦ E50 sin dato ¦ NO en base Cylwik
OV2020 | 2020_Ovalle_Data Compilation from Large ICDTx on Coarse Crushable Rockfill Materials.pdf | 2020 | Ovalle, Linero, Dano, Bard, Hicher y Osses (2020), JGGE 146(9) 06020013 | UC Berkeley, inferido de p.3 | Venato | 119 | Sandstone | Arenisca | [5 empty] | CID (compresión triaxial drenada) | no indicado | 914.4 |  | 152 |  |  |  |  | 7 | [7 empty] | 0.455 | informe |  |  |  | 970 | 3841 | 2871 | máximo (φmax, σ1 máximo) | 36.6 | [6 empty] | 22.9 |  |  |  |  | Zenodo xlsx; material y dmax en p.4 (Fig. 2a) | no (valores del xlsx; nombre, litología y dmax verificados en imagen p.4) | Ref. original: Becker et al., 1972 ¦ Material en la fuente: «Venato» (clase ROM/Chancado/Enrocado no indicada) ¦ Datos por ensayo del repositorio Zenodo doi:10.5281/zenodo.3625778 (xlsx v1; ensayo_id = N° de fila); el artículo solo trae la lista de materiales (Fig. 2a) ¦ q calculado = σ1−σ3 ¦ E50 = 51.7 MPa ¦ NO en base Cylwik
OV2020 | 2020_Ovalle_Data Compilation from Large ICDTx on Coarse Crushable Rockfill Materials.pdf | 2020 | Ovalle, Linero, Dano, Bard, Hicher y Osses (2020), JGGE 146(9) 06020013 | UC Berkeley, inferido de p.3 | Venato | 120 | Sandstone | Arenisca | [5 empty] | CID (compresión triaxial drenada) | no indicado | 130 |  | 152 |  |  |  |  | 7 | [7 empty] | 0.469 | informe |  |  |  | 2910 | 11233 | 8323 | máximo (φmax, σ1 máximo) | 36 | [6 empty] | 28.8 |  |  |  |  | Zenodo xlsx; material y dmax en p.4 (Fig. 2a) | no (valores del xlsx; nombre, litología y dmax verificados en imagen p.4) | Ref. original: Becker et al., 1972 ¦ Material en la fuente: «Venato» (clase ROM/Chancado/Enrocado no indicada) ¦ Datos por ensayo del repositorio Zenodo doi:10.5281/zenodo.3625778 (xlsx v1; ensayo_id = N° de fila); el artículo solo trae la lista de materiales (Fig. 2a) ¦ q calculado = σ1−σ3 ¦ E50 = 105.0 MPa ¦ NO en base Cylwik ¦ OJO: diámetro 130 mm en Zenodo, probable error (resto de Venato 914.4 mm)
OV2020 | 2020_Ovalle_Data Compilation from Large ICDTx on Coarse Crushable Rockfill Materials.pdf | 2020 | Ovalle, Linero, Dano, Bard, Hicher y Osses (2020), JGGE 146(9) 06020013 | UC Berkeley, inferido de p.3 | Venato | 121 | Sandstone | Arenisca | [5 empty] | CID (compresión triaxial drenada) | no indicado | 914.4 |  | 152 |  |  |  |  | 7 | [7 empty] | 0.537 | informe |  |  |  | 4480 | 17427 | 12947 | máximo (φmax, σ1 máximo) | 36.2 | [6 empty] | 33.3 |  |  |  |  | Zenodo xlsx; material y dmax en p.4 (Fig. 2a) | no (valores del xlsx; nombre, litología y dmax verificados en imagen p.4) | Ref. original: Becker et al., 1972 ¦ Material en la fuente: «Venato» (clase ROM/Chancado/Enrocado no indicada) ¦ Datos por ensayo del repositorio Zenodo doi:10.5281/zenodo.3625778 (xlsx v1; ensayo_id = N° de fila); el artículo solo trae la lista de materiales (Fig. 2a) ¦ q calculado = σ1−σ3 ¦ E50 = 134.5 MPa ¦ NO en base Cylwik
OV2020 | 2020_Ovalle_Data Compilation from Large ICDTx on Coarse Crushable Rockfill Materials.pdf | 2020 | Ovalle, Linero, Dano, Bard, Hicher y Osses (2020), JGGE 146(9) 06020013 | IDIEM (Chile), inferido de p.3 | Black marble | 122 | Marble | Mármol | mármol negro |  |  |  |  | CID (compresión triaxial drenada) | no indicado | 1000 |  | 177.8 |  |  |  |  | 34.4 | [7 empty] | 0.293 | informe |  |  |  | 490 | 2225 | 1735 | máximo (φmax, σ1 máximo) | 39.7 | [6 empty] | 12 |  |  |  |  | Zenodo xlsx; material y dmax en p.4 (Fig. 2a) | no (valores del xlsx; nombre, litología y dmax verificados en imagen p.4) | Ref. original: Besio, 2012 ¦ Material en la fuente: «Black marble» (clase ROM/Chancado/Enrocado no indicada) ¦ Datos por ensayo del repositorio Zenodo doi:10.5281/zenodo.3625778 (xlsx v1; ensayo_id = N° de fila); el artículo solo trae la lista de materiales (Fig. 2a) ¦ q calculado = σ1−σ3 ¦ E50 = 27.8 MPa ¦ NO en base Cylwik
OV2020 | 2020_Ovalle_Data Compilation from Large ICDTx on Coarse Crushable Rockfill Materials.pdf | 2020 | Ovalle, Linero, Dano, Bard, Hicher y Osses (2020), JGGE 146(9) 06020013 | IDIEM (Chile), inferido de p.3 | Black marble | 123 | Marble | Mármol | mármol negro |  |  |  |  | CID (compresión triaxial drenada) | no indicado | 1000 |  | 177.8 |  |  |  |  | 34.4 | [7 empty] | 0.293 | informe |  |  |  | 490 | 2154 | 1664 | máximo (φmax, σ1 máximo) | 39 | [11 empty] | Zenodo xlsx; material y dmax en p.4 (Fig. 2a) | no (valores del xlsx; nombre, litología y dmax verificados en imagen p.4) | Ref. original: Besio, 2012 ¦ Material en la fuente: «Black marble» (clase ROM/Chancado/Enrocado no indicada) ¦ Datos por ensayo del repositorio Zenodo doi:10.5281/zenodo.3625778 (xlsx v1; ensayo_id = N° de fila); el artículo solo trae la lista de materiales (Fig. 2a) ¦ q calculado = σ1−σ3 ¦ E50 = 27.8 MPa ¦ NO en base Cylwik
OV2020 | 2020_Ovalle_Data Compilation from Large ICDTx on Coarse Crushable Rockfill Materials.pdf | 2020 | Ovalle, Linero, Dano, Bard, Hicher y Osses (2020), JGGE 146(9) 06020013 | IDIEM (Chile), inferido de p.3 | Black marble | 124 | Marble | Mármol | mármol negro |  |  |  |  | CID (compresión triaxial drenada) | no indicado | 1000 |  | 177.8 |  |  |  |  | 34.4 | [7 empty] | 0.293 | informe |  |  |  | 981 | 3730 | 2749 | máximo (φmax, σ1 máximo) | 35.7 | [6 empty] | 21 |  |  |  |  | Zenodo xlsx; material y dmax en p.4 (Fig. 2a) | no (valores del xlsx; nombre, litología y dmax verificados en imagen p.4) | Ref. original: Besio, 2012 ¦ Material en la fuente: «Black marble» (clase ROM/Chancado/Enrocado no indicada) ¦ Datos por ensayo del repositorio Zenodo doi:10.5281/zenodo.3625778 (xlsx v1; ensayo_id = N° de fila); el artículo solo trae la lista de materiales (Fig. 2a) ¦ q calculado = σ1−σ3 ¦ E50 = 38.2 MPa ¦ NO en base Cylwik
OV2020 | 2020_Ovalle_Data Compilation from Large ICDTx on Coarse Crushable Rockfill Materials.pdf | 2020 | Ovalle, Linero, Dano, Bard, Hicher y Osses (2020), JGGE 146(9) 06020013 | IDIEM (Chile), inferido de p.3 | Black marble | 125 | Marble | Mármol | mármol negro |  |  |  |  | CID (compresión triaxial drenada) | no indicado | 1000 |  | 177.8 |  |  |  |  | 34.4 | [7 empty] | 0.293 | informe |  |  |  | 1961 | 7786 | 5825 | máximo (φmax, σ1 máximo) | 36.7 | [11 empty] | Zenodo xlsx; material y dmax en p.4 (Fig. 2a) | no (valores del xlsx; nombre, litología y dmax verificados en imagen p.4) | Ref. original: Besio, 2012 ¦ Material en la fuente: «Black marble» (clase ROM/Chancado/Enrocado no indicada) ¦ Datos por ensayo del repositorio Zenodo doi:10.5281/zenodo.3625778 (xlsx v1; ensayo_id = N° de fila); el artículo solo trae la lista de materiales (Fig. 2a) ¦ q calculado = σ1−σ3 ¦ E50 = 73.3 MPa ¦ NO en base Cylwik
OV2020 | 2020_Ovalle_Data Compilation from Large ICDTx on Coarse Crushable Rockfill Materials.pdf | 2020 | Ovalle, Linero, Dano, Bard, Hicher y Osses (2020), JGGE 146(9) 06020013 | IDIEM (Chile), inferido de p.3 | Black marble | 126 | Marble | Mármol | mármol negro |  |  |  |  | CID (compresión triaxial drenada) | no indicado | 1000 |  | 177.8 |  |  |  |  | 34.4 | [7 empty] | 0.293 | informe |  |  |  | 1961 | 7854 | 5893 | máximo (φmax, σ1 máximo) | 36.9 | [6 empty] | 25 |  |  |  |  | Zenodo xlsx; material y dmax en p.4 (Fig. 2a) | no (valores del xlsx; nombre, litología y dmax verificados en imagen p.4) | Ref. original: Besio, 2012 ¦ Material en la fuente: «Black marble» (clase ROM/Chancado/Enrocado no indicada) ¦ Datos por ensayo del repositorio Zenodo doi:10.5281/zenodo.3625778 (xlsx v1; ensayo_id = N° de fila); el artículo solo trae la lista de materiales (Fig. 2a) ¦ q calculado = σ1−σ3 ¦ E50 = 73.3 MPa ¦ NO en base Cylwik
OV2020 | 2020_Ovalle_Data Compilation from Large ICDTx on Coarse Crushable Rockfill Materials.pdf | 2020 | Ovalle, Linero, Dano, Bard, Hicher y Osses (2020), JGGE 146(9) 06020013 | CFE (México), inferido de p.3 | El Granero, GSD A, dense | 127 | Slate | Pizarra | [5 empty] | CID (compresión triaxial drenada) | no indicado | 1130 |  | 200 |  |  |  |  | 10 | [7 empty] | 0.49 | informe |  |  |  | 40 | 364 | 324 | máximo (φmax, σ1 máximo) | 53.3 | [6 empty] | 7.7 |  |  |  |  | Zenodo xlsx; material y dmax en p.4 (Fig. 2a) | no (valores del xlsx; nombre, litología y dmax verificados en imagen p.4) | Ref. original: Marsal, 1973 ¦ Material en la fuente: «El Granero, GSD A, dense» (clase ROM/Chancado/Enrocado no indicada) ¦ Datos por ensayo del repositorio Zenodo doi:10.5281/zenodo.3625778 (xlsx v1; ensayo_id = N° de fila); el artículo solo trae la lista de materiales (Fig. 2a) ¦ q calculado = σ1−σ3 ¦ E50 sin dato ¦ SÍ en base Cylwik, equivalente probable: Marsal (1973)¦M3¦425
OV2020 | 2020_Ovalle_Data Compilation from Large ICDTx on Coarse Crushable Rockfill Materials.pdf | 2020 | Ovalle, Linero, Dano, Bard, Hicher y Osses (2020), JGGE 146(9) 06020013 | CFE (México), inferido de p.3 | El Granero, GSD A, dense | 128 | Slate | Pizarra | [5 empty] | CID (compresión triaxial drenada) | no indicado | 1130 |  | 200 |  |  |  |  | 10 | [7 empty] | 0.49 | informe |  |  |  | 90 | 699 | 609 | máximo (φmax, σ1 máximo) | 50.5 | [6 empty] | 7.1 |  |  |  |  | Zenodo xlsx; material y dmax en p.4 (Fig. 2a) | no (valores del xlsx; nombre, litología y dmax verificados en imagen p.4) | Ref. original: Marsal, 1973 ¦ Material en la fuente: «El Granero, GSD A, dense» (clase ROM/Chancado/Enrocado no indicada) ¦ Datos por ensayo del repositorio Zenodo doi:10.5281/zenodo.3625778 (xlsx v1; ensayo_id = N° de fila); el artículo solo trae la lista de materiales (Fig. 2a) ¦ q calculado = σ1−σ3 ¦ E50 sin dato ¦ NO en base Cylwik (set M7 de Marsal (1973) no tiene σ3=0.09 MPa)
OV2020 | 2020_Ovalle_Data Compilation from Large ICDTx on Coarse Crushable Rockfill Materials.pdf | 2020 | Ovalle, Linero, Dano, Bard, Hicher y Osses (2020), JGGE 146(9) 06020013 | CFE (México), inferido de p.3 | El Granero, GSD A, dense | 129 | Slate | Pizarra | [5 empty] | CID (compresión triaxial drenada) | no indicado | 1130 |  | 200 |  |  |  |  | 10 | [7 empty] | 0.49 | informe |  |  |  | 157 | 937 | 780 | máximo (φmax, σ1 máximo) | 45.5 | [6 empty] | 8.4 |  |  |  |  | Zenodo xlsx; material y dmax en p.4 (Fig. 2a) | no (valores del xlsx; nombre, litología y dmax verificados en imagen p.4) | Ref. original: Marsal, 1973 ¦ Material en la fuente: «El Granero, GSD A, dense» (clase ROM/Chancado/Enrocado no indicada) ¦ Datos por ensayo del repositorio Zenodo doi:10.5281/zenodo.3625778 (xlsx v1; ensayo_id = N° de fila); el artículo solo trae la lista de materiales (Fig. 2a) ¦ q calculado = σ1−σ3 ¦ E50 sin dato ¦ SÍ en base Cylwik, equivalente probable: Marsal (1973)¦M7¦444
OV2020 | 2020_Ovalle_Data Compilation from Large ICDTx on Coarse Crushable Rockfill Materials.pdf | 2020 | Ovalle, Linero, Dano, Bard, Hicher y Osses (2020), JGGE 146(9) 06020013 | CFE (México), inferido de p.3 | El Granero, GSD A, dense | 130 | Slate | Pizarra | [5 empty] | CID (compresión triaxial drenada) | no indicado | 1130 |  | 200 |  |  |  |  | 10 | [7 empty] | 0.49 | informe |  |  |  | 455 | 2161 | 1706 | máximo (φmax, σ1 máximo) | 40.7 | [6 empty] | 14.5 |  |  |  |  | Zenodo xlsx; material y dmax en p.4 (Fig. 2a) | no (valores del xlsx; nombre, litología y dmax verificados en imagen p.4) | Ref. original: Marsal, 1973 ¦ Material en la fuente: «El Granero, GSD A, dense» (clase ROM/Chancado/Enrocado no indicada) ¦ Datos por ensayo del repositorio Zenodo doi:10.5281/zenodo.3625778 (xlsx v1; ensayo_id = N° de fila); el artículo solo trae la lista de materiales (Fig. 2a) ¦ q calculado = σ1−σ3 ¦ E50 sin dato ¦ SÍ en base Cylwik, equivalente probable: Marsal (1973)¦M7¦445
OV2020 | 2020_Ovalle_Data Compilation from Large ICDTx on Coarse Crushable Rockfill Materials.pdf | 2020 | Ovalle, Linero, Dano, Bard, Hicher y Osses (2020), JGGE 146(9) 06020013 | CFE (México), inferido de p.3 | El Granero, GSD A, dense | 131 | Slate | Pizarra | [5 empty] | CID (compresión triaxial drenada) | no indicado | 1130 |  | 200 |  |  |  |  | 10 | [7 empty] | 0.49 | informe |  |  |  | 973 | 3590 | 2617 | máximo (φmax, σ1 máximo) | 35 | [6 empty] | 22.6 |  |  |  |  | Zenodo xlsx; material y dmax en p.4 (Fig. 2a) | no (valores del xlsx; nombre, litología y dmax verificados en imagen p.4) | Ref. original: Marsal, 1973 ¦ Material en la fuente: «El Granero, GSD A, dense» (clase ROM/Chancado/Enrocado no indicada) ¦ Datos por ensayo del repositorio Zenodo doi:10.5281/zenodo.3625778 (xlsx v1; ensayo_id = N° de fila); el artículo solo trae la lista de materiales (Fig. 2a) ¦ q calculado = σ1−σ3 ¦ E50 sin dato ¦ SÍ en base Cylwik, equivalente probable: Marsal (1973)¦M7¦446
OV2020 | 2020_Ovalle_Data Compilation from Large ICDTx on Coarse Crushable Rockfill Materials.pdf | 2020 | Ovalle, Linero, Dano, Bard, Hicher y Osses (2020), JGGE 146(9) 06020013 | CFE (México), inferido de p.3 | El Granero, GSD A, dense | 132 | Slate | Pizarra | [5 empty] | CID (compresión triaxial drenada) | no indicado | 1130 |  | 200 |  |  |  |  | 10 | [7 empty] | 0.49 | informe |  |  |  | 1660 | 6557 | 4897 | máximo (φmax, σ1 máximo) | 36.6 | [6 empty] | 27.6 |  |  |  |  | Zenodo xlsx; material y dmax en p.4 (Fig. 2a) | no (valores del xlsx; nombre, litología y dmax verificados en imagen p.4) | Ref. original: Marsal, 1973 ¦ Material en la fuente: «El Granero, GSD A, dense» (clase ROM/Chancado/Enrocado no indicada) ¦ Datos por ensayo del repositorio Zenodo doi:10.5281/zenodo.3625778 (xlsx v1; ensayo_id = N° de fila); el artículo solo trae la lista de materiales (Fig. 2a) ¦ q calculado = σ1−σ3 ¦ E50 sin dato ¦ SÍ en base Cylwik, equivalente probable: Marsal (1973)¦M1¦396
OV2020 | 2020_Ovalle_Data Compilation from Large ICDTx on Coarse Crushable Rockfill Materials.pdf | 2020 | Ovalle, Linero, Dano, Bard, Hicher y Osses (2020), JGGE 146(9) 06020013 | CFE (México), inferido de p.3 | El Granero, GSD B, dense | 133 | Slate | Pizarra | [5 empty] | CID (compresión triaxial drenada) | no indicado | 1130 |  | 200 |  |  |  |  | 4.3 | [7 empty] | 0.59 | informe |  |  |  | 40 | 318 | 278 | máximo (φmax, σ1 máximo) | 51 | [6 empty] | 8.2 |  |  |  |  | Zenodo xlsx; material y dmax en p.4 (Fig. 2a) | no (valores del xlsx; nombre, litología y dmax verificados en imagen p.4) | Ref. original: Marsal, 1973 ¦ Material en la fuente: «El Granero, GSD B, dense» (clase ROM/Chancado/Enrocado no indicada) ¦ Datos por ensayo del repositorio Zenodo doi:10.5281/zenodo.3625778 (xlsx v1; ensayo_id = N° de fila); el artículo solo trae la lista de materiales (Fig. 2a) ¦ q calculado = σ1−σ3 ¦ E50 sin dato ¦ SÍ en base Cylwik, equivalente probable: Marsal et al. (1965)¦e¦138
OV2020 | 2020_Ovalle_Data Compilation from Large ICDTx on Coarse Crushable Rockfill Materials.pdf | 2020 | Ovalle, Linero, Dano, Bard, Hicher y Osses (2020), JGGE 146(9) 06020013 | CFE (México), inferido de p.3 | El Granero, GSD B, dense | 134 | Slate | Pizarra | [5 empty] | CID (compresión triaxial drenada) | no indicado | 1130 |  | 200 |  |  |  |  | 4.3 | [7 empty] | 0.59 | informe |  |  |  | 90 | 582 | 492 | máximo (φmax, σ1 máximo) | 47.1 | [6 empty] | 8.8 |  |  |  |  | Zenodo xlsx; material y dmax en p.4 (Fig. 2a) | no (valores del xlsx; nombre, litología y dmax verificados en imagen p.4) | Ref. original: Marsal, 1973 ¦ Material en la fuente: «El Granero, GSD B, dense» (clase ROM/Chancado/Enrocado no indicada) ¦ Datos por ensayo del repositorio Zenodo doi:10.5281/zenodo.3625778 (xlsx v1; ensayo_id = N° de fila); el artículo solo trae la lista de materiales (Fig. 2a) ¦ q calculado = σ1−σ3 ¦ E50 sin dato ¦ SÍ en base Cylwik, equivalente probable: Marsal et al. (1965)¦c¦129
OV2020 | 2020_Ovalle_Data Compilation from Large ICDTx on Coarse Crushable Rockfill Materials.pdf | 2020 | Ovalle, Linero, Dano, Bard, Hicher y Osses (2020), JGGE 146(9) 06020013 | CFE (México), inferido de p.3 | El Granero, GSD B, dense | 135 | Slate | Pizarra | [5 empty] | CID (compresión triaxial drenada) | no indicado | 1130 |  | 200 |  |  |  |  | 4.3 | [7 empty] | 0.59 | informe |  |  |  | 168 | 979 | 811 | máximo (φmax, σ1 máximo) | 45 | [6 empty] | 9.8 |  |  |  |  | Zenodo xlsx; material y dmax en p.4 (Fig. 2a) | no (valores del xlsx; nombre, litología y dmax verificados en imagen p.4) | Ref. original: Marsal, 1973 ¦ Material en la fuente: «El Granero, GSD B, dense» (clase ROM/Chancado/Enrocado no indicada) ¦ Datos por ensayo del repositorio Zenodo doi:10.5281/zenodo.3625778 (xlsx v1; ensayo_id = N° de fila); el artículo solo trae la lista de materiales (Fig. 2a) ¦ q calculado = σ1−σ3 ¦ E50 sin dato ¦ SÍ en base Cylwik, equivalente probable: Marsal (1973)¦M9¦455
OV2020 | 2020_Ovalle_Data Compilation from Large ICDTx on Coarse Crushable Rockfill Materials.pdf | 2020 | Ovalle, Linero, Dano, Bard, Hicher y Osses (2020), JGGE 146(9) 06020013 | CFE (México), inferido de p.3 | El Granero, GSD B, dense | 136 | Slate | Pizarra | [5 empty] | CID (compresión triaxial drenada) | no indicado | 1130 |  | 200 |  |  |  |  | 4.3 | [7 empty] | 0.59 | informe |  |  |  | 466 | 2060 | 1594 | máximo (φmax, σ1 máximo) | 39.1 | [6 empty] | 13.3 |  |  |  |  | Zenodo xlsx; material y dmax en p.4 (Fig. 2a) | no (valores del xlsx; nombre, litología y dmax verificados en imagen p.4) | Ref. original: Marsal, 1973 ¦ Material en la fuente: «El Granero, GSD B, dense» (clase ROM/Chancado/Enrocado no indicada) ¦ Datos por ensayo del repositorio Zenodo doi:10.5281/zenodo.3625778 (xlsx v1; ensayo_id = N° de fila); el artículo solo trae la lista de materiales (Fig. 2a) ¦ q calculado = σ1−σ3 ¦ E50 sin dato ¦ SÍ en base Cylwik, equivalente probable: Marsal (1973)¦M2¦421
OV2020 | 2020_Ovalle_Data Compilation from Large ICDTx on Coarse Crushable Rockfill Materials.pdf | 2020 | Ovalle, Linero, Dano, Bard, Hicher y Osses (2020), JGGE 146(9) 06020013 | CFE (México), inferido de p.3 | El Granero, GSD B, dense | 137 | Slate | Pizarra | [5 empty] | CID (compresión triaxial drenada) | no indicado | 1130 |  | 200 |  |  |  |  | 4.3 | [7 empty] | 0.59 | informe |  |  |  | 811 | 3341 | 2530 | máximo (φmax, σ1 máximo) | 37.5 | [6 empty] | 18 |  |  |  |  | Zenodo xlsx; material y dmax en p.4 (Fig. 2a) | no (valores del xlsx; nombre, litología y dmax verificados en imagen p.4) | Ref. original: Marsal, 1973 ¦ Material en la fuente: «El Granero, GSD B, dense» (clase ROM/Chancado/Enrocado no indicada) ¦ Datos por ensayo del repositorio Zenodo doi:10.5281/zenodo.3625778 (xlsx v1; ensayo_id = N° de fila); el artículo solo trae la lista de materiales (Fig. 2a) ¦ q calculado = σ1−σ3 ¦ E50 sin dato ¦ SÍ en base Cylwik, equivalente probable: Marsal (1973)¦M9¦457
OV2020 | 2020_Ovalle_Data Compilation from Large ICDTx on Coarse Crushable Rockfill Materials.pdf | 2020 | Ovalle, Linero, Dano, Bard, Hicher y Osses (2020), JGGE 146(9) 06020013 | CFE (México), inferido de p.3 | El Granero, GSD B, dense | 138 | Slate | Pizarra | [5 empty] | CID (compresión triaxial drenada) | no indicado | 1130 |  | 200 |  |  |  |  | 4.3 | [7 empty] | 0.59 | informe |  |  |  | 1510 | 5451 | 3941 | máximo (φmax, σ1 máximo) | 34.5 | [6 empty] | 21.7 |  |  |  |  | Zenodo xlsx; material y dmax en p.4 (Fig. 2a) | no (valores del xlsx; nombre, litología y dmax verificados en imagen p.4) | Ref. original: Marsal, 1973 ¦ Material en la fuente: «El Granero, GSD B, dense» (clase ROM/Chancado/Enrocado no indicada) ¦ Datos por ensayo del repositorio Zenodo doi:10.5281/zenodo.3625778 (xlsx v1; ensayo_id = N° de fila); el artículo solo trae la lista de materiales (Fig. 2a) ¦ q calculado = σ1−σ3 ¦ E50 sin dato ¦ SÍ en base Cylwik, equivalente probable: Marsal (1973)¦M9¦458
OV2020 | 2020_Ovalle_Data Compilation from Large ICDTx on Coarse Crushable Rockfill Materials.pdf | 2020 | Ovalle, Linero, Dano, Bard, Hicher y Osses (2020), JGGE 146(9) 06020013 | CFE (México), inferido de p.3 | El Granero, GSD B, loose | 139 | Slate | Pizarra | [5 empty] | CID (compresión triaxial drenada) | no indicado | 1130 |  | 200 |  |  |  |  | 4.3 | [7 empty] | 0.69 | informe |  |  |  | 71 | 429 | 358 | máximo (φmax, σ1 máximo) | 45.7 | [6 empty] | 8.9 |  |  |  |  | Zenodo xlsx; material y dmax en p.4 (Fig. 2a) | no (valores del xlsx; nombre, litología y dmax verificados en imagen p.4) | Ref. original: Marsal, 1973 ¦ Material en la fuente: «El Granero, GSD B, loose» (clase ROM/Chancado/Enrocado no indicada) ¦ Datos por ensayo del repositorio Zenodo doi:10.5281/zenodo.3625778 (xlsx v1; ensayo_id = N° de fila); el artículo solo trae la lista de materiales (Fig. 2a) ¦ q calculado = σ1−σ3 ¦ E50 sin dato ¦ SÍ en base Cylwik, equivalente probable: Marsal et al. (1965)¦a¦123
OV2020 | 2020_Ovalle_Data Compilation from Large ICDTx on Coarse Crushable Rockfill Materials.pdf | 2020 | Ovalle, Linero, Dano, Bard, Hicher y Osses (2020), JGGE 146(9) 06020013 | CFE (México), inferido de p.3 | El Granero, GSD B, loose | 140 | Slate | Pizarra | [5 empty] | CID (compresión triaxial drenada) | no indicado | 1130 |  | 200 |  |  |  |  | 4.3 | [7 empty] | 0.69 | informe |  |  |  | 151 | 855 | 704 | máximo (φmax, σ1 máximo) | 44.4 | [6 empty] | 9.6 |  |  |  |  | Zenodo xlsx; material y dmax en p.4 (Fig. 2a) | no (valores del xlsx; nombre, litología y dmax verificados en imagen p.4) | Ref. original: Marsal, 1973 ¦ Material en la fuente: «El Granero, GSD B, loose» (clase ROM/Chancado/Enrocado no indicada) ¦ Datos por ensayo del repositorio Zenodo doi:10.5281/zenodo.3625778 (xlsx v1; ensayo_id = N° de fila); el artículo solo trae la lista de materiales (Fig. 2a) ¦ q calculado = σ1−σ3 ¦ E50 sin dato ¦ SÍ en base Cylwik, equivalente probable: Marsal (1973)¦M10¦399
OV2020 | 2020_Ovalle_Data Compilation from Large ICDTx on Coarse Crushable Rockfill Materials.pdf | 2020 | Ovalle, Linero, Dano, Bard, Hicher y Osses (2020), JGGE 146(9) 06020013 | CFE (México), inferido de p.3 | El Granero, GSD B, loose | 141 | Slate | Pizarra | [5 empty] | CID (compresión triaxial drenada) | no indicado | 1130 |  | 200 |  |  |  |  | 4.3 | [7 empty] | 0.69 | informe |  |  |  | 465 | 1953 | 1488 | máximo (φmax, σ1 máximo) | 38 | [11 empty] | Zenodo xlsx; material y dmax en p.4 (Fig. 2a) | no (valores del xlsx; nombre, litología y dmax verificados en imagen p.4) | Ref. original: Marsal, 1973 ¦ Material en la fuente: «El Granero, GSD B, loose» (clase ROM/Chancado/Enrocado no indicada) ¦ Datos por ensayo del repositorio Zenodo doi:10.5281/zenodo.3625778 (xlsx v1; ensayo_id = N° de fila); el artículo solo trae la lista de materiales (Fig. 2a) ¦ q calculado = σ1−σ3 ¦ E50 sin dato ¦ SÍ en base Cylwik, equivalente probable: Marsal (1973)¦M10¦400
OV2020 | 2020_Ovalle_Data Compilation from Large ICDTx on Coarse Crushable Rockfill Materials.pdf | 2020 | Ovalle, Linero, Dano, Bard, Hicher y Osses (2020), JGGE 146(9) 06020013 | CFE (México), inferido de p.3 | El Granero, GSD B, loose | 142 | Slate | Pizarra | [5 empty] | CID (compresión triaxial drenada) | no indicado | 1130 |  | 200 |  |  |  |  | 4.3 | [7 empty] | 0.69 | informe |  |  |  | 824 | 3024 | 2200 | máximo (φmax, σ1 máximo) | 34.9 | [6 empty] | 17.8 |  |  |  |  | Zenodo xlsx; material y dmax en p.4 (Fig. 2a) | no (valores del xlsx; nombre, litología y dmax verificados en imagen p.4) | Ref. original: Marsal, 1973 ¦ Material en la fuente: «El Granero, GSD B, loose» (clase ROM/Chancado/Enrocado no indicada) ¦ Datos por ensayo del repositorio Zenodo doi:10.5281/zenodo.3625778 (xlsx v1; ensayo_id = N° de fila); el artículo solo trae la lista de materiales (Fig. 2a) ¦ q calculado = σ1−σ3 ¦ E50 sin dato ¦ SÍ en base Cylwik, equivalente probable: Marsal (1973)¦M10¦401
OV2020 | 2020_Ovalle_Data Compilation from Large ICDTx on Coarse Crushable Rockfill Materials.pdf | 2020 | Ovalle, Linero, Dano, Bard, Hicher y Osses (2020), JGGE 146(9) 06020013 | CFE (México), inferido de p.3 | El Granero, GSD B, loose | 143 | Slate | Pizarra | [5 empty] | CID (compresión triaxial drenada) | no indicado | 1130 |  | 200 |  |  |  |  | 4.3 | [7 empty] | 0.69 | informe |  |  |  | 1510 | 4923 | 3413 | máximo (φmax, σ1 máximo) | 32 | [6 empty] | 25.1 |  |  |  |  | Zenodo xlsx; material y dmax en p.4 (Fig. 2a) | no (valores del xlsx; nombre, litología y dmax verificados en imagen p.4) | Ref. original: Marsal, 1973 ¦ Material en la fuente: «El Granero, GSD B, loose» (clase ROM/Chancado/Enrocado no indicada) ¦ Datos por ensayo del repositorio Zenodo doi:10.5281/zenodo.3625778 (xlsx v1; ensayo_id = N° de fila); el artículo solo trae la lista de materiales (Fig. 2a) ¦ q calculado = σ1−σ3 ¦ E50 sin dato ¦ SÍ en base Cylwik, equivalente probable: Marsal (1973)¦M10¦402
OV2020 | 2020_Ovalle_Data Compilation from Large ICDTx on Coarse Crushable Rockfill Materials.pdf | 2020 | Ovalle, Linero, Dano, Bard, Hicher y Osses (2020), JGGE 146(9) 06020013 | CFE (México), inferido de p.3 | El Granero, GSD A, loose | 144 | Slate | Pizarra | [5 empty] | CID (compresión triaxial drenada) | no indicado | 1130 |  | 200 |  |  |  |  | 10 | [7 empty] | 0.7 | informe |  |  |  | 90 | 575 | 485 | máximo (φmax, σ1 máximo) | 46.8 | [6 empty] | 7.1 |  |  |  |  | Zenodo xlsx; material y dmax en p.4 (Fig. 2a) | no (valores del xlsx; nombre, litología y dmax verificados en imagen p.4) | Ref. original: Marsal, 1973 ¦ Material en la fuente: «El Granero, GSD A, loose» (clase ROM/Chancado/Enrocado no indicada) ¦ Datos por ensayo del repositorio Zenodo doi:10.5281/zenodo.3625778 (xlsx v1; ensayo_id = N° de fila); el artículo solo trae la lista de materiales (Fig. 2a) ¦ q calculado = σ1−σ3 ¦ E50 sin dato ¦ SÍ en base Cylwik, equivalente probable: Marsal et al. (1965)¦c¦129
OV2020 | 2020_Ovalle_Data Compilation from Large ICDTx on Coarse Crushable Rockfill Materials.pdf | 2020 | Ovalle, Linero, Dano, Bard, Hicher y Osses (2020), JGGE 146(9) 06020013 | CFE (México), inferido de p.3 | El Granero, GSD A, loose | 145 | Slate | Pizarra | [5 empty] | CID (compresión triaxial drenada) | no indicado | 1130 |  | 200 |  |  |  |  | 10 | [7 empty] | 0.7 | informe |  |  |  | 162 | 820 | 658 | máximo (φmax, σ1 máximo) | 42.1 | [6 empty] | 9.9 |  |  |  |  | Zenodo xlsx; material y dmax en p.4 (Fig. 2a) | no (valores del xlsx; nombre, litología y dmax verificados en imagen p.4) | Ref. original: Marsal, 1973 ¦ Material en la fuente: «El Granero, GSD A, loose» (clase ROM/Chancado/Enrocado no indicada) ¦ Datos por ensayo del repositorio Zenodo doi:10.5281/zenodo.3625778 (xlsx v1; ensayo_id = N° de fila); el artículo solo trae la lista de materiales (Fig. 2a) ¦ q calculado = σ1−σ3 ¦ E50 sin dato ¦ SÍ en base Cylwik, equivalente probable: Marsal (1973)¦M8¦450
OV2020 | 2020_Ovalle_Data Compilation from Large ICDTx on Coarse Crushable Rockfill Materials.pdf | 2020 | Ovalle, Linero, Dano, Bard, Hicher y Osses (2020), JGGE 146(9) 06020013 | CFE (México), inferido de p.3 | El Granero, GSD A, loose | 146 | Slate | Pizarra | [5 empty] | CID (compresión triaxial drenada) | no indicado | 1130 |  | 200 |  |  |  |  | 10 | [7 empty] | 0.7 | informe |  |  |  | 462 | 1820 | 1358 | máximo (φmax, σ1 máximo) | 36.5 | [6 empty] | 13.7 |  |  |  |  | Zenodo xlsx; material y dmax en p.4 (Fig. 2a) | no (valores del xlsx; nombre, litología y dmax verificados en imagen p.4) | Ref. original: Marsal, 1973 ¦ Material en la fuente: «El Granero, GSD A, loose» (clase ROM/Chancado/Enrocado no indicada) ¦ Datos por ensayo del repositorio Zenodo doi:10.5281/zenodo.3625778 (xlsx v1; ensayo_id = N° de fila); el artículo solo trae la lista de materiales (Fig. 2a) ¦ q calculado = σ1−σ3 ¦ E50 sin dato ¦ SÍ en base Cylwik, equivalente probable: Marsal (1973)¦M11¦403
OV2020 | 2020_Ovalle_Data Compilation from Large ICDTx on Coarse Crushable Rockfill Materials.pdf | 2020 | Ovalle, Linero, Dano, Bard, Hicher y Osses (2020), JGGE 146(9) 06020013 | CFE (México), inferido de p.3 | El Granero, GSD A, loose | 147 | Slate | Pizarra | [5 empty] | CID (compresión triaxial drenada) | no indicado | 1130 |  | 200 |  |  |  |  | 10 | [7 empty] | 0.7 | informe |  |  |  | 955 | 3075 | 2120 | máximo (φmax, σ1 máximo) | 31.7 | [6 empty] | 16.2 |  |  |  |  | Zenodo xlsx; material y dmax en p.4 (Fig. 2a) | no (valores del xlsx; nombre, litología y dmax verificados en imagen p.4) | Ref. original: Marsal, 1973 ¦ Material en la fuente: «El Granero, GSD A, loose» (clase ROM/Chancado/Enrocado no indicada) ¦ Datos por ensayo del repositorio Zenodo doi:10.5281/zenodo.3625778 (xlsx v1; ensayo_id = N° de fila); el artículo solo trae la lista de materiales (Fig. 2a) ¦ q calculado = σ1−σ3 ¦ E50 sin dato ¦ SÍ en base Cylwik, equivalente probable: Marsal (1973)¦M8¦452
OV2020 | 2020_Ovalle_Data Compilation from Large ICDTx on Coarse Crushable Rockfill Materials.pdf | 2020 | Ovalle, Linero, Dano, Bard, Hicher y Osses (2020), JGGE 146(9) 06020013 | CFE (México), inferido de p.3 | El Granero, GSD A, loose | 148 | Slate | Pizarra | [5 empty] | CID (compresión triaxial drenada) | no indicado | 1130 |  | 200 |  |  |  |  | 10 | [7 empty] | 0.7 | informe |  |  |  | 1660 | 5760 | 4100 | máximo (φmax, σ1 máximo) | 33.5 | [6 empty] | 23 |  |  |  |  | Zenodo xlsx; material y dmax en p.4 (Fig. 2a) | no (valores del xlsx; nombre, litología y dmax verificados en imagen p.4) | Ref. original: Marsal, 1973 ¦ Material en la fuente: «El Granero, GSD A, loose» (clase ROM/Chancado/Enrocado no indicada) ¦ Datos por ensayo del repositorio Zenodo doi:10.5281/zenodo.3625778 (xlsx v1; ensayo_id = N° de fila); el artículo solo trae la lista de materiales (Fig. 2a) ¦ q calculado = σ1−σ3 ¦ E50 sin dato ¦ SÍ en base Cylwik, equivalente probable: Marsal (1973)¦M8¦453
OV2020 | 2020_Ovalle_Data Compilation from Large ICDTx on Coarse Crushable Rockfill Materials.pdf | 2020 | Ovalle, Linero, Dano, Bard, Hicher y Osses (2020), JGGE 146(9) 06020013 | ECN (Francia), inferido de p.3 | ANR Pedra granite | 149 | Granite | Granito |  |  |  | Chancado |  | CID (compresión triaxial drenada) | no indicado | 1000 |  | 160 |  |  |  |  | 2 | [7 empty] | 0.86 | informe |  |  |  | 100 | 511 | 411 | máximo (φmax, σ1 máximo) | 42.3 | [11 empty] | Zenodo xlsx; material y dmax en p.4 (Fig. 2a) | no (valores del xlsx; nombre, litología y dmax verificados en imagen p.4) | Ref. original: Ovalle et al. (2020), datos nuevos ¦ Material en la fuente: «ANR Pedra granite» ¦ Datos por ensayo del repositorio Zenodo doi:10.5281/zenodo.3625778 (xlsx v1; ensayo_id = N° de fila); el artículo solo trae la lista de materiales (Fig. 2a) ¦ q calculado = σ1−σ3 ¦ E50 = 15.7 MPa ¦ SÍ en base Cylwik (Ovalle et al. (2020))
OV2020 | 2020_Ovalle_Data Compilation from Large ICDTx on Coarse Crushable Rockfill Materials.pdf | 2020 | Ovalle, Linero, Dano, Bard, Hicher y Osses (2020), JGGE 146(9) 06020013 | ECN (Francia), inferido de p.3 | ANR Pedra granite | 150 | Granite | Granito |  |  |  | Chancado |  | CID (compresión triaxial drenada) | no indicado | 1000 |  | 160 |  |  |  |  | 2 | [7 empty] | 0.84 | informe |  |  |  | 100 | 505 | 405 | máximo (φmax, σ1 máximo) | 42 | [11 empty] | Zenodo xlsx; material y dmax en p.4 (Fig. 2a) | no (valores del xlsx; nombre, litología y dmax verificados en imagen p.4) | Ref. original: Ovalle et al. (2020), datos nuevos ¦ Material en la fuente: «ANR Pedra granite» ¦ Datos por ensayo del repositorio Zenodo doi:10.5281/zenodo.3625778 (xlsx v1; ensayo_id = N° de fila); el artículo solo trae la lista de materiales (Fig. 2a) ¦ q calculado = σ1−σ3 ¦ E50 = 12.2 MPa ¦ SÍ en base Cylwik (Ovalle et al. (2020))
OV2020 | 2020_Ovalle_Data Compilation from Large ICDTx on Coarse Crushable Rockfill Materials.pdf | 2020 | Ovalle, Linero, Dano, Bard, Hicher y Osses (2020), JGGE 146(9) 06020013 | ECN (Francia), inferido de p.3 | ANR Pedra granite | 151 | Granite | Granito |  |  |  | Chancado |  | CID (compresión triaxial drenada) | no indicado | 1000 |  | 160 |  |  |  |  | 2 | [7 empty] | 0.82 | informe |  |  |  | 198 | 886 | 688 | máximo (φmax, σ1 máximo) | 39.4 | [11 empty] | Zenodo xlsx; material y dmax en p.4 (Fig. 2a) | no (valores del xlsx; nombre, litología y dmax verificados en imagen p.4) | Ref. original: Ovalle et al. (2020), datos nuevos ¦ Material en la fuente: «ANR Pedra granite» ¦ Datos por ensayo del repositorio Zenodo doi:10.5281/zenodo.3625778 (xlsx v1; ensayo_id = N° de fila); el artículo solo trae la lista de materiales (Fig. 2a) ¦ q calculado = σ1−σ3 ¦ E50 = 18.4 MPa ¦ SÍ en base Cylwik (Ovalle et al. (2020))
OV2020 | 2020_Ovalle_Data Compilation from Large ICDTx on Coarse Crushable Rockfill Materials.pdf | 2020 | Ovalle, Linero, Dano, Bard, Hicher y Osses (2020), JGGE 146(9) 06020013 | ECN (Francia), inferido de p.3 | Ste. Cécile d'Andorge dam | 152 | Schist and mica-schist | Mezcla | esquisto y micaesquisto | no indicada |  |  |  | CID (compresión triaxial drenada) | no indicado | 1000 |  | 160 |  |  |  |  | 60 | [7 empty] | 0.309 | informe |  |  |  | 102 | 560 | 458 | máximo (φmax, σ1 máximo) | 43.8 | [11 empty] | Zenodo xlsx; material y dmax en p.4 (Fig. 2a) | no (valores del xlsx; nombre, litología y dmax verificados en imagen p.4) | Ref. original: Ovalle et al. (2020), datos nuevos ¦ Material en la fuente: «Ste. Cécile d'Andorge dam» (clase ROM/Chancado/Enrocado no indicada) ¦ Datos por ensayo del repositorio Zenodo doi:10.5281/zenodo.3625778 (xlsx v1; ensayo_id = N° de fila); el artículo solo trae la lista de materiales (Fig. 2a) ¦ q calculado = σ1−σ3 ¦ E50 = 10.9 MPa ¦ SÍ en base Cylwik (Ovalle et al. (2020))
OV2020 | 2020_Ovalle_Data Compilation from Large ICDTx on Coarse Crushable Rockfill Materials.pdf | 2020 | Ovalle, Linero, Dano, Bard, Hicher y Osses (2020), JGGE 146(9) 06020013 | ECN (Francia), inferido de p.3 | Ste. Cécile d'Andorge dam | 153 | Schist and mica-schist | Mezcla | esquisto y micaesquisto | no indicada |  |  |  | CID (compresión triaxial drenada) | no indicado | 1000 |  | 160 |  |  |  |  | 60 | [7 empty] | 0.304 | informe |  |  |  | 198 | 965 | 767 | máximo (φmax, σ1 máximo) | 41.3 | [11 empty] | Zenodo xlsx; material y dmax en p.4 (Fig. 2a) | no (valores del xlsx; nombre, litología y dmax verificados en imagen p.4) | Ref. original: Ovalle et al. (2020), datos nuevos ¦ Material en la fuente: «Ste. Cécile d'Andorge dam» (clase ROM/Chancado/Enrocado no indicada) ¦ Datos por ensayo del repositorio Zenodo doi:10.5281/zenodo.3625778 (xlsx v1; ensayo_id = N° de fila); el artículo solo trae la lista de materiales (Fig. 2a) ¦ q calculado = σ1−σ3 ¦ E50 = 14.7 MPa ¦ SÍ en base Cylwik (Ovalle et al. (2020))
OV2020 | 2020_Ovalle_Data Compilation from Large ICDTx on Coarse Crushable Rockfill Materials.pdf | 2020 | Ovalle, Linero, Dano, Bard, Hicher y Osses (2020), JGGE 146(9) 06020013 | ECN (Francia), inferido de p.3 | Ste. Cécile d'Andorge dam | 154 | Schist and mica-schist | Mezcla | esquisto y micaesquisto | no indicada |  |  |  | CID (compresión triaxial drenada) | no indicado | 1000 |  | 160 |  |  |  |  | 60 | [7 empty] | 0.316 | informe |  |  |  | 301 | 1331 | 1030 | máximo (φmax, σ1 máximo) | 39.1 | [11 empty] | Zenodo xlsx; material y dmax en p.4 (Fig. 2a) | no (valores del xlsx; nombre, litología y dmax verificados en imagen p.4) | Ref. original: Ovalle et al. (2020), datos nuevos ¦ Material en la fuente: «Ste. Cécile d'Andorge dam» (clase ROM/Chancado/Enrocado no indicada) ¦ Datos por ensayo del repositorio Zenodo doi:10.5281/zenodo.3625778 (xlsx v1; ensayo_id = N° de fila); el artículo solo trae la lista de materiales (Fig. 2a) ¦ q calculado = σ1−σ3 ¦ E50 = 16.4 MPa ¦ SÍ en base Cylwik (Ovalle et al. (2020))
OV2020 | 2020_Ovalle_Data Compilation from Large ICDTx on Coarse Crushable Rockfill Materials.pdf | 2020 | Ovalle, Linero, Dano, Bard, Hicher y Osses (2020), JGGE 146(9) 06020013 | IDIEM (Chile), inferido de p.3 | Pilbara | 155 | Colluvial BIF | Formación de hierro bandeado (BIF) | sedimentos aluviales y coluviales neógenos derivados de BIF precámbrico (p.3) |  | meteorizado (sedimentos de meteorización, erosión y transporte, p.3) | Chancado |  | CID (compresión triaxial drenada) | no indicado | 1000 |  | 152 |  |  |  |  | 18 | [7 empty] | 0.55 | informe |  |  |  | 250 | 1528 | 1278 | máximo (φmax, σ1 máximo) | 45.9 | [6 empty] | 4 |  |  |  |  | Zenodo xlsx; material y dmax en p.4 (Fig. 2a) | no (valores del xlsx; nombre, litología y dmax verificados en imagen p.4) | Ref. original: Ovalle et al. (2020), datos nuevos ¦ Material en la fuente: «Pilbara» ¦ Datos por ensayo del repositorio Zenodo doi:10.5281/zenodo.3625778 (xlsx v1; ensayo_id = N° de fila); el artículo solo trae la lista de materiales (Fig. 2a) ¦ q calculado = σ1−σ3 ¦ E50 = 17.8 MPa ¦ SÍ en base Cylwik (Ovalle et al. (2020)) ¦ ensayo inédito antes de 2020 (p.3)
OV2020 | 2020_Ovalle_Data Compilation from Large ICDTx on Coarse Crushable Rockfill Materials.pdf | 2020 | Ovalle, Linero, Dano, Bard, Hicher y Osses (2020), JGGE 146(9) 06020013 | IDIEM (Chile), inferido de p.3 | Pilbara | 156 | Colluvial BIF | Formación de hierro bandeado (BIF) | sedimentos aluviales y coluviales neógenos derivados de BIF precámbrico (p.3) |  | meteorizado (sedimentos de meteorización, erosión y transporte, p.3) | Chancado |  | CID (compresión triaxial drenada) | no indicado | 1000 |  | 152 |  |  |  |  | 18 | [7 empty] | 0.55 | informe |  |  |  | 500 | 2720 | 2220 | máximo (φmax, σ1 máximo) | 43.6 | [6 empty] | 11 |  |  |  |  | Zenodo xlsx; material y dmax en p.4 (Fig. 2a) | no (valores del xlsx; nombre, litología y dmax verificados en imagen p.4) | Ref. original: Ovalle et al. (2020), datos nuevos ¦ Material en la fuente: «Pilbara» ¦ Datos por ensayo del repositorio Zenodo doi:10.5281/zenodo.3625778 (xlsx v1; ensayo_id = N° de fila); el artículo solo trae la lista de materiales (Fig. 2a) ¦ q calculado = σ1−σ3 ¦ E50 = 29.2 MPa ¦ SÍ en base Cylwik (Ovalle et al. (2020)) ¦ ensayo inédito antes de 2020 (p.3)
OV2020 | 2020_Ovalle_Data Compilation from Large ICDTx on Coarse Crushable Rockfill Materials.pdf | 2020 | Ovalle, Linero, Dano, Bard, Hicher y Osses (2020), JGGE 146(9) 06020013 | IDIEM (Chile), inferido de p.3 | Pilbara | 157 | Colluvial BIF | Formación de hierro bandeado (BIF) | sedimentos aluviales y coluviales neógenos derivados de BIF precámbrico (p.3) |  | meteorizado (sedimentos de meteorización, erosión y transporte, p.3) | Chancado |  | CID (compresión triaxial drenada) | no indicado | 1000 |  | 152 |  |  |  |  | 18 | [7 empty] | 0.55 | informe |  |  |  | 1000 | 4610 | 3610 | máximo (φmax, σ1 máximo) | 40.1 | [6 empty] | 14 |  |  |  |  | Zenodo xlsx; material y dmax en p.4 (Fig. 2a) | no (valores del xlsx; nombre, litología y dmax verificados en imagen p.4) | Ref. original: Ovalle et al. (2020), datos nuevos ¦ Material en la fuente: «Pilbara» ¦ Datos por ensayo del repositorio Zenodo doi:10.5281/zenodo.3625778 (xlsx v1; ensayo_id = N° de fila); el artículo solo trae la lista de materiales (Fig. 2a) ¦ q calculado = σ1−σ3 ¦ E50 = 42.7 MPa ¦ SÍ en base Cylwik (Ovalle et al. (2020)) ¦ ensayo inédito antes de 2020 (p.3)
OV2020 | 2020_Ovalle_Data Compilation from Large ICDTx on Coarse Crushable Rockfill Materials.pdf | 2020 | Ovalle, Linero, Dano, Bard, Hicher y Osses (2020), JGGE 146(9) 06020013 | IDIEM (Chile), inferido de p.3 | Pilbara | 158 | Colluvial BIF | Formación de hierro bandeado (BIF) | sedimentos aluviales y coluviales neógenos derivados de BIF precámbrico (p.3) |  | meteorizado (sedimentos de meteorización, erosión y transporte, p.3) | Chancado |  | CID (compresión triaxial drenada) | no indicado | 1000 |  | 152 |  |  |  |  | 18 | [7 empty] | 0.55 | informe |  |  |  | 2000 | 9040 | 7040 | máximo (φmax, σ1 máximo) | 39.6 | [11 empty] | Zenodo xlsx; material y dmax en p.4 (Fig. 2a) | no (valores del xlsx; nombre, litología y dmax verificados en imagen p.4) | Ref. original: Ovalle et al. (2020), datos nuevos ¦ Material en la fuente: «Pilbara» ¦ Datos por ensayo del repositorio Zenodo doi:10.5281/zenodo.3625778 (xlsx v1; ensayo_id = N° de fila); el artículo solo trae la lista de materiales (Fig. 2a) ¦ q calculado = σ1−σ3 ¦ E50 = 64.1 MPa ¦ SÍ en base Cylwik (Ovalle et al. (2020)) ¦ ensayo inédito antes de 2020 (p.3)

## leyenda_litologia
MR24_RT | n_bloques | UCS_media | UCS_mediana | BD_media | ton | pct_ton | litologia_lamina12 | litologia_normalizada | grupo_Geologia_2024 | evidencia
1 | 46813 | 63.27041 | 63.18 | 2.460907 | 691214562 | 13.85883 | Intrusivo | Intrusivo | Intrusivo_1 | n de bloques y mediana de UCS idénticos a WSC lámina 12; % de tonelaje coherente con WSC lámina 17
2 | 3137 | 104.4651 | 103.3 | 2.690281 | 50636466 | 1.01526 | Intrus-Estruct-Tab | Intrusivo | Intrusivo_2 | n de bloques y mediana de UCS idénticos a WSC lámina 12; % de tonelaje coherente con WSC lámina 17
10 | 24434 | 81.31581 | 82.54 | 2.708593 | 397090530 | 7.961655 | Caliza | Caliza | Sedimentario_10 | n de bloques y mediana de UCS idénticos a WSC lámina 12; % de tonelaje coherente con WSC lámina 17
11 | 58104 | 70.02874 | 69.24 | 2.710943 | 945099690 | 18.94922 | Margas-Limonitas | Marga-Limolita | Sedimentario_11 | n de bloques y mediana de UCS idénticos a WSC lámina 12; % de tonelaje coherente con WSC lámina 17
13 | 48510 | 105.8541 | 104.93 | 2.706499 | 787753656 | 15.79444 | Horfels | Hornfels | Metamorfico_13 | n de bloques y mediana de UCS idénticos a WSC lámina 12; % de tonelaje coherente con WSC lámina 17
14 | 9983 | 116.9647 | 114.95 | 2.859585 | 171283434 | 3.434229 | Horfel Diopsida | Hornfels | Metamorfico_14 | n de bloques y mediana de UCS idénticos a WSC lámina 12; % de tonelaje coherente con WSC lámina 17
16 | 110698 | 74.02818 | 74.14 | 2.711598 | 1801011150 | 36.11023 | Marmol | Mármol | Metamorfico_16 | n de bloques y mediana de UCS idénticos a WSC lámina 12; % de tonelaje coherente con WSC lámina 17
19 | 8020 | 94.90758 | 94.665 | 2.847519 | 137022624 | 2.7473 | Marmol Diopsida | Mármol | Metamorfico_19 | n de bloques y mediana de UCS idénticos a WSC lámina 12; % de tonelaje coherente con WSC lámina 17
53 | 403 | 57.36541 | 56.68 | 2.657308 | 6425370 | 0.1288285 | Brechas-Intrus | Intrusivo | sin etiqueta | n de bloques y mediana de UCS idénticos a WSC lámina 12; % de tonelaje coherente con WSC lámina 17

## composicion_desmonte_LE2
litologia_normalizada | pct_tonelaje_LE2
Mármol | 38.85753
Hornfels | 19.22867
Marga-Limolita | 18.94922
Intrusivo | 15.00292
Caliza | 7.961655

## UCS_directa_vs_PLT
ROCKCODE_NUMEQ | litologia | size_Core_PLT | size_Core_UCS | median_Core_PLT | median_Core_UCS | mean_Core_PLT | mean_Core_UCS | razon_PLT_sobre_UCS
1 | Intrusivo | 1665 | 539 | 66.3947 | 63.13 | 79.58974 | 71.57889 | 1.051714
10 | Caliza y margas (sedimentario) | 1747 | 302 | 75.1328 | 56.595 | 77.90728 | 60.57546 | 1.327552
13 | Hornfels | 2056 | 367 | 110.85 | 68.14 | 119.7106 | 75.78163 | 1.626798
14 | Hornfels diópsido | 344 | 40 | 151.4145 | 87.75 | 163.073 | 99.0465 | 1.725521
16 | Mármol | 5255 | 763 | 71.8898 | 48.04 | 80.24529 | 55.00933 | 1.496457
19 | Mármol diópsido | 1585 | 247 | 97.5846 | 55.8 | 99.26749 | 60.08378 | 1.748828

## diccionario
tabla | columna | descripcion
ensayos | id_probeta | Identificador único de la probeta en esta base
ensayos | id_material | fuente_id¦set_id; enlaza con la tabla materiales
ensayos | tipo_ensayo_std | Triaxial CD, CD carga-descarga, CU, cíclico + monótono, corte directo CD, edómetro o permeabilidad
ensayos | sigma3c_kPa | σ′3 de consolidación
ensayos | sigma3f_kPa_std / sigma1f_kPa_std | Esfuerzos efectivos en la falla (en CD, σ′3f = σ′3c)
ensayos | q_kPa_std | Desviador en la falla = σ′1f − σ′3f (se corrigió la notación MIT de las hojas IDIEM)
ensayos | phi_sec_deg_std | Ángulo secante: asin(q/(σ′1+σ′3)) en triaxial; atan(τ/σn) en corte directo
ensayos | sigma_n_falla_kPa, tau_falla_kPa | Punto de tangencia aproximado (círculo de Mohr con φ secante); referencia
ensayos | eps_vol_falla_pct | Deformación volumétrica en la falla; compresión negativa
ensayos | Bg_pct | Índice de rotura de Marsal = suma de diferencias positivas (Golder 2012 corregido a la mitad)
ensayos | escala | Clase de diámetro de probeta
ensayos | clase_desmonte_std, clase_confianza | ROM, Chancado, Enrocado, Mezcla co-disposición o No indicada; con el respaldo de la asignación
ensayos | relave_pct_masa_total | Relave en masa seca total (WSP 2024 corregido: 13.1/10.7/9.0 % en vez de 22/18/15 % nominal)
ensayos | e0_adoptado, e0_nota | e0 verificado; corregido cuando el Gs del informe es físicamente incompatible
ensayos | excluir_envolvente | Motivo para no usar el ensayo en envolventes (duplicado, falla no alcanzada, no es de resistencia)
ensayos | calidad | A: tabla verificada en imagen; B: leído o digitalizado de gráfico; C: otro
materiales | — | Una fila por set (material ensayado) con condiciones de campo y laboratorio verificadas
indices_roca | — | UCS, carga puntual, Los Ángeles, durabilidad, absorción y Gs por litología: Golder 2010 (por fase) y LE2 2025 (por RMU)
fragmentacion | — | 319 análisis de fragmentación por fotos del ROM recién volado (fases 8, 9 y 10)
litologia_plan | — | Proporción de litologías del desmonte LE2 (modelo de bloques MR2024) por período y fase; códigos pendientes de leyenda
externos_ovalle2020 | — | 158 triaxiales de gran escala (Ovalle et al., 2020); no Antamina; posibles duplicados con otras fuentes chilenas

## cobertura_litologia_s3
litologia | clase_desmonte_std | (0, 300] | (1000, 1500] | (1500, 2000] | (2000, 2500] | (300, 600] | (600, 1000] | nan | total
Hornfels | Chancado | 2 | 0 | 1 | 0 | 4 | 2 | 0 | 9
| Enrocado | 0 | 0 | 2 | 2 | 1 | 3 | 0 | 8
| ROM | 0 | 0 | 2 | 0 | 4 | 3 | 3 | 12
Intrusivo | Chancado | 2 | 0 | 1 | 0 | 4 | 2 | 0 | 9
| Mezcla co-disposición (desmonte ROM + relave) | 0 | 0 | 5 | 0 | 5 | 5 | 0 | 15
| ROM | 0 | 0 | 5 | 0 | 7 | 6 | 6 | 24
Mezcla | Mezcla co-disposición (desmonte ROM + relave) | 9 | 9 | 0 | 0 | 9 | 0 | 0 | 27
| ROM | 1 | 1 | 1 | 0 | 2 | 1 | 3 | 9
Mármol | Chancado | 2 | 0 | 1 | 0 | 4 | 2 | 0 | 9
| Enrocado | 0 | 0 | 2 | 0 | 4 | 2 | 0 | 8
| ROM | 0 | 0 | 2 | 0 | 2 | 2 | 3 | 9
Skarn | Chancado | 2 | 0 | 1 | 0 | 4 | 2 | 0 | 9
| ROM | 0 | 0 | 1 | 0 | 3 | 2 | 0 | 6

## cobertura_escala
litologia | 0.6 m | 1.0 m | 6 in (≈150 mm) | media (240–305 mm) | pequeña (<120 mm)
Hornfels | 0 | 6 | 8 | 3 | 12
Intrusivo | 18 | 3 | 9 | 6 | 12
Mezcla | 0 | 0 | 33 | 3 | 0
Mármol | 0 | 5 | 9 | 3 | 9
Skarn | 0 | 0 | 3 | 0 | 12